## 工作表1
編號 | 申請日期 | 申請人 | 驗布方式 | 客戶 | 採購人員 | 部門 | 款號 | 採購單號 | 訂單類別 | 高單價布種 | A級優先驗布 | 供應商 | 驗貨地區 | 成衣產區 | 預計驗布日 | 實際驗布日 | 成份 | 針平織 | 布種 | 染法 | 印花織法 | 後處理功能性 | 有效幅寬(inch) | 克重(gm/m2) | 訂單數量 | 訂單單位 | 檢驗員 | 顏色 | 單色結論 | 本次大貨完成數量 | 本次大貨完成數量(Yds) | 抽驗數量(Yds) | 平均扣點數(pts/100yds) | A級數量(Yds) | B級數量(Yds) | C級數量(Yds) | 補布比例(%) | 布疵問題 | 外觀問題 | 手感問題 | 緯斜問題 | 顏色問題 | 其他問題 | 規格問題 | 處置方法 | 部分打掉缸號/匹號 | C20狀態 | C20覆驗日期 | C20覆驗結果(C級%) | C20驗布員意見 | C20需出貨原因 | C20解決方案 | C20材研建議 | C20處級主管評語 | C20工廠收料數量 | C20工廠檢驗數量 | C20工廠平均扣點數 | C20工廠A級數量 | C20工廠B級數量 | C20工廠C級數量 | C20工廠主要瑕疵 | 是否有標準樣 | 發送驗布結果 | 品管主管簽核意見 | 備註 | 郵件說明 | 預計主料出口日 | 最近的成衣開裁日 | 成衣出口日 | C20級簽核VM意見 | 簽核狀態 | 是否重驗 | 是否頭缸驗布 | 第一間工廠 | ok
191824 | 2026/01/07 | Auto |  | KOH | Jenna Chan 詹靖宜 | V3C | MT03A111_FA26 | BGDF-26-00002 | AS |  |  | FORUS | CHINA | BGD-MK1 | 2026/01/27 | 2026/01/27 | Polyester/Recycled Polyester 60/40% | Knit | Tricot | Dyed | P/D | NA,NA | 58 | 200 | 362 | yds | Leo Li 李勇 | 658_180 MODERN WHITE | Discuss | 384 | 384 | 88 | 11.4 | 0 | 88 | 0 | 0.4% | 橫檔/橫條,油/髒/色污 | [6 empty] | 單色扣點為B級,結論為Discuss | [16 empty] | 色樣、品質樣廠商提供 | 已簽核 | 請參考驗貨員意見。(Please refer QA's comments.) |  |  | 2026/01/28 | 2026/03/12 | 2026/04/12 |  |  |  |  | BGD-MK1
191821 | 2026/01/07 | Auto |  | KOH | Jenna Chan 詹靖宜 | V3C | MT03A111_FA26 | BGDF-26-00002 | AS |  |  | FORUS | CHINA | BGD-MK1 | 2026/01/27 | 2026/01/27 | Polyester/Recycled Polyester 60/40% | Knit | Tricot | Dyed | P/D | NA,NA | 58 | 200 | 22200 | yds | Leo Li 李勇 | 660_460 SMOKEY SLATE | Agree | 11207 | 11207 | 701 | 0 | 701 | 0 | 0 | 0% | [7 empty] | 大貨品質在接受標準內 | [16 empty] | 色樣、品質樣廠商提供 | 已簽核 | 請參考驗貨員意見。(Please refer QA's comments.) |  |  | 2026/01/28 | 2026/03/12 | 2026/04/12 |  |  |  |  | BGD-MK1
191822 | 2026/01/07 | Auto |  | KOH | Jenna Chan 詹靖宜 | V3C | MT03A111_FA26 | BGDF-26-00002 | AS |  |  | FORUS | CHINA | BGD-MK1 | 2026/01/27 | 2026/01/27 | Polyester/Recycled Polyester 60/40% | Knit | Tricot | Dyed | P/D | NA,NA | 58 | 200 | 25899 | yds | Leo Li 李勇 | 660_941 MINERAL BLACK | Agree | 7693 | 7693 | 534 | 3.4 | 534 | 0 | 0 | 0% | 擦傷/刮傷/勾紗,橫檔/橫條,油/髒/色污 | [6 empty] | 大貨品質在接受標準內 | [16 empty] | 色樣、品質樣廠商提供 | 已簽核 | 請參考驗貨員意見。(Please refer QA's comments.) |  |  | 2026/01/28 | 2026/03/12 | 2026/04/12 |  |  |  |  | BGD-MK1
191823 | 2026/01/07 | Auto |  | KOH | Jenna Chan 詹靖宜 | V3C | MT03A111_FA26 | BGDF-26-00002 | AS |  |  | FORUS | CHINA | BGD-MK1 | 2026/01/27 | 2026/01/27 | Polyester/Recycled Polyester 60/40% | Knit | Tricot | Dyed | P/D | NA,NA | 58 | 200 | 0 | yds | Leo Li 李勇 | DRESS BLUE 19_4024 TC | Agree | 3522 | 3522 | 337.1 | 2.7 | 267 | 70.1 | 0 | 0% | 接疋,橫檔/橫條,油/髒/色污 | [6 empty] | 部分匹扣點為B級,但單色結論為Pass | [16 empty] | 色樣、品質樣廠商提供 | 已簽核 | 請參考驗貨員意見。(Please refer QA's comments.) |  |  | 2026/01/28 | 2026/03/12 | 2026/04/12 |  |  |  |  | BGD-MK1
190827 | 2025/12/03 | Auto |  | GU | Cynthia Chen 陳律妏 | V6A | 60226H005B,60226H005B_1 | CJYF-25-00093 | AS |  | A | 杭州福恩 | CHINA | CHN-JY1 | 2026/01/09 | 2026/01/09 | Recycled Polyester/Viscose/Spandex 93/5/2% | Woven | Plain Weave | Dyed | P/D | NA,NA | 56 | 250 | 7352 | yds | Junde Zhang 張俊德 | 09 BLACK | Discuss | 6652.6 | 6652.6 | 878.1 | 18.8 | 0 | 878.1 | 0 | 2.6% | 斷紗(斷經/斷緯),棉粒/結頭/粗節,橫檔/橫條 | [6 empty] | 單色扣點為B級,結論為Discuss | [16 empty] | 色樣、品質樣廠商提供 | 已簽核 | 請參考驗貨員意見。(Please refer QA's comments.) |  |  | 2026/01/30 | 2025/12/04 | 2026/01/29 |  |  |  |  | CHN-JY
190826 | 2025/12/03 | Auto |  | GU | Cynthia Chen 陳律妏 | V6A | 60226H005B,60226H005B_1 | CJYF-25-00093 | AS |  | A | 杭州福恩 | CHINA | CHN-JY1 | 2026/01/09 | 2026/01/09 | Recycled Polyester/Viscose/Spandex 93/5/2% | Woven | Plain Weave | Dyed | P/D | NA,NA | 56 | 250 | 3402 | yds | Junde Zhang 張俊德 | 69 NAVY | Discuss | 1430.4 | 1430.4 | 284.3 | 21.5 | 0 | 284.3 | 0 | 3.5% | 斷紗(斷經/斷緯),棉粒/結頭/粗節 | [6 empty] | 單色扣點為B級,結論為Discuss | [16 empty] | 色樣、品質樣廠商提供 | 已簽核 | 請參考驗貨員意見。(Please refer QA's comments.) |  |  | 2026/01/30 | 2025/12/04 | 2026/01/29 |  |  |  |  | CHN-JY
191313 | 2025/12/25 | Auto |  | GU | Cynthia Chen 陳律妏 | V6A | 60226N030C | CJYF-25-00095 | AS |  | A | 上海昂業 | CHINA | CHN-JY1 | 2026/01/19 | 2026/01/19 | Recycled Polyester/Cotton(BCI) 65/35% | Woven | Poplin | Dyed | P/D | Peach (1 side),NA | 56 | 165 | 34675 | yds | Junde Zhang 張俊德 | 09 BLACK | Discuss | 11566.3 | 11566.3 | 1228.9 | 11 | 461.8 | 767.1 | 0 | 0.3% | 擦傷/刮傷/勾紗,斷紗(斷經/斷緯),棉粒/結頭/粗節,油/髒/色污 | [6 empty] | 單色扣點為B級,結論為Discuss | [16 empty] | 色樣、品質樣廠商提供 | 已簽核 | 請參考驗貨員意見。(Please refer QA's comments.) | Email:info@angyetex.com |  | 2026/01/26 | 2026/01/30 | 2026/03/26 |  |  |  |  | CHN-JY
191391 | 2025/12/25 | Auto |  | GU | Cynthia Chen 陳律妏 | V6A | 60226N030C | CJYF-25-00095 | AS |  | A | 上海昂業 | CHINA | CHN-JY1 | 2026/01/20 | 2026/01/20 | Recycled Polyester/Cotton(BCI) 65/35% | Woven | Poplin | Dyed | P/D | Peach (1 side),NA | 56 | 165 | 34675 | yds | Junde Zhang 張俊德 | 09 BLACK | Agree | 11671 | 11671 | 1173.9 | 8.6 | 890.9 | 283 | 0 | 0% | 擦傷/刮傷/勾紗,棉粒/結頭/粗節,油/髒/色污,異纖/飛花 | [6 empty] | 部分匹扣點為B級,但單色結論為Pass | [16 empty] | 色樣、品質樣業務提供 | 已簽核 | 請參考驗貨員意見。(Please refer QA's comments.) | Email:info@angyetex.com |  | 2026/01/26 | 2026/01/30 | 2026/03/26 |  |  |  |  | CHN-JY
191740 | 2025/12/25 | Auto |  | GU | Cynthia Chen 陳律妏 | V6A | 60226N030C | CJYF-25-00095 | AS |  | A | 上海昂業 | CHINA | CHN-JY1 | 2026/01/26 | 2026/01/26 | Recycled Polyester/Cotton(BCI) 65/35% | Woven | Poplin | Dyed | P/D | Peach (1 side),NA | 56 | 165 | 34675 | yds | Junde Zhang 張俊德 | 09 BLACK | Agree | 14279 | 14279 | 1769.8 | 8.9 | 1013.5 | 587.3 | 169 | 0% | 接疋,擦傷/刮傷/勾紗,斷紗(斷經/斷緯),染折/折痕,棉粒/結頭/粗節,橫檔/橫條,油/髒/色污,異纖/飛花,針痕/直條 | [6 empty] | 部分匹為C級打下,但單色結論為Pass | 177#/10 | [15 empty] | 色樣、品質樣業務提供 | 已簽核 | 請參考驗貨員意見。(Please refer QA's comments.) | Email:info@angyetex.com |  | 2026/01/26 | 2026/01/30 | 2026/03/26 |  |  |  |  | CHN-JY
191392 | 2025/12/25 | Auto |  | GU | Cynthia Chen 陳律妏 | V6A | 60226N030C | CJYF-25-00095 | AS |  | A | 上海昂業 | CHINA | CHN-JY1 | 2026/01/20 | 2026/01/20 | Recycled Polyester/Cotton(BCI) 65/35% | Woven | Poplin | Dyed | P/D | Peach (1 side),NA | 56 | 165 | 25113 | yds | Junde Zhang 張俊德 | 39 DARK BROWN | Discuss | 1609 | 1609 | 281.6 | 10.7 | 141 | 140.6 | 0 | 0.2% | 擦傷/刮傷/勾紗,棉粒/結頭/粗節,油/髒/色污 | [6 empty] | 單色扣點為B級,結論為Discuss | [16 empty] | 色樣、品質樣業務提供 | 已簽核 | 請參考驗貨員意見。(Please refer QA's comments.) | Email:info@angyetex.com |  | 2026/01/26 | 2026/01/30 | 2026/03/26 |  |  |  |  | CHN-JY
191393 | 2025/12/25 | Auto |  | GU | Cynthia Chen 陳律妏 | V6A | 60226N030C | CJYF-25-00095 | AS |  | A | 上海昂業 | CHINA | CHN-JY1 | 2026/01/20 | 2026/01/20 | Recycled Polyester/Cotton(BCI) 65/35% | Woven | Poplin | Dyed | P/D | Peach (1 side),NA | 56 | 165 | 16266 | yds | Junde Zhang 張俊德 | 58 DARK GREEN | Agree | 1215 | 1215 | 305.7 | 7.2 | 305.7 | 0 | 0 | 0% | 擦傷/刮傷/勾紗,棉粒/結頭/粗節,油/髒/色污 | [6 empty] | 大貨品質在接受標準內 | [16 empty] | 色樣、品質樣業務提供 | 已簽核 | 請參考驗貨員意見。(Please refer QA's comments.) | Email:info@angyetex.com |  | 2026/01/26 | 2026/01/30 | 2026/03/26 |  |  |  |  | CHN-JY
191741 | 2025/12/25 | Auto |  | GU | Cynthia Chen 陳律妏 | V6A | 60226N030C | CJYF-25-00095 | AS |  | A | 上海昂業 | CHINA | CHN-JY1 | 2026/01/26 | 2026/01/26 | Recycled Polyester/Cotton(BCI) 65/35% | Woven | Poplin | Dyed | P/D | Peach (1 side),NA | 56 | 165 | 16266 | yds | Junde Zhang 張俊德 | 58 DARK GREEN | Agree | 1490 | 1490 | 286 | 8 | 286 | 0 | 0 | 0% | 擦傷/刮傷/勾紗,棉粒/結頭/粗節,油/髒/色污 | [6 empty] | 大貨品質在接受標準內 | [16 empty] | 色樣、品質樣業務提供 | 已簽核 | 請參考驗貨員意見。(Please refer QA's comments.) | Email:info@angyetex.com |  | 2026/01/26 | 2026/01/30 | 2026/03/26 |  |  |  |  | CHN-JY
191815 | 2025/12/25 | Auto |  | GU | Cynthia Chen 陳律妏 | V6A | 60226N030C | CJYF-25-00095 | AS |  | A | 上海昂業 | CHINA | CHN-JY1 | 2026/01/27 | 2026/01/27 | Recycled Polyester/Cotton(BCI) 65/35% | Woven | Poplin | Dyed | P/D | Peach (1 side),NA | 56 | 165 | 16266 | yds | Junde Zhang 張俊德 | 58 DARK GREEN | Agree | 2956 | 2956 | 338 | 8.9 | 203.6 | 134.4 | 0 | 0% | 擦傷/刮傷/勾紗,棉粒/結頭/粗節,油/髒/色污 | [6 empty] | 部分匹扣點為B級,但單色結論為Pass | [16 empty] | 色樣、品質樣業務提供 | 已簽核 | 請參考驗貨員意見。(Please refer QA's comments.) | Email:info@angyetex.com |  | 2026/02/02 | 2026/01/30 | 2026/03/26 |  |  |  |  | CHN-JY
192009 | 2025/12/25 | Auto |  | GU | Cynthia Chen 陳律妏 | V6A | 60226N030C | CJYF-25-00095 | AS |  | A | 上海昂業 | CHINA | CHN-JY1 | 2026/01/29 | 2026/01/29 | Recycled Polyester/Cotton(BCI) 65/35% | Woven | Poplin | Dyed | P/D | Peach (1 side),NA | 56 | 165 | 16266 | yds | Junde Zhang 張俊德 | 58 DARK GREEN | Agree | 6876 | 6876 | 717 | 7.3 | 579.5 | 137.5 | 0 | 0% | 擦傷/刮傷/勾紗,斷紗(斷經/斷緯),棉粒/結頭/粗節,油/髒/色污,異纖/飛花 | [6 empty] | 部分匹扣點為B級,但單色結論為Pass | [16 empty] | 色樣、品質樣業務提供 | 已簽核 | 請參考驗貨員意見。(Please refer QA's comments.) | Email:info@angyetex.com |  | 2026/02/02 | 2026/01/30 | 2026/03/26 |  |  |  |  | CHN-JY
191256 | 2026/01/01 | Auto |  | GU | Cynthia Chen 陳律妏 | V6A | 60226H024B,60226H024B_1,60226H024D,60226H024D_1 | CJYF-25-00068,CJYF-25-00097 | AS |  | A | 吳江佰陸 | CHINA | CHN-JY1 | 2026/01/17 | 2026/01/17 | Recycled Polyester/Polyester 75/25% | Woven | Twill | Dyed | P/D | NA,Cool | 56 | 180 | 5468 | yds | Ken Kong 孔祥松 | 37 BROWN | Agree | 3409 | 3409 | 418 | 5 | 283 | 135 | 0 | 0% | 染折/折痕,棉粒/結頭/粗節,油/髒/色污 | [6 empty] | 部分匹扣點為B級,但單色結論為Pass | [16 empty] | 色樣、品質樣業務提供 | 已簽核 | 請參考驗貨員意見。(Please refer QA's comments.) |  |  |  | 2026/01/27 | 2026/03/05 |  |  |  |  | CHN-JY
191257 | 2026/01/01 | Auto |  | GU | Cynthia Chen 陳律妏 | V6A | 60226H024B,60226H024B_1,60226H024D,60226H024D_1 | CJYF-25-00068,CJYF-25-00097 | AS |  | A | 吳江佰陸 | CHINA | CHN-JY1 | 2026/01/17 | 2026/01/17 | Recycled Polyester/Polyester 75/25% | Woven | Twill | Dyed | P/D | NA,Cool | 56 | 180 | 11585 | yds | Ken Kong 孔祥松 | 56 OLIVE | Agree | 6620 | 6620 | 852 | 7.6 | 566 | 286 | 0 | 0% | 斷紗(斷經/斷緯),染折/折痕,棉粒/結頭/粗節,油/髒/色污 | [6 empty] | 部分匹扣點為B級,但單色結論為Pass | [16 empty] | 色樣、品質樣業務提供 | 已簽核 | 請參考驗貨員意見。(Please refer QA's comments.) |  |  |  | 2026/01/27 | 2026/03/05 |  |  |  |  | CHN-JY
191572 | 2026/01/21 | Auto |  | GU | Cynthia Chen 陳律妏 | V6A | 60226H024D,60226H024D_1 | CJYF-26-00003 | AS |  | A | 吳江佰陸 | CHINA | CHN-JY1 | 2026/01/22 | 2026/01/23 | Recycled Polyester/Polyester 75/25% | Woven | Twill | Dyed | P/D | NA,Cool | 56 | 180 | 7172 | yds | Ken Kong 孔祥松 | 37 BROWN | Agree | 13335 | 13335 | 1681 | 4.3 | 1681 | 0 | 0 | 0% | 擦傷/刮傷/勾紗,染折/折痕,棉粒/結頭/粗節,油/髒/色污 | [6 empty] | 大貨品質在接受標準內 | [16 empty] | 色樣、品質樣業務提供 | 已簽核 | 請參考驗貨員意見。(Please refer QA's comments.) |  |  | 2026/01/23 | 2026/01/27 | 2026/03/05 |  |  |  |  | CHN-JY
191571 | 2026/01/21 | Auto |  | GU | Cynthia Chen 陳律妏 | V6A | 60226H024D,60226H024D_1 | CJYF-26-00003 | AS |  | A | 吳江佰陸 | CHINA | CHN-JY1 | 2026/01/22 | 2026/01/23 | Recycled Polyester/Polyester 75/25% | Woven | Twill | Dyed | P/D | NA,Cool | 56 | 180 | 5536 | yds | Ken Kong 孔祥松 | 56 OLIVE | Discuss | 1107 | 1107 | 147 | 10.9 | 0 | 147 | 0 | 0.3% | 斷紗(斷經/斷緯),染折/折痕,油/髒/色污 | [6 empty] | 單色扣點為B級,結論為Discuss | [16 empty] | 色樣、品質樣業務提供 | 已簽核 | 請參考驗貨員意見。(Please refer QA's comments.) |  |  | 2026/01/23 | 2026/01/27 | 2026/03/05 |  |  |  |  | CHN-JY
191738 | 2026/01/21 | Auto |  | GU | Cynthia Chen 陳律妏 | V6A | 60226H024B,60226H024D,60226H024D_1,60226H024D_2 | CJYF-26-00001,CJYF-26-00003,CMZF-25-00063 | AS |  | A | 吳江佰陸 | CHINA | CHN-JY1 | 2026/01/26 | 2026/01/26 | Recycled Polyester/Polyester 75/25% | Woven | Twill | Dyed | P/D | NA,Cool | 56 | 180 | 14699 | yds | Ajun He 何緒君 | 09 BLACK | Agree | 1189 | 1189 | 141 | 7.1 | 141 | 0 | 0 | 0% | 擦傷/刮傷/勾紗,棉粒/結頭/粗節,橫檔/橫條 | [6 empty] | 大貨品質在接受標準內 | [16 empty] | 色樣、品質樣業務提供 | 已簽核 | 請參考驗貨員意見。(Please refer QA's comments.) |  |  | 2026/01/30 | 2025/10/13 | 2026/02/05 |  |  |  |  | CHN-JY
191737 | 2026/01/21 | Auto |  | GU | Cynthia Chen 陳律妏 | V6A | 60226H024B,60226H024D,60226H024D_1,60226H024D_2 | CJYF-26-00001,CJYF-26-00003,CMZF-25-00063 | AS |  | A | 吳江佰陸 | CHINA | CHN-JY1 | 2026/01/26 | 2026/01/26 | Recycled Polyester/Polyester 75/25% | Woven | Twill | Dyed | P/D | NA,Cool | 56 | 180 | 22942 | yds | Ajun He 何緒君 | 37 BROWN | Agree | 15881 | 15881 | 1961 | 4.6 | 1961 | 0 | 0 | 0% | 擦傷/刮傷/勾紗,斷紗(斷經/斷緯),染折/折痕,棉粒/結頭/粗節,橫檔/橫條,油/髒/色污,破洞 | [6 empty] | 大貨品質在接受標準內 | [16 empty] | 色樣、品質樣業務提供 | 已簽核 | 請參考驗貨員意見。(Please refer QA's comments.) |  |  | 2026/01/30 | 2025/10/13 | 2026/02/05 |  |  |  |  | CHN-JY
191739 | 2026/01/21 | Auto |  | GU | Cynthia Chen 陳律妏 | V6A | 60226H024B,60226H024D,60226H024D_1,60226H024D_2 | CJYF-26-00001,CJYF-26-00003,CMZF-25-00063 | AS |  | A | 吳江佰陸 | CHINA | CHN-JY1 | 2026/01/26 | 2026/01/26 | Recycled Polyester/Polyester 75/25% | Woven | Twill | Dyed | P/D | NA,Cool | 56 | 180 | 9342 | yds | Ajun He 何緒君 | 56 OLIVE | Discuss | 1050 | 1050 | 135 | 11.9 | 0 | 135 | 0 | 0.6% | 擦傷/刮傷/勾紗,斷紗(斷經/斷緯),棉粒/結頭/粗節,油/髒/色污 | [6 empty] | 單色扣點為B級,結論為Discuss | [16 empty] | 色樣、品質樣業務提供 | 已簽核 | 請參考驗貨員意見。(Please refer QA's comments.) |  |  | 2026/01/30 | 2025/10/13 | 2026/02/05 |  |  |  |  | CHN-JY
191810 | 2025/10/17 | Auto |  | GU | Willson Huang 黃暐翔 | V6A | 60226H002E,60226H002E_1 | CMKF-25-00037 | AS |  | A | 田彩布藝 | CHINA | CHN-JY1 | 2026/01/27 | 2026/01/27 | Cotton(BCI)/Recycled Polyester 60/40% | Woven | Crepe | Dyed | P/D | NA,NA | 56 | 76 | 8754 | yds | Ken Kong 孔祥松 | 01 OFF WHITE | Agree | 24426.3 | 24426.3 | 478.3 | 5.6 | 478.3 | 0 | 0 | 0% | 擦傷/刮傷/勾紗,棉粒/結頭/粗節,油/髒/色污 | [6 empty] | 大貨品質在接受標準內 | [16 empty] | 色樣、品質樣業務提供 | 已簽核 | 請參考驗貨員意見。(Please refer QA's comments.) |  |  |  | 2025/12/12 | 2026/02/09 |  |  |  |  | CHN-JY
191809 | 2025/10/17 | Auto |  | GU | Willson Huang 黃暐翔 | V6A | 60226H002E,60226H002E_1 | CMKF-25-00037 | AS |  | A | 田彩布藝 | CHINA | CHN-JY1 | 2026/01/27 | 2026/01/27 | Cotton(BCI)/Recycled Polyester 60/40% | Woven | Crepe | Dyed | P/D | NA,NA | 56 | 76 | 70296 | yds | Ken Kong 孔祥松 | 09 BLACK | Reject | 7445.2 | 7445.2 | 903.6 | 5.1 | 0 | 0 | 903.6 | 0% | 擦傷/刮傷/勾紗,棉粒/結頭/粗節,橫檔/橫條,油/髒/色污,破洞 |  |  |  | 匹差過大 |  | 幅寬不足 | 單色結論為Fail,請打下並覆驗 |  | 簽核完成 |  |  | 1,09色可裁幅宽小1-1.5英寸，评C级。 2,檢查抽驗匹-部分匹匹差稍明显评C级，其余缸差、匹差、匹內差(邊中)在接受範圍，請分缸使用。 3,布面皱度对核可样，在接受范围。 | 不出貨 | 大货门幅偏小1.5吋，评C级 | [9 empty] | 色樣、品質樣業務提供 | 已簽核 | 請參考驗貨員意見。(Please refer QA's comments.) |  |  |  | 2025/12/12 | 2026/02/09 |  | 同意出貨-固定瑕疵，可重排馬克補損使用 |  |  | CHN-JY
190662 | 2025/10/17 | Auto |  | GU | Willson Huang 黃暐翔 | V6A | 60226H002E,60226H002E_1 | CMKF-25-00037 | AS |  | A | 田彩布藝 | CHINA | CHN-JY1 | 2026/01/07 | 2026/01/07 | Cotton(BCI)/Recycled Polyester 60/40% | Woven | Crepe | Dyed | P/D | NA,NA | 56 | 76 | 52799 | yds | Xijin Huang 黃錫金 | 38 DARK BROWN | Reject | 1935.7 | 1935.7 | 405.6 | 11.6 | 0 | 0 | 405.6 | 0.5% | 擦傷/刮傷/勾紗,染折/折痕,棉粒/結頭/粗節,油/髒/色污 | [5 empty] | 幅寬不足 | 單色結論為Fail,請打下並覆驗 |  | 簽核完成 |  |  | 1.檢查抽驗匹-匹差、匹內差(邊中/頭尾)在接受範圍，大货缸差颜色偏深红，参考布厂提供客核可缸差在接受范围。請分缸使用。 2.抽驗匹瑕疵扣分為B級，若有超損以成衣廠反應為準。 3.大货门幅偏小1.5吋，评C级。 | 不出貨 | 使用窄福馬克,布廠安排補差異用量布補布出貨 | [9 empty] | 色樣、品質樣業務提供 | 已簽核 | 請參考驗貨員意見。(Please refer QA's comments.) |  |  |  | 2025/12/12 | 2026/02/09 |  | 同意出貨-固定瑕疵，可重排馬克補損使用 |  |  | CHN-JY
191258 | 2025/08/21 | Auto |  | GU | Cynthia Chen 陳律妏 | V6A | 60226H024G | TMKF-25-07312 | AS |  | A | 吳江佰陸 | CHINA | VIN-MK3C | 2026/01/17 | 2026/01/17 | Recycled Polyester/Polyester 75/25% | Woven | Twill | Dyed | P/D | NA,Cool | 56 | 180 | 47756 | yds | Ken Kong 孔祥松 | 37 BROWN | Agree | 9063 | 9063 | 1116 | 5.1 | 1116 | 0 | 0 | 0% | 染折/折痕,棉粒/結頭/粗節,油/髒/色污,針痕/直條 | [6 empty] | 大貨品質在接受標準內 | [16 empty] | 色樣、品質樣業務提供 | 已簽核 | 請參考驗貨員意見。(Please refer QA's comments.) | [9 empty] | VIN-MK3
190771 | 2025/09/15 | Auto |  | GU | Willson Huang 黃暐翔 | V6B | 60326N064A_2 | TMKF-25-08376,TMKF-25-12394 | AS |  | A | 吳江佰陸 | CHINA | IND-GLS1 | 2026/01/08 | 2026/01/08 | Recycled Nylon 100% | Woven | Plain Weave | Dyed | P/D | NA,NA | 55 | 120 | 6060 | yds | Ajun He 何緒君 | 09 BLACK | Agree | 1037 | 1037 | 183 | 8.2 | 183 | 0 | 0 | 0% | 擦傷/刮傷/勾紗,橫檔/橫條 | [6 empty] | 大貨品質在接受標準內 | [16 empty] | 色樣、品質樣業務提供 | 已簽核 | 請參考驗貨員意見。(Please refer QA's comments.) |  |  | 2026/01/12 | 2026/01/07 | 2026/03/02 |  |  |  |  | IND-GLS
190772 | 2025/09/15 | Auto |  | GU | Willson Huang 黃暐翔 | V6B | 60326N064A_2 | TMKF-25-08376,TMKF-25-12394 | AS |  | A | 吳江佰陸 | CHINA | IND-GLS1 | 2026/01/08 | 2026/01/08 | Recycled Nylon 100% | Woven | Plain Weave | Dyed | P/D | NA,NA | 55 | 120 | 16190 | yds | Ajun He 何緒君 | 37 BROWN | Agree | 4680 | 4680 | 834 | 6.1 | 834 | 0 | 0 | 0% | 擦傷/刮傷/勾紗,棉粒/結頭/粗節,橫檔/橫條,油/髒/色污,破洞 | [6 empty] | 大貨品質在接受標準內 | [16 empty] | 色樣、品質樣業務提供 | 已簽核 | 請參考驗貨員意見。(Please refer QA's comments.) |  |  | 2026/01/12 | 2026/01/07 | 2026/03/02 |  |  |  |  | IND-GLS
190773 | 2025/09/15 | Auto |  | GU | Willson Huang 黃暐翔 | V6B | 60326N064A_2 | TMKF-25-08376,TMKF-25-12394 | AS |  | A | 吳江佰陸 | CHINA | IND-GLS1 | 2026/01/08 | 2026/01/08 | Recycled Nylon 100% | Woven | Plain Weave | Dyed | P/D | NA,NA | 55 | 120 | 7799 | yds | Ajun He 何緒君 | 56 OLIVE | Agree | 1360 | 1360 | 196 | 3.6 | 196 | 0 | 0 | 0% | 擦傷/刮傷/勾紗,棉粒/結頭/粗節,油/髒/色污 | [6 empty] | 大貨品質在接受標準內 | [16 empty] | 色樣、品質樣業務提供 | 已簽核 | 請參考驗貨員意見。(Please refer QA's comments.) |  |  | 2026/01/12 | 2026/01/07 | 2026/03/02 |  |  |  |  | IND-GLS
190775 | 2025/09/15 | Auto |  | GU | Willson Huang 黃暐翔 | V6B | 60326N064A_2 | TMKF-25-08376,TMKF-25-12394 | AS |  | A | 吳江佰陸 | CHINA | IND-GLS1 | 2026/01/08 | 2026/01/08 | Recycled Nylon 100% | Woven | Plain Weave | Dyed | P/D | NA,NA | 55 | 120 | 2649 | yds | Ajun He 何緒君 | 67 BLUE | Agree | 1021 | 1021 | 162 | 4.3 | 162 | 0 | 0 | 0% | 擦傷/刮傷/勾紗 | [6 empty] | 大貨品質在接受標準內 | [16 empty] | 色樣、品質樣業務提供 | 已簽核 | 請參考驗貨員意見。(Please refer QA's comments.) |  |  | 2026/01/12 | 2026/01/07 | 2026/03/02 |  |  |  |  | IND-GLS
190774 | 2025/09/15 | Auto |  | GU | Willson Huang 黃暐翔 | V6B | 60326N064A_2 | TMKF-25-08376,TMKF-25-12394 | AS |  | A | 吳江佰陸 | CHINA | IND-GLS1 | 2026/01/08 | 2026/01/08 | Recycled Nylon 100% | Woven | Plain Weave | Dyed | P/D | NA,NA | 55 | 120 | 18757 | yds | Ajun He 何緒君 | 73 PURPLE | Agree | 3233 | 3233 | 488 | 6.4 | 488 | 0 | 0 | 0% | 擦傷/刮傷/勾紗,棉粒/結頭/粗節,橫檔/橫條,油/髒/色污 | [6 empty] | 大貨品質在接受標準內 | [16 empty] | 色樣、品質樣業務提供 | 已簽核 | 請參考驗貨員意見。(Please refer QA's comments.) |  |  | 2026/01/12 | 2026/01/07 | 2026/03/02 |  |  |  |  | IND-GLS
192090 | 2025/09/25 | Auto |  | DKS | Sherry Hsu 許亞渲 | V2B | DAW16106_Q226 | TMKF-25-08663 | NAS |  |  | 井澤 | CHINA | VIN-LR3 | 2026/01/31 | 2026/01/31 | Polyester/Spandex 91/9% | Woven | Plain Weave | Dyed | P/D | NA,UPF 50+,Wicking | 53 | 90 | 4038 | yds | Yong Wang 王勇 | PURE BLACK | Agree | 450 | 450 | 450 | 9.8 | 328 | 122 | 0 | 0% | 接疋,橫檔/橫條,破洞 | [6 empty] | 部分匹扣點為B級,但單色結論為Pass | [16 empty] | 色樣、品質樣廠商提供 | 已簽核 | 請參考驗貨員意見。(Please refer QA's comments.) |  |  |  | 2025/12/18 | 2026/02/02 |  |  |  |  | VIN-LR3
192017 | 2025/09/26 | Auto |  | GU | Grace Hsu 許貴茵 | V6B | 60276H094A_1 | TMKF-25-08690 | AS |  | A | 田彩布藝 | CHINA | CAB-MK2 | 2026/01/29 | 2026/01/29 | Recycled Polyester/Cotton(BCI)/Spandex 60/35/5% | Knit | Rib | Dyed | P/D | NA,NA | 51 | 255 | 45375 | yds | Jun Yan 嚴軍 | 04 GRAY | Agree | 19834.7 | 19834.7 | 2114.2 | 8.9 | 1405.3 | 708.9 | 0 | 0% | 接疋,斷紗(斷經/斷緯),棉粒/結頭/粗節,油/髒/色污,異纖/飛花,破洞 |  |  |  |  | 布邊不良 |  | 部分匹扣點為B級,但單色結論為Pass | [16 empty] | 色樣、品質樣廠商提供 | 已簽核 | 請參考驗貨員意見。(Please refer QA's comments.) |  |  |  | 2025/12/23 | 2026/02/27 |  |  |  |  | CAB-MK2
192016 | 2025/09/26 | Auto |  | GU | Grace Hsu 許貴茵 | V6B | 60276H094A_1 | TMKF-25-08690 | AS |  | A | 田彩布藝 | CHINA | CAB-MK2 | 2026/01/29 | 2026/01/29 | Recycled Polyester/Cotton(BCI)/Spandex 60/35/5% | Knit | Rib | Dyed | P/D | NA,NA | 51 | 255 | 30256 | yds | Jun Yan 嚴軍 | 30 NATURAL | Discuss | 10680.4 | 10680.4 | 1084.4 | 14.6 | 155.7 | 928.7 | 0 | 1.4% | 接疋,斷紗(斷經/斷緯),棉粒/結頭/粗節,油/髒/色污,異纖/飛花,破洞 | [6 empty] | 單色扣點為B級,結論為Discuss | [16 empty] | 色樣、品質樣廠商提供 | 已簽核 | 請參考驗貨員意見。(Please refer QA's comments.) |  |  |  | 2025/12/23 | 2026/02/27 |  |  |  |  | CAB-MK2
191452 | 2025/10/03 | Auto |  | SMA | Ruby Nguyen 阮氏俄 | V2A | MM3010_SP26 | TMKF-25-08933 | AS |  |  | PARADISE | CHINA | IND-GLD2 | 2026/01/21 | 2026/01/21 | Rayon/Polyester/Spandex 53/41/6% | Knit | French Terry | Dyed | P/D | NA,NA | 65 | 250 | 1649 | yds | Yao Deng 鄧堯 | NIGHT NAVY | Agree | 1816.9 | 1816.9 | 197.9 | 8.6 | 132.1 | 65.8 | 0 | 0% | 接疋,油/髒/色污,異纖/飛花,破洞 | [6 empty] | 部分匹扣點為B級,但單色結論為Pass | [16 empty] | 色樣、品質樣廠商提供 | 已簽核 | 請參考驗貨員意見。(Please refer QA's comments.) |  |  |  | 2026/03/02 | 2026/04/10 |  |  |  |  | IND-GLD
190434 | 2025/10/28 | Auto |  | DKS | Demi Hsu 許嘉恬 | V2A | WAX15227_Q226,WAX66_Q326 | TMKF-25-08964,TMKF-25-10924 | NAS |  |  | 亞太紡織 | CHINA | IND-GLR1 | 2026/01/02 | 2026/01/02 | Nylon/Cotton/Spandex 44/44/12% | Woven | Plain Weave | Dyed | P/D | NA,Anti-Microbial,UPF 50+,Wrinklefree | 55 | 135 | 13180 | yds | Ken Kong 孔祥松 | CLIMBING IVY | Agree | 1382 | 1382 | 212.8 | 7.5 | 212.8 | 0 | 0 | 0% | 接疋,棉粒/結頭/粗節,橫檔/橫條,油/髒/色污 | [6 empty] | 大貨品質在接受標準內 | [16 empty] | 色樣、品質樣廠商提供 | 已簽核 | 請參考驗貨員意見。(Please refer QA's comments.) |  |  | 2026/01/19 | 2026/02/02 | 2026/02/09 |  |  |  |  | IND-GLR1
190433 | 2025/10/28 | Auto |  | DKS | Demi Hsu 許嘉恬 | V2A | WAX15227_Q226,WAX66_Q326 | TMKF-25-08964,TMKF-25-10924 | NAS |  |  | 亞太紡織 | CHINA | IND-GLR1 | 2026/01/02 | 2026/01/02 | Nylon/Cotton/Spandex 44/44/12% | Woven | Plain Weave | Dyed | P/D | NA,Anti-Microbial,UPF 50+,Wrinklefree | 55 | 135 | 3134 | yds | Ken Kong 孔祥松 | VINTAGE KHAKI | Agree | 381 | 381 | 127.9 | 3.1 | 127.9 | 0 | 0 | 0% | 棉粒/結頭/粗節,油/髒/色污 | [6 empty] | 大貨品質在接受標準內 | [16 empty] | 色樣、品質樣廠商提供 | 已簽核 | 請參考驗貨員意見。(Please refer QA's comments.) |  |  | 2026/01/19 | 2026/02/02 | 2026/02/09 |  |  |  |  | IND-GLR1
191386 | 2025/10/28 | Auto |  | DKS | Demi Hsu 許嘉恬 | V2A | WAX15227_Q226 | TMKF-25-08965 | NAS |  |  | 亞太紡織 | CHINA | IND-GLR1 | 2026/01/20 | 2026/01/20 | Nylon/Cotton/Spandex 44/44/12% | Woven | Plain Weave | Dyed | P/D | NA,Anti-Microbial,UPF 50+,Wicking ,Wrink | 55 | 145 | 3134 | yds | Ajun He 何緒君 | BLOOMING LILAC | Discuss | 2506 | 2506 | 508.9 | 16.1 | 0 | 508.9 | 0 | 1.8% | 擦傷/刮傷/勾紗,棉粒/結頭/粗節,油/髒/色污 | [6 empty] | 單色扣點為B級,結論為Discuss | [16 empty] | 色樣、品質樣廠商提供 | 已簽核 | 請參考驗貨員意見。(Please refer QA's comments.) |  |  |  | 2026/02/02 | 2026/02/09 |  |  |  |  | IND-GLR1
190442 | 2025/10/28 | Auto |  | DKS | Demi Hsu 許嘉恬 | V2A | WAX66_Q226 | TMKF-25-08969 | NAS |  |  | 亞太紡織 | CHINA | IND-GLR1 | 2026/01/02 | 2026/01/02 | Nylon/Spandex 96/4% | Knit | Rib | Dyed | P/D | NA,Anti-UV,Wicking | 58 | 245 | 679 | yds | Ken Kong 孔祥松 | PURE BLACK | Discuss | 733.2 | 733.2 | 113.2 | 11.5 | 30 | 83.2 | 0 | 0.5% | 接疋,油/髒/色污,破洞 | [6 empty] | 單色扣點為B級,結論為Discuss | [16 empty] | 色樣、品質樣廠商提供 | 已簽核 | 請參考驗貨員意見。(Please refer QA's comments.) |  |  |  | 2026/01/17 | 2026/02/04 |  |  |  |  | IND-GLR1
190709 | 2025/10/09 | Auto |  | TGT | Freesia Fang 方映涵 | V5A | E737E3_C226 | TMKF-25-09116 | NAS |  |  | 金祥惠 | CHINA | IND-GLD3 | 2025/12/31 | 2026/01/07 | Recycled Polyester/Spandex 91/9% | Knit | Jersey | Dyed | P/D | NA,Quick Dry,Wicking | 57 | 150 | 19107 | yds | Jiangao Zhang 張建高 | BLACK ONYX | Reject | 3930 | 3930 | 477.6 | 28.9 | 0 | 235.5 | 242.1 | 5.7% | 接疋,擦傷/刮傷/勾紗,斷紗(斷經/斷緯),染折/折痕,橫檔/橫條,破洞 | 風格不符 | [5 empty] | 單色結論為Fail,請打下並覆驗 |  | 簽核完成 |  |  | 1：大货风格跟核可样有差，部分大货明显，评C级，已取样寄台北， 2：大货瑕疵超分，需补裁损。 3：大货有竖条折痕，横条，剪办看不明显，可出货，有裁损需由布厂承担。 4：部分大货纬弧斜大（7%左右），评C级。 5：部分大货克重轻6.7%-12.7%，评C级。 | 交期考量 緯弧不影響此款式外觀 其他瑕疵工廠有call會補損 | 供應商已補布 | [9 empty] | 色樣、品質樣廠商提供 | 已簽核 | 請參考驗貨員意見。(Please refer QA's comments.) |  |  |  | 2025/12/27 | 2026/01/23 | 陳婉華 同意出貨 1.overall defect is not obious and not impact the garment appearance, MA to use. 2.The rest defect, MIll already FOC replenishment. | 同意出貨-瑕疵無法重修，補損出貨 |  |  | IND-GLD
190710 | 2025/10/09 | Auto |  | TGT | Freesia Fang 方映涵 | V5A | E737E3_C226 | TMKF-25-09116 | NAS |  |  | 金祥惠 | CHINA | IND-GLD3 | 2025/12/31 | 2026/01/07 | Recycled Polyester/Spandex 91/9% | Knit | Jersey | Dyed | P/D | NA,Quick Dry,Wicking | 57 | 150 | 16075 | yds | Jiangao Zhang 張建高 | ECHEVARIA PURPLE | Discuss | 3274 | 3274 | 352.5 | 20.1 | 0 | 352.5 | 0 | 3% | 擦傷/刮傷/勾紗,斷紗(斷經/斷緯),染折/折痕,油/髒/色污,破洞 | [6 empty] | 單色扣點為B級,結論為Discuss | [16 empty] | 色樣、品質樣廠商提供 | 已簽核 | 請參考驗貨員意見。(Please refer QA's comments.) |  |  |  | 2025/12/27 | 2026/01/23 |  |  |  |  | IND-GLD
190711 | 2025/10/09 | Auto |  | TGT | Freesia Fang 方映涵 | V5A | E737E3_C226 | TMKF-25-09116 | NAS |  |  | 金祥惠 | CHINA | IND-GLD3 | 2025/12/31 | 2026/01/07 | Recycled Polyester/Spandex 91/9% | Knit | Jersey | Dyed | P/D | NA,Quick Dry,Wicking | 57 | 150 | 11783 | yds | Jiangao Zhang 張建高 | ICED LIME | Discuss | 2521 | 2521 | 345.5 | 24.3 | 0 | 345.5 | 0 | 4.3% | 擦傷/刮傷/勾紗,斷紗(斷經/斷緯),染折/折痕,破洞 | [6 empty] | 單色扣點為B級,結論為Discuss | [16 empty] | 色樣、品質樣廠商提供 | 已簽核 | 請參考驗貨員意見。(Please refer QA's comments.) |  |  |  | 2025/12/27 | 2026/01/23 |  |  |  |  | IND-GLD
190712 | 2025/10/09 | Auto |  | TGT | Freesia Fang 方映涵 | V5A | E737E3_C226 | TMKF-25-09116 | NAS |  |  | 金祥惠 | CHINA | IND-GLD3 | 2025/12/31 | 2026/01/07 | Recycled Polyester/Spandex 91/9% | Knit | Jersey | Dyed | P/D | NA,Quick Dry,Wicking | 57 | 150 | 17624 | yds | Jiangao Zhang 張建高 | TRUE WHITE | Reject | 3884 | 3884 | 581.8 | 22.7 | 0 | 235.3 | 346.5 | 3.8% | 接疋,斷紗(斷經/斷緯),染折/折痕,橫檔/橫條,油/髒/色污,破洞 |  |  | 緯斜/緯弧過大 |  |  | 克重過輕 | 單色結論為Fail,請打下並覆驗 |  | 簽核完成 |  |  | 1：大货风格跟核可样有差，部分大货明显，评C级，已取样寄台北， 2：大货瑕疵超分，需补裁损。 3：大货有竖条折痕，横条，剪办看不明显，可出货，有裁损需由布厂承担。 4：部分大货纬弧斜大（7%左右），评C级。 5：部分大货克重轻6.7%-12.7%，评C级。 | 交期考量 緯弧不影響此款式外觀 其他瑕疵工廠有call會補損 | 供應商已補布 | [9 empty] | 色樣、品質樣廠商提供 | 已簽核 | 請參考驗貨員意見。(Please refer QA's comments.) |  |  |  | 2025/12/27 | 2026/01/23 | 陳婉華 同意出貨 1.overall defect is not obious and not impact the garment appearance, MA to use. 2.The rest defect, MIll already FOC replenishment. | 同意出貨-瑕疵無法重修，補損出貨 |  |  | IND-GLD
191127 | 2025/10/10 | Auto |  | TGT | Chris Truong 張志堅 | V5A | 9KL2ZP_C226 | TMKF-25-09226 | AS |  |  | HUA FENG | VIETNAM | VIN-LR1 | 2026/01/14 | 2026/01/14 | Nylon/Spandex 90/10% | Woven | Seersucker | Dyed | P/D | NA,Quick Dry,Wicking | 58 | 80 | 17523 | yds | HoaNguyen | BLACK ONYX | Reject | 1561 | 1561 | 506 | 15.8 | 0 | 340 | 166 | 1.7% | 擦傷/刮傷/勾紗,橫檔/橫條,油/髒/色污 |  | 手感不符 |  |  |  |  | 單色結論為Fail,請打下並覆驗 |  | 簽核完成 |  |  | 1.Color:BLACK ONYX/Lot:PY251126014-Z22/ Discrepant hand-feel , please reject the lot. 2.Color:CONGENIALITY GREEN/Lot:PY251211024 / Underweight(11.25%), please reject the lot. 3.Color:CONGENIALITY GREEN/Lot:PY251212003-R21 & PY251214008-Z21 & PY251214008-C1/ Underweight(8.75~15%)&Discrepant hand-feel , please reject the lot. 4.Color:CONGENIALITY GREEN / Lot:PY251126006-R21 / The total yard converted by weight , which will be shortage 1.88%,please replenish fabric based on requirement of garment factory. 5.Color:CONGENIALITY GREEN/Color-shade between edge-middle ,accptable. | [11 empty] | 色樣、品質樣廠商提供 | 簽核中 |  |  |  |  | 2025/12/22 | 2026/02/02 |  | 覆驗完成 |  |  | VIN-LR1
191966 | 2025/10/10 | Auto |  | TGT | Chris Truong 張志堅 | V5A | 9KL2ZP_C226 | TMKF-25-09226 | AS |  |  | HUA FENG | VIETNAM | VIN-LR1 | 2026/02/02 | 2026/01/28 | Nylon/Spandex 90/10% | Woven | Seersucker | Dyed | P/D | NA,Quick Dry,Wicking | 58 | 80 | 17523 | yds | NgocBich | BLACK ONYX | Agree | 858 | 858 | 447 | 9.4 | 259 | 188 | 0 | 0% | 接疋,擦傷/刮傷/勾紗,橫檔/橫條,油/髒/色污,破洞 | [6 empty] | 部分匹扣點為B級,但單色結論為Pass | [16 empty] | 色樣、品質樣廠商提供 | 已簽核 | 請參考驗貨員意見。(Please refer QA's comments.) |  |  |  | 2025/12/22 | 2026/02/02 |  |  |  |  | VIN-LR1
191129 | 2025/10/10 | Auto |  | TGT | Chris Truong 張志堅 | V5A | 9KL2ZP_C226 | TMKF-25-09226 | AS |  |  | HUA FENG | VIETNAM | VIN-LR1 | 2026/01/14 | 2026/01/14 | Nylon/Spandex 90/10% | Woven | Seersucker | Dyed | P/D | NA,Quick Dry,Wicking | 58 | 80 | 14062 | yds | HoaNguyen | CONGENIALITY GREEN | Reject | 6496 | 6496 | 1621 | 8 | 743 | 508 | 370 | 0% | 接疋,擦傷/刮傷/勾紗,棉粒/結頭/粗節,橫檔/橫條,油/髒/色污,破洞 |  | 手感不符 |  |  |  | 克重過輕 | 單色結論為Fail,請打下並覆驗 |  | 尚未覆驗 |  |  | 1.Color:BLACK ONYX/Lot:PY251126014-Z22/ Discrepant hand-feel , please reject the lot. 2.Color:CONGENIALITY GREEN/Lot:PY251211024 / Underweight(11.25%), please reject the lot. 3.Color:CONGENIALITY GREEN/Lot:PY251212003-R21 & PY251214008-Z21 & PY251214008-C1/ Underweight(8.75~15%)&Discrepant hand-feel , please reject the lot. 4.Color:CONGENIALITY GREEN / Lot:PY251126006-R21 / The total yard converted by weight , which will be shortage 1.88%,please replenish fabric based on requirement of garment factory. 5.Color:CONGENIALITY GREEN/Color-shade between edge-middle ,accptable. | [11 empty] | 色樣、品質樣廠商提供 | 簽核中 |  |  |  |  | 2025/12/22 | 2026/02/02 |  | 簽核中 |  |  | VIN-LR1
191128 | 2025/10/10 | Auto |  | TGT | Chris Truong 張志堅 | V5A | 9KL2ZP_C226 | TMKF-25-09226 | AS |  |  | HUA FENG | VIETNAM | VIN-LR1 | 2026/01/14 | 2026/01/14 | Nylon/Spandex 90/10% | Woven | Seersucker | Dyed | P/D | NA,Quick Dry,Wicking | 58 | 80 | 12068 | yds | HoaNguyen | ECHEVARIA PURPLE | Agree | 1499 | 1499 | 294 | 8.5 | 165 | 129 | 0 | 0% | 橫檔/橫條,油/髒/色污 | [6 empty] | 部分匹扣點為B級,但單色結論為Pass | [16 empty] | 色樣、品質樣廠商提供 | 簽核中 |  |  |  |  | 2025/12/22 | 2026/02/02 |  |  |  |  | VIN-LR1
191312 | 2025/11/18 | Auto |  | ONY | Amy Chang 張春暖 | V7C | 886432_SU26 | TMKF-25-09249 | AS |  |  | H WEAR | CHINA | IND-STL3 | 2026/01/19 | 2026/01/19 | Linen/Polyester/Cotton 53/24/23% | Woven | Plain Weave | Dyed | Y/D,1x1 | NA,NA | 55 | 130 | 17369 | yds | Yao Deng 鄧堯 | COLD RIVER | Discuss | 6780 | 6780 | 931.5 | 12.8 | 449.5 | 482 | 0 | 0.8% | 接疋,斷紗(斷經/斷緯),棉粒/結頭/粗節,油/髒/色污,異纖/飛花 | [6 empty] | 單色扣點為B級,結論為Discuss | [16 empty] | 色樣、品質樣廠商提供 | 已簽核 | 請參考驗貨員意見。(Please refer QA's comments.) |  |  |  | 2026/01/03 | 2026/01/28 |  |  |  |  | IND-STL
190735 | 2025/10/16 | Auto |  | ONY | Dash Wang 王彥智 | V7C | 559368_VMI | TMKF-25-09264 | NAS |  |  | KAHATEX | INDONESIA | IND-GLS2 | 2026/01/08 | 2026/01/07 | Cotton 100% | Woven | Oxford | Dyed | Y/D,1x1 | NA,NA | 56 | 122 | 101449 | yds | Irfan | OXFORD BLUE | Agree | 4082 | 4082 | 209 | 5.3 | 209 | 0 | 0 | 0% | 斷紗(斷經/斷緯),棉粒/結頭/粗節,油/髒/色污 | [6 empty] | 大貨品質在接受標準內 | [16 empty] | 無色樣，品質樣廠商提供 | 已簽核 | 請參考驗貨員意見。(Please refer QA's comments.) |  |  | 2026/01/19 | 2025/11/17 | 2026/01/08 |  |  |  |  | IND-GLS
191102 | 2025/10/16 | Auto |  | ONY | Dash Wang 王彥智 | V7C | 559368_VMI | TMKF-25-09264 | NAS |  |  | KAHATEX | INDONESIA | IND-GLS2 | 2026/01/14 | 2026/01/14 | Cotton 100% | Woven | Oxford | Dyed | Y/D,1x1 | NA,NA | 56 | 122 | 101449 | yds | Irfan | OXFORD BLUE | Discuss | 8266 | 8266 | 402 | 7 | 302 | 100 | 0 | 0% | 接疋,斷紗(斷經/斷緯),棉粒/結頭/粗節,油/髒/色污 | [6 empty] | 部分匹扣點為B級,但單色結論為Pass | [16 empty] | 無標準樣 | 已簽核 | 請參考驗貨員意見。(Please refer QA's comments.) |  |  | 2026/01/19 | 2025/12/03 | 2026/01/15 |  |  |  |  | IND-GLS
191708 | 2025/10/16 | Auto |  | ONY | Dash Wang 王彥智 | V7C | 559368_VMI | TMKF-25-09264 | NAS |  |  | KAHATEX | INDONESIA | IND-GLS2 | 2026/01/19 | 2026/01/19 | Cotton 100% | Woven | Oxford | Dyed | Y/D,1x1 | NA,NA | 56 | 122 | 101449 | yds | Dani | OXFORD BLUE | Discuss | 8831 | 8831 | 400 | 23 | 0 | 400 | 0 | 3.9% | 擦傷/刮傷/勾紗,棉粒/結頭/粗節,橫檔/橫條,油/髒/色污,異纖/飛花 | [6 empty] | 單色扣點為B級,結論為Discuss | [16 empty] | 無標準樣 | 已簽核 | 請參考驗貨員意見。(Please refer QA's comments.) |  |  | 2026/01/26 | 2025/02/10 | 2026/01/29 |  |  |  |  | IND-GLS
191512 | 2025/10/16 | Auto |  | ONY | Dash Wang 王彥智 | V7C | 559368_VMI | TMKF-25-09264 | NAS |  |  | KAHATEX | INDONESIA | IND-GLS2 | 2026/01/22 | 2026/01/21 | Cotton 100% | Woven | Oxford | Dyed | Y/D,1x1 | NA,NA | 56 | 122 | 101449 | yds | Irfan | OXFORD BLUE | Agree | 7897 | 7897 | 400 | 7.8 | 400 | 0 | 0 | 0% | 斷紗(斷經/斷緯),棉粒/結頭/粗節,油/髒/色污 | [6 empty] | 大貨品質在接受標準內 | [16 empty] | 無色樣，品質樣廠商提供 | 已簽核 | 請參考驗貨員意見。(Please refer QA's comments.) |  |  | 2026/01/26 | 2025/02/10 | 2026/01/29 |  |  |  |  | IND-GLS
191967 | 2025/10/16 | Auto |  | ONY | Dash Wang 王彥智 | V7C | 559368_VMI | TMKF-25-09264 | NAS |  |  | KAHATEX | INDONESIA | IND-GLS2 | 2026/01/28 | 2026/01/28 | Cotton 100% | Woven | Oxford | Dyed | Y/D,1x1 | NA,NA | 56 | 122 | 101449 | yds | Irfan | OXFORD BLUE | Reject | 4509 | 4509 | 300 | 9 | 0 | 0 | 300 | 0% | 斷紗(斷經/斷緯),棉粒/結頭/粗節,油/髒/色污 |  | 手感不符 |  |  |  |  | 單色結論為Fail,請打下並覆驗 |  | 簽核完成 |  |  | General found: Broken yarn, stain, neps, Reject handfeel to stiff MK garment fty will offer the actual replenishment and loss rate, if necessary. | [11 empty] | 無標準樣 | 已簽核 | 請參考驗貨員意見。(Please refer QA's comments.) 因C級大貨超過20%，請打下並申請覆驗。 |  |  | 2026/02/02 | 2025/02/10 | 2026/01/29 |  | 覆驗完成 |  |  | IND-GLS
192250 | 2025/10/16 | Auto |  | ONY | Dash Wang 王彥智 | V7C | 559368_VMI | TMKF-25-09264 | NAS |  |  | KAHATEX | INDONESIA | IND-GLS2 | 2026/02/17 | 2026/01/30 | Cotton 100% | Woven | Oxford | Dyed | Y/D,1x1 | NA,NA | 56 | 122 | 101449 | yds | Dani | OXFORD BLUE | Discuss | 8972 | 8972 | 500 | 24.4 | 0 | 500 | 0 | 4.3% | 棉粒/結頭/粗節,橫檔/橫條,油/髒/色污 | [6 empty] | 單色扣點為B級,結論為Discuss | [16 empty] | 無標準樣 | 已簽核 | 請參考驗貨員意見。(Please refer QA's comments.) |  |  | 2026/02/02 | 2025/02/10 | 2026/02/05 |  |  |  |  | IND-GLS
190736 | 2025/10/16 | Auto |  | ONY | Dash Wang 王彥智 | V7C | 559368_VMI | TMKF-25-09264 | NAS |  |  | KAHATEX | INDONESIA | IND-GLS2 | 2026/01/08 | 2026/01/07 | Cotton 100% | Woven | Oxford | Dyed | Y/D,1x1 | NA,NA | 56 | 122 | 125705 | yds | Irfan | WHITE OXFORD | Agree | 4671 | 4671 | 198 | 5.6 | 198 | 0 | 0 | 0% | 棉粒/結頭/粗節,油/髒/色污 | [6 empty] | 大貨品質在接受標準內 | [16 empty] | 無色樣，品質樣廠商提供 | 已簽核 | 請參考驗貨員意見。(Please refer QA's comments.) |  |  | 2026/01/19 | 2025/11/17 | 2026/01/08 |  |  |  |  | IND-GLS
190998 | 2025/10/16 | Auto |  | ONY | Dash Wang 王彥智 | V7C | 559368_VMI | TMKF-25-09264 | NAS |  |  | KAHATEX | INDONESIA | IND-GLS2 | 2026/01/09 | 2026/01/09 | Cotton 100% | Woven | Oxford | Dyed | Y/D,1x1 | NA,NA | 56 | 122 | 125705 | yds | Dani | WHITE OXFORD | Discuss | 5809 | 5809 | 400 | 25.5 | 0 | 400 | 0 | 4.6% | 擦傷/刮傷/勾紗,棉粒/結頭/粗節,橫檔/橫條,油/髒/色污,異纖/飛花 | [6 empty] | 單色扣點為B級,結論為Discuss | [16 empty] | 色樣、品質樣廠商提供 | 已簽核 | 請參考驗貨員意見。(Please refer QA's comments.) |  |  | 2026/01/19 | 2025/12/03 | 2026/01/15 |  |  |  |  | IND-GLS
191001 | 2025/10/16 | Auto |  | ONY | Dash Wang 王彥智 | V7C | 559368_VMI | TMKF-25-09264 | NAS |  |  | KAHATEX | INDONESIA | IND-GLS2 | 2026/01/12 | 2026/01/12 | Cotton 100% | Woven | Oxford | Dyed | Y/D,1x1 | NA,NA | 56 | 122 | 125705 | yds | Dani | WHITE OXFORD | Discuss | 1200 | 1200 | 220 | 15.9 | 0 | 220 | 0 | 1.8% | 棉粒/結頭/粗節,油/髒/色污,異纖/飛花 | [6 empty] | 單色扣點為B級,結論為Discuss | [16 empty] | 色樣、品質樣廠商提供 | 已簽核 | 請參考驗貨員意見。(Please refer QA's comments.) |  |  | 2026/01/19 | 2025/12/03 | 2026/01/15 |  |  |  |  | IND-GLS
191103 | 2025/10/16 | Auto |  | ONY | Dash Wang 王彥智 | V7C | 559368_VMI | TMKF-25-09264 | NAS |  |  | KAHATEX | INDONESIA | IND-GLS2 | 2026/01/14 | 2026/01/14 | Cotton 100% | Woven | Oxford | Dyed | Y/D,1x1 | NA,NA | 56 | 122 | 125705 | yds | Irfan | WHITE OXFORD | Discuss | 12438 | 12438 | 500 | 5.8 | 500 | 0 | 0 | 0% | 斷紗(斷經/斷緯),棉粒/結頭/粗節,油/髒/色污 | [6 empty] | 大貨品質在接受標準內 | [16 empty] | 無標準樣 | 已簽核 | 請參考驗貨員意見。(Please refer QA's comments.) |  |  | 2026/01/19 | 2025/12/03 | 2026/01/15 |  |  |  |  | IND-GLS
191707 | 2025/10/16 | Auto |  | ONY | Dash Wang 王彥智 | V7C | 559368_VMI | TMKF-25-09264 | NAS |  |  | KAHATEX | INDONESIA | IND-GLS2 | 2026/01/19 | 2026/01/19 | Cotton 100% | Woven | Oxford | Dyed | Y/D,1x1 | NA,NA | 56 | 122 | 125705 | yds | Dani | WHITE OXFORD | Discuss | 13707 | 13707 | 902 | 19.3 | 0 | 902 | 0 | 2.8% | 接疋,棉粒/結頭/粗節,橫檔/橫條,油/髒/色污,異纖/飛花 | [6 empty] | 單色扣點為B級,結論為Discuss | [16 empty] | 無標準樣 | 已簽核 | 請參考驗貨員意見。(Please refer QA's comments.) |  |  | 2026/01/26 | 2025/02/10 | 2026/01/29 |  |  |  |  | IND-GLS
192251 | 2025/10/16 | Auto |  | ONY | Dash Wang 王彥智 | V7C | 559368_VMI | TMKF-25-09264 | NAS |  |  | KAHATEX | INDONESIA | IND-GLS2 | 2026/01/30 | 2026/01/30 | Cotton 100% | Woven | Oxford | Dyed | Y/D,1x1 | NA,NA | 56 | 122 | 125705 | yds | Dani | WHITE OXFORD | Discuss | 8888 | 8888 | 400 | 19.8 | 0 | 400 | 0 | 2.9% | 棉粒/結頭/粗節,橫檔/橫條,油/髒/色污,異纖/飛花 | [6 empty] | 單色扣點為B級,結論為Discuss | [16 empty] | 無標準樣 | 已簽核 | 請參考驗貨員意見。(Please refer QA's comments.) |  |  | 2026/02/02 | 2025/02/10 | 2026/02/05 |  |  |  |  | IND-GLS
190713 | 2025/10/17 | Auto |  | TGT | Freesia Fang 方映涵 | V5A | 3578Y6_C226 | TMKF-25-09465 | AS |  |  | 金祥惠 | CHINA | CAB-MH2 | 2026/01/07 | 2026/01/07 | Recycled Polyester/Spandex 91/9% | Knit | Rib | Dyed | P/D,2x2 | NA,NA | 59 | 200 | 3990 | yds | Jiangao Zhang 張建高 | BLACK ONYX | Discuss | 300 | 300 | 80.9 | 28.4 | 0 | 80.9 | 0 | 5.5% | 擦傷/刮傷/勾紗,油/髒/色污,破洞 | [6 empty] | 單色扣點為B級,結論為Discuss | [16 empty] | 色樣、品質樣廠商提供 | 已簽核 | 請參考驗貨員意見。(Please refer QA's comments.) |  |  |  | 2026/01/06 | 2026/02/09 |  |  |  |  | CAB-MH
191589 | 2025/11/05 | Auto |  | GU | Cynthia Chen 陳律妏 | V6A | 60226H039A | TMKF-25-09586 | AS |  | A | 南通三奔 | CHINA | IND-GLD1 | 2026/01/23 | 2026/01/23 | Recycled Polyester/Polyester 59/41% | Woven | Plain Weave | Dyed | P/D | NA,NA | 56 | 125 | 41240 | yds | Yong Wang 王勇 | 01 OFF WHITE | Agree | 29809.3 | 29809.3 | 3157 | 5.9 | 2470 | 548 | 139 | 0% | 斷紗(斷經/斷緯),棉粒/結頭/粗節,油/髒/色污,異纖/飛花 |  |  |  | 漸進色差 |  |  | 部分匹為C級打下,但單色結論為Pass | [16 empty] | 色樣、品質樣廠商提供 | 已簽核 | 請參考驗貨員意見。(Please refer QA's comments.) |  |  |  | 2025/12/29 | 2026/02/04 |  |  |  |  | IND-GLD
191591 | 2025/11/05 | Auto |  | GU | Cynthia Chen 陳律妏 | V6A | 60226H039A | TMKF-25-09586 | AS |  | A | 南通三奔 | CHINA | IND-GLD1 | 2026/01/23 | 2026/01/23 | Recycled Polyester/Polyester 59/41% | Woven | Plain Weave | Dyed | P/D | NA,NA | 56 | 125 | 55674 | yds | Yong Wang 王勇 | 09 BLACK | Agree | 3167 | 3167 | 390 | 7.4 | 260 | 130 | 0 | 0% | 擦傷/刮傷/勾紗,斷紗(斷經/斷緯),染折/折痕,棉粒/結頭/粗節,油/髒/色污,異纖/飛花 | [6 empty] | 部分匹扣點為B級,但單色結論為Pass | [16 empty] | 色樣、品質樣廠商提供 | 已簽核 | 請參考驗貨員意見。(Please refer QA's comments.) |  |  |  | 2025/12/29 | 2026/02/04 |  |  |  |  | IND-GLD
191590 | 2025/11/05 | Auto |  | GU | Cynthia Chen 陳律妏 | V6A | 60226H039A | TMKF-25-09586 | AS |  | A | 南通三奔 | CHINA | IND-GLD1 | 2026/01/23 | 2026/01/23 | Recycled Polyester/Polyester 59/41% | Woven | Plain Weave | Dyed | P/D | NA,NA | 56 | 125 | 10360 | yds | Yong Wang 王勇 | 63 BLUE | Agree | 468 | 468 | 75 | 0 | 75 | 0 | 0 | 0% | [7 empty] | 大貨品質在接受標準內 | [16 empty] | 色樣、品質樣廠商提供 | 已簽核 | 請參考驗貨員意見。(Please refer QA's comments.) |  |  |  | 2025/12/29 | 2026/02/04 |  |  |  |  | IND-GLD
190466 | 2025/10/24 | Auto |  | TGT | Sam Vu 武氏明豔 | V5C | 5GE0KM_C226 | TMKF-25-09592 | AS |  | A | SAMIL(VIN) | VIETNAM | VIN-TPLB TPLC | 2026/01/02 | 2026/01/02 | Modal/Spandex 95/5% | Knit | Jersey | Dyed | P/D | NA,NA | 62 | 200 | 11771 | yds | HoaNguyen | SMART BLUE | Discuss | 543 | 543 | 139 | 27.3 | 0 | 139 | 0 | 5.2% | 接疋,擦傷/刮傷/勾紗,斷紗(斷經/斷緯),破洞 | [6 empty] | 單色扣點為B級,結論為Discuss | [16 empty] | 色樣、品質樣廠商提供 | 已簽核 | 請參考驗貨員意見。(Please refer QA's comments.) |  |  |  | 2025/12/27 | 2026/02/25 |  |  |  |  | VIN-TPL
190868 | 2025/10/24 | Auto |  | TGT | Sam Vu 武氏明豔 | V5C | L0R516_C226 | TMKF-25-09595 | AS |  | A | SAMIL(VIN) | VIETNAM | VIN-TPLB TPLC | 2026/01/09 | 2026/01/09 | Modal/Spandex 94/6% | Knit | Jersey | PRT + Dyed | Reactive PRT,P/D | NA,NA | 58 | 220 | 174431 | yds | HoaNguyen | AOP312_28 | Discuss | 529 | 529 | 121 | 14 | 62 | 59 | 0 | 1.2% | 接疋,擦傷/刮傷/勾紗,斷紗(斷經/斷緯),油/髒/色污 | [6 empty] | 單色扣點為B級,結論為Discuss | [16 empty] | 色樣、品質樣廠商提供 | 已簽核 | 請參考驗貨員意見。(Please refer QA's comments.) |  |  |  | 2025/11/26 | 2026/01/23 |  |  |  |  | VIN-TPL
190800 | 2025/10/24 | Auto |  | GU | Willson Huang 黃暐翔 | V6B | 60346N037A_1 | TMKF-25-09602 | NAS |  | A | 紹興喬萬尼 | CHINA | IND-GLD1 | 2026/01/08 | 2026/01/08 | Recycled Polyester/Polyester 60/40% | Knit | Jersey | Dyed | P/D | NA,NA | 61 | 165 | 59379 | yds | Xijin Huang 黃錫金 | 02 LIGHT GRAY | Discuss | 4656.9 | 4656.9 | 588.4 | 10.5 | 195.6 | 392.8 | 0 | 0.2% | 接疋,擦傷/刮傷/勾紗,染折/折痕,棉粒/結頭/粗節,油/髒/色污,破洞 | [6 empty] | 單色扣點為B級,結論為Discuss | [16 empty] | 色樣、品質樣業務提供 | 已簽核 | 請參考驗貨員意見。(Please refer QA's comments.) |  |  |  | 2026/01/05 | 2026/01/28 |  |  |  |  | IND-GLD
190801 | 2025/10/24 | Auto |  | GU | Willson Huang 黃暐翔 | V6B | 60346N037A_1 | TMKF-25-09602 | NAS |  | A | 紹興喬萬尼 | CHINA | IND-GLD1 | 2026/01/08 | 2026/01/08 | Recycled Polyester/Polyester 60/40% | Knit | Jersey | Dyed | P/D | NA,NA | 61 | 165 | 62128 | yds | Xijin Huang 黃錫金 | 09 BLACK | Discuss | 6395.1 | 6395.1 | 804.1 | 10.6 | 402.7 | 401.4 | 0 | 0.2% | 接疋,擦傷/刮傷/勾紗,染折/折痕,棉粒/結頭/粗節,破洞 | [6 empty] | 單色扣點為B級,結論為Discuss | [16 empty] | 色樣、品質樣業務提供 | 已簽核 | 請參考驗貨員意見。(Please refer QA's comments.) |  |  |  | 2026/01/05 | 2026/01/28 |  |  |  |  | IND-GLD
191953 | 2025/10/24 | Auto |  | GU | Grace Hsu 許貴茵 | V6B | 60276N033A_25_1 | TMKF-25-09617 | AS |  | A | 紹興普爾 | CHINA | IND-GLD1 | 2026/01/28 | 2026/01/28 | Cotton/Polyester 77/23% | Knit | Terry | Dyed | P/D | NA,NA | 68 | 260 | 2247 | yds | Qiang Chen 陳強 | 09 BLACK | Agree | 773 | 773 | 103 | 8.7 | 103 | 0 | 0 | 0% | 接疋,棉粒/結頭/粗節,破洞 | [6 empty] | 大貨品質在接受標準內 | [16 empty] | 色樣、品質樣業務提供 | 簽核中 |  | Email:nancy@starwaytex.com |  |  | 2025/11/07 | 2026/02/04 |  |  |  |  | IND-GLD
191794 | 2025/10/24 | Auto |  | GU | Grace Hsu 許貴茵 | V6B | 60276N033A_25_1 | TMKF-25-09617,TMKF-25-10309 | AS |  | A | 紹興普爾 | CHINA | IND-GLD1 | 2026/01/26 | 2026/01/26 | Cotton/Polyester 77/23% | Knit | Terry | Dyed | P/D | NA,NA | 68 | 260 | 3107 | yds | Qiang Chen 陳強 | 01 OFF WHITE | Discuss | 1049 | 1049 | 102.2 | 15.7 | 51 | 51.2 | 0 | 1.7% | 接疋,擦傷/刮傷/勾紗,油/髒/色污,破洞 | [6 empty] | 單色扣點為B級,結論為Discuss | [16 empty] | 色樣、品質樣業務提供 | 已簽核 | 請參考驗貨員意見。(Please refer QA's comments.) | Email:nancy@starwaytex.com |  |  | 2025/11/07 | 2026/02/04 |  |  |  |  | IND-GLD
191793 | 2025/10/24 | Auto |  | GU | Grace Hsu 許貴茵 | V6B | 60276N033A_25_1 | TMKF-25-09617,TMKF-25-10309 | AS |  | A | 紹興普爾 | CHINA | IND-GLD1 | 2026/01/26 | 2026/01/26 | Cotton/Polyester 77/23% | Knit | Terry | Dyed | P/D | NA,NA | 68 | 260 | 6215 | yds | Qiang Chen 陳強 | 38 DARK BROWN | Agree | 4272.2 | 4272.2 | 515.2 | 10.1 | 316 | 199.2 | 0 | 0% | 接疋,擦傷/刮傷/勾紗,斷紗(斷經/斷緯),棉粒/結頭/粗節,油/髒/色污,破洞 | [6 empty] | 部分匹扣點為B級,但單色結論為Pass | [16 empty] | 色樣、品質樣業務提供 | 已簽核 | 請參考驗貨員意見。(Please refer QA's comments.) | Email:nancy@starwaytex.com |  |  | 2025/11/07 | 2026/02/04 |  |  |  |  | IND-GLD
190814 | 2025/10/28 | Auto |  | SMA | Ruby Nguyen 阮氏俄 | V2A | NEA565_SP26 | TMKF-25-09657 | AS |  |  | NICE DYEING | CHINA | IND-GLD2 | 2026/01/08 | 2026/01/08 | Polyester/Cotton(BCI) 54/46% | Knit | Jacquard | Dyed | P/D | NA,Wicking | 63 | 310 | 14820 | lbs | Jimmy Shi 石振華 | BLACK | Agree | 6771.58 | 6548 | 821 | 8.5 | 617 | 204 | 0 | 0% | 接疋,擦傷/刮傷/勾紗,斷紗(斷經/斷緯),棉粒/結頭/粗節,橫檔/橫條,油/髒/色污,異纖/飛花,破洞 | [6 empty] | 部分匹扣點為B級,但單色結論為Pass | [16 empty] | 色樣、品質樣廠商提供 | 已簽核 | 請參考驗貨員意見。(Please refer QA's comments.) |  |  |  | 2026/02/02 | 2026/04/01 |  |  |  |  | IND-GLD
190813 | 2025/10/28 | Auto |  | SMA | Ruby Nguyen 阮氏俄 | V2A | NEA565_SP26 | TMKF-25-09657 | AS |  |  | NICE DYEING | CHINA | IND-GLD2 | 2026/01/08 | 2026/01/08 | Polyester/Cotton(BCI) 54/46% | Knit | Jacquard | Dyed | P/D | NA,Wicking | 63 | 310 | 8174 | lbs | Jimmy Shi 石振華 | SHADOW GREY | Agree | 2871.82 | 2777 | 304 | 6.6 | 304 | 0 | 0 | 0% | 接疋,擦傷/刮傷/勾紗,斷紗(斷經/斷緯),棉粒/結頭/粗節,油/髒/色污 | [6 empty] | 大貨品質在接受標準內 | [16 empty] | 色樣、品質樣廠商提供 | 已簽核 | 請參考驗貨員意見。(Please refer QA's comments.) |  |  |  | 2026/02/02 | 2026/04/01 |  |  |  |  | IND-GLD
190812 | 2025/10/28 | Auto |  | SMA | Ruby Nguyen 阮氏俄 | V2A | NEA565_SP26 | TMKF-25-09657 | AS |  |  | NICE DYEING | CHINA | IND-GLD2 | 2026/01/08 | 2026/01/08 | Polyester/Cotton(BCI) 54/46% | Knit | Jacquard | Dyed | P/D | NA,Wicking | 63 | 310 | 9743 | lbs | Jimmy Shi 石振華 | TRUE NAVY | Agree | 9592.73 | 9276 | 1169 | 8.5 | 867 | 302 | 0 | 0% | 接疋,擦傷/刮傷/勾紗,斷紗(斷經/斷緯),棉粒/結頭/粗節,橫檔/橫條,油/髒/色污,異纖/飛花,破洞 | [6 empty] | 部分匹扣點為B級,但單色結論為Pass | [16 empty] | 色樣、品質樣廠商提供 | 已簽核 | 請參考驗貨員意見。(Please refer QA's comments.) |  |  |  | 2026/02/02 | 2026/04/01 |  |  |  |  | IND-GLD
190815 | 2025/10/28 | Auto |  | SMA | Ruby Nguyen 阮氏俄 | V2A | NEA567_SP26 | TMKF-25-09663 | AS |  |  | NICE DYEING | CHINA | IND-GLD2 | 2026/01/08 | 2026/01/08 | Polyester/Cotton(BCI) 54/46% | Knit | Jacquard | Dyed | P/D | NA,Wicking | 63 | 310 | 14709 | lbs | Jimmy Shi 石振華 | BLACK | Agree | 1038.28 | 1004 | 97 | 8.2 | 48 | 49 | 0 | 0% | 接疋,擦傷/刮傷/勾紗,棉粒/結頭/粗節 | [6 empty] | 部分匹扣點為B級,但單色結論為Pass | [16 empty] | 色樣、品質樣廠商提供 | 已簽核 | 請參考驗貨員意見。(Please refer QA's comments.) |  |  |  | 2026/02/02 | 2026/04/01 |  |  |  |  | IND-GLD
190816 | 2025/10/28 | Auto |  | SMA | Ruby Nguyen 阮氏俄 | V2A | NEA567_SP26 | TMKF-25-09663 | AS |  |  | NICE DYEING | CHINA | IND-GLD2 | 2026/01/08 | 2026/01/08 | Polyester/Cotton(BCI) 54/46% | Knit | Jacquard | Dyed | P/D | NA,Wicking | 63 | 310 | 6271 | lbs | Jimmy Shi 石振華 | SHADOW GREY | Discuss | 750.79 | 726 | 184 | 15.8 | 50 | 134 | 0 | 1.7% | 接疋,擦傷/刮傷/勾紗,棉粒/結頭/粗節 | [6 empty] | 單色扣點為B級,結論為Discuss | [16 empty] | 色樣、品質樣廠商提供 | 已簽核 | 請參考驗貨員意見。(Please refer QA's comments.) |  |  |  | 2026/02/02 | 2026/04/01 |  |  |  |  | IND-GLD
190817 | 2025/10/28 | Auto |  | SMA | Ruby Nguyen 阮氏俄 | V2A | NEA567_SP26 | TMKF-25-09663 | AS |  |  | NICE DYEING | CHINA | IND-GLD2 | 2026/01/08 | 2026/01/08 | Polyester/Cotton(BCI) 54/46% | Knit | Jacquard | Dyed | P/D | NA,Wicking | 63 | 310 | 8879 | lbs | Jimmy Shi 石振華 | TRUE NAVY | Agree | 2895.61 | 2800 | 304 | 7.6 | 253 | 51 | 0 | 0% | 接疋,擦傷/刮傷/勾紗,斷紗(斷經/斷緯),棉粒/結頭/粗節 | [6 empty] | 部分匹扣點為B級,但單色結論為Pass | [16 empty] | 色樣、品質樣廠商提供 | 已簽核 | 請參考驗貨員意見。(Please refer QA's comments.) |  |  |  | 2026/02/02 | 2026/04/01 |  |  |  |  | IND-GLD
190741 | 2025/10/30 | Auto |  | DKS | Gina Peng 彭榆茜 | V2A | WAX15205NV_Q226 | TMKF-25-09667 | NAS |  |  | 井澤 | CHINA | IND-GLD2 | 2026/01/08 | 2026/01/08 | Polyester 100% | Woven | Plain Weave | Dyed | P/D | NA,Anti-Odor,Wicking | 55 | 95 | 3889 | yds | Yong Wang 王勇 | DARKER ARDOSIA SLATE | Discuss | 1149 | 1149 | 232 | 26.7 | 0 | 232 | 0 | 5% | 擦傷/刮傷/勾紗 | [6 empty] | 單色扣點為B級,結論為Discuss | [16 empty] | 色樣、品質樣廠商提供 | 已簽核 | 請參考驗貨員意見。(Please refer QA's comments.) |  |  |  | 2026/01/27 | 2026/02/23 |  |  |  |  | IND-GLD
190740 | 2025/10/30 | Auto |  | DKS | Gina Peng 彭榆茜 | V2A | WAX15205NV_Q226 | TMKF-25-09667 | NAS |  |  | 井澤 | CHINA | IND-GLD2 | 2026/01/08 | 2026/01/08 | Polyester 100% | Woven | Plain Weave | Dyed | P/D | NA,Anti-Odor,Wicking | 55 | 95 | 3916 | yds | Yong Wang 王勇 | MELTED BLUE | Discuss | 464 | 464 | 64 | 18.8 | 0 | 64 | 0 | 2.6% | 擦傷/刮傷/勾紗,破洞 | [6 empty] | 單色扣點為B級,結論為Discuss | [16 empty] | 色樣、品質樣廠商提供 | 已簽核 | 請參考驗貨員意見。(Please refer QA's comments.) |  |  |  | 2026/01/27 | 2026/02/23 |  |  |  |  | IND-GLD
190556 | 2025/12/09 | Auto |  | ONY | Amy Chang 張春暖 | V7C | 897149_SU26 | TMKF-25-09742 | AS |  |  | H WEAR | CHINA | VIN-MK3A | 2026/01/04 | 2026/01/04 | Linen/Rayon 55/45% | Woven | Plain Weave | Dyed | P/D | NA,NA | 51 | 190 | 7015 | yds | Changzhi Wang 王昌智 | FLAG STARS | Agree | 2306 | 2306 | 439.4 | 4.6 | 352.4 | 0 | 87 | 0% | 接疋,棉粒/結頭/粗節,油/髒/色污,異纖/飛花 |  |  |  | 邊中色差 |  |  | 部分匹為C級打下,但單色結論為Pass | [16 empty] | 色樣、品質樣廠商提供 | 已簽核 | 請參考驗貨員意見。(Please refer QA's comments.) |  |  | 2026/01/10 | 2026/01/04 | 2026/02/13 |  |  |  |  | VIN-MK3
190557 | 2025/12/03 | Auto |  | ONY | Amy Chang 張春暖 | V7C | 897899_SU26,898206_SU26 | TMKF-25-09750,TMKF-25-09755 | AS |  |  | H WEAR | CHINA | VIN-MK3A MK3B | 2026/01/04 | 2026/01/04 | Linen/Rayon 55/45% | Woven | Plain Weave | Dyed | P/D | NA,NA | 51 | 190 | 14205 | yds | Changzhi Wang 王昌智 | BASEBALL ICONS CC006 | Agree | 3802 | 3802 | 462.7 | 5.2 | 462.7 | 0 | 0 | 0% | 棉粒/結頭/粗節,油/髒/色污,異纖/飛花 | [6 empty] | 大貨品質在接受標準內 | [16 empty] | 色樣、品質樣廠商提供 | 已簽核 | 請參考驗貨員意見。(Please refer QA's comments.) |  |  | 2026/01/10 | 2026/01/04 | 2026/02/06 |  |  |  |  | VIN-MK3
190558 | 2025/12/03 | Auto |  | ONY | Amy Chang 張春暖 | V7C | 897899_SU26,898206_SU26 | TMKF-25-09750,TMKF-25-09755 | AS |  |  | H WEAR | CHINA | VIN-MK3A MK3B | 2026/01/04 | 2026/01/04 | Linen/Rayon 55/45% | Woven | Plain Weave | Dyed | P/D | NA,NA | 51 | 190 | 8622 | yds | Changzhi Wang 王昌智 | CREME AMERICANA CC003 | Agree | 2065 | 2065 | 423 | 4.5 | 423 | 0 | 0 | 0% | 棉粒/結頭/粗節,油/髒/色污,異纖/飛花 | [6 empty] | 大貨品質在接受標準內 | [16 empty] | 色樣、品質樣廠商提供 | 已簽核 | 請參考驗貨員意見。(Please refer QA's comments.) |  |  | 2026/01/10 | 2026/01/04 | 2026/02/06 |  |  |  |  | VIN-MK3
191379 | 2025/12/23 | Auto |  | ONY | Amy Chang 張春暖 | V7C | 898245_SU26 | TMKF-25-09806 | AS |  |  | H WEAR | CHINA | VIN-MK3A | 2026/01/20 | 2026/01/20 | Linen/Rayon 55/45% | Woven | Plain Weave | Dyed | P/D | NA,NA | 51 | 190 | 39068 | yds | Changzhi Wang 王昌智 | PEPPERCORN | Discuss | 2500 | 2500 | 722 | 21.7 | 0 | 722 | 0 | 3.5% | 印花瑕疵(印白),接疋,斷紗(斷經/斷緯),棉粒/結頭/粗節,橫檔/橫條,油/髒/色污,破洞 |  |  |  |  | 修布痕,布邊不良 |  | 單色扣點為B級,結論為Discuss | [16 empty] | 色樣、品質樣廠商提供 | 已簽核 | 請參考驗貨員意見。(Please refer QA's comments.) |  |  | 2026/02/07 | 2026/01/11 | 2026/02/06 |  |  |  |  | VIN-MK3
191917 | 2025/12/23 | Auto |  | ONY | Amy Chang 張春暖 | V7C | 898245_SU26 | TMKF-25-09806 | AS |  |  | H WEAR | CHINA | VIN-MK3A | 2026/01/27 | 2026/01/27 | Linen/Rayon 55/45% | Woven | Plain Weave | Dyed | P/D | NA,NA | 51 | 190 | 39068 | yds | Jiangao Zhang 張建高 | PEPPERCORN | Discuss | 2039 | 2039 | 506.2 | 21.1 | 0 | 506.2 | 0 | 3.3% | 擦傷/刮傷/勾紗,斷紗(斷經/斷緯),棉粒/結頭/粗節,橫檔/橫條,油/髒/色污,異纖/飛花,破洞 |  |  |  |  | 修布痕 |  | 單色扣點為B級,結論為Discuss | [16 empty] | 色樣、品質樣廠商提供 | 已簽核 | 請參考驗貨員意見。(Please refer QA's comments.) |  |  | 2026/02/07 | 2026/01/11 | 2026/02/06 |  |  |  |  | VIN-MK3
191665 | 2025/11/12 | Auto |  | ONY | Gloria Wang 王芯玟 | V7B | 834937_SU26 | TMKF-25-09820 | NAS |  |  | 蘇州東奕盛 | CHINA | VIN-MK2B | 2026/01/25 | 2026/01/25 | Polyester 100% | Woven | Poplin | Dyed | Y/D,1x1 | NA,NA | 58 | 103 | 4390 | yds | Leo Li 李勇 | SP26 00098JWNST CC025 | Discuss | 2025 | 2025 | 242.9 | 27.6 | 0 | 242.9 | 0 | 5.3% | 棉粒/結頭/粗節 | [6 empty] | 單色扣點為B級,結論為Discuss | [16 empty] | 色樣、品質樣廠商提供 | 已簽核 | 請參考驗貨員意見。(Please refer QA's comments.) |  |  | 2026/01/28 | 2026/01/16 | 2026/02/27 |  |  |  |  | VIN-MK2
191663 | 2025/11/12 | Auto |  | ONY | Gloria Wang 王芯玟 | V7B | 834937_SU26 | TMKF-25-09820 | NAS |  |  | 蘇州東奕盛 | CHINA | VIN-MK2B | 2026/01/25 | 2026/01/25 | Polyester 100% | Woven | Poplin | Dyed | Y/D,1x1 | NA,NA | 58 | 103 | 4698 | yds | Leo Li 李勇 | SP26 00171AMNPD CC025 | Agree | 2064 | 2064 | 255 | 7.8 | 255 | 0 | 0 | 0% | 棉粒/結頭/粗節 | [6 empty] | 大貨品質在接受標準內 | [16 empty] | 色樣、品質樣廠商提供 | 已簽核 | 請參考驗貨員意見。(Please refer QA's comments.) |  |  | 2026/01/28 | 2026/01/16 | 2026/02/27 |  |  |  |  | VIN-MK2
191666 | 2025/11/12 | Auto |  | ONY | Gloria Wang 王芯玟 | V7B | 834937_SU26 | TMKF-25-09820 | NAS |  |  | 蘇州東奕盛 | CHINA | VIN-MK2B | 2026/01/25 | 2026/01/25 | Polyester 100% | Woven | Poplin | Dyed | Y/D,1x1 | NA,NA | 58 | 103 | 4839 | yds | Leo Li 李勇 | SP26 00171CMNPD CC026 | Agree | 2213 | 2213 | 263.6 | 8.7 | 263.6 | 0 | 0 | 0% | 接疋,棉粒/結頭/粗節 | [6 empty] | 大貨品質在接受標準內 | [16 empty] | 色樣、品質樣廠商提供 | 已簽核 | 請參考驗貨員意見。(Please refer QA's comments.) |  |  | 2026/01/28 | 2026/01/16 | 2026/02/27 |  |  |  |  | VIN-MK2
191664 | 2025/11/12 | Auto |  | ONY | Gloria Wang 王芯玟 | V7B | 834937_SU26 | TMKF-25-09820 | NAS |  |  | 蘇州東奕盛 | CHINA | VIN-MK2B | 2026/01/25 | 2026/01/25 | Polyester 100% | Woven | Poplin | Dyed | Y/D,1x1 | NA,NA | 58 | 103 | 4675 | yds | Leo Li 李勇 | SP26 00949ABOPD CC010 | Agree | 2050 | 2050 | 315.1 | 7.3 | 315.1 | 0 | 0 | 0% | 棉粒/結頭/粗節,異纖/飛花 | [6 empty] | 大貨品質在接受標準內 | [16 empty] | 色樣、品質樣廠商提供 | 已簽核 | 請參考驗貨員意見。(Please refer QA's comments.) |  |  | 2026/01/28 | 2026/01/16 | 2026/02/27 |  |  |  |  | VIN-MK2
190471 | 2025/11/11 | Auto |  | ONY | Gloria Wang 王芯玟 | V7B | 863934_SU26 | TMKF-25-09851 | NAS |  |  | 蘇州東奕盛 | CHINA | IND-GLD6 | 2026/01/03 | 2026/01/03 | Polyester 100% | Knit | Rib | Dyed | P/D,1x1 | NA,NA | 58 | 210 | 33081 | yds | Jun Yan 嚴軍 | CLARY SAGE | Agree | 5793 | 5793 | 654.1 | 9 | 336.3 | 317.8 | 0 | 0% | 接疋,擦傷/刮傷/勾紗,棉粒/結頭/粗節,油/髒/色污,破洞 | [6 empty] | 部分匹扣點為B級,但單色結論為Pass | [16 empty] | 色樣、品質樣廠商提供 | 已簽核 | 請參考驗貨員意見。(Please refer QA's comments.) |  |  | 2026/01/19 | 2025/12/26 | 2026/01/29 |  |  |  |  | IND-GLD
190470 | 2025/11/11 | Auto |  | ONY | Gloria Wang 王芯玟 | V7B | 863934_SU26 | TMKF-25-09851 | NAS |  |  | 蘇州東奕盛 | CHINA | IND-GLD6 | 2026/01/03 | 2026/01/03 | Polyester 100% | Knit | Rib | Dyed | P/D,1x1 | NA,NA | 58 | 210 | 29189 | yds | Jun Yan 嚴軍 | SU26 90035BSLPT CC005 | Reject | 5144 | 5144 | 755.2 | 6.4 | 503.6 | 85 | 166.6 | 0% | 印花瑕疵,接疋,擦傷/刮傷/勾紗,斷紗(斷經/斷緯),棉粒/結頭/粗節 |  |  |  | 匹差過大 |  |  | 單色結論為Fail,請打下並覆驗 |  | VM簽核中 |  |  | 1.SU26 CC005色Y251260913，Y251261209缸匹差较明不OK. 2.部分抽驗匹瑕疵扣分為B級，但單色未超分。 3.部分匹以碼重估算碼長有短碼 ，請更改碼長。 | The color is within the acceptable color tolerance and is approved. | Will inform factory to closely monitor the bulk color upon fabric receipt. If any color falls outside the acceptable tolerance, it must be called out and confirmed with the Taipei team before proceeding. In addition, all remaining bulk cutting should be handled by lot. | [9 empty] | 色樣、品質樣廠商提供 | 已簽核 | 請參考驗貨員意見。(Please refer QA's comments.) |  |  | 2026/01/19 | 2025/12/26 | 2026/01/29 | 需業務確認 | 簽核中 |  |  | IND-GLD
191416 | 2025/10/31 | Auto |  | SMA | Etta Chiang 江俐蓉 | V2A | CS625_SP26 | TMKF-25-09906 | AS |  |  | 香港百期 | VIETNAM | IND-GLD2 | 2026/01/20 | 2026/01/20 | Cotton/Polyester 53/47% | Knit | Bonded | Dyed | P/D | NA,NA | 55 | 670 | 2310 | yds | Alan Ku 古育倫 | BLACK | Reject | 2419.6 | 2419.6 | 306.5 | 17.9 | 92 | 184.5 | 30 | 2.4% | 接疋,斷紗(斷經/斷緯),棉粒/結頭/粗節,橫檔/橫條,油/髒/色污,破洞 | [6 empty] | 部分匹為C級打下,但單色結論為Discuss | [16 empty] | 無色樣，品質樣廠商提供 | 已簽核 | 請參考驗貨員意見。(Please refer QA's comments.) |  |  |  | 2026/02/06 | 2026/03/06 |  |  |  |  | IND-GLD
191417 | 2025/10/31 | Auto |  | SMA | Etta Chiang 江俐蓉 | V2A | CS625_SP26 | TMKF-25-09906 | AS |  |  | 香港百期 | VIETNAM | IND-GLD2 | 2026/01/20 | 2026/01/20 | Cotton/Polyester 53/47% | Knit | Bonded | Dyed | P/D | NA,NA | 55 | 670 | 1130 | yds | Alan Ku 古育倫 | NAVY | Discuss | 1194 | 1194 | 112.5 | 24 | 0 | 112.5 | 0 | 4.2% | 接疋,異纖/飛花 |  |  |  |  | 背面瑕疵 |  | 單色扣點為B級,結論為Discuss | [16 empty] | 無色樣，品質樣廠商提供 | 已簽核 | 請參考驗貨員意見。(Please refer QA's comments.) |  |  |  | 2026/02/06 | 2026/03/06 |  |  |  |  | IND-GLD
191013 | 2025/10/31 | Auto |  | GU | Lomi Yang 楊茹芳 | V6B | 60276N030B_1 | TMKF-25-09907 | AS |  | A | 田彩布藝 | CHINA | CAB-MK2 | 2026/01/13 | 2026/01/13 | Recycled Polyester/Spandex 98/2% | Knit | Jacquard | Dyed | P/D | NA,NA | 57 | 220 | 25935 | yds | Ajun He 何緒君 | 01 OFF WHITE | Reject | 9641 | 9641 | 1441.3 | 15.5 | 228 | 839.3 | 374 | 1.7% | 接疋,擦傷/刮傷/勾紗,斷紗(斷經/斷緯),油/髒/色污,破洞,破洞修補痕 |  |  | 緯斜/緯弧過大 |  | 背面瑕疵 | 幅寬不足 | 單色結論為Fail,請打下並覆驗 | 112#，115#/17 | 簽核完成 |  |  | 1.抽驗匹瑕疵扣分為B級，若有超損以成衣廠反應為準。 2.OFF WHITE 抽验匹112#有效门幅少0.5英寸，判C级。 3.OFF WHITE 115#/17布底勾纱；09 BLACK 182#/37 布底勾纱，超分判C级打下（可修）。 | 1.#01色LOT115/ROLL17布底勾紗打下不出貨 2.#01色LOT112窄幅0.5"，台北重新估算窄幅YY，請布廠補損 | 1.#01色LOT115/ROLL17布底勾紗打下不出貨 2.#01色LOT 112窄幅0.5"，台北重新估算窄幅YY，請布廠補損 | [9 empty] | 色樣、品質樣業務提供 | 已簽核 | 請參考驗貨員意見。(Please refer QA's comments.) |  |  |  | 2026/01/30 | 2026/03/20 | 郭良祿 同意出貨 please have the sewing factory check again on the back side to confirm the snagging stauts . | 同意出貨-瑕疵無法重修，補損出貨 |  |  | CAB-MK2
191364 | 2025/10/31 | Auto |  | GU | Lomi Yang 楊茹芳 | V6B | 60276N030B_1 | TMKF-25-09907 | AS |  | A | 田彩布藝 | CHINA | CAB-MK2 | 2026/01/20 | 2026/01/20 | Recycled Polyester/Spandex 98/2% | Knit | Jacquard | Dyed | P/D | NA,NA | 57 | 220 | 25935 | yds | Ajun He 何緒君 | 01 OFF WHITE | Reject | 15121 | 15121 | 2000 | 14.2 | 314.4 | 1232.3 | 453.3 | 1.3% | 接疋,斷紗(斷經/斷緯),油/髒/色污,破洞,破洞修補痕 |  |  |  |  | 背面瑕疵 | 幅寬不足 | 部分匹為C級打下,但單色結論為Discuss | 116#，118# | 簽核完成 |  |  | 1.抽驗部分匹瑕疵扣分為B級，若有超損以成衣廠反應為準。 2.OFF WHITE 抽验匹116#，118#有效门幅少0.5英寸，判C级。 3.部分缸缸差明显，参照核可缸样，可接受。 | 不出貨 | #01色LOT116，LOT118窄幅0.5"，台北重新估算窄幅YY，請布廠補損。 | [9 empty] | 色樣、品質樣業務提供 | 已簽核 | 請參考驗貨員意見。(Please refer QA's comments.) |  |  |  | 2026/01/30 | 2026/03/20 |  | 同意出貨-瑕疵無法重修，補損出貨 |  |  | CAB-MK2
190598 | 2025/10/31 | Auto |  | GU | Lomi Yang 楊茹芳 | V6B | 60276N030B_1 | TMKF-25-09907 | AS |  | A | 田彩布藝 | CHINA | CAB-MK2 | 2026/01/06 | 2026/01/05 | Recycled Polyester/Spandex 98/2% | Knit | Jacquard | Dyed | P/D | NA,NA | 57 | 220 | 42912 | yds | Ken Kong 孔祥松 | 09 BLACK | Agree | 23281.8 | 23281.8 | 2684.9 | 6.9 | 1576.7 | 882.5 | 225.7 | 0% | 接疋,擦傷/刮傷/勾紗,斷紗(斷經/斷緯),橫檔/橫條,油/髒/色污,破洞 |  | 手感不符 |  |  | 布邊不良,背面瑕疵 |  | 部分匹為C級打下,但單色結論為Pass | 161# | [15 empty] | 色樣、品質樣廠商提供 | 已簽核 | 請參考驗貨員意見。(Please refer QA's comments.) |  |  |  | 2026/01/30 | 2026/03/20 |  |  |  |  | CAB-MK2
190956 | 2025/10/31 | Auto |  | GU | Lomi Yang 楊茹芳 | V6B | 60276N030B_1 | TMKF-25-09907 | AS |  | A | 田彩布藝 | CHINA | CAB-MK2 | 2026/01/12 | 2026/01/12 | Recycled Polyester/Spandex 98/2% | Knit | Jacquard | Dyed | P/D | NA,NA | 57 | 220 | 42912 | yds | Ajun He 何緒君 | 09 BLACK | Reject | 14633 | 14633 | 1927.3 | 13.3 | 695 | 1157 | 75.3 | 1% | 接疋,擦傷/刮傷/勾紗,斷紗(斷經/斷緯),棉粒/結頭/粗節,破洞 |  |  | 緯斜/緯弧過大 |  | 背面瑕疵 |  | 部分匹為C級打下,但單色結論為Discuss | 164#/35 | [15 empty] | 色樣、品質樣業務提供 | 已簽核 | 請參考驗貨員意見。(Please refer QA's comments.) |  |  |  | 2026/01/30 | 2026/03/20 |  |  |  |  | CAB-MK2
191015 | 2025/10/31 | Auto |  | GU | Lomi Yang 楊茹芳 | V6B | 60276N030B_1 | TMKF-25-09907 | AS |  | A | 田彩布藝 | CHINA | CAB-MK2 | 2026/01/13 | 2026/01/13 | Recycled Polyester/Spandex 98/2% | Knit | Jacquard | Dyed | P/D | NA,NA | 57 | 220 | 42912 | yds | Ajun He 何緒君 | 09 BLACK | Reject | 3321 | 3321 | 644.3 | 8.1 | 402.3 | 154.7 | 87.3 | 0% | 接疋,擦傷/刮傷/勾紗,斷紗(斷經/斷緯),破洞,破洞修補痕 |  |  | 緯斜/緯弧過大 |  | 背面瑕疵 |  | 部分匹為C級打下,但單色結論為Discuss | 182#/37 | [15 empty] | 色樣、品質樣業務提供 | 已簽核 | 請參考驗貨員意見。(Please refer QA's comments.) |  |  |  | 2026/01/30 | 2026/03/20 |  |  |  |  | CAB-MK2
191302 | 2025/10/31 | Auto |  | GU | Lomi Yang 楊茹芳 | V6B | 60276N030B_1 | TMKF-25-09907 | AS |  | A | 田彩布藝 | CHINA | CAB-MK2 | 2026/01/19 | 2026/01/19 | Recycled Polyester/Spandex 98/2% | Knit | Jacquard | Dyed | P/D | NA,NA | 57 | 220 | 42912 | yds | Ajun He 何緒君 | 09 BLACK | Discuss | 7051 | 7051 | 1004 | 13.5 | 385.3 | 618.7 | 0 | 1.1% | 接疋,斷紗(斷經/斷緯),破洞,破洞修補痕 |  |  | 緯斜/緯弧過大 |  | 背面瑕疵 |  | 單色扣點為B級,結論為Discuss | [16 empty] | 色樣、品質樣業務提供 | 已簽核 | 請參考驗貨員意見。(Please refer QA's comments.) |  |  |  | 2026/01/30 | 2026/03/20 |  |  |  |  | CAB-MK2
191365 | 2025/10/31 | Auto |  | GU | Lomi Yang 楊茹芳 | V6B | 60276N030B_1 | TMKF-25-09907 | AS |  | A | 田彩布藝 | CHINA | CAB-MK2 | 2026/01/20 | 2026/01/20 | Recycled Polyester/Spandex 98/2% | Knit | Jacquard | Dyed | P/D | NA,NA | 57 | 220 | 42912 | yds | Ajun He 何緒君 | 09 BLACK | Discuss | 4197 | 4197 | 703.6 | 11.8 | 379.3 | 324.3 | 0 | 0.5% | 接疋,擦傷/刮傷/勾紗,斷紗(斷經/斷緯),破洞 |  |  |  |  | 背面瑕疵 |  | 單色扣點為B級,結論為Discuss | [16 empty] | 色樣、品質樣業務提供 | 已簽核 | 請參考驗貨員意見。(Please refer QA's comments.) |  |  |  | 2026/01/30 | 2026/03/20 |  |  |  |  | CAB-MK2
190597 | 2025/10/31 | Auto |  | GU | Lomi Yang 楊茹芳 | V6B | 60276N030B_1 | TMKF-25-09907 | AS |  | A | 田彩布藝 | CHINA | CAB-MK2 | 2026/01/06 | 2026/01/05 | Recycled Polyester/Spandex 98/2% | Knit | Jacquard | Dyed | P/D | NA,NA | 57 | 220 | 18787 | yds | Ken Kong 孔祥松 | 38 DARK BROWN | Reject | 5481 | 5481 | 568.2 | 5.8 | 186 | 74.7 | 307.5 | 0% | 接疋,擦傷/刮傷/勾紗,斷紗(斷經/斷緯) |  |  | 緯斜/緯弧過大 |  | 布邊不良 |  | 單色結論為Fail,請打下並覆驗 | 99#，101# | 簽核完成 |  |  | 以客核頭缸樣比對抽驗匹- 布面品質、顏色、手感: 1，#09色161#缸手感软单缸打下，#38色99#，101#缸布一边纬斜偏大及部分匹背面勾纱每码约1-2个，评C级，单色打下。 2，檢查抽驗匹- 缸差、匹差、匹內差(邊中)在接受範圍，請分缸使用。 | [11 empty] | 色樣、品質樣廠商提供 | 已簽核 | 請參考驗貨員意見。(Please refer QA's comments.) |  |  |  | 2026/01/30 | 2026/03/20 |  | 覆驗完成 |  |  | CAB-MK2
191014 | 2025/10/31 | Auto |  | GU | Lomi Yang 楊茹芳 | V6B | 60276N030B_1 | TMKF-25-09907 | AS |  | A | 田彩布藝 | CHINA | CAB-MK2 | 2026/01/13 | 2026/01/13 | Recycled Polyester/Spandex 98/2% | Knit | Jacquard | Dyed | P/D | NA,NA | 57 | 220 | 18787 | yds | Ajun He 何緒君 | 38 DARK BROWN | Discuss | 1291 | 1291 | 159.3 | 16.9 | 0 | 159.3 | 0 | 2.1% |  |  |  | 緯斜/緯弧過大 |  | 背面瑕疵 |  | 單色扣點為B級,結論為Discuss | [16 empty] | 色樣、品質樣業務提供 | 已簽核 | 請參考驗貨員意見。(Please refer QA's comments.) |  |  |  | 2026/01/30 | 2026/03/20 |  |  |  |  | CAB-MK2
191303 | 2025/10/31 | Auto |  | GU | Lomi Yang 楊茹芳 | V6B | 60276N030B_1 | TMKF-25-09907 | AS |  | A | 田彩布藝 | CHINA | CAB-MK2 | 2026/01/19 | 2026/01/19 | Recycled Polyester/Spandex 98/2% | Knit | Jacquard | Dyed | P/D | NA,NA | 57 | 220 | 18787 | yds | Ajun He 何緒君 | 38 DARK BROWN | Discuss | 4777 | 4777 | 619.7 | 9.4 | 301.7 | 318 | 0 | 0% | 接疋,擦傷/刮傷/勾紗,斷紗(斷經/斷緯),破洞,破洞修補痕 |  |  | 緯斜/緯弧過大 |  |  |  | 單色扣點為B級,結論為Discuss | [16 empty] | 色樣、品質樣業務提供 | 已簽核 | 請參考驗貨員意見。(Please refer QA's comments.) |  |  |  | 2026/01/30 | 2026/03/20 |  |  |  |  | CAB-MK2
190599 | 2025/10/31 | Auto |  | GU | Lomi Yang 楊茹芳 | V6B | 60276N030B_1 | TMKF-25-09907 | AS |  | A | 田彩布藝 | CHINA | CAB-MK2 | 2026/01/06 | 2026/01/05 | Recycled Polyester/Spandex 98/2% | Knit | Jacquard | Dyed | P/D | NA,NA | 57 | 220 | 1784 | yds | Ken Kong 孔祥松 | 52 GREEN | Agree | 3959.4 | 3959.4 | 446 | 9.6 | 223 | 223 | 0 | 0% | 接疋,擦傷/刮傷/勾紗,斷紗(斷經/斷緯),油/髒/色污 |  |  |  |  | 布邊不良 |  | 部分匹扣點為B級,但單色結論為Pass | [16 empty] | 色樣、品質樣廠商提供 | 已簽核 | 請參考驗貨員意見。(Please refer QA's comments.) |  |  |  | 2026/01/30 | 2026/03/20 |  |  |  |  | CAB-MK2
190530 | 2025/10/31 | Auto |  | SMA | Ruby Nguyen 阮氏俄 | V2A | OG813_SP26 | TMKF-25-09923 | AS |  |  | NICE DYEING | CHINA | IND-GLD2 | 2026/01/03 | 2026/01/03 | Modal/Polyester/Spandex 57/38/5% | Knit | Fleece | Dyed | P/D | NA,NA | 62 | 240 | 563 | kgs | Jimmy Shi 石振華 | BLACKTOP | Agree | 575.31 | 1607 | 179 | 5 | 179 | 0 | 0 | 0% | 接疋,擦傷/刮傷/勾紗,斷紗(斷經/斷緯),棉粒/結頭/粗節 | [6 empty] | 大貨品質在接受標準內 | [16 empty] | 色樣、品質樣廠商提供 | 已簽核 | 請參考驗貨員意見。(Please refer QA's comments.) |  |  | 2026/01/09 | 2026/01/16 | 2026/02/20 |  |  |  |  | IND-GLD
190531 | 2025/10/31 | Auto |  | SMA | Ruby Nguyen 阮氏俄 | V2A | OG813_SP26 | TMKF-25-09923 | AS |  |  | NICE DYEING | CHINA | IND-GLD2 | 2026/01/03 | 2026/01/03 | Modal/Polyester/Spandex 57/38/5% | Knit | Fleece | Dyed | P/D | NA,NA | 62 | 240 | 559 | kgs | Jimmy Shi 石振華 | RIVER BLUE NAVY | Agree | 596.07 | 1665 | 207 | 5.8 | 207 | 0 | 0 | 0% | 接疋,斷紗(斷經/斷緯),棉粒/結頭/粗節 | [6 empty] | 大貨品質在接受標準內 | [16 empty] | 色樣、品質樣廠商提供 | 已簽核 | 請參考驗貨員意見。(Please refer QA's comments.) |  |  | 2026/01/09 | 2026/01/16 | 2026/02/20 |  |  |  |  | IND-GLD
190528 | 2025/10/31 | Auto |  | SMA | Ruby Nguyen 阮氏俄 | V2A | LOG814_SP26 | TMKF-25-09924 | AS |  |  | NICE DYEING | CHINA | IND-GLD2 | 2026/01/03 | 2026/01/03 | Modal/Polyester/Spandex 57/38/5% | Knit | Fleece | Dyed | P/D | NA,NA | 62 | 240 | 2382 | kgs | Jimmy Shi 石振華 | DESERT PINK | Agree | 2384.28 | 6660 | 723 | 8 | 581 | 142 | 0 | 0% | 接疋,斷紗(斷經/斷緯),棉粒/結頭/粗節,橫檔/橫條,油/髒/色污,破洞 | [6 empty] | 部分匹扣點為B級,但單色結論為Pass | [16 empty] | 色樣、品質樣廠商提供 | 已簽核 | 請參考驗貨員意見。(Please refer QA's comments.) |  |  | 2026/01/09 | 2025/12/20 | 2026/01/17 |  |  |  |  | IND-GLD
190529 | 2025/10/31 | Auto |  | SMA | Ruby Nguyen 阮氏俄 | V2A | LOG814_SP26 | TMKF-25-09924 | AS |  |  | NICE DYEING | CHINA | IND-GLD2 | 2026/01/03 | 2026/01/03 | Modal/Polyester/Spandex 57/38/5% | Knit | Fleece | Dyed | P/D | NA,NA | 62 | 240 | 2751 | kgs | Jimmy Shi 石振華 | LIGHT SUEDE | Agree | 2765.55 | 7725 | 753 | 8.5 | 418 | 335 | 0 | 0% | 接疋,斷紗(斷經/斷緯),棉粒/結頭/粗節,橫檔/橫條,異纖/飛花,破洞 | [6 empty] | 部分匹扣點為B級,但單色結論為Pass | [16 empty] | 色樣、品質樣廠商提供 | 已簽核 | 請參考驗貨員意見。(Please refer QA's comments.) |  |  | 2026/01/09 | 2025/12/20 | 2026/01/17 |  |  |  |  | IND-GLD
191804 | 2025/11/03 | Auto |  | GU | Willson Huang 黃暐翔 | V6B | 60236N001B_4 | TMKF-25-09959 | AS |  | A | 南通三奔 | CHINA | VIN-MK3C | 2026/01/26 | 2026/01/26 | Polyester/Recycled Polyester 69/31% | Woven | Dobby | Dyed | P/D | NA,NA | 56 | 136 | 1090 | yds | Yong Wang 王勇 | 00 WHITE | Agree | 2599 | 2599 | 396 | 2.8 | 396 | 0 | 0 | 0% | 棉粒/結頭/粗節,油/髒/色污 | [6 empty] | 大貨品質在接受標準內 | [16 empty] | 色樣、品質樣廠商提供 | 已簽核 | 請參考驗貨員意見。(Please refer QA's comments.) |  |  |  | 2026/03/30 | 2026/04/17 |  |  |  |  | VIN-MK3
192008 | 2025/11/03 | Auto |  | GU | Willson Huang 黃暐翔 | V6B | 60236N001B_4 | TMKF-25-09959 | AS |  | A | 南通三奔 | CHINA | VIN-MK3C | 2026/02/02 | 2026/01/29 | Polyester/Recycled Polyester 69/31% | Woven | Dobby | Dyed | P/D | NA,NA | 56 | 136 | 1090 | yds | Yong Wang 王勇 | 00 WHITE | Agree | 14332 | 14332 | 1699 | 9 | 1060 | 639 | 0 | 0% | 接疋,擦傷/刮傷/勾紗,斷紗(斷經/斷緯),棉粒/結頭/粗節,油/髒/色污 | [6 empty] | 部分匹扣點為B級,但單色結論為Pass | [16 empty] | 色樣、品質樣廠商提供 | 已簽核 | 請參考驗貨員意見。(Please refer QA's comments.) |  |  |  | 2026/03/30 | 2026/04/17 |  |  |  |  | VIN-MK3
191819 | 2025/11/03 | Auto |  | GU | Willson Huang 黃暐翔 | V6B | 60236N001B_4 | TMKF-25-09959 | AS |  | A | 南通三奔 | CHINA | VIN-MK3C | 2026/01/27 | 2026/01/27 | Polyester/Recycled Polyester 69/31% | Woven | Dobby | Dyed | P/D | NA,NA | 56 | 136 | 1790 | yds | Yong Wang 王勇 | 09 BLACK | Reject | 14266.1 | 14266.1 | 1831.1 | 13.5 | 927 | 465 | 439.1 | 1.1% | 接疋,擦傷/刮傷/勾紗,斷紗(斷經/斷緯),棉粒/結頭/粗節,油/髒/色污,異纖/飛花,破洞 | [6 empty] | 單色結論為Fail,請打下並覆驗 |  | 簽核完成 |  |  | 1·5205缸第7匹，5209缸第3匹，9069缸第2匹，9070缸第6匹刮伤太多不OK判C级，此4缸打下。 2·部分匹刮伤，断纱超损耗，请补足裁损。 | [11 empty] | 色樣、品質樣廠商提供 | 已簽核 | 請參考驗貨員意見。(Please refer QA's comments.) |  |  |  | 2026/03/30 | 2026/04/17 |  | 覆驗完成 |  |  | VIN-MK3
192007 | 2025/11/03 | Auto |  | GU | Willson Huang 黃暐翔 | V6B | 60236N001B_4 | TMKF-25-09959 | AS |  | A | 南通三奔 | CHINA | VIN-MK3C | 2026/02/02 | 2026/01/29 | Polyester/Recycled Polyester 69/31% | Woven | Dobby | Dyed | P/D | NA,NA | 56 | 136 | 1790 | yds | Yong Wang 王勇 | 09 BLACK | Reject | 2883 | 2883 | 324 | 32.1 | 137 | 0 | 187 | 6.6% | 擦傷/刮傷/勾紗,油/髒/色污 | [6 empty] | 單色結論為Fail,請打下並覆驗 |  | 簽核完成 |  |  | 1·#09色5208缸，5210缸刮伤太多不OK判C级，此2缸打下。 2·部分匹污渍，纱节，断纱超损耗，请补足裁损。 | [11 empty] | 色樣、品質樣廠商提供 | 已簽核 | 請參考驗貨員意見。(Please refer QA's comments.) |  |  |  | 2026/03/30 | 2026/04/17 |  | 覆驗完成 |  |  | VIN-MK3
192087 | 2025/11/03 | Auto |  | GU | Willson Huang 黃暐翔 | V6B | 60236N001B_4 | TMKF-25-09959 | AS |  | A | 南通三奔 | CHINA | VIN-MK3C | 2026/02/02 | 2026/01/30 | Polyester/Recycled Polyester 69/31% | Woven | Dobby | Dyed | P/D | NA,NA | 56 | 136 | 1790 | yds | Yong Wang 王勇 | 09 BLACK | Discuss | 1927 | 1927 | 247 | 15 | 0 | 247 | 0 | 1.5% | 擦傷/刮傷/勾紗,斷紗(斷經/斷緯) | [6 empty] | 單色扣點為B級,結論為Discuss | [16 empty] | 色樣、品質樣廠商提供 | 已簽核 | 請參考驗貨員意見。(Please refer QA's comments.) |  |  |  | 2026/03/30 | 2026/04/17 |  |  |  |  | VIN-MK3
191806 | 2025/11/03 | Auto |  | GU | Willson Huang 黃暐翔 | V6B | 60236N001B_4 | TMKF-25-09959 | AS |  | A | 南通三奔 | CHINA | VIN-MK3C | 2026/01/26 | 2026/01/26 | Polyester/Recycled Polyester 69/31% | Woven | Dobby | Dyed | P/D | NA,NA | 56 | 136 | 881 | yds | Yong Wang 王勇 | 31 BEIGE | Agree | 2741 | 2741 | 400 | 4.3 | 400 | 0 | 0 | 0% | 接疋,擦傷/刮傷/勾紗,斷紗(斷經/斷緯),棉粒/結頭/粗節,油/髒/色污,異纖/飛花 | [6 empty] | 大貨品質在接受標準內 | [16 empty] | 色樣、品質樣廠商提供 | 已簽核 | 請參考驗貨員意見。(Please refer QA's comments.) |  |  |  | 2026/03/30 | 2026/04/17 |  |  |  |  | VIN-MK3
191805 | 2025/11/03 | Auto |  | GU | Willson Huang 黃暐翔 | V6B | 60236N001B_4 | TMKF-25-09959 | AS |  | A | 南通三奔 | CHINA | VIN-MK3C | 2026/01/26 | 2026/01/26 | Polyester/Recycled Polyester 69/31% | Woven | Dobby | Dyed | P/D | NA,NA | 56 | 136 | 1044 | yds | Yong Wang 王勇 | 42 YELLOW | Agree | 657 | 657 | 139 | 1.4 | 139 | 0 | 0 | 0% | 油/髒/色污 | [6 empty] | 大貨品質在接受標準內 | [16 empty] | 色樣、品質樣廠商提供 | 已簽核 | 請參考驗貨員意見。(Please refer QA's comments.) |  |  |  | 2026/03/30 | 2026/04/17 |  |  |  |  | VIN-MK3
191807 | 2025/11/03 | Auto |  | GU | Willson Huang 黃暐翔 | V6B | 60236N001B_4 | TMKF-25-09959 | AS |  | A | 南通三奔 | CHINA | VIN-MK3C | 2026/01/26 | 2026/01/26 | Polyester/Recycled Polyester 69/31% | Woven | Dobby | Dyed | P/D | NA,NA | 56 | 136 | 1068 | yds | Yong Wang 王勇 | 62 BLUE | Agree | 1612 | 1612 | 226 | 4.9 | 226 | 0 | 0 | 0% | 棉粒/結頭/粗節 | [6 empty] | 大貨品質在接受標準內 | [16 empty] | 色樣、品質樣廠商提供 | 已簽核 | 請參考驗貨員意見。(Please refer QA's comments.) |  |  |  | 2026/03/30 | 2026/04/17 |  |  |  |  | VIN-MK3
191284 | 2025/11/19 | Auto |  | ONY | Anitach Hsu 徐芷涵 | V7C | 886458_SU26 | TMKF-25-09960 | AS |  |  | KAM HING | CHINA | VIN-TPLC | 2026/01/18 | 2026/01/18 | Cotton 100% | Knit | Jersey | Dyed | Y/D | NA,NA | 71 | 185 | 88922 | lbs | Jimmy Shi 石振華 | SP26 00463EWNST CC083 | Agree | 5652.45 | 8138 | 907 | 6.8 | 907 | 0 | 0 | 0% | 接疋,擦傷/刮傷/勾紗,棉粒/結頭/粗節,油/髒/色污,異纖/飛花,破洞 | [6 empty] | 大貨品質在接受標準內 | [16 empty] | 色樣、品質樣廠商提供 | 已簽核 | 請參考驗貨員意見。(Please refer QA's comments.) |  |  | 2026/03/12 | 2026/01/05 | 2026/02/06 |  |  |  |  | VIN-TPL
191517 | 2025/11/25 | Auto |  | ONY | Chezia Ding 丁俐妏 | V7C | 902597_SU26 | TMKF-25-09962 | NAS |  |  | KAHATEX | INDONESIA | IND-STL2 | 2026/01/22 | 2026/01/22 | Cotton(BCI) 100% | Woven | Twill | PRT + Dyed | Reactive PRT,P/D | NA,NA | 58 | 108 | 12533 | yds | Dani | WHITE DOTS | Discuss | 1113 | 1113 | 100 | 2 | 100 | 0 | 0 | 0% | 印花瑕疵 | [6 empty] | 大貨品質在接受標準內 | [16 empty] | 無標準樣 | 已簽核 | 請參考驗貨員意見。(Please refer QA's comments.) |  |  |  | 2026/01/08 | 2026/02/05 |  |  |  |  | IND-STL
191285 | 2025/11/19 | Auto |  | ONY | Anitach Hsu 徐芷涵 | V7C | 886470_SU26 | TMKF-25-09966 | AS |  |  | KAM HING | CHINA | VIN-TPLB | 2026/01/18 | 2026/01/18 | Cotton 100% | Knit | Jersey | Dyed | Y/D | NA,NA | 71 | 185 | 34083 | lbs | Jimmy Shi 石振華 | SP26 00463DWNST CC049 | Reject | 1665.59 | 2398 | 238.5 | 9.6 | 81.1 | 75.4 | 82 | 0% | 棉粒/結頭/粗節,油/髒/色污,異纖/飛花,破洞 | 格/條距不符 | [5 empty] | 單色結論為Fail,請打下並覆驗 |  | VM簽核中 |  |  | 1>G26000198：全幅寬超允收0.5，Repeat偏大4.5%，C級Reject。 2>條子緯斜11.4%,在允收範圍內（緯斜最大不能超過18%）。 ******克重為回潮2小時後所測****** | Mill will replenish for larger width fabric and for larger repeat mill provide letter of guarantee for this defect issue | Mill will replenish for larger width fabric and for larger repeat mill provide letter of guarantee for this defect issue | [9 empty] | 色樣、品質樣廠商提供 | 已簽核 | 請參考驗貨員意見。(Please refer QA's comments.) |  |  | 2026/03/12 | 2026/01/06 | 2026/02/06 | 需業務確認 | 簽核中 |  |  | VIN-TPL
190467 | 2025/11/03 | Auto |  | TGT | Angela Chen 陳柔婷 | V5B | G92X13_2PK_C226 | TMKF-25-09974 | AS |  | A | SAMIL(VIN) | VIETNAM | CAB-MH2 | 2026/01/09 | 2026/01/02 | Cotton(BCI)/Spandex 95/5% | Knit | Jersey | Dyed | P/D | NA,NA | 58 | 160 | 15400 | yds | HoaNguyen | FOREST MOSS | Reject | 829 | 829 | 264 | 19.7 | 0 | 0 | 264 | 2.9% | 擦傷/刮傷/勾紗,油/髒/色污,破洞,破洞修補痕 |  |  |  | 匹差過大 |  | 幅寬不足 | 單色結論為Fail,請打下並覆驗 |  | 簽核完成 |  |  | Color:FOREST MOSS/Lot:14/Color shading roll to roll & Narrow width 2" , please reject the lot. | [11 empty] | 色樣、品質樣廠商提供 | 已簽核 | 請參考驗貨員意見。(Please refer QA's comments.) |  |  |  | 2025/12/24 | 2026/02/04 |  | 覆驗完成 |  |  | CAB-MH
190639 | 2025/11/03 | Auto |  | TGT | Angela Chen 陳柔婷 | V5B | G92X13_2PK_C226 | TMKF-25-09974 | AS |  | A | SAMIL(VIN) | VIETNAM | CAB-MH2 | 2026/01/10 | 2026/01/06 | Cotton(BCI)/Spandex 95/5% | Knit | Jersey | Dyed | P/D | NA,NA | 58 | 160 | 15400 | yds | HoaNguyen | FOREST MOSS | Reject | 2588 | 2588 | 485 | 29.1 | 0 | 310 | 175 | 5.7% | 接疋,擦傷/刮傷/勾紗,斷紗(斷經/斷緯),油/髒/色污,破洞 |  |  |  |  | 異味 |  | 單色結論為Fail,請打下並覆驗 |  | 簽核完成 |  |  | 1.Color: FOREST MOSS / Lot: 13B / Noticeable odor &The average point deduction is at C grade,please reject the lot. 2.Color:FOREST MOSS / Lot:16 / The total yard converted by weight , which will be shortage7.32 %, please replenish fabric based on requirement of garment factory. | [11 empty] | 色樣、品質樣廠商提供 | 已簽核 | 請參考驗貨員意見。(Please refer QA's comments.) |  |  |  | 2025/12/24 | 2026/02/04 |  | 覆驗完成 |  |  | CAB-MH
191028 | 2025/11/03 | Auto |  | TGT | Angela Chen 陳柔婷 | V5B | G92X13_2PK_C226 | TMKF-25-09974 | AS |  | A | SAMIL(VIN) | VIETNAM | CAB-MH2 | 2026/01/12 | 2026/01/13 | Cotton(BCI)/Spandex 95/5% | Knit | Jersey | Dyed | P/D | NA,NA | 58 | 160 | 15400 | yds | HoaNguyen | FOREST MOSS | Reject | 2174 | 2174 | 536 | 17.9 | 95 | 352 | 89 | 2.4% | 接疋,擦傷/刮傷/勾紗,斷紗(斷經/斷緯),棉粒/結頭/粗節,油/髒/色污,破洞 | [6 empty] | 單色結論為Fail,請打下並覆驗 | [16 empty] | 色樣、品質樣廠商提供 | 已簽核 | 請參考驗貨員意見。(Please refer QA's comments.) |  |  |  | 2025/12/24 | 2026/02/04 |  |  |  |  | CAB-MH
190595 | 2025/11/25 | Auto |  | ONY | Olivia Lu 呂青燕 | V7C | 902986_SU26 | TMKF-25-09976 | NAS |  |  | KAHATEX | INDONESIA | IND-STL2 | 2026/01/12 | 2026/01/05 | Cotton(BCI) 100% | Woven | Twill | Dyed | P/D | NA,NA | 57 | 130 | 11093 | yds | Dani | CALLA LILY | Discuss | 2815 | 2815 | 296 | 25.3 | 0 | 296 | 0 | 4.6% | 棉粒/結頭/粗節,橫檔/橫條,油/髒/色污,異纖/飛花 | [6 empty] | 單色扣點為B級,結論為Discuss | [16 empty] | 色樣、品質樣廠商提供 | 已簽核 | 請參考驗貨員意見。(Please refer QA's comments.) |  |  |  | 2026/01/08 | 2026/02/05 |  |  |  |  | IND-STL
190738 | 2025/11/25 | Auto |  | ONY | Olivia Lu 呂青燕 | V7C | 902986_SU26 | TMKF-25-09976 | NAS |  |  | KAHATEX | INDONESIA | IND-STL2 | 2026/01/12 | 2026/01/07 | Cotton(BCI) 100% | Woven | Twill | Dyed | P/D | NA,NA | 57 | 130 | 11093 | yds | Irfan | CALLA LILY | Agree | 379 | 379 | 83 | 8.4 | 83 | 0 | 0 | 0% | 接疋,棉粒/結頭/粗節,油/髒/色污 | [6 empty] | 大貨品質在接受標準內 | [16 empty] | 無色樣，品質樣廠商提供 | 已簽核 | 請參考驗貨員意見。(Please refer QA's comments.) |  |  |  | 2026/01/08 | 2026/02/05 |  |  |  |  | IND-STL
191190 | 2025/11/03 | Auto |  | TGT | Angela Chen 陳柔婷 | V5B | 458476_2PK_C226 | TMKF-25-09977 | AS |  | A | SAMIL(VIN) | VIETNAM | CAB-MH1 | 2026/01/15 | 2026/01/15 | Cotton(BCI)/Spandex 95/5% | Knit | Jersey | PRT + Dyed | Reactive Discharge PRT,Reactive PRT,Grei | NA,NA | 58 | 160 | 5317 | yds | NgocBich | C125GFMNAOP3036_6 | Agree | 1946 | 1946 | 319 | 5 | 319 | 0 | 0 | 0% | 接疋,擦傷/刮傷/勾紗,破洞 | [6 empty] | 大貨品質在接受標準內 | [16 empty] | 色樣、品質樣廠商提供 | 已簽核 | 請參考驗貨員意見。(Please refer QA's comments.) |  |  |  | 2025/11/27 | 2026/02/04 |  |  |  |  | CAB-MH
190997 | 2025/11/03 | Auto |  | TGT | Angela Chen 陳柔婷 | V5B | 458476_2PK_C226 | TMKF-25-09977 | AS |  | A | SAMIL(VIN) | VIETNAM | CAB-MH1 | 2026/01/12 | 2026/01/12 | Cotton(BCI)/Spandex 95/5% | Knit | Jersey | PRT + Dyed | Reactive Discharge PRT,Reactive PRT,Grei | NA,NA | 58 | 160 | 5905 | yds | HoaNguyen | C425GFMNAOP3001_1 | Agree | 368 | 368 | 139 | 3.6 | 139 | 0 | 0 | 0% | 油/髒/色污 | [6 empty] | 大貨品質在接受標準內 | [16 empty] | 色樣、品質樣廠商提供 | 已簽核 | 請參考驗貨員意見。(Please refer QA's comments.) |  |  |  | 2025/11/27 | 2026/02/04 |  |  |  |  | CAB-MH
190468 | 2025/11/03 | Auto |  | TGT | Angela Chen 陳柔婷 | V5B | 458476_2PK_C226 | TMKF-25-09983 | AS |  | A | SAMIL(VIN) | VIETNAM | CAB-MH1 | 2026/01/02 | 2026/01/02 | Cotton(BCI)/Spandex 95/5% | Knit | Jersey | Dyed | P/D | NA,NA | 58 | 160 | 7303 | yds | HoaNguyen | BROWN LINEN | Discuss | 1203 | 1203 | 262 | 27.1 | 0 | 262 | 0 | 5.1% | 接疋,斷紗(斷經/斷緯),棉粒/結頭/粗節,油/髒/色污,破洞 |  |  |  |  | 布邊不良 |  | 單色扣點為B級,結論為Discuss | [16 empty] | 色樣、品質樣廠商提供 | 已簽核 | 請參考驗貨員意見。(Please refer QA's comments.) |  |  |  | 2025/11/27 | 2026/02/04 |  |  |  |  | CAB-MH
190886 | 2025/11/03 | Auto |  | SMA | Ruby Nguyen 阮氏俄 | V2A | BB18611_SP26,BB18612_SP26,BB18614_SP26,BB18615_SP26 | TMKF-25-10004,TMKF-25-10006,TMKF-25-10008,TMKF-25-10010 | AS |  |  | PARADISE | CHINA | IND-GLD2 | 2026/01/10 | 2026/01/10 | Polyester 100% | Knit | Fleece | Dyed | P/D | Anti-pilling,Brush (2 side),NA | 61 | 285 | 4000 | yds | Yao Deng 鄧堯 | CHARTER BLUE | Reject | 2294.5 | 2294.5 | 416.8 | 16.3 | 0 | 307.4 | 109.4 | 1.9% | 接疋,擦傷/刮傷/勾紗,油/髒/色污,破洞,針痕/直條 | [5 empty] | 克重過輕 | 單色結論為Fail,請打下並覆驗 |  | 簽核完成 |  |  | 1>缸差稍明,在核可缸差范围内,可接受,左右色差异不明显在接受范围内. 2>部分缸瑕疵超疵有裁损,需补足. 3>依码重计算码长,部分缸短码0.2-7.62%（详见查布明细）,布厂需更改码长. 4>克重偏轻,CHARTER BLUE 2847#偏轻7.02%,NIGHT NAVY 0572A#偏轻7.02%,WINDSOR GREY 3315A#偏轻6.67%,不ok,C级Reject. 5>WINDSOR GREY 0573#横档明显不ok,C级Reject. | 不出貨 | [10 empty] | 色樣、品質樣廠商提供 | 已簽核 | 請參考驗貨員意見。(Please refer QA's comments.) |  |  |  | 2026/02/03 | 2026/04/02 |  | 此面料後續不再安排出貨 |  |  | IND-GLD
190883 | 2025/11/03 | Auto |  | SMA | Ruby Nguyen 阮氏俄 | V2A | BB18611_SP26,BB18612_SP26,BB18614_SP26,BB18615_SP26 | TMKF-25-10004,TMKF-25-10006,TMKF-25-10008,TMKF-25-10010 | AS |  |  | PARADISE | CHINA | IND-GLD2 | 2026/01/10 | 2026/01/10 | Polyester 100% | Knit | Fleece | Dyed | P/D | Anti-pilling,Brush (2 side),NA | 61 | 285 | 19050 | yds | Yao Deng 鄧堯 | DEEP BLACK | Discuss | 4588 | 4588 | 717.9 | 11.1 | 288.7 | 429.2 | 0 | 0.3% | 接疋,斷紗(斷經/斷緯),染折/折痕,油/髒/色污,破洞 | [6 empty] | 單色扣點為B級,結論為Discuss | [16 empty] | 色樣、品質樣廠商提供 | 已簽核 | 請參考驗貨員意見。(Please refer QA's comments.) |  |  |  | 2026/02/03 | 2026/04/02 |  |  |  |  | IND-GLD
190885 | 2025/11/03 | Auto |  | SMA | Ruby Nguyen 阮氏俄 | V2A | BB18611_SP26,BB18612_SP26,BB18614_SP26,BB18615_SP26 | TMKF-25-10004,TMKF-25-10006,TMKF-25-10008,TMKF-25-10010 | AS |  |  | PARADISE | CHINA | IND-GLD2 | 2026/01/10 | 2026/01/10 | Polyester 100% | Knit | Fleece | Dyed | P/D | Anti-pilling,Brush (2 side),NA | 61 | 285 | 15411 | yds | Yao Deng 鄧堯 | NIGHT NAVY | Reject | 2046.2 | 2046.2 | 438 | 11 | 168 | 184.7 | 85.3 | 0.3% | 接疋,擦傷/刮傷/勾紗,油/髒/色污 | [5 empty] | 克重過輕 | 部分匹為C級打下,但單色結論為Discuss | [16 empty] | 色樣、品質樣廠商提供 | 已簽核 | 請參考驗貨員意見。(Please refer QA's comments.) |  |  |  | 2026/02/03 | 2026/04/02 |  |  |  |  | IND-GLD
190887 | 2025/11/03 | Auto |  | SMA | Ruby Nguyen 阮氏俄 | V2A | BB18611_SP26,BB18612_SP26,BB18614_SP26,BB18615_SP26 | TMKF-25-10004,TMKF-25-10006,TMKF-25-10008,TMKF-25-10010 | AS |  |  | PARADISE | CHINA | IND-GLD2 | 2026/01/10 | 2026/01/10 | Polyester 100% | Knit | Fleece | Dyed | P/D | Anti-pilling,Brush (2 side),NA | 61 | 285 | 4571 | yds | Yao Deng 鄧堯 | OFF WHITE | Discuss | 4497.4 | 4497.4 | 688.2 | 26.2 | 0 | 688.2 | 0 | 4.9% | 接疋,油/髒/色污,破洞 | [6 empty] | 單色扣點為B級,結論為Discuss | [16 empty] | 色樣、品質樣廠商提供 | 已簽核 | 請參考驗貨員意見。(Please refer QA's comments.) |  |  |  | 2026/02/03 | 2026/04/02 |  |  |  |  | IND-GLD
190884 | 2025/11/03 | Auto |  | SMA | Ruby Nguyen 阮氏俄 | V2A | BB18611_SP26,BB18612_SP26,BB18614_SP26,BB18615_SP26 | TMKF-25-10004,TMKF-25-10006,TMKF-25-10008,TMKF-25-10010 | AS |  |  | PARADISE | CHINA | IND-GLD2 | 2026/01/10 | 2026/01/10 | Polyester 100% | Knit | Fleece | Dyed | P/D | Anti-pilling,Brush (2 side),NA | 61 | 285 | 3490 | yds | Yao Deng 鄧堯 | WINDSOR GREY | Reject | 1321 | 1321 | 424.7 | 13.2 | 94.8 | 180.6 | 149.3 | 1% | 接疋,橫檔/橫條,破洞 | [5 empty] | 克重過輕 | 單色結論為Fail,請打下並覆驗 |  | 簽核完成 |  |  | 1>缸差稍明,在核可缸差范围内,可接受,左右色差异不明显在接受范围内. 2>部分缸瑕疵超疵有裁损,需补足. 3>依码重计算码长,部分缸短码0.2-7.62%（详见查布明细）,布厂需更改码长. 4>克重偏轻,CHARTER BLUE 2847#偏轻7.02%,NIGHT NAVY 0572A#偏轻7.02%,WINDSOR GREY 3315A#偏轻6.67%,不ok,C级Reject. 5>WINDSOR GREY 0573#横档明显不ok,C级Reject. | 不出貨 | [10 empty] | 色樣、品質樣廠商提供 | 已簽核 | 請參考驗貨員意見。(Please refer QA's comments.) |  |  |  | 2026/02/03 | 2026/04/02 |  | 此面料後續不再安排出貨 |  |  | IND-GLD
190600 | 2025/11/03 | Auto |  | SMA | Ruby Nguyen 阮氏俄 | V2A | BB18611_SP26,BB18612_SP26,BB18615_SP26 | TMKF-25-10005,TMKF-25-10007,TMKF-25-10011 | AS |  |  | 佳紡 | CHINA | IND-GLD2 | 2026/01/06 | 2026/01/06 | Polyester 100% | Woven | Plain Weave | Dyed | P/D | NA,NA | 57 | 115 | 5240 | yds | Leo Li 李勇 | DEEP BLACK | Agree | 1260 | 1260 | 284 | 2.8 | 284 | 0 | 0 | 0% | 橫檔/橫條 | [6 empty] | 大貨品質在接受標準內 | [16 empty] | 色樣、品質樣廠商提供 | 已簽核 | 請參考驗貨員意見。(Please refer QA's comments.) |  |  |  | 2026/02/03 | 2026/04/02 |  |  |  |  | IND-GLD
190601 | 2025/11/03 | Auto |  | SMA | Ruby Nguyen 阮氏俄 | V2A | BB18611_SP26,BB18612_SP26,BB18615_SP26 | TMKF-25-10005,TMKF-25-10007,TMKF-25-10011 | AS |  |  | 佳紡 | CHINA | IND-GLD2 | 2026/01/06 | 2026/01/06 | Polyester 100% | Woven | Plain Weave | Dyed | P/D | NA,NA | 57 | 115 | 2726 | yds | Leo Li 李勇 | OFF WHITE | Agree | 2846 | 2846 | 558 | 2.7 | 558 | 0 | 0 | 0% | 油/髒/色污 | [6 empty] | 大貨品質在接受標準內 | [16 empty] | 色樣、品質樣廠商提供 | 已簽核 | 請參考驗貨員意見。(Please refer QA's comments.) |  |  |  | 2026/02/03 | 2026/04/02 |  |  |  |  | IND-GLD
190876 | 2025/11/03 | Auto |  | SMA | Ruby Nguyen 阮氏俄 | V2A | BB18611_SP26,BB18612_SP26,BB18614_SP26,BB18615_SP26 | TMKF-25-10005,TMKF-25-10007,TMKF-25-10009,TMKF-25-10011 | AS |  |  | 佳紡 | CHINA | IND-GLD2 | 2026/01/10 | 2026/01/10 | Polyester 100% | Woven | Plain Weave | Dyed | P/D | NA,NA | 57 | 115 | 12956 | yds | Leo Li 李勇 | DEEP BLACK | Agree | 7818 | 7818 | 1086 | 1.3 | 1086 | 0 | 0 | 0% | 棉粒/結頭/粗節,油/髒/色污 | [6 empty] | 大貨品質在接受標準內 | [16 empty] | 色樣、品質樣廠商提供 | 已簽核 | 請參考驗貨員意見。(Please refer QA's comments.) |  |  |  | 2026/02/03 | 2026/04/02 |  |  |  |  | IND-GLD
190877 | 2025/11/03 | Auto |  | SMA | Ruby Nguyen 阮氏俄 | V2A | BB18611_SP26,BB18612_SP26,BB18614_SP26,BB18615_SP26 | TMKF-25-10005,TMKF-25-10007,TMKF-25-10009,TMKF-25-10011 | AS |  |  | 佳紡 | CHINA | IND-GLD2 | 2026/01/10 | 2026/01/10 | Polyester 100% | Woven | Plain Weave | Dyed | P/D | NA,NA | 57 | 115 | 9058 | yds | Leo Li 李勇 | NIGHT NAVY | Agree | 5693 | 5693 | 688 | 4.1 | 613 | 75 | 0 | 0% | 接疋,棉粒/結頭/粗節,橫檔/橫條,油/髒/色污,破洞 | [6 empty] | 部分匹扣點為B級,但單色結論為Pass | [16 empty] | 色樣、品質樣廠商提供 | 已簽核 | 請參考驗貨員意見。(Please refer QA's comments.) |  |  |  | 2026/02/03 | 2026/04/02 |  |  |  |  | IND-GLD
190603 | 2025/11/03 | Auto |  | SMA | Ruby Nguyen 阮氏俄 | V2A | BB18611_SP26,BB18612_SP26 | TMKF-25-10005,TMKF-25-10007 | AS |  |  | 佳紡 | CHINA | IND-GLD2 | 2026/01/06 | 2026/01/06 | Polyester 100% | Woven | Plain Weave | Dyed | P/D | NA,NA | 57 | 115 | 946 | yds | Leo Li 李勇 | CHARTER BLUE | Agree | 980 | 980 | 222 | 0.9 | 222 | 0 | 0 | 0% | 油/髒/色污 | [6 empty] | 大貨品質在接受標準內 | [16 empty] | 色樣、品質樣廠商提供 | 已簽核 | 請參考驗貨員意見。(Please refer QA's comments.) |  |  |  | 2026/02/03 | 2026/04/02 |  |  |  |  | IND-GLD
190602 | 2025/11/03 | Auto |  | SMA | Ruby Nguyen 阮氏俄 | V2A | BB18611_SP26,BB18612_SP26 | TMKF-25-10005,TMKF-25-10007 | AS |  |  | 佳紡 | CHINA | IND-GLD2 | 2026/01/06 | 2026/01/06 | Polyester 100% | Woven | Plain Weave | Dyed | P/D | NA,NA | 57 | 115 | 3076 | yds | Leo Li 李勇 | NIGHT NAVY | Agree | 1382 | 1382 | 258 | 1.2 | 258 | 0 | 0 | 0% | 油/髒/色污 | [6 empty] | 大貨品質在接受標準內 | [16 empty] | 色樣、品質樣廠商提供 | 已簽核 | 請參考驗貨員意見。(Please refer QA's comments.) |  |  |  | 2026/02/03 | 2026/04/02 |  |  |  |  | IND-GLD
190604 | 2025/11/03 | Auto |  | SMA | Ruby Nguyen 阮氏俄 | V2A | BB18614_SP26 | TMKF-25-10009 | AS |  |  | 佳紡 | CHINA | IND-GLD2 | 2025/12/24 | 2026/01/06 | Polyester 100% | Woven | Plain Weave | Dyed | P/D | NA,NA | 57 | 115 | 2032 | yds | Leo Li 李勇 | WINDSOR GREY | Agree | 2079 | 2079 | 621 | 3.7 | 621 | 0 | 0 | 0% | 橫檔/橫條,油/髒/色污 | [6 empty] | 大貨品質在接受標準內 | [16 empty] | 色樣、品質樣廠商提供 | 已簽核 | 請參考驗貨員意見。(Please refer QA's comments.) |  |  |  | 2026/02/03 | 2026/04/02 |  |  |  |  | IND-GLD
190500 | 2025/11/03 | Auto |  | SMA | Ruby Nguyen 阮氏俄 | V2A | BB18611_SP26,BB18612_SP26,BB18614_SP26,BB18615_SP26 | TMKF-25-10004,TMKF-25-10006,TMKF-25-10008,TMKF-25-10010 | AS |  |  | PARADISE | CHINA | IND-GLD2 | 2026/01/02 | 2026/01/03 | Polyester 100% | Knit | Fleece | Dyed | P/D | Anti-pilling,Brush (2 side),NA | 61 | 285 | 4000 | yds | Changzhi Wang 王昌智 | CHARTER BLUE | Discuss | 2294 | 2294 | 374.8 | 11.5 | 283.5 | 91.3 | 0 | 0.5% | 接疋,擦傷/刮傷/勾紗,油/髒/色污,破洞 |  |  |  |  | 布邊不良 |  | 單色扣點為B級,結論為Discuss | [16 empty] | 色樣、品質樣廠商提供 | 已簽核 | 請參考驗貨員意見。(Please refer QA's comments.) |  |  | 2026/01/07 | 2026/02/03 | 2026/04/02 |  |  |  |  | IND-GLD
190501 | 2025/11/03 | Auto |  | SMA | Ruby Nguyen 阮氏俄 | V2A | BB18611_SP26,BB18612_SP26,BB18614_SP26,BB18615_SP26 | TMKF-25-10004,TMKF-25-10006,TMKF-25-10008,TMKF-25-10010 | AS |  |  | PARADISE | CHINA | IND-GLD2 | 2026/01/02 | 2026/01/03 | Polyester 100% | Knit | Fleece | Dyed | P/D | Anti-pilling,Brush (2 side),NA | 61 | 285 | 19050 | yds | Changzhi Wang 王昌智 | DEEP BLACK | Agree | 8958 | 8958 | 1433.1 | 8.6 | 1041.4 | 391.7 | 0 | 0% | 接疋,擦傷/刮傷/勾紗,斷紗(斷經/斷緯),油/髒/色污,破洞 | [6 empty] | 部分匹扣點為B級,但單色結論為Pass | [16 empty] | 色樣、品質樣廠商提供 | 已簽核 | 請參考驗貨員意見。(Please refer QA's comments.) |  |  | 2026/01/07 | 2026/02/03 | 2026/04/02 |  |  |  |  | IND-GLD
190502 | 2025/11/03 | Auto |  | SMA | Ruby Nguyen 阮氏俄 | V2A | BB18611_SP26,BB18612_SP26,BB18614_SP26,BB18615_SP26 | TMKF-25-10004,TMKF-25-10006,TMKF-25-10008,TMKF-25-10010 | AS |  |  | PARADISE | CHINA | IND-GLD2 | 2026/01/02 | 2026/01/03 | Polyester 100% | Knit | Fleece | Dyed | P/D | Anti-pilling,Brush (2 side),NA | 61 | 285 | 15411 | yds | Changzhi Wang 王昌智 | NIGHT NAVY | Agree | 4500 | 4500 | 872.4 | 8.3 | 576.4 | 296 | 0 | 0% | 接疋,擦傷/刮傷/勾紗,斷紗(斷經/斷緯),油/髒/色污,破洞 | [6 empty] | 部分匹扣點為B級,但單色結論為Pass | [16 empty] | 色樣、品質樣廠商提供 | 已簽核 | 請參考驗貨員意見。(Please refer QA's comments.) |  |  | 2026/01/07 | 2026/02/03 | 2026/04/02 |  |  |  |  | IND-GLD
190503 | 2025/11/03 | Auto |  | SMA | Ruby Nguyen 阮氏俄 | V2A | BB18611_SP26,BB18612_SP26,BB18614_SP26,BB18615_SP26 | TMKF-25-10004,TMKF-25-10006,TMKF-25-10008,TMKF-25-10010 | AS |  |  | PARADISE | CHINA | IND-GLD2 | 2026/01/02 | 2026/01/03 | Polyester 100% | Knit | Fleece | Dyed | P/D | Anti-pilling,Brush (2 side),NA | 61 | 285 | 3490 | yds | Changzhi Wang 王昌智 | WINDSOR GREY | Discuss | 462 | 462 | 256.4 | 15.6 | 0 | 256.4 | 0 | 1.7% | 接疋,破洞 |  |  |  |  | 布邊不良 |  | 單色扣點為B級,結論為Discuss | [16 empty] | 色樣、品質樣廠商提供 | 已簽核 | 請參考驗貨員意見。(Please refer QA's comments.) |  |  | 2026/01/07 | 2026/02/03 | 2026/04/02 |  |  |  |  | IND-GLD
191030 | 2025/11/19 | Auto |  | ONY | Dash Wang 王彥智 | V7A | 784434_SU26,784434_SU26_IND,846591_V3 | TMKF-25-10030,TMKF-25-10382,TMKF-25-11079 | NAS |  |  | 頡鴻紡織 | CHINA | IND-GLD2 GLR1 | 2026/01/14 | 2026/01/13 | Nylon/Spandex 77/23% | Knit | Tricot | Dyed | P/D,1x1 | NA,NA | 59 | 165 | 71656 | yds | Jiangao Zhang 張建高 | BLACK COFFEE | Reject | 10786 | 10786 | 1255.6 | 17.4 | 420.8 | 672.6 | 162.2 | 2.2% | 接疋,擦傷/刮傷/勾紗,斷紗(斷經/斷緯),橫檔/橫條,油/髒/色污,破洞,針痕/直條 |  |  |  |  | 布邊不良 |  | 部分匹為C級打下,但單色結論為Discuss | [16 empty] | 色樣、品質樣廠商提供 | 已簽核 | 請參考驗貨員意見。(Please refer QA's comments.) |  |  | 2026/01/14 | 2026/01/09 | 2026/01/28 |  |  |  |  | IND-GLD
191032 | 2025/11/19 | Auto |  | ONY | Dash Wang 王彥智 | V7A | 784434_SU26,784434_SU26_IND,846591_V3 | TMKF-25-10030,TMKF-25-10382,TMKF-25-11079 | NAS |  |  | 頡鴻紡織 | CHINA | IND-GLD2 GLR1 | 2026/01/14 | 2026/01/13 | Nylon/Spandex 77/23% | Knit | Tricot | Dyed | P/D,1x1 | NA,NA | 59 | 165 | 791706 | yds | Jiangao Zhang 張建高 | BLACK JACK | Discuss | 6039 | 6039 | 644.6 | 14.4 | 109 | 535.6 | 0 | 1.3% | 斷紗(斷經/斷緯),橫檔/橫條,油/髒/色污,破洞,針痕/直條 | [6 empty] | 單色扣點為B級,結論為Discuss | [16 empty] | 色樣、品質樣廠商提供 | 已簽核 | 請參考驗貨員意見。(Please refer QA's comments.) |  |  | 2026/01/14 | 2026/01/09 | 2026/01/28 |  |  |  |  | IND-GLD
191034 | 2025/11/19 | Auto |  | ONY | Dash Wang 王彥智 | V7A | 784434_SU26,784434_SU26_IND,846591_V3 | TMKF-25-10030,TMKF-25-10382,TMKF-25-11079 | NAS |  |  | 頡鴻紡織 | CHINA | IND-GLD2 GLR1 | 2026/01/14 | 2026/01/13 | Nylon/Spandex 77/23% | Knit | Tricot | Dyed | P/D,1x1 | NA,NA | 59 | 165 | 59741 | yds | Jiangao Zhang 張建高 | SALT MARSH | Discuss | 6783 | 6783 | 855.9 | 8.8 | 531 | 324.9 | 0 | 0% | 接疋,染折/折痕,橫檔/橫條,油/髒/色污,破洞 |  |  |  |  | 布邊不良 |  | 單色扣點為B級,結論為Discuss | [16 empty] | 色樣、品質樣廠商提供 | 已簽核 | 請參考驗貨員意見。(Please refer QA's comments.) |  |  | 2026/01/14 | 2026/01/09 | 2026/01/28 |  |  |  |  | IND-GLD
190756 | 2025/11/05 | Auto |  | GU | Grace Hsu 許貴茵 | V6B | 60276N034A_25 | TMKF-25-10132 | AS |  | A | 田彩布藝 | CHINA | CAB-MK2 | 2026/01/08 | 2026/01/08 | Recycled Polyester/Cotton(BCI)/Spandex 60/35/5% | Knit | Rib | Dyed | P/D | NA,NA | 51 | 255 | 31345 | yds | Jun Yan 嚴軍 | 09 BLACK | Discuss | 4410.4 | 4410.4 | 540.4 | 12.4 | 311.9 | 228.5 | 0 | 0.7% | 接疋,擦傷/刮傷/勾紗,棉粒/結頭/粗節,橫檔/橫條,異纖/飛花 | [6 empty] | 單色扣點為B級,結論為Discuss | [16 empty] | 色樣、品質樣廠商提供 | 已簽核 | 請參考驗貨員意見。(Please refer QA's comments.) |  |  | 2026/01/21 | 2025/11/14 | 2026/02/13 |  |  |  |  | CAB-MK2
191433 | 2025/11/05 | Auto |  | GU | Grace Hsu 許貴茵 | V6B | 60276N034A_25 | TMKF-25-10132 | AS |  | A | 田彩布藝 | CHINA | CAB-MK2 | 2026/01/20 | 2026/01/20 | Recycled Polyester/Cotton(BCI)/Spandex 60/35/5% | Knit | Rib | Dyed | P/D | NA,NA | 51 | 255 | 31345 | yds | Jun Yan 嚴軍 | 09 BLACK | Discuss | 3801 | 3801 | 785.1 | 12.6 | 390.3 | 394.8 | 0 | 0.8% | 接疋,擦傷/刮傷/勾紗,棉粒/結頭/粗節,油/髒/色污,破洞 | [6 empty] | 單色扣點為B級,結論為Discuss | [16 empty] | 色樣、品質樣廠商提供 | 已簽核 | 請參考驗貨員意見。(Please refer QA's comments.) |  |  | 2026/01/21 | 2025/11/14 | 2026/02/13 |  |  |  |  | CAB-MK2
190755 | 2025/11/05 | Auto |  | GU | Grace Hsu 許貴茵 | V6B | 60276N034A_25 | TMKF-25-10132 | AS |  | A | 田彩布藝 | CHINA | CAB-MK2 | 2026/01/08 | 2026/01/08 | Recycled Polyester/Cotton(BCI)/Spandex 60/35/5% | Knit | Rib | Dyed | P/D | NA,NA | 51 | 255 | 18450 | yds | Jun Yan 嚴軍 | 30 NATURAL | Discuss | 8408 | 8408 | 927.9 | 16.8 | 0 | 927.9 | 0 | 2% | 接疋,斷紗(斷經/斷緯),棉粒/結頭/粗節,油/髒/色污,異纖/飛花,破洞 | [6 empty] | 單色扣點為B級,結論為Discuss | [16 empty] | 色樣、品質樣廠商提供 | 已簽核 | 請參考驗貨員意見。(Please refer QA's comments.) |  |  | 2026/01/21 | 2025/11/14 | 2026/02/13 |  |  |  |  | CAB-MK2
191432 | 2025/11/05 | Auto |  | GU | Grace Hsu 許貴茵 | V6B | 60276N034A_25 | TMKF-25-10132 | AS |  | A | 田彩布藝 | CHINA | CAB-MK2 | 2026/01/20 | 2026/01/20 | Recycled Polyester/Cotton(BCI)/Spandex 60/35/5% | Knit | Rib | Dyed | P/D | NA,NA | 51 | 255 | 18450 | yds | Jun Yan 嚴軍 | 30 NATURAL | Discuss | 4612 | 4612 | 699 | 14 | 0 | 699 | 0 | 1.2% | 接疋,擦傷/刮傷/勾紗,斷紗(斷經/斷緯),棉粒/結頭/粗節,油/髒/色污,異纖/飛花,破洞 |  |  |  |  | 布邊不良 |  | 單色扣點為B級,結論為Discuss | [16 empty] | 色樣、品質樣廠商提供 | 已簽核 | 請參考驗貨員意見。(Please refer QA's comments.) |  |  | 2026/01/21 | 2025/11/14 | 2026/02/13 |  |  |  |  | CAB-MK2
190754 | 2025/11/05 | Auto |  | GU | Grace Hsu 許貴茵 | V6B | 60276N034A_25 | TMKF-25-10132 | AS |  | A | 田彩布藝 | CHINA | CAB-MK2 | 2026/01/08 | 2026/01/08 | Recycled Polyester/Cotton(BCI)/Spandex 60/35/5% | Knit | Rib | Dyed | P/D | NA,NA | 51 | 255 | 7852 | yds | Jun Yan 嚴軍 | 60 LIGHT BLUE | Discuss | 6339.8 | 6339.8 | 775.5 | 17.8 | 0 | 775.5 | 0 | 2.3% | 接疋,斷紗(斷經/斷緯),棉粒/結頭/粗節,油/髒/色污,異纖/飛花,破洞 | [6 empty] | 單色扣點為B級,結論為Discuss | [16 empty] | 色樣、品質樣廠商提供 | 已簽核 | 請參考驗貨員意見。(Please refer QA's comments.) |  |  | 2026/01/21 | 2025/11/14 | 2026/02/13 |  |  |  |  | CAB-MK2
191044 | 2025/11/05 | Auto |  | GU | Grace Hsu 許貴茵 | V6B | 60276H094A_1,60276N034A_25 | TMKF-25-08690,TMKF-25-10132 | AS |  | A | 田彩布藝 | CHINA | CAB-MK2 | 2026/01/13 | 2026/01/13 | Recycled Polyester/Cotton(BCI)/Spandex 60/35/5% | Knit | Rib | Dyed | P/D | NA,NA | 51 | 255 | 79751 | yds | Xijin Huang 黃錫金 | 09 BLACK | Reject | 8061.2 | 8061.2 | 1049.9 | 18.9 | 0 | 666.5 | 383.4 | 2.7% | 接疋,擦傷/刮傷/勾紗,斷紗(斷經/斷緯),棉粒/結頭/粗節,油/髒/色污,破洞 |  | 手感不符 |  |  |  |  | 單色結論為Fail,請打下並覆驗 |  | 簽核完成 |  |  | 1.檢查抽驗匹-匹差、匹內差(邊中/頭尾)在接受範圍，38 DARK BROWN大货颜色较偏黄，参考布厂提供客核可缸差在接受范围，請分缸使用。 2.抽驗匹瑕疵扣分為B級，若有超損以成衣廠反應為準，其中09 BLACK，155缸28卷布面瑕疵超分，经加抽单匹打下。 3.09 BLACK，153缸手感较偏硬，偏涩，评C级。 4.以碼重估算碼長，38 DARK BROWN，105缸短碼 1%，請更改碼長。 | 不出貨 | [10 empty] | 色樣、品質樣業務提供 | 已簽核 | 請參考驗貨員意見。(Please refer QA's comments.) |  |  | 2026/01/21 | 2025/11/14 | 2026/02/13 |  | 此面料後續不再安排出貨 |  |  | CAB-MK2
191046 | 2025/11/05 | Auto |  | GU | Grace Hsu 許貴茵 | V6B | 60276H094A_1,60276N034A_25 | TMKF-25-08690,TMKF-25-10132 | AS |  | A | 田彩布藝 | CHINA | CAB-MK2 | 2026/01/13 | 2026/01/13 | Recycled Polyester/Cotton(BCI)/Spandex 60/35/5% | Knit | Rib | Dyed | P/D | NA,NA | 51 | 255 | 48706 | yds | Xijin Huang 黃錫金 | 30 NATURAL | Discuss | 4309.9 | 4309.9 | 469.1 | 24.5 | 0 | 469.1 | 0 | 4.4% | 接疋,斷紗(斷經/斷緯),棉粒/結頭/粗節,油/髒/色污,異纖/飛花 | [6 empty] | 單色扣點為B級,結論為Discuss | [16 empty] | 色樣、品質樣業務提供 | 已簽核 | 請參考驗貨員意見。(Please refer QA's comments.) |  |  | 2026/01/21 | 2025/11/14 | 2026/02/13 |  |  |  |  | CAB-MK2
191045 | 2025/11/05 | Auto |  | GU | Grace Hsu 許貴茵 | V6B | 60276H094A_1,60276N034A_25 | TMKF-25-08690,TMKF-25-10132 | AS |  | A | 田彩布藝 | CHINA | CAB-MK2 | 2026/01/13 | 2026/01/13 | Recycled Polyester/Cotton(BCI)/Spandex 60/35/5% | Knit | Rib | Dyed | P/D | NA,NA | 51 | 255 | 27225 | yds | Xijin Huang 黃錫金 | 38 DARK BROWN | Discuss | 5019.3 | 5019.3 | 607.4 | 17.3 | 150 | 457.4 | 0 | 2.2% | 接疋,斷紗(斷經/斷緯),棉粒/結頭/粗節,油/髒/色污,破洞 | [6 empty] | 單色扣點為B級,結論為Discuss | [16 empty] | 色樣、品質樣業務提供 | 已簽核 | 請參考驗貨員意見。(Please refer QA's comments.) |  |  | 2026/01/21 | 2025/11/14 | 2026/02/13 |  |  |  |  | CAB-MK2
190566 | 2025/11/21 | Auto |  | ONY | Vivian Wu 巫心瑜 | V7A | 887905_SU26 | TMKF-25-10135 | NAS |  |  | 海寧駿銳 | CHINA | IND-GLD2 | 2026/01/05 | 2026/01/05 | Polyester 100% | Knit | Tricot | Dyed | P/D | NA,Wicking | 58 | 250 | 24481 | yds | Jiangao Zhang 張建高 | CLASSIC NAVY | Discuss | 12406 | 12406 | 1539 | 6.8 | 1420 | 119 | 0 | 0% | 接疋,斷紗(斷經/斷緯),橫檔/橫條,油/髒/色污 | [6 empty] | 單色扣點為B級,結論為Discuss | [16 empty] | 色樣、品質樣廠商提供 | 已簽核 | 請參考驗貨員意見。(Please refer QA's comments.) |  |  | 2026/01/15 | 2026/01/18 | 2026/02/04 |  |  |  |  | IND-GLD
190565 | 2025/11/21 | Auto |  | ONY | Vivian Wu 巫心瑜 | V7A | 887905_SU26 | TMKF-25-10135 | NAS |  |  | 海寧駿銳 | CHINA | IND-GLD2 | 2026/01/05 | 2026/01/05 | Polyester 100% | Knit | Tricot | Dyed | P/D | NA,Wicking | 58 | 250 | 23007 | yds | Jiangao Zhang 張建高 | PANTHER | Discuss | 9585 | 9585 | 1329 | 9.6 | 715 | 614 | 0 | 0% | 接疋,擦傷/刮傷/勾紗,斷紗(斷經/斷緯),染折/折痕,棉粒/結頭/粗節,橫檔/橫條,油/髒/色污 | [6 empty] | 單色扣點為B級,結論為Discuss | [16 empty] | 色樣、品質樣廠商提供 | 已簽核 | 請參考驗貨員意見。(Please refer QA's comments.) |  |  | 2026/01/15 | 2026/01/18 | 2026/02/04 |  |  |  |  | IND-GLD
190567 | 2025/11/21 | Auto |  | ONY | Vivian Wu 巫心瑜 | V7A | 887905_SU26 | TMKF-25-10135 | NAS |  |  | 海寧駿銳 | CHINA | IND-GLD2 | 2026/01/05 | 2026/01/05 | Polyester 100% | Knit | Tricot | Dyed | P/D | NA,Wicking | 58 | 250 | 40392 | yds | Jiangao Zhang 張建高 | WINDCHIME | Discuss | 1894 | 1894 | 242 | 8.3 | 121 | 121 | 0 | 0% | 接疋,橫檔/橫條,油/髒/色污 | [6 empty] | 單色扣點為B級,結論為Discuss | [16 empty] | 色樣、品質樣廠商提供 | 已簽核 | 請參考驗貨員意見。(Please refer QA's comments.) |  |  | 2026/01/15 | 2026/01/18 | 2026/02/04 |  |  |  |  | IND-GLD
190614 | 2025/11/21 | Auto |  | ONY | Vivian Wu 巫心瑜 | V7A | 734456_SU26,887905_SU26 | TMKF-25-10135,TMKF-25-10137 | NAS |  |  | 海寧駿銳 | CHINA | IND-GLD2 STL2 | 2026/01/06 | 2026/01/06 | Polyester 100% | Knit | Tricot | Dyed | P/D | NA,Wicking | 58 | 250 | 27823 | yds | Jiangao Zhang 張建高 | A SHORE THING | Discuss | 10194 | 10194 | 1275 | 10.2 | 713 | 562 | 0 | 0.1% | 接疋,染折/折痕,橫檔/橫條,油/髒/色污,破洞 | [6 empty] | 單色扣點為B級,結論為Discuss | [16 empty] | 色樣、品質樣廠商提供 | 已簽核 | 請參考驗貨員意見。(Please refer QA's comments.) |  |  | 2026/01/15 | 2026/01/18 | 2026/02/04 |  |  |  |  | IND-GLD
190613 | 2025/11/21 | Auto |  | ONY | Vivian Wu 巫心瑜 | V7A | 734456_SU26,887905_SU26 | TMKF-25-10135,TMKF-25-10137 | NAS |  |  | 海寧駿銳 | CHINA | IND-GLD2 STL2 | 2026/01/06 | 2026/01/06 | Polyester 100% | Knit | Tricot | Dyed | P/D | NA,Wicking | 58 | 250 | 50868 | yds | Jiangao Zhang 張建高 | BLACK JACK | Discuss | 11394 | 11394 | 1451 | 10.9 | 979 | 472 | 0 | 0.3% | 接疋,擦傷/刮傷/勾紗,染折/折痕,橫檔/橫條,油/髒/色污,破洞 | [6 empty] | 單色扣點為B級,結論為Discuss | [16 empty] | 色樣、品質樣廠商提供 | 已簽核 | 請參考驗貨員意見。(Please refer QA's comments.) |  |  | 2026/01/15 | 2026/01/18 | 2026/02/04 |  |  |  |  | IND-GLD
190615 | 2025/11/21 | Auto |  | ONY | Vivian Wu 巫心瑜 | V7A | 734456_SU26,887905_SU26 | TMKF-25-10135,TMKF-25-10137 | NAS |  |  | 海寧駿銳 | CHINA | IND-GLD2 STL2 | 2026/01/06 | 2026/01/06 | Polyester 100% | Knit | Tricot | Dyed | P/D | NA,Wicking | 58 | 250 | 40392 | yds | Jiangao Zhang 張建高 | WINDCHIME | Discuss | 1829 | 1829 | 240 | 10.8 | 0 | 240 | 0 | 0.2% | 接疋,染折/折痕,橫檔/橫條,油/髒/色污 | [6 empty] | 單色扣點為B級,結論為Discuss | [16 empty] | 色樣、品質樣廠商提供 | 已簽核 | 請參考驗貨員意見。(Please refer QA's comments.) |  |  | 2026/01/15 | 2026/01/18 | 2026/02/04 |  |  |  |  | IND-GLD
191109 | 2025/12/23 | Auto |  | GAP | Vanessa Han 韓宇佳 | V5C | 898108_SU26 | TMKF-25-10141 | AS |  |  | SNS FASHION | VIETNAM | VIN-MK3A | 2026/01/13 | 2026/01/13 | Cotton 100% | Woven | Poplin | Dyed | P/D,1x1 | NA,NA | 56 | 142 | 2481 | yds | Alan Ku 古育倫 | BLACK 291 | Reject | 2443 | 2443 | 233 | 37.3 | 0 | 120 | 113 | 8.2% | 擦傷/刮傷/勾紗,染折/折痕,棉粒/結頭/粗節,油/髒/色污 | [6 empty] | 單色結論為Fail,請打下並覆驗 |  | 採購-待確認 |  |  | Color:BLACK 291/Lot:13/The average point deduction is at C grade,mian defect : crease mark ,please reject the lot . | [11 empty] | 色樣、品質樣廠商提供 | 已簽核 | 請參考驗貨員意見。(Please refer QA's comments.) |  |  |  | 2026/01/16 | 2026/03/06 |  | 簽核中 |  |  | VIN-MK3
191435 | 2025/12/23 | Auto |  | GAP | Vanessa Han 韓宇佳 | V5C | 898108_SU26 | TMKF-25-10141 | AS |  |  | SNS FASHION | VIETNAM | VIN-MK3A | 2026/01/21 | 2026/01/21 | Cotton 100% | Woven | Poplin | Dyed | P/D,1x1 | NA,NA | 56 | 142 | 2481 | yds | HoaNguyen | BLACK 291 | Reject | 2148 | 2148 | 233 | 44.2 | 0 | 0 | 233 | 10.3% | 擦傷/刮傷/勾紗,染折/折痕,棉粒/結頭/粗節,油/髒/色污 | [6 empty] | 單色結論為Fail,請打下並覆驗 |  | 採購-待確認 |  |  | Color: BLACK 291 / Lot:13 / Overall crease mark ,please reject the lot. Guarantee weight standards :157g/m2 | [11 empty] | 色樣、品質樣廠商提供 | 已簽核 | 請參考驗貨員意見。(Please refer QA's comments.) |  |  |  | 2026/01/16 | 2026/03/06 |  | 簽核中 |  |  | VIN-MK3
191108 | 2025/12/23 | Auto |  | GAP | Vanessa Han 韓宇佳 | V5C | 898108_SU26 | TMKF-25-10141 | AS |  |  | SNS FASHION | VIETNAM | VIN-MK3A | 2026/01/13 | 2026/01/13 | Cotton 100% | Woven | Poplin | Dyed | P/D,1x1 | NA,NA | 56 | 142 | 2879 | yds | Alan Ku 古育倫 | FRESH WHITE 300 | Agree | 3021 | 3021 | 230 | 8.3 | 117 | 113 | 0 | 0% | 棉粒/結頭/粗節,油/髒/色污 | [6 empty] | 部分匹扣點為B級,但單色結論為Pass | [16 empty] | 色樣、品質樣廠商提供 | 已簽核 | 請參考驗貨員意見。(Please refer QA's comments.) |  |  |  | 2026/01/16 | 2026/03/06 |  |  |  |  | VIN-MK3
190594 | 2025/11/05 | Auto |  | GU | Lillian Yang 楊婷媛 | V6A | 60226N009A | TMKF-25-10144 | AS |  | A | P.T.GISTEX | INDONESIA | IND-STL STL3 | 2026/01/06 | 2026/01/05 | Polyester 100% | Woven | Twill | Dyed | P/D | NA,NA | 54 | 210 | 65517 | yds | Irfan | 07 GRAY | Agree | 6793 | 6793 | 425 | 8.5 | 340 | 85 | 0 | 0% | 擦傷/刮傷/勾紗,斷紗(斷經/斷緯),棉粒/結頭/粗節 | [6 empty] | 部分匹扣點為B級,但單色結論為Pass | [16 empty] | 色樣、品質樣廠商提供 | 已簽核 | 請參考驗貨員意見。(Please refer QA's comments.) |  |  |  | 2025/12/01 | 2026/01/07 |  |  |  |  | IND-STL
190592 | 2025/11/05 | Auto |  | GU | Lillian Yang 楊婷媛 | V6A | 60226N009A | TMKF-25-10144 | AS |  | A | P.T.GISTEX | INDONESIA | IND-STL STL3 | 2026/01/06 | 2026/01/05 | Polyester 100% | Woven | Twill | Dyed | P/D | NA,NA | 54 | 210 | 70880 | yds | Irfan | 09 BLACK | Agree | 7695 | 7695 | 665 | 9.6 | 467 | 198 | 0 | 0% | 擦傷/刮傷/勾紗,斷紗(斷經/斷緯),棉粒/結頭/粗節 | [6 empty] | 部分匹扣點為B級,但單色結論為Pass | [16 empty] | 色樣、品質樣廠商提供 | 已簽核 | 請參考驗貨員意見。(Please refer QA's comments.) |  |  |  | 2025/12/01 | 2026/01/07 |  |  |  |  | IND-STL
190593 | 2025/11/05 | Auto |  | GU | Lillian Yang 楊婷媛 | V6A | 60226N009A | TMKF-25-10144 | AS |  | A | P.T.GISTEX | INDONESIA | IND-STL STL3 | 2026/01/06 | 2026/01/05 | Polyester 100% | Woven | Twill | Dyed | P/D | NA,NA | 54 | 210 | 17690 | yds | Irfan | 31 BEIGE | Agree | 4080 | 4080 | 140 | 7.1 | 140 | 0 | 0 | 0% | 斷紗(斷經/斷緯),棉粒/結頭/粗節,油/髒/色污 | [6 empty] | 大貨品質在接受標準內 | [16 empty] | 色樣、品質樣廠商提供 | 已簽核 | 請參考驗貨員意見。(Please refer QA's comments.) |  |  |  | 2025/12/01 | 2026/01/07 |  |  |  |  | IND-STL
190659 | 2025/11/05 | Auto |  | GU | Lillian Yang 楊婷媛 | V6A | 60226N009A | TMKF-25-10144 | AS |  | A | P.T.GISTEX | INDONESIA | IND-STL STL3 | 2026/01/07 | 2026/01/06 | Polyester 100% | Woven | Twill | Dyed | P/D | NA,NA | 54 | 210 | 17690 | yds | Irfan | 31 BEIGE | Agree | 2478 | 2478 | 228 | 9.2 | 91 | 137 | 0 | 0% | 斷紗(斷經/斷緯),棉粒/結頭/粗節,油/髒/色污 | [6 empty] | 部分匹扣點為B級,但單色結論為Pass | [16 empty] | 色樣、品質樣廠商提供 | 已簽核 | 請參考驗貨員意見。(Please refer QA's comments.) |  |  |  | 2025/12/01 | 2026/01/07 |  |  |  |  | IND-STL
190924 | 2025/11/26 | Auto |  | GAP | Jessie Chen 陳捷欣 | V1B | 424114_SU26 | TMKF-25-10181 | AS |  |  | KAM HING | CHINA | CAB-MK5 | 2026/01/10 | 2026/01/10 | Cotton/Recycled Polyester 72/28% | Knit | French Terry | Dyed | P/D | NA,NA | 70 | 310 | 2169 | lbs | Jimmy Shi 石振華 | CARLS STONE | Agree | 2128.09 | 1856 | 187 | 4.3 | 187 | 0 | 0 | 0% | 擦傷/刮傷/勾紗,斷紗(斷經/斷緯),棉粒/結頭/粗節,油/髒/色污 | [6 empty] | 大貨品質在接受標準內 | [16 empty] | 色樣、品質樣廠商提供 | 已簽核 | 請參考驗貨員意見。(Please refer QA's comments.) |  |  | 2026/01/26 | 2026/01/29 | 2026/03/03 |  |  |  |  | CAB-MK5
190913 | 2025/11/26 | Auto |  | GAP | Jessie Chen 陳捷欣 | V1B | 424114_SU26 | TMKF-25-10181 | AS |  |  | KAM HING | CHINA | CAB-MK5 | 2026/01/10 | 2026/01/10 | Cotton/Recycled Polyester 72/28% | Knit | French Terry | Dyed | P/D | NA,NA | 70 | 310 | 2782 | lbs | Jimmy Shi 石振華 | TAPESTRY NAVY | Discuss | 2796.56 | 2439 | 178.9 | 10.6 | 87.5 | 91.4 | 0 | 0.2% | 接疋,擦傷/刮傷/勾紗,棉粒/結頭/粗節,油/髒/色污 | [6 empty] | 部分匹扣點為B級,但單色結論為Pass | [16 empty] | 色樣、品質樣廠商提供 | 已簽核 | 請參考驗貨員意見。(Please refer QA's comments.) |  |  | 2026/01/26 | 2026/01/29 | 2026/03/03 |  |  |  |  | CAB-MK5
190923 | 2025/11/26 | Auto |  | GAP | Jessie Chen 陳捷欣 | V1B | 424114_SU26 | TMKF-25-10181 | AS |  |  | KAM HING | CHINA | CAB-MK5 | 2026/01/10 | 2026/01/10 | Cotton/Recycled Polyester 72/28% | Knit | French Terry | Dyed | P/D | NA,NA | 70 | 310 | 2676 | lbs | Jimmy Shi 石振華 | TRUE BLACK | Agree | 2770.19 | 2416 | 260.9 | 5 | 260.9 | 0 | 0 | 0% | 接疋,擦傷/刮傷/勾紗,棉粒/結頭/粗節,油/髒/色污 | [6 empty] | 大貨品質在接受標準內 | [16 empty] | 色樣、品質樣廠商提供 | 已簽核 | 請參考驗貨員意見。(Please refer QA's comments.) |  |  | 2026/01/26 | 2026/01/29 | 2026/03/03 |  |  |  |  | CAB-MK5
190925 | 2025/11/26 | Auto |  | GAP | Jessie Chen 陳捷欣 | V1B | 456739_SU26 | TMKF-25-10183 | AS |  |  | KAM HING | CHINA | CAB-MK5 | 2026/01/10 | 2026/01/10 | Cotton/Recycled Polyester 72/28% | Knit | French Terry | Dyed | P/D | NA,NA | 70 | 310 | 1358 | lbs | Jimmy Shi 石振華 | CARLS STONE | Discuss | 1382.8 | 1206 | 142.1 | 10.6 | 45.7 | 96.4 | 0 | 0.2% | 接疋,棉粒/結頭/粗節,油/髒/色污,破洞 | [6 empty] | 單色扣點為B級,結論為Discuss | [16 empty] | 色樣、品質樣廠商提供 | 已簽核 | 請參考驗貨員意見。(Please refer QA's comments.) |  |  | 2026/01/13 | 2026/01/29 | 2026/03/03 |  |  |  |  | CAB-MK5
190926 | 2025/11/26 | Auto |  | GAP | Jessie Chen 陳捷欣 | V1B | 456739_SU26 | TMKF-25-10183 | AS |  |  | KAM HING | CHINA | CAB-MK5 | 2026/01/10 | 2026/01/10 | Cotton/Recycled Polyester 72/28% | Knit | French Terry | Dyed | P/D | NA,NA | 70 | 310 | 1358 | lbs | Jimmy Shi 石振華 | TAPESTRY NAVY | Discuss | 1362.16 | 1188 | 141.7 | 10.6 | 97.7 | 44 | 0 | 0.2% | 接疋,擦傷/刮傷/勾紗,棉粒/結頭/粗節 | [6 empty] | 單色扣點為B級,結論為Discuss | [16 empty] | 色樣、品質樣廠商提供 | 已簽核 | 請參考驗貨員意見。(Please refer QA's comments.) |  |  | 2026/01/13 | 2026/01/29 | 2026/03/03 |  |  |  |  | CAB-MK5
190927 | 2025/11/26 | Auto |  | GAP | Jessie Chen 陳捷欣 | V1B | 456739_SU26 | TMKF-25-10183 | AS |  |  | KAM HING | CHINA | CAB-MK5 | 2026/01/10 | 2026/01/10 | Cotton/Recycled Polyester 72/28% | Knit | French Terry | Dyed | P/D | NA,NA | 70 | 310 | 1934 | lbs | Jimmy Shi 石振華 | TRUE BLACK | Discuss | 1935.46 | 1688 | 194.3 | 17 | 50 | 144.3 | 0 | 2.1% | 接疋,擦傷/刮傷/勾紗,棉粒/結頭/粗節,破洞 |  |  |  |  | 布邊不良 |  | 單色扣點為B級,結論為Discuss | [16 empty] | 色樣、品質樣廠商提供 | 已簽核 | 請參考驗貨員意見。(Please refer QA's comments.) |  |  | 2026/01/13 | 2026/01/29 | 2026/03/03 |  |  |  |  | CAB-MK5
190920 | 2025/11/26 | Auto |  | GAP | Jessie Chen 陳捷欣 | V1B | 456739_SU26 | TMKF-25-10184 | AS |  |  | KAM HING | CHINA | CAB-MK5 | 2026/01/10 | 2026/01/10 | Cotton 100% | Knit | Rib | Dyed | P/D,1x1 | NA,NA | 70 | 435 | 290 | lbs | Jimmy Shi 石振華 | CARLS STONE | Agree | 299.39 | 186 | 34.1 | 5.9 | 34.1 | 0 | 0 | 0% | 棉粒/結頭/粗節,油/髒/色污 | [6 empty] | 大貨品質在接受標準內 | [16 empty] | 色樣、品質樣廠商提供 | 已簽核 | 請參考驗貨員意見。(Please refer QA's comments.) |  |  | 2026/01/13 | 2026/01/29 | 2026/03/03 |  |  |  |  | CAB-MK5
190921 | 2025/11/26 | Auto |  | GAP | Jessie Chen 陳捷欣 | V1B | 456739_SU26 | TMKF-25-10184 | AS |  |  | KAM HING | CHINA | CAB-MK5 | 2026/01/10 | 2026/01/10 | Cotton 100% | Knit | Rib | Dyed | P/D,1x1 | NA,NA | 70 | 435 | 290 | lbs | Jimmy Shi 石振華 | TAPESTRY NAVY | Agree | 305.83 | 190 | 34.9 | 5.7 | 34.9 | 0 | 0 | 0% | 擦傷/刮傷/勾紗 | [6 empty] | 大貨品質在接受標準內 | [16 empty] | 色樣、品質樣廠商提供 | 已簽核 | 請參考驗貨員意見。(Please refer QA's comments.) |  |  | 2026/01/13 | 2026/01/29 | 2026/03/03 |  |  |  |  | CAB-MK5
190922 | 2025/11/26 | Auto |  | GAP | Jessie Chen 陳捷欣 | V1B | 456739_SU26 | TMKF-25-10184 | AS |  |  | KAM HING | CHINA | CAB-MK5 | 2026/01/10 | 2026/01/10 | Cotton 100% | Knit | Rib | Dyed | P/D,1x1 | NA,NA | 70 | 435 | 413 | lbs | Jimmy Shi 石振華 | TRUE BLACK | Discuss | 402.41 | 250 | 34.8 | 11.5 | 0 | 34.8 | 0 | 0.5% | 破洞 | [6 empty] | 單色扣點為B級,結論為Discuss | [16 empty] | 色樣、品質樣廠商提供 | 已簽核 | 請參考驗貨員意見。(Please refer QA's comments.) |  |  | 2026/01/13 | 2026/01/29 | 2026/03/03 |  |  |  |  | CAB-MK5
191832 | 2025/11/07 | Auto |  | KOH | Jenna Chan 詹靖宜 | V3C | MX43A409_SP26,MX43A409_SU26,MX51A207_SP26 | TMKF-25-10297,TMKF-25-10313 | AS |  |  | HONGGANG | CHINA | VIN-MK3B | 2026/01/27 | 2026/01/27 | Recycled Polyester/Polyester 57/43% | Knit | Tricot | Dyed | P/D | NA,NA | 45 | 220 | 6386 | yds | Nianhua Li 李年華 | 660_941 MINERAL BLACK | Reject | 1223 | 1223 | 265 | 24.2 | 0 | 0 | 265 | 4.3% | 接疋,斷紗(斷經/斷緯),染折/折痕,橫檔/橫條 |  |  |  | 缸差過大 |  |  | 單色結論為Fail,請打下並覆驗 |  | 簽核完成 |  |  | 1. 660_941 MINERAL BLACK：LOT F251108219-TTU4#、F251108219-TTU5#对布厂提供头缸缸差过大，C级REJECT。（寄样） 2. 660_941 MINERAL BLACK：LOT F251108219-TTU4#布面不规则刮痕稍明，可勉强接受。（寄样） | 不出貨 | [10 empty] | 色樣、品質樣廠商提供 | 已簽核 | 請參考驗貨員意見。(Please refer QA's comments.) |  |  |  | 2025/11/14 | 2026/02/09 |  | 此面料後續不再安排出貨 |  |  | VIN-MK3
191107 | 2025/11/07 | Auto |  | GU | Grace Hsu 許貴茵 | V6B | 60276N033A_25_1 | TMKF-25-08307,TMKF-25-08838,TMKF-25-09617,TMKF-25-10309 | AS |  | A | 紹興普爾 | CHINA | IND-GLD1 | 2026/01/14 | 2026/01/14 | Cotton/Polyester 77/23% | Knit | Terry | Dyed | P/D | NA,NA | 68 | 260 | 24018 | yds | Qiang Chen 陳強 | 03 GRAY | Agree | 7537.2 | 7537.2 | 992.9 | 6.4 | 769.9 | 223 | 0 | 0% | 接疋,擦傷/刮傷/勾紗,斷紗(斷經/斷緯),棉粒/結頭/粗節,油/髒/色污,破洞 | [6 empty] | 部分匹扣點為B級,但單色結論為Pass | [16 empty] | 色樣、品質樣業務提供 | 已簽核 | 請參考驗貨員意見。(Please refer QA's comments.) | Email:nancy@starwaytex.com |  |  | 2025/11/07 | 2026/01/14 |  |  |  |  | IND-GLD
190866 | 2025/12/23 | Auto |  | BYY | Amy Chang 張春暖 | V7B | BY4826_U26 | TMKF-25-10373 | AS |  |  | 晶安 | TAIWAN | VIN-LR3 | 2026/01/09 | 2026/01/09 | Recycled Polyester/Spandex 83/17% | Knit | Interlock | Dyed | P/D,1x1 | NA,NA | 50 | 191 | 764 | yds | Allen Wu 吳育騰 | OAT | Agree | 516 | 516 | 219 | 4.6 | 219 | 0 | 0 | 0% | 染折/折痕,油/髒/色污 | [6 empty] | 大貨品質在接受標準內 | [16 empty] | 色樣、品質樣廠商提供 | 已簽核 | 單色結論為Pass。(The conclusion is Pass.) |  |  | 2026/01/09 | 2026/03/11 | 2026/04/17 |  |  |  |  | VIN-LR3
191040 | 2025/12/23 | Auto |  | BYY | Amy Chang 張春暖 | V7B | NN1371_U26 | TMKF-25-10377 | AS |  |  | 新光紡織 | TAIWAN | IND-GLR1 | 2026/01/13 | 2026/01/13 | Recycled Polyester/Spandex 86/14% | Woven | Plain Weave | Dyed | P/D,1x1 | NA,NA | 55 | 124 | 2622 | yds | Bill Wang 王逢茂 | NOCTURNAL NAVY | Agree | 2890 | 2890 | 716 | 7.3 | 482 | 234 | 0 | 0% | 擦傷/刮傷/勾紗,斷紗(斷經/斷緯),油/髒/色污 | [6 empty] | 部分匹扣點為B級,但單色結論為Pass | [16 empty] | 無色樣，品質樣業務提供 | 已簽核 | 單色結論為Pass。(The conclusion is Pass.) |  |  | 2026/01/30 | 2026/02/20 | 2026/04/13 |  |  |  |  | IND-GLR1
191041 | 2025/12/23 | Auto |  | BYY | Amy Chang 張春暖 | V7B | NN1371_U26 | TMKF-25-10377 | AS |  |  | 新光紡織 | TAIWAN | IND-GLR1 | 2026/01/13 | 2026/01/13 | Recycled Polyester/Spandex 86/14% | Woven | Plain Weave | Dyed | P/D,1x1 | NA,NA | 55 | 124 | 3637 | yds | Bill Wang 王逢茂 | TRUE BLACK | Agree | 4034 | 4034 | 959 | 3.1 | 959 | 0 | 0 | 0% | 擦傷/刮傷/勾紗,油/髒/色污 | [6 empty] | 大貨品質在接受標準內 | [16 empty] | 無色樣，品質樣業務提供 | 已簽核 | 單色結論為Pass。(The conclusion is Pass.) |  |  | 2026/01/30 | 2026/02/20 | 2026/04/13 |  |  |  |  | IND-GLR1
191163 | 2025/11/19 | Auto |  | ONY | Dash Wang 王彥智 | V7A | 784434_SU26,784434_SU26_IND,846591_FA26,846591_V3 | TMKF-25-10030,TMKF-25-10382,TMKF-25-11079,TMKF-25-12049 | NAS |  |  | 頡鴻紡織 | CHINA | IND-GLD2 GLR1 | 2026/01/22 | 2026/01/15 | Nylon/Spandex 77/23% | Knit | Tricot | Dyed | P/D,1x1 | NA,NA | 58 | 165 | 230812 | yds | Jiangao Zhang 張建高 | BLACK COFFEE | Discuss | 7040 | 7040 | 820.2 | 13 | 332.5 | 487.7 | 0 | 0.9% | 接疋,擦傷/刮傷/勾紗,斷紗(斷經/斷緯),染折/折痕,橫檔/橫條,油/髒/色污,破洞,針痕/直條 | [6 empty] | 單色扣點為B級,結論為Discuss | [16 empty] | 色樣、品質樣廠商提供 | 已簽核 | 請參考驗貨員意見。(Please refer QA's comments.) |  |  | 2026/01/20 | 2026/01/09 | 2026/01/28 |  |  |  |  | IND-GLD
191161 | 2025/11/19 | Auto |  | ONY | Dash Wang 王彥智 | V7A | 784434_SU26,784434_SU26_IND,846591_FA26,846591_V3 | TMKF-25-10030,TMKF-25-10382,TMKF-25-11079,TMKF-25-12049 | NAS |  |  | 頡鴻紡織 | CHINA | IND-GLD2 GLR1 | 2026/01/22 | 2026/01/15 | Nylon/Spandex 77/23% | Knit | Tricot | Dyed | P/D,1x1 | NA,NA | 58 | 165 | 489489 | yds | Jiangao Zhang 張建高 | BLACK JACK | Reject | 10018 | 10018 | 1175.6 | 9.8 | 846.4 | 222.3 | 106.9 | 0% | 接疋,擦傷/刮傷/勾紗,斷紗(斷經/斷緯),棉粒/結頭/粗節,橫檔/橫條,油/髒/色污,針痕/直條 | [6 empty] | 部分匹為C級打下,但單色結論為Discuss | [16 empty] | 色樣、品質樣廠商提供 | 已簽核 | 請參考驗貨員意見。(Please refer QA's comments.) |  |  | 2026/01/20 | 2026/01/09 | 2026/01/28 |  |  |  |  | IND-GLD
191162 | 2025/11/19 | Auto |  | ONY | Dash Wang 王彥智 | V7A | 784434_SU26,784434_SU26_IND,846591_FA26,846591_V3 | TMKF-25-10030,TMKF-25-10382,TMKF-25-11079,TMKF-25-12049 | NAS |  |  | 頡鴻紡織 | CHINA | IND-GLD2 GLR1 | 2026/01/22 | 2026/01/15 | Nylon/Spandex 77/23% | Knit | Tricot | Dyed | P/D,1x1 | NA,NA | 58 | 165 | 94022 | yds | Jiangao Zhang 張建高 | SALT MARSH | Reject | 8870 | 8870 | 1068 | 12.7 | 849.6 | 108.6 | 109.8 | 0.8% | 接疋,斷紗(斷經/斷緯),染折/折痕,橫檔/橫條,油/髒/色污,破洞 | [6 empty] | 部分匹為C級打下,但單色結論為Discuss | [16 empty] | 色樣、品質樣廠商提供 | 已簽核 | 請參考驗貨員意見。(Please refer QA's comments.) |  |  | 2026/01/20 | 2026/01/09 | 2026/01/28 |  |  |  |  | IND-GLD
191445 | 2025/11/10 | Auto |  | KOH | Amei Wu 吳靜芳 | V3C | MA6UK100 | TMKF-25-10392,TMKF-25-10771 | AS |  |  | 蘇州宋晨 | CHINA | VIN-MK1 | 2026/01/21 | 2026/01/21 | Polyester/Spandex 99/1% | Knit | Crepe | Dyed | P/D | NA,NA | 57 | 173 | 6904 | yds | Changzhi Wang 王昌智 | BARDAN BROWN | Reject | 726 | 726 | 110.1 | 4.5 | 0 | 0 | 110.1 | 0% | 接疋,油/髒/色污,針痕/直條 | [6 empty] | 單色結論為Fail,請打下並覆驗 |  | 簽核完成 |  |  | 1>BARDAN BROWN、LOGAN RIVER、MINERAL BLACK直条明显，评C级。（寄样台北） 2>MODERN WHITE直条较明显，勉强接受，如有损耗需补足。（寄样台北） 3>唛头上未显示布重，请改善。 | 農曆新年因素,染廠3月初復工,預計3/20成品 | [10 empty] | 色樣、品質樣廠商提供 | 已簽核 | 請參考驗貨員意見。(Please refer QA's comments.) |  |  |  | 2026/01/30 | 2026/03/02 |  | 覆驗完成 |  |  | VIN-MK1
191443 | 2025/11/10 | Auto |  | KOH | Amei Wu 吳靜芳 | V3C | MA6UK100 | TMKF-25-10392,TMKF-25-10771 | AS |  |  | 蘇州宋晨 | CHINA | VIN-MK1 | 2026/01/21 | 2026/01/21 | Polyester/Spandex 99/1% | Knit | Crepe | Dyed | P/D | NA,NA | 57 | 173 | 6334 | yds | Changzhi Wang 王昌智 | LOGAN RIVER | Reject | 698 | 698 | 110 | 12.7 | 0 | 0 | 110 | 0.8% | 接疋,擦傷/刮傷/勾紗,橫檔/橫條,破洞,針痕/直條 | [6 empty] | 單色結論為Fail,請打下並覆驗 |  | 簽核完成 |  |  | 1>BARDAN BROWN、LOGAN RIVER、MINERAL BLACK直条明显，评C级。（寄样台北） 2>MODERN WHITE直条较明显，勉强接受，如有损耗需补足。（寄样台北） 3>唛头上未显示布重，请改善。 | 直條明顯 | 交期考量, 故同意布廠自檢出貨。 | [9 empty] | 色樣、品質樣廠商提供 | 已簽核 | 請參考驗貨員意見。(Please refer QA's comments.) |  |  |  | 2026/01/30 | 2026/03/02 | 游蓓玟 同意出貨 關注大貨布裁剪生產狀況 | 同意出貨-客戶允收標準內 |  |  | VIN-MK1
191442 | 2025/11/10 | Auto |  | KOH | Amei Wu 吳靜芳 | V3C | MA6UK100 | TMKF-25-10392,TMKF-25-10771 | AS |  |  | 蘇州宋晨 | CHINA | VIN-MK1 | 2026/01/21 | 2026/01/21 | Polyester/Spandex 99/1% | Knit | Crepe | Dyed | P/D | NA,NA | 57 | 173 | 12868 | yds | Changzhi Wang 王昌智 | MINERAL BLACK | Reject | 1348 | 1348 | 113.4 | 7.1 | 0 | 0 | 113.4 | 0% | 接疋,油/髒/色污 |  |  |  |  | 全匹性瑕疵 |  | 單色結論為Fail,請打下並覆驗 |  | 簽核完成 |  |  | 1>BARDAN BROWN、LOGAN RIVER、MINERAL BLACK直条明显，评C级。（寄样台北） 2>MODERN WHITE直条较明显，勉强接受，如有损耗需补足。（寄样台北） 3>唛头上未显示布重，请改善。 | 農曆新年因素,染廠3月初復工,預計3/20成品 | [10 empty] | 色樣、品質樣廠商提供 | 已簽核 | 請參考驗貨員意見。(Please refer QA's comments.) |  |  |  | 2026/01/30 | 2026/03/02 |  | 覆驗完成 |  |  | VIN-MK1
191444 | 2025/11/10 | Auto |  | KOH | Amei Wu 吳靜芳 | V3C | MA6UK100 | TMKF-25-10392,TMKF-25-10771 | AS |  |  | 蘇州宋晨 | CHINA | VIN-MK1 | 2026/01/21 | 2026/01/21 | Polyester/Spandex 99/1% | Knit | Crepe | Dyed | P/D | NA,NA | 57 | 173 | 7384 | yds | Changzhi Wang 王昌智 | MODERN WHITE | Discuss | 788 | 788 | 119.2 | 14.3 | 0 | 119.2 | 0 | 1.3% | 接疋,橫檔/橫條,油/髒/色污,破洞 | [6 empty] | 單色扣點為B級,結論為Discuss | [16 empty] | 色樣、品質樣廠商提供 | 已簽核 | 請參考驗貨員意見。(Please refer QA's comments.) |  |  |  | 2026/01/30 | 2026/03/02 |  |  |  |  | VIN-MK1
190660 | 2025/11/10 | Auto |  | GU | Willson Huang 黃暐翔 | V6B | 60236N028B_1,60236N028C_1 | TMKF-25-10403,TMKF-25-10404 | AS |  | A | 田彩布藝 | CHINA | VIN-MK3B | 2026/01/07 | 2026/01/07 | Cotton(BCI) 100% | Woven | Crepe | Dyed | P/D | NA,NA | 56 | 119 | 48061 | yds | Xijin Huang 黃錫金 | 01 OFF WHITE | Reject | 1990 | 1990 | 499.2 | 11 | 160.4 | 290.7 | 48.1 | 0.3% | 棉粒/結頭/粗節,油/髒/色污 | [6 empty] | 部分匹為C級打下,但單色結論為Discuss | [16 empty] | 色樣、品質樣業務提供 | 已簽核 | 請參考驗貨員意見。(Please refer QA's comments.) |  |  |  | 2026/01/12 | 2026/02/06 |  |  |  |  | VIN-MK3
190661 | 2025/11/10 | Auto |  | GU | Willson Huang 黃暐翔 | V6B | 60236N028B_1,60236N028C_1 | TMKF-25-10403,TMKF-25-10404 | AS |  | A | 田彩布藝 | CHINA | VIN-MK3B | 2026/01/07 | 2026/01/07 | Cotton(BCI) 100% | Woven | Crepe | Dyed | P/D | NA,NA | 56 | 119 | 21714 | yds | Xijin Huang 黃錫金 | 09 BLACK | Discuss | 1477.7 | 1477.7 | 398 | 22.9 | 0 | 398 | 0 | 3.9% | 擦傷/刮傷/勾紗,染折/折痕,棉粒/結頭/粗節,油/髒/色污,異纖/飛花 | [6 empty] | 單色扣點為B級,結論為Discuss | [16 empty] | 色樣、品質樣業務提供 | 已簽核 | 請參考驗貨員意見。(Please refer QA's comments.) |  |  |  | 2026/01/12 | 2026/02/06 |  |  |  |  | VIN-MK3
190806 | 2025/12/23 | Auto |  | GAP | Vanessa Han 韓宇佳 | V5C | 882924_SU26 | TMKF-25-10416 | AS |  |  | TUNG GA | VIETNAM | VIN-MK3A | 2026/01/09 | 2026/01/07 | Linen 100% | Woven | Plain Weave | Dyed | Y/D | NA,NA | 56 | 129 | 3022 | yds | NgocBich | GWP261990_9A | Discuss | 2932.4 | 2932.4 | 284.4 | 6.7 | 284.4 | 0 | 0 | 0% | 擦傷/刮傷/勾紗,棉粒/結頭/粗節 | [6 empty] | 大貨品質在接受標準內 | [16 empty] | 無標準樣 | 已簽核 | 請參考驗貨員意見。(Please refer QA's comments.) |  |  | 2026/01/23 | 2026/01/08 | 2026/02/06 |  |  |  |  | VIN-MK3
190807 | 2025/12/23 | Auto |  | GAP | Vanessa Han 韓宇佳 | V5C | 882924_SU26 | TMKF-25-10416 | AS |  |  | TUNG GA | VIETNAM | VIN-MK3A | 2026/01/09 | 2026/01/07 | Linen 100% | Woven | Plain Weave | Dyed | Y/D | NA,NA | 56 | 129 | 5884 | yds | NgocBich | GWP267310_4A | Discuss | 5584.2 | 5584.2 | 359.9 | 8.3 | 242.4 | 117.5 | 0 | 0% | 擦傷/刮傷/勾紗,斷紗(斷經/斷緯),棉粒/結頭/粗節,橫檔/橫條 | [6 empty] | 部分匹扣點為B級,但單色結論為Pass | [16 empty] | 無標準樣 | 已簽核 | 請參考驗貨員意見。(Please refer QA's comments.) |  |  | 2026/01/23 | 2026/01/08 | 2026/02/06 |  |  |  |  | VIN-MK3
191603 | 2025/12/23 | Auto |  | GAP | Vanessa Han 韓宇佳 | V5C | 882924_SU26 | TMKF-25-10416 | AS |  |  | TUNG GA | VIETNAM | VIN-MK3A | 2026/01/23 | 2026/01/23 | Linen 100% | Woven | Plain Weave | Dyed | Y/D | NA,NA | 56 | 129 | 5884 | yds | Alan Ku 古育倫 | GWP267310_4A | Discuss | 327 | 327 | 119 | 29.4 | 0 | 119 | 0 | 5.8% | 棉粒/結頭/粗節,橫檔/橫條 | [6 empty] | 單色扣點為B級,結論為Discuss | [16 empty] | 色樣、品質樣廠商提供 | 已簽核 | 請參考驗貨員意見。(Please refer QA's comments.) |  |  | 2026/01/23 | 2026/01/08 | 2026/02/06 |  |  |  |  | VIN-MK3
190805 | 2025/12/23 | Auto |  | GAP | Vanessa Han 韓宇佳 | V5C | 882924_SU26 | TMKF-25-10416 | AS |  |  | TUNG GA | VIETNAM | VIN-MK3A | 2026/01/09 | 2026/01/07 | Linen 100% | Woven | Plain Weave | Dyed | Y/D | NA,NA | 56 | 129 | 5521 | yds | NgocBich | GWS263322_12A | Discuss | 5635.4 | 5635.4 | 425.4 | 11.3 | 113.7 | 311.7 | 0 | 0.4% | 擦傷/刮傷/勾紗,棉粒/結頭/粗節 | [6 empty] | 單色扣點為B級,結論為Discuss | [16 empty] | 無標準樣 | 已簽核 | 請參考驗貨員意見。(Please refer QA's comments.) |  |  | 2026/01/23 | 2026/01/08 | 2026/02/06 |  |  |  |  | VIN-MK3
190486 | 2025/12/23 | Auto |  | GAP | Vanessa Han 韓宇佳 | V5C | 882924_SU26 | TMKF-25-10416 | AS |  |  | TUNG GA | VIETNAM | VIN-MK3A | 2026/01/02 | 2026/01/02 | Linen 100% | Woven | Plain Weave | Dyed | Y/D | NA,NA | 56 | 129 | 9907 | yds | NgocBich | GWS264510_3A | Reject | 9835 | 9835 | 561.7 | 7.5 | 0 | 0 | 561.7 | 0% | 擦傷/刮傷/勾紗,斷紗(斷經/斷緯),棉粒/結頭/粗節,油/髒/色污,異纖/飛花 | [6 empty] | 單色結論為Fail,請打下並覆驗 |  | 簽核完成 |  |  | 1. 現廠沒有標準樣.(請 TUNG GA寄碼布&瑕疵回台北辦公司確認) 2. 顏色:GWS264510_3A/缸號:A/ 全面性結頭=>打下整缸. | [11 empty] | 無標準樣 | 已簽核 | 請參考驗貨員意見。(Please refer QA's comments.) |  |  | 2026/01/23 | 2026/01/08 | 2026/02/06 |  | 覆驗完成 |  |  | VIN-MK3
190803 | 2025/12/23 | Auto |  | GAP | Vanessa Han 韓宇佳 | V5C | 882924_SU26 | TMKF-25-10416 | AS |  |  | TUNG GA | VIETNAM | VIN-MK3A | 2026/01/09 | 2026/01/07 | Linen 100% | Woven | Plain Weave | Dyed | Y/D | NA,NA | 56 | 129 | 9907 | yds | NgocBich | GWS264510_3A | Discuss | 10197.5 | 10197.5 | 579.6 | 26.2 | 0 | 579.6 | 0 | 4.9% | 印花瑕疵,印花瑕疵(塞網),擦傷/刮傷/勾紗,棉粒/結頭/粗節,油/髒/色污,異纖/飛花,破洞 | [6 empty] | 單色扣點為B級,結論為Discuss | [16 empty] | 無標準樣 | 已簽核 | 請參考驗貨員意見。(Please refer QA's comments.) |  |  | 2026/01/23 | 2026/01/08 | 2026/02/06 |  |  |  |  | VIN-MK3
190487 | 2025/12/23 | Auto |  | GAP | Vanessa Han 韓宇佳 | V5C | 882924_SU26 | TMKF-25-10416 | AS |  |  | TUNG GA | VIETNAM | VIN-MK3A | 2026/01/02 | 2026/01/02 | Linen 100% | Woven | Plain Weave | Dyed | Y/D | NA,NA | 56 | 129 | 3081 | yds | NgocBich | GWS267090_2A | Discuss | 3002.2 | 3002.2 | 268.1 | 9.3 | 125.3 | 142.8 | 0 | 0% | 擦傷/刮傷/勾紗,棉粒/結頭/粗節 | [6 empty] | 部分匹扣點為B級,但單色結論為Pass | [16 empty] | 無標準樣 | 已簽核 | 請參考驗貨員意見。(Please refer QA's comments.) |  |  | 2026/01/23 | 2026/01/08 | 2026/02/06 |  |  |  |  | VIN-MK3
190804 | 2025/12/23 | Auto |  | GAP | Vanessa Han 韓宇佳 | V5C | 882924_SU26 | TMKF-25-10416 | AS |  |  | TUNG GA | VIETNAM | VIN-MK3A | 2026/01/09 | 2026/01/07 | Linen 100% | Woven | Plain Weave | Dyed | Y/D | NA,NA | 56 | 129 | 3081 | yds | NgocBich | GWS267090_2A | Discuss | 3002.2 | 3002.2 | 268.1 | 10.4 | 125.3 | 142.8 | 0 | 0.1% | 接疋,擦傷/刮傷/勾紗,棉粒/結頭/粗節 | [6 empty] | 單色扣點為B級,結論為Discuss | [16 empty] | 無標準樣 | 已簽核 | 請參考驗貨員意見。(Please refer QA's comments.) |  |  | 2026/01/23 | 2026/01/08 | 2026/02/06 |  |  |  |  | VIN-MK3
192050 | 2025/12/23 | Auto |  | DKS | Gloria Tseng 曾珮雅 | V2B | WCG3019_Q326 | TMKF-25-10496 | NAS |  |  | 亞太紡織 | CHINA | IND-GLR2 | 2026/01/30 | 2026/01/30 | Nylon/Cotton/Spandex 44/44/12% | Woven | Plain Weave | Dyed | P/D | NA,Anti-Microbial,UPF 50+,Wicking ,Wrink | 55 | 135 | 4099 | yds | Ken Kong 孔祥松 | PURE WHITE | Discuss | 739 | 739 | 119.8 | 10 | 119.8 | 0 | 0 | 0% | 接疋,油/髒/色污 | [6 empty] | 大貨品質在接受標準內 | [16 empty] | 無標準樣 | 已簽核 | 請參考驗貨員意見。(Please refer QA's comments.) |  |  | 2026/01/30 | 2026/03/03 | 2026/04/13 |  |  |  |  | IND-GLR2
191511 | 2025/12/04 | Auto |  | ONY | Dash Wang 王彥智 | V7C | 559368_SU26 | TMKF-25-10508 | NAS |  |  | KAHATEX | INDONESIA | IND-GLS2 | 2026/01/22 | 2026/01/21 | Cotton 100% | Woven | Oxford | Dyed | Y/D,1x1 | NA,NA | 56 | 122 | 112433 | yds | Irfan | LIGHT BLUE STRIPE | Agree | 4359 | 4359 | 200 | 7.5 | 200 | 0 | 0 | 0% | 斷紗(斷經/斷緯),棉粒/結頭/粗節,油/髒/色污 | [6 empty] | 大貨品質在接受標準內 | [16 empty] | 無色樣，品質樣廠商提供 | 已簽核 | 請參考驗貨員意見。(Please refer QA's comments.) |  |  | 2026/01/26 | 2026/01/17 | 2026/02/04 |  |  |  |  | IND-GLS
191704 | 2025/12/04 | Auto |  | ONY | Dash Wang 王彥智 | V7C | 559368_SU26 | TMKF-25-10508 | NAS |  |  | KAHATEX | INDONESIA | IND-GLS2 | 2026/01/23 | 2026/01/23 | Cotton 100% | Woven | Oxford | Dyed | Y/D,1x1 | NA,NA | 56 | 122 | 112433 | yds | Dani | LIGHT BLUE STRIPE | Discuss | 4254 | 4254 | 200 | 17.5 | 0 | 200 | 0 | 2.3% | 棉粒/結頭/粗節,橫檔/橫條,油/髒/色污 | [6 empty] | 單色扣點為B級,結論為Discuss | [16 empty] | 無標準樣 | 已簽核 | 請參考驗貨員意見。(Please refer QA's comments.) |  |  | 2026/01/26 | 2026/01/17 | 2026/02/04 |  |  |  |  | IND-GLS
191971 | 2025/12/04 | Auto |  | ONY | Dash Wang 王彥智 | V7C | 559368_SU26 | TMKF-25-10508 | NAS |  |  | KAHATEX | INDONESIA | IND-GLS2 | 2026/01/29 | 2026/01/28 | Cotton 100% | Woven | Oxford | Dyed | Y/D,1x1 | NA,NA | 56 | 122 | 112433 | yds | Irfan | LIGHT BLUE STRIPE | Discuss | 4296 | 4296 | 200 | 4 | 200 | 0 | 0 | 0% | 斷紗(斷經/斷緯),棉粒/結頭/粗節,油/髒/色污 | [6 empty] | 大貨品質在接受標準內 | [16 empty] | 無標準樣 | 已簽核 | 請參考驗貨員意見。(Please refer QA's comments.) |  |  | 2026/02/02 | 2026/01/17 | 2026/02/04 |  |  |  |  | IND-GLS
192252 | 2025/12/04 | Auto |  | ONY | Dash Wang 王彥智 | V7C | 559368_SU26 | TMKF-25-10508 | NAS |  |  | KAHATEX | INDONESIA | IND-GLS2 | 2026/01/30 | 2026/01/30 | Cotton 100% | Woven | Oxford | Dyed | Y/D,1x1 | NA,NA | 56 | 122 | 112433 | yds | Dani | LIGHT BLUE STRIPE | Discuss | 4471 | 4471 | 300 | 16.7 | 0 | 300 | 0 | 2% | 棉粒/結頭/粗節,橫檔/橫條,油/髒/色污,異纖/飛花 | [6 empty] | 單色扣點為B級,結論為Discuss | [16 empty] | 無標準樣 | 已簽核 | 請參考驗貨員意見。(Please refer QA's comments.) |  |  | 2026/02/02 | 2026/01/17 | 2026/02/04 |  |  |  |  | IND-GLS
190737 | 2025/12/05 | Auto |  | ONY | Dash Wang 王彥智 | V7C | 513755_SU26 | TMKF-25-10509 | NAS |  |  | KAHATEX | INDONESIA | IND-GLS2 | 2026/01/08 | 2026/01/07 | Cotton 100% | Woven | Oxford | Dyed | Y/D,1x1 | NA,NA | 56 | 122 | 18864 | yds | Irfan | LIGHT BLUE STRIPE | Agree | 2798 | 2798 | 200 | 8 | 200 | 0 | 0 | 0% | 接疋,斷紗(斷經/斷緯),棉粒/結頭/粗節,油/髒/色污 | [6 empty] | 大貨品質在接受標準內 | [16 empty] | 無色樣，品質樣廠商提供 | 已簽核 | 請參考驗貨員意見。(Please refer QA's comments.) |  |  | 2026/01/26 | 2026/01/10 | 2026/01/29 |  |  |  |  | IND-GLS
191510 | 2025/12/05 | Auto |  | ONY | Dash Wang 王彥智 | V7C | 513755_SU26 | TMKF-25-10509 | NAS |  |  | KAHATEX | INDONESIA | IND-GLS2 | 2026/01/22 | 2026/01/21 | Cotton 100% | Woven | Oxford | Dyed | Y/D,1x1 | NA,NA | 56 | 122 | 69217 | yds | Irfan | WHITE OXFORD | Agree | 4557 | 4557 | 200 | 8 | 200 | 0 | 0 | 0% | 斷紗(斷經/斷緯),棉粒/結頭/粗節,油/髒/色污 | [6 empty] | 大貨品質在接受標準內 | [16 empty] | 無色樣，品質樣廠商提供 | 已簽核 | 請參考驗貨員意見。(Please refer QA's comments.) |  |  | 2026/01/26 | 2026/01/10 | 2026/01/29 |  |  |  |  | IND-GLS
191706 | 2025/12/05 | Auto |  | ONY | Dash Wang 王彥智 | V7C | 513755_SU26 | TMKF-25-10509 | NAS |  |  | KAHATEX | INDONESIA | IND-GLS2 | 2026/01/23 | 2026/01/23 | Cotton 100% | Woven | Oxford | Dyed | Y/D,1x1 | NA,NA | 56 | 122 | 69217 | yds | Dani | WHITE OXFORD | Discuss | 8893 | 8893 | 407 | 19.7 | 0 | 407 | 0 | 2.9% | 斷紗(斷經/斷緯),棉粒/結頭/粗節,橫檔/橫條,油/髒/色污,異纖/飛花 | [6 empty] | 單色扣點為B級,結論為Discuss | [16 empty] | 無標準樣 | 已簽核 | 請參考驗貨員意見。(Please refer QA's comments.) |  |  | 2026/01/26 | 2026/01/10 | 2026/01/29 |  |  |  |  | IND-GLS
191976 | 2025/12/05 | Auto |  | ONY | Dash Wang 王彥智 | V7C | 513755_SU26 | TMKF-25-10509 | NAS |  |  | KAHATEX | INDONESIA | IND-GLS2 | 2026/01/29 | 2026/01/28 | Cotton 100% | Woven | Oxford | Dyed | Y/D,1x1 | NA,NA | 56 | 122 | 69217 | yds | Irfan | WHITE OXFORD | Discuss | 2938 | 2938 | 201 | 5 | 201 | 0 | 0 | 0% | 斷紗(斷經/斷緯),棉粒/結頭/粗節,油/髒/色污,異纖/飛花 | [6 empty] | 大貨品質在接受標準內 | [16 empty] | 無標準樣 | 已簽核 | 請參考驗貨員意見。(Please refer QA's comments.) |  |  | 2026/02/02 | 2026/01/10 | 2026/01/29 |  |  |  |  | IND-GLS
191104 | 2025/12/23 | Auto |  | ONY | Olivia Lu 呂青燕 | V7C | 513771_SU26 | TMKF-25-10527 | NAS |  |  | KAHATEX | INDONESIA | IND-GLS2 | 2026/01/14 | 2026/01/14 | Cotton(BCI) 100% | Woven | Twill | Dyed | P/D | NA,NA | 58 | 108 | 24006 | yds | Irfan | FLOAT YOUR BOAT | Discuss | 4000 | 4000 | 200 | 9 | 100 | 100 | 0 | 0% | 接疋,斷紗(斷經/斷緯),棉粒/結頭/粗節,油/髒/色污 | [6 empty] | 部分匹扣點為B級,但單色結論為Pass | [16 empty] | 無標準樣 | 已簽核 | 請參考驗貨員意見。(Please refer QA's comments.) |  |  | 2026/01/21 | 2026/01/10 | 2026/01/29 |  |  |  |  | IND-GLS
191705 | 2025/12/23 | Auto |  | ONY | Olivia Lu 呂青燕 | V7C | 513771_SU26 | TMKF-25-10527 | NAS |  |  | KAHATEX | INDONESIA | IND-GLS2 | 2026/01/23 | 2026/01/23 | Cotton(BCI) 100% | Woven | Twill | Dyed | P/D | NA,NA | 58 | 108 | 24006 | yds | Dani | FLOAT YOUR BOAT | Reject | 4004 | 4004 | 299 | 11 | 0 | 0 | 299 | 0.3% | 棉粒/結頭/粗節,油/髒/色污 |  |  |  | 邊中色差 |  |  | 單色結論為Fail,請打下並覆驗 |  | 簽核完成 |  |  | REJECT SHADING S-S | [11 empty] | 色樣、品質樣廠商提供 | 已簽核 | 請參考驗貨員意見。(Please refer QA's comments.) 請參考驗貨員意見。(Please refer QA's comments.) 因C級大貨超過20%，請打下並申請覆驗。 |  |  | 2026/01/28 | 2026/01/10 | 2026/01/29 |  | 覆驗完成 |  |  | IND-GLS
191968 | 2025/12/23 | Auto |  | ONY | Olivia Lu 呂青燕 | V7C | 513771_SU26 | TMKF-25-10527 | NAS |  |  | KAHATEX | INDONESIA | IND-GLS2 | 2026/01/29 | 2026/01/28 | Cotton(BCI) 100% | Woven | Twill | Dyed | P/D | NA,NA | 58 | 108 | 24006 | yds | Irfan | FLOAT YOUR BOAT | Agree | 9803 | 9803 | 399 | 8 | 299 | 100 | 0 | 0% | 接疋,斷紗(斷經/斷緯),棉粒/結頭/粗節,油/髒/色污 | [6 empty] | 部分匹扣點為B級,但單色結論為Pass | [16 empty] | 無色樣，品質樣廠商提供 | 已簽核 | 請參考驗貨員意見。(Please refer QA's comments.) |  |  | 2026/02/10 | 2026/01/10 | 2026/01/29 |  |  |  |  | IND-GLS
191003 | 2025/12/23 | Auto |  | ONY | Olivia Lu 呂青燕 | V7C | 513771_SU26 | TMKF-25-10542 | NAS |  |  | KAHATEX | INDONESIA | IND-GLS2 | 2026/01/09 | 2026/01/09 | Cotton 100% | Woven | Twill | Dyed | Y/D | NA,NA | 60 | 106 | 79203 | yds | Dani | PURPLE STRIPE | Discuss | 5671 | 5671 | 502 | 15.1 | 0 | 502 | 0 | 1.5% | 棉粒/結頭/粗節,橫檔/橫條,油/髒/色污,異纖/飛花 | [6 empty] | 單色扣點為B級,結論為Discuss | [16 empty] | 無標準樣 | 已簽核 | 請參考驗貨員意見。(Please refer QA's comments.) |  |  | 2026/01/14 | 2026/01/10 | 2026/01/29 |  |  |  |  | IND-GLS
191004 | 2025/12/23 | Auto |  | ONY | Olivia Lu 呂青燕 | V7C | 513771_SU26 | TMKF-25-10542 | NAS |  |  | KAHATEX | INDONESIA | IND-GLS2 | 2026/01/12 | 2026/01/12 | Cotton 100% | Woven | Twill | Dyed | Y/D | NA,NA | 60 | 106 | 79203 | yds | Dani | PURPLE STRIPE | Discuss | 8401 | 8401 | 600 | 15.2 | 0 | 600 | 0 | 1.6% | 斷紗(斷經/斷緯),棉粒/結頭/粗節,橫檔/橫條,油/髒/色污,異纖/飛花 | [6 empty] | 單色扣點為B級,結論為Discuss | [16 empty] | 無標準樣 | 已簽核 | 請參考驗貨員意見。(Please refer QA's comments.) |  |  | 2026/01/14 | 2026/01/10 | 2026/01/29 |  |  |  |  | IND-GLS
191081 | 2025/12/23 | Auto |  | ONY | Olivia Lu 呂青燕 | V7C | 513771_SU26 | TMKF-25-10542 | NAS |  |  | KAHATEX | INDONESIA | IND-GLS2 | 2026/01/14 | 2026/01/14 | Cotton 100% | Woven | Twill | Dyed | Y/D | NA,NA | 60 | 106 | 79203 | yds | Irfan | PURPLE STRIPE | Discuss | 2553 | 2553 | 200 | 5 | 200 | 0 | 0 | 0% | 斷紗(斷經/斷緯),棉粒/結頭/粗節,油/髒/色污 | [6 empty] | 大貨品質在接受標準內 | [16 empty] | 無標準樣 | 已簽核 | 請參考驗貨員意見。(Please refer QA's comments.) |  |  | 2026/01/21 | 2026/01/10 | 2026/01/29 |  |  |  |  | IND-GLS
191709 | 2025/12/23 | Auto |  | ONY | Olivia Lu 呂青燕 | V7C | 513771_SU26 | TMKF-25-10542 | NAS |  |  | KAHATEX | INDONESIA | IND-GLS2 | 2026/01/19 | 2026/01/19 | Cotton 100% | Woven | Twill | Dyed | Y/D | NA,NA | 60 | 106 | 79203 | yds | Dani | PURPLE STRIPE | Discuss | 10710 | 10710 | 900 | 14.3 | 0 | 900 | 0 | 1.3% | 棉粒/結頭/粗節,橫檔/橫條,油/髒/色污,異纖/飛花 | [6 empty] | 單色扣點為B級,結論為Discuss | [16 empty] | 無標準樣 | 已簽核 | 請參考驗貨員意見。(Please refer QA's comments.) |  |  | 2026/01/21 | 2026/01/10 | 2026/01/29 |  |  |  |  | IND-GLS
191506 | 2025/12/23 | Auto |  | ONY | Olivia Lu 呂青燕 | V7C | 513771_SU26 | TMKF-25-10542 | NAS |  |  | KAHATEX | INDONESIA | IND-GLS2 | 2026/01/22 | 2026/01/21 | Cotton 100% | Woven | Twill | Dyed | Y/D | NA,NA | 60 | 106 | 79203 | yds | Irfan | PURPLE STRIPE | Agree | 4483 | 4483 | 200 | 10 | 100 | 100 | 0 | 0% | 斷紗(斷經/斷緯),棉粒/結頭/粗節,油/髒/色污 | [6 empty] | 部分匹扣點為B級,但單色結論為Pass | [16 empty] | 無色樣，品質樣廠商提供 | 已簽核 | 請參考驗貨員意見。(Please refer QA's comments.) |  |  | 2026/02/10 | 2026/01/10 | 2026/01/29 |  |  |  |  | IND-GLS
191702 | 2025/12/23 | Auto |  | ONY | Olivia Lu 呂青燕 | V7C | 513771_SU26 | TMKF-25-10542 | NAS |  |  | KAHATEX | INDONESIA | IND-GLS2 | 2026/01/23 | 2026/01/23 | Cotton 100% | Woven | Twill | Dyed | Y/D | NA,NA | 60 | 106 | 79203 | yds | Dani | PURPLE STRIPE | Discuss | 2778 | 2778 | 300 | 14.3 | 0 | 300 | 0 | 1.3% | 斷紗(斷經/斷緯),棉粒/結頭/粗節,油/髒/色污,異纖/飛花 | [6 empty] | 單色扣點為B級,結論為Discuss | [16 empty] | 色樣、品質樣廠商提供 | 已簽核 | 請參考驗貨員意見。(Please refer QA's comments.) |  |  | 2026/02/10 | 2026/01/10 | 2026/01/29 |  |  |  |  | IND-GLS
191970 | 2025/12/23 | Auto |  | ONY | Olivia Lu 呂青燕 | V7C | 513771_SU26 | TMKF-25-10542 | NAS |  |  | KAHATEX | INDONESIA | IND-GLS2 | 2026/01/29 | 2026/01/28 | Cotton 100% | Woven | Twill | Dyed | Y/D | NA,NA | 60 | 106 | 79203 | yds | Irfan | PURPLE STRIPE | Discuss | 4971 | 4971 | 300 | 7.3 | 300 | 0 | 0 | 0% | 斷紗(斷經/斷緯),棉粒/結頭/粗節,油/髒/色污 | [6 empty] | 大貨品質在接受標準內 | [16 empty] | 無標準樣 | 已簽核 | 請參考驗貨員意見。(Please refer QA's comments.) |  |  | 2026/02/10 | 2026/01/10 | 2026/01/29 |  |  |  |  | IND-GLS
190734 | 2025/12/23 | Auto |  | ONY | Olivia Lu 呂青燕 | V7C | 513771_SU26 | TMKF-25-10542 | NAS |  |  | KAHATEX | INDONESIA | IND-GLS2 | 2026/01/08 | 2026/01/07 | Cotton 100% | Woven | Twill | Dyed | Y/D | NA,NA | 60 | 106 | 0 | yds | Irfan | WHITE BLUE STRIP CC00 | Agree | 2580 | 2580 | 200 | 5.5 | 200 | 0 | 0 | 0% | 斷紗(斷經/斷緯),棉粒/結頭/粗節,油/髒/色污 | [6 empty] | 大貨品質在接受標準內 | [16 empty] | 無色樣，品質樣廠商提供 | 已簽核 | 請參考驗貨員意見。(Please refer QA's comments.) |  |  | 2026/01/14 | 2026/01/10 | 2026/01/29 |  |  |  |  | IND-GLS
192253 | 2025/12/23 | Auto |  | ONY | Olivia Lu 呂青燕 | V7C | 513771_SU26 | TMKF-25-10542 | NAS |  |  | KAHATEX | INDONESIA | IND-GLS2 | 2026/01/30 | 2026/01/30 | Cotton 100% | Woven | Twill | Dyed | Y/D | NA,NA | 60 | 106 | 0 | yds | Dani | WHITE BLUE STRIP CC00 | Discuss | 3098 | 3098 | 300 | 17.7 | 0 | 300 | 0 | 2.3% | 棉粒/結頭/粗節,橫檔/橫條,油/髒/色污,異纖/飛花 | [6 empty] | 單色扣點為B級,結論為Discuss | [16 empty] | 無標準樣 | 已簽核 | 請參考驗貨員意見。(Please refer QA's comments.) |  |  | 2026/02/10 | 2026/01/17 | 2026/02/04 |  |  |  |  | IND-GLS
191002 | 2025/12/23 | Auto |  | ONY | Olivia Lu 呂青燕 | V7C | 513771_SU26 | TMKF-25-10542 | NAS |  |  | KAHATEX | INDONESIA | IND-GLS2 | 2026/01/09 | 2026/01/09 | Cotton 100% | Woven | Twill | Dyed | Y/D | NA,NA | 60 | 106 | 63446 | yds | Dani | WHITE YELLOW STRIPE | Discuss | 2722 | 2722 | 300 | 14.7 | 0 | 300 | 0 | 1.4% | 棉粒/結頭/粗節,橫檔/橫條,油/髒/色污,異纖/飛花 | [6 empty] | 單色扣點為B級,結論為Discuss | [16 empty] | 無標準樣 | 已簽核 | 請參考驗貨員意見。(Please refer QA's comments.) |  |  | 2026/01/14 | 2026/01/10 | 2026/01/29 |  |  |  |  | IND-GLS
191005 | 2025/12/23 | Auto |  | ONY | Olivia Lu 呂青燕 | V7C | 513771_SU26 | TMKF-25-10542 | NAS |  |  | KAHATEX | INDONESIA | IND-GLS2 | 2026/01/12 | 2026/01/12 | Cotton 100% | Woven | Twill | Dyed | Y/D | NA,NA | 60 | 106 | 63446 | yds | Dani | WHITE YELLOW STRIPE | Discuss | 3210 | 3210 | 269 | 17.5 | 0 | 269 | 0 | 2.3% | 棉粒/結頭/粗節,橫檔/橫條,油/髒/色污,異纖/飛花 | [6 empty] | 單色扣點為B級,結論為Discuss | [16 empty] | 無標準樣 | 已簽核 | 請參考驗貨員意見。(Please refer QA's comments.) |  |  | 2026/01/14 | 2026/01/10 | 2026/01/29 |  |  |  |  | IND-GLS
191080 | 2025/12/23 | Auto |  | ONY | Olivia Lu 呂青燕 | V7C | 513771_SU26 | TMKF-25-10542 | NAS |  |  | KAHATEX | INDONESIA | IND-GLS2 | 2026/01/14 | 2026/01/14 | Cotton 100% | Woven | Twill | Dyed | Y/D | NA,NA | 60 | 106 | 63446 | yds | Irfan | WHITE YELLOW STRIPE | Discuss | 7916 | 7916 | 595 | 6.6 | 595 | 0 | 0 | 0% | 接疋,斷紗(斷經/斷緯),棉粒/結頭/粗節,油/髒/色污 | [6 empty] | 大貨品質在接受標準內 | [16 empty] | 無標準樣 | 已簽核 | 請參考驗貨員意見。(Please refer QA's comments.) |  |  | 2026/01/21 | 2026/01/10 | 2026/01/29 |  |  |  |  | IND-GLS
191710 | 2025/12/23 | Auto |  | ONY | Olivia Lu 呂青燕 | V7C | 513771_SU26 | TMKF-25-10542 | NAS |  |  | KAHATEX | INDONESIA | IND-GLS2 | 2026/01/19 | 2026/01/19 | Cotton 100% | Woven | Twill | Dyed | Y/D | NA,NA | 60 | 106 | 63446 | yds | Dani | WHITE YELLOW STRIPE | Discuss | 7664 | 7664 | 604 | 15.7 | 0 | 604 | 0 | 1.7% | 棉粒/結頭/粗節,橫檔/橫條,油/髒/色污,異纖/飛花 | [6 empty] | 單色扣點為B級,結論為Discuss | [16 empty] | 無標準樣 | 已簽核 | 請參考驗貨員意見。(Please refer QA's comments.) |  |  | 2026/01/21 | 2026/01/10 | 2026/01/29 |  |  |  |  | IND-GLS
191507 | 2025/12/23 | Auto |  | ONY | Olivia Lu 呂青燕 | V7C | 513771_SU26 | TMKF-25-10542 | NAS |  |  | KAHATEX | INDONESIA | IND-GLS2 | 2026/01/22 | 2026/01/21 | Cotton 100% | Woven | Twill | Dyed | Y/D | NA,NA | 60 | 106 | 63446 | yds | Irfan | WHITE YELLOW STRIPE | Agree | 5277 | 5277 | 500 | 7 | 500 | 0 | 0 | 0% | 擦傷/刮傷/勾紗,斷紗(斷經/斷緯),棉粒/結頭/粗節,油/髒/色污 | [6 empty] | 大貨品質在接受標準內 | [16 empty] | 無色樣，品質樣廠商提供 | 已簽核 | 請參考驗貨員意見。(Please refer QA's comments.) |  |  | 2026/02/10 | 2026/01/10 | 2026/01/29 |  |  |  |  | IND-GLS
191701 | 2025/12/23 | Auto |  | ONY | Olivia Lu 呂青燕 | V7C | 513771_SU26 | TMKF-25-10542 | NAS |  |  | KAHATEX | INDONESIA | IND-GLS2 | 2026/01/23 | 2026/01/23 | Cotton 100% | Woven | Twill | Dyed | Y/D | NA,NA | 60 | 106 | 63446 | yds | Dani | WHITE YELLOW STRIPE | Discuss | 2551 | 2551 | 300 | 15.3 | 0 | 300 | 0 | 1.6% | 斷紗(斷經/斷緯),棉粒/結頭/粗節,橫檔/橫條,油/髒/色污,異纖/飛花 | [6 empty] | 單色扣點為B級,結論為Discuss | [16 empty] | 色樣、品質樣廠商提供 | 已簽核 | 請參考驗貨員意見。(Please refer QA's comments.) |  |  | 2026/02/10 | 2026/01/10 | 2026/01/29 |  |  |  |  | IND-GLS
191969 | 2025/12/23 | Auto |  | ONY | Olivia Lu 呂青燕 | V7C | 513771_SU26 | TMKF-25-10542 | NAS |  |  | KAHATEX | INDONESIA | IND-GLS2 | 2026/01/29 | 2026/01/28 | Cotton 100% | Woven | Twill | Dyed | Y/D | NA,NA | 60 | 106 | 63446 | yds | Irfan | WHITE YELLOW STRIPE | Discuss | 5320 | 5320 | 302 | 6.3 | 302 | 0 | 0 | 0% | 斷紗(斷經/斷緯),棉粒/結頭/粗節,油/髒/色污 | [6 empty] | 大貨品質在接受標準內 | [16 empty] | 無標準樣 | 已簽核 | 請參考驗貨員意見。(Please refer QA's comments.) |  |  | 2026/02/10 | 2026/01/10 | 2026/01/29 |  |  |  |  | IND-GLS
191226 | 2025/11/18 | Auto |  | KOH | Jenna Chan 詹靖宜 | V3C | MX6SK007_SU26 | TMKF-25-10545 | AS |  |  | 吳江雲聖 | CHINA | IND-GLD1 | 2026/01/16 | 2026/01/16 | Polyester/Spandex 86/14% | Knit | Jersey | Dyed | P/D | NA,Wicking | 62 | 180 | 834 | yds | Leo Li 李勇 | 652_330 ZAPATA BLUE | Agree | 680 | 680 | 76.8 | 6.5 | 76.8 | 0 | 0 | 0% | 油/髒/色污,破洞 | [6 empty] | 大貨品質在接受標準內 | [16 empty] | 色樣、品質樣廠商提供 | 已簽核 | 請參考驗貨員意見。(Please refer QA's comments.) |  |  |  | 2026/01/09 | 2026/02/02 |  |  |  |  | IND-GLD
190759 | 2025/11/18 | Auto |  | KOH | Amei Wu 吳靜芳 | V3C | WT23A502_SU26,WT24A511 | TMKF-25-10548,TMKF-25-11187 | NAS |  |  | 百聿工業 | CHINA | VIN-TPLB | 2026/01/08 | 2026/01/08 | Polyester/Spandex 77/23% | Knit | Interlock | Dyed | P/D | NA,Wicking | 58 | 250 | 8402 | yds | Leo Li 李勇 | 433460 PEYTON PURPLE | Agree | 436 | 436 | 64.4 | 1.6 | 64.4 | 0 | 0 | 0% | 油/髒/色污 | [6 empty] | 大貨品質在接受標準內 | [16 empty] | 色樣、品質樣廠商提供 | 已簽核 | 請參考驗貨員意見。(Please refer QA's comments.) |  |  | 2026/01/16 | 2025/12/14 | 2026/01/21 |  |  |  |  | VIN-TPL
190757 | 2025/11/18 | Auto |  | KOH | Amei Wu 吳靜芳 | V3C | WT23A502_SU26,WT24A511 | TMKF-25-10548,TMKF-25-11187 | NAS |  |  | 百聿工業 | CHINA | VIN-TPLB | 2026/01/08 | 2026/01/08 | Polyester/Spandex 77/23% | Knit | Interlock | Dyed | P/D | NA,Wicking | 58 | 250 | 12236 | yds | Leo Li 李勇 | 437931 PLUM APPEAL | Reject | 2172 | 2172 | 258.3 | 4.3 | 193.9 | 0 | 64.4 | 0% | 油/髒/色污 |  |  |  | 缸差過大 | 布邊不良 |  | 單色結論為Fail,請打下並覆驗 |  | 簽核完成 |  |  | 1.437931 PLUM APPEAL（酒红）：第6040#偏浅，缸差明显，评C级。寄办 2.AP1715269 NAVY ROMANC（军浪兰）：第5050#短码0.5%，请补足。 | 不出貨 | [10 empty] | 色樣、品質樣廠商提供 | 已簽核 | 請參考驗貨員意見。(Please refer QA's comments.) |  |  | 2026/01/16 | 2025/12/14 | 2026/01/21 |  | 此面料後續不再安排出貨 |  |  | VIN-TPL
190758 | 2025/11/18 | Auto |  | KOH | Amei Wu 吳靜芳 | V3C | WT23A502_SU26,WT24A511 | TMKF-25-10548,TMKF-25-11187 | NAS |  |  | 百聿工業 | CHINA | VIN-TPLB | 2026/01/08 | 2026/01/08 | Polyester/Spandex 77/23% | Knit | Interlock | Dyed | P/D | NA,Wicking | 58 | 250 | 0 | yds | Leo Li 李勇 | AP1715269 NAVY ROMANC | Agree | 6168 | 6168 | 667 | 2.1 | 667 | 0 | 0 | 0% | 橫檔/橫條,油/髒/色污 |  |  |  |  | 布邊不良 |  | 大貨品質在接受標準內 | [16 empty] | 色樣、品質樣廠商提供 | 已簽核 | 請參考驗貨員意見。(Please refer QA's comments.) |  |  | 2026/01/16 | 2025/12/14 | 2026/01/21 |  |  |  |  | VIN-TPL
190762 | 2025/11/18 | Auto |  | KOH | Amei Wu 吳靜芳 | V3C | WT24A400_SU26 | TMKF-25-10569 | NAS |  |  | 百聿工業 | CHINA | IND-GLD2 | 2026/01/07 | 2026/01/08 | Polyester/Spandex 77/23% | Knit | Interlock | Dyed | P/D | NA,Wicking | 58 | 250 | 2458 | yds | Leo Li 李勇 | 325370 ALOHA BLUE | Agree | 1025 | 1025 | 125.3 | 6.4 | 66.4 | 58.9 | 0 | 0% | 接疋,破洞 | [6 empty] | 部分匹扣點為B級,但單色結論為Pass | [16 empty] | 色樣、品質樣廠商提供 | 已簽核 | 請參考驗貨員意見。(Please refer QA's comments.) |  |  | 2026/01/22 | 2026/01/16 | 2026/02/09 |  |  |  |  | IND-GLD
190760 | 2025/11/18 | Auto |  | KOH | Amei Wu 吳靜芳 | V3C | WT24A400_SU26 | TMKF-25-10569 | NAS |  |  | 百聿工業 | CHINA | IND-GLD2 | 2026/01/07 | 2026/01/08 | Polyester/Spandex 77/23% | Knit | Interlock | Dyed | P/D | NA,Wicking | 58 | 250 | 51761 | yds | Leo Li 李勇 | 660941 MINERAL BLACK | Agree | 6455 | 6455 | 657.7 | 3.5 | 657.7 | 0 | 0 | 0% | 橫檔/橫條,油/髒/色污,破洞 |  |  |  |  | 布邊不良 |  | 大貨品質在接受標準內 | [16 empty] | 色樣、品質樣廠商提供 | 已簽核 | 請參考驗貨員意見。(Please refer QA's comments.) |  |  | 2026/01/22 | 2026/01/16 | 2026/02/09 |  |  |  |  | IND-GLD
190761 | 2025/11/18 | Auto |  | KOH | Amei Wu 吳靜芳 | V3C | WT24A400_SU26 | TMKF-25-10569 | NAS |  |  | 百聿工業 | CHINA | IND-GLD2 | 2026/01/07 | 2026/01/08 | Polyester/Spandex 77/23% | Knit | Interlock | Dyed | P/D | NA,Wicking | 58 | 250 | 0 | yds | Leo Li 李勇 | AP1715269 NAVY ROMANC | Agree | 4831 | 4831 | 522.9 | 1.1 | 522.9 | 0 | 0 | 0% | 擦傷/刮傷/勾紗,油/髒/色污 | [6 empty] | 大貨品質在接受標準內 | [16 empty] | 色樣、品質樣廠商提供 | 已簽核 | 請參考驗貨員意見。(Please refer QA's comments.) |  |  | 2026/01/22 | 2026/01/16 | 2026/02/09 |  |  |  |  | IND-GLD
191110 | 2025/11/24 | Auto |  | GAP | Vanessa Han 韓宇佳 | V5C | 843524_SP26 | TMKF-25-10576 | AS |  |  | SNS FASHION | VIETNAM | VIN-MK3A | 2026/01/13 | 2026/01/13 | Cotton 100% | Woven | Poplin | Dyed | P/D | NA,NA | 56 | 142 | 0 | yds | Alan Ku 古育倫 | OPTIC WHITE | Agree | 1030 | 1030 | 120 | 4.2 | 120 | 0 | 0 | 0% | 棉粒/結頭/粗節,油/髒/色污 | [6 empty] | 大貨品質在接受標準內 | [16 empty] | 色樣、品質樣廠商提供 | 已簽核 | 請參考驗貨員意見。(Please refer QA's comments.) |  |  | 2026/01/17 | 2025/11/05 | 2026/01/21 |  |  |  |  | VIN-MK3
191038 | 2025/11/18 | Auto |  | KOH | Amei Wu 吳靜芳 | V3C | MX6SK005 | TMKF-25-10582 | NAS |  | A | 聚益 | CHINA | VIN-MK1 | 2026/01/13 | 2026/01/13 | Nylon/Spandex 83/17% | Knit | Jacquard | Dyed | P/D | NA,NA | 55 | 155 | 11474 | yds | Nianhua Li 李年華 | FORGED IRON | Reject | 8450 | 8450 | 1779.7 | 12.9 | 1030.9 | 652.6 | 96.2 | 0.9% | 接疋,擦傷/刮傷/勾紗,斷紗(斷經/斷緯),染折/折痕,橫檔/橫條,油/髒/色污,破洞 | [6 empty] | 部分匹為C級打下,但單色結論為Discuss | [16 empty] | 色樣、品質樣廠商提供 | 已簽核 | 請參考驗貨員意見。(Please refer QA's comments.) | Email:jovilin@ecolot.com.tw |  |  | 2026/01/09 | 2026/02/09 |  |  |  |  | VIN-MK1
191446 | 2025/11/18 | Auto |  | KOH | Amei Wu 吳靜芳 | V3C | MX6SK005 | TMKF-25-10582 | NAS |  | A | 聚益 | CHINA | VIN-MK1 | 2026/01/21 | 2026/01/21 | Nylon/Spandex 83/17% | Knit | Jacquard | Dyed | P/D | NA,NA | 55 | 155 | 11474 | yds | Jimmy Shi 石振華 | FORGED IRON | Reject | 3323 | 3323 | 559 | 8.9 | 115.2 | 112.8 | 331 | 0% | 接疋,擦傷/刮傷/勾紗,斷紗(斷經/斷緯),油/髒/色污,破洞 |  |  |  | 缸差過大 |  |  | 單色結論為Fail,請打下並覆驗 |  | 簽核完成 |  |  | 1>LOT:D260112008R1 & D260112008R1R1兩缸頭中尾顏色差異過大，C級Reject。 | 農曆新年因素 | [10 empty] | 色樣、品質樣廠商提供 | 已簽核 | 請參考驗貨員意見。(Please refer QA's comments.) | Email:jovilin@ecolot.com.tw |  |  | 2026/01/09 | 2026/02/09 |  | 覆驗完成 |  |  | VIN-MK1
191039 | 2025/11/18 | Auto |  | KOH | Amei Wu 吳靜芳 | V3C | MX6SK005 | TMKF-25-10582 | NAS |  | A | 聚益 | CHINA | VIN-MK1 | 2026/01/13 | 2026/01/13 | Nylon/Spandex 83/17% | Knit | Jacquard | Dyed | P/D | NA,NA | 55 | 155 | 7767 | yds | Nianhua Li 李年華 | VELVET MAUVE | Discuss | 100 | 100 | 97.2 | 20.6 | 0 | 97.2 | 0 | 3.2% | 接疋,斷紗(斷經/斷緯),破洞 | [6 empty] | 單色扣點為B級,結論為Discuss | [16 empty] | 色樣、品質樣廠商提供 | 已簽核 | 請參考驗貨員意見。(Please refer QA's comments.) | Email:jovilin@ecolot.com.tw |  |  | 2026/01/09 | 2026/02/09 |  |  |  |  | VIN-MK1
190489 | 2025/12/23 | Auto |  | GAP | Ariel Hu 胡銥芸 | V5C | 877564_SP26_PCL | TMKF-25-10588 | AS |  |  | TUNG GA | VIETNAM | VIN-MK3B | 2026/01/02 | 2026/01/02 | Linen/Viscose 55/45% | Woven | Plain Weave | Dyed | P/D | NA,NA | 51 | 210 | 1878 | yds | NgocBich | GPS262490 21A | Discuss | 1879 | 1879 | 224.1 | 10.3 | 106.5 | 117.6 | 0 | 0.1% | 印花瑕疵(塞網),棉粒/結頭/粗節 | [6 empty] | 單色扣點為B級,結論為Discuss | [16 empty] | 無標準樣 | 已簽核 | 請參考驗貨員意見。(Please refer QA's comments.) |  |  | 2026/01/12 | 2026/01/22 | 2026/03/04 |  |  |  |  | VIN-MK3
190765 | 2025/11/18 | Auto |  | KOH | Amei Wu 吳靜芳 | V3C | WT23A501,WT24A301_SU26,WT31A302_SU26 | TMKF-25-10587,TMKF-25-10589,TMKF-25-11162 | NAS |  |  | 百聿工業 | CHINA | VIN-LR2 TPLB | 2026/01/08 | 2026/01/08 | Polyester/Spandex 77/23% | Knit | Interlock | Dyed | P/D | NA,Wicking | 58 | 250 | 7117 | yds | Leo Li 李勇 | 431670 VALERA BLUE | Agree | 1821 | 1821 | 193.6 | 5.2 | 129 | 64.6 | 0 | 0% | 接疋,油/髒/色污 |  |  |  |  | 布邊不良 |  | 部分匹扣點為B級,但單色結論為Pass | [16 empty] | 色樣、品質樣廠商提供 | 已簽核 | 請參考驗貨員意見。(Please refer QA's comments.) |  |  | 2026/01/16 | 2025/12/21 | 2026/01/28 |  |  |  |  | VIN-LR2
190714 | 2025/11/18 | Auto |  | KOH | Amei Wu 吳靜芳 | V3C | WT24A301_SU26,WT24A501_SU26,WT24A511,WT31A302_SU26,WT41A506_SU26 | TMKF-25-10578,TMKF-25-10580,TMKF-25-10587,TMKF-25-10589,TMKF-25-11187 | NAS |  |  | 百聿工業 | CHINA | VIN-LR1 LR2 TPLB | 2026/01/07 | 2026/01/07 | Polyester/Spandex 77/23% | Knit | Interlock | Dyed | P/D | NA,Wicking | 58 | 250 | 85223 | yds | Leo Li 李勇 | 660941 MINERAL BLACK | Agree | 29565 | 29565 | 3118.5 | 2.2 | 3118.5 | 0 | 0 | 0% | 橫檔/橫條,油/髒/色污,破洞 |  |  |  |  | 布邊不良 |  | 大貨品質在接受標準內 | [16 empty] | 色樣、品質樣廠商提供 | 已簽核 | 請參考驗貨員意見。(Please refer QA's comments.) |  |  | 2026/01/16 | 2025/12/14 | 2026/01/21 |  |  |  |  | VIN-LR1
191111 | 2025/12/23 | Auto |  | GAP | Vanessa Han 韓宇佳 | V5C | 903858_SP26 | TMKF-25-10605 | NAS |  |  | SNS FASHION | VIETNAM | VIN-MK3A | 2026/01/13 | 2026/01/13 | /Cotton /100% | Woven | Poplin | Dyed | P/D | NA,NA | 56 | 108 | 3805 | yds | Alan Ku 古育倫 | OPTIC WHITE | Agree | 4001 | 4001 | 221 | 6.3 | 221 | 0 | 0 | 0% | 斷紗(斷經/斷緯),棉粒/結頭/粗節,油/髒/色污,異纖/飛花 | [6 empty] | 大貨品質在接受標準內 | [16 empty] | 色樣、品質樣廠商提供 | 已簽核 | 請參考驗貨員意見。(Please refer QA's comments.) |  |  | 2026/01/19 | 2026/01/24 | 2026/03/11 |  |  |  |  | VIN-MK3
191112 | 2025/12/23 | Auto |  | GAP | Vanessa Han 韓宇佳 | V5C | 903858_SP26 | TMKF-25-10605 | NAS |  |  | SNS FASHION | VIETNAM | VIN-MK3A | 2026/01/13 | 2026/01/13 | /Cotton /100% | Woven | Poplin | Dyed | P/D | NA,NA | 56 | 108 | 3805 | yds | Alan Ku 古育倫 | TRUE BLACK | Discuss | 2914 | 2914 | 172 | 18.6 | 0 | 172 | 0 | 2.6% | 擦傷/刮傷/勾紗,棉粒/結頭/粗節,橫檔/橫條,油/髒/色污 | [6 empty] | 單色扣點為B級,結論為Discuss | [16 empty] | 色樣、品質樣廠商提供 | 已簽核 | 請參考驗貨員意見。(Please refer QA's comments.) |  |  | 2026/01/19 | 2026/01/24 | 2026/03/11 |  |  |  |  | VIN-MK3
191434 | 2025/12/23 | Auto |  | GAP | Vanessa Han 韓宇佳 | V5C | 903858_SP26 | TMKF-25-10605 | NAS |  |  | SNS FASHION | VIETNAM | VIN-MK3A | 2026/01/21 | 2026/01/21 | /Cotton /100% | Woven | Poplin | Dyed | P/D | NA,NA | 56 | 108 | 3805 | yds | HoaNguyen | TRUE BLACK | Reject | 862 | 862 | 234 | 25.6 | 0 | 0 | 234 | 4.7% | 染折/折痕,棉粒/結頭/粗節,油/髒/色污 | [6 empty] | 單色結論為Fail,請打下並覆驗 |  | 採購-待確認 |  |  | Color: TRUE BLACK / Lot: 2 / Overall crease mark ,please reject the lot. Guarantee weight standards :157g/m2 | [11 empty] | 色樣、品質樣廠商提供 | 已簽核 | 請參考驗貨員意見。(Please refer QA's comments.) |  |  |  | 2026/01/24 | 2026/03/11 |  | 簽核中 |  |  | VIN-MK3
191113 | 2025/12/23 | Auto |  | GAP | Vanessa Han 韓宇佳 | V5C | 903859_SP26 | TMKF-25-10607 | AS |  |  | SNS FASHION | VIETNAM | VIN-MK3A | 2026/01/13 | 2026/01/13 | /Cotton /100% | Woven | Poplin | Dyed | P/D | NA,NA | 56 | 108 | 2086 | yds | Alan Ku 古育倫 | OPTWHIT1 | Discuss | 2220 | 2220 | 227 | 15.7 | 112 | 115 | 0 | 1.7% | 油/髒/色污 |  |  |  |  | 背面瑕疵 |  | 單色扣點為B級,結論為Discuss | [16 empty] | 色樣、品質樣廠商提供 | 已簽核 | 請參考驗貨員意見。(Please refer QA's comments.) |  |  | 2026/01/19 | 2026/01/23 | 2026/03/11 |  |  |  |  | VIN-MK3
190488 | 2026/01/01 | Auto |  | GAP | Vanessa Han 韓宇佳 | V5C | 894387_SU26 | TMKF-25-10609 | AS |  |  | TUNG GA | VIETNAM | VIN-MK3A | 2026/01/02 | 2026/01/02 | Linen/Viscose 55/45% | Woven | Plain Weave | Dyed | P/D | NA,NA | 51 | 210 | 2932 | yds | NgocBich | GPP261873_19A | Discuss | 2557.2 | 2557.2 | 235.9 | 22.5 | 0 | 235.9 | 0 | 3.8% | 印花瑕疵,印花瑕疵(塞網),擦傷/刮傷/勾紗,斷紗(斷經/斷緯),棉粒/結頭/粗節,異纖/飛花 | [6 empty] | 單色扣點為B級,結論為Discuss | [16 empty] | 無標準樣 | 已簽核 | 請參考驗貨員意見。(Please refer QA's comments.) |  |  | 2026/01/09 | 2026/02/02 | 2026/03/04 |  |  |  |  | VIN-MK3
190976 | 2025/11/20 | Auto |  | BNN | Shine Lin 林韶瑩 | V1A | 746944_SU26 | TMKF-25-10628 | NAS |  | A | 杭州明晨 | CHINA | IND-GLR1 | 2026/01/12 | 2026/01/12 | Recycled Polyester/Rayon/Spandex 72/26/2% | Knit | Jacquard | Dyed | P/D | NA,NA | 60 | 420 | 5414 | yds | Gul Wang 王國安 | PEWTER GREY | Discuss | 5273 | 5273 | 573.7 | 13.6 | 93.4 | 480.3 | 0 | 1.1% | 接疋,擦傷/刮傷/勾紗,斷紗(斷經/斷緯),油/髒/色污,破洞 | [6 empty] | 單色扣點為B級,結論為Discuss | [16 empty] | 色樣、品質樣廠商提供 | 已簽核 | 請參考驗貨員意見。(Please refer QA's comments.) | Email:chenli_yh@163.com |  |  | 2025/12/31 | 2026/02/05 |  |  |  |  | IND-GLR1
192052 | 2025/11/20 | Auto |  | GU | Cynthia Chen 陳律妏 | V6A | 60226H024E | TMKF-25-10630 | AS |  | A | 吳江佰陸 | CHINA | IND-GLD1 | 2026/01/30 | 2026/01/30 | Recycled Polyester/Polyester 75/25% | Woven | Twill | Dyed | P/D | NA,Cool | 56 | 180 | 2758 | yds | Ajun He 何緒君 | 10 PINK | Agree | 930 | 930 | 128 | 7 | 128 | 0 | 0 | 0% | 擦傷/刮傷/勾紗,染折/折痕,油/髒/色污 | [6 empty] | 大貨品質在接受標準內 | [16 empty] | 色樣、品質樣業務提供 | 已簽核 | 請參考驗貨員意見。(Please refer QA's comments.) |  |  |  | 2025/12/15 | 2026/02/09 |  |  |  |  | IND-GLD
190797 | 2025/11/20 | Auto |  | GU | Erica Chiu 邱映瑜 | V6B | 60126N006A | TMKF-25-10645 | AS |  | A | 紹興喬萬尼 | CHINA | IND-GLD1 | 2026/01/08 | 2026/01/08 | Recycled Polyester/Polyester 60/40% | Knit | Jersey | Dyed | P/D | NA,NA | 61 | 165 | 15480 | yds | Xijin Huang 黃錫金 | 09 BLACK | Discuss | 14365.5 | 14365.5 | 1802.3 | 10.8 | 804.2 | 998.1 | 0 | 0.2% | 接疋,擦傷/刮傷/勾紗,斷紗(斷經/斷緯),染折/折痕,棉粒/結頭/粗節,破洞 | [6 empty] | 單色扣點為B級,結論為Discuss | [16 empty] | 色樣、品質樣業務提供 | 已簽核 | 請參考驗貨員意見。(Please refer QA's comments.) |  |  |  | 2025/11/07 | 2026/01/14 |  |  |  |  | IND-GLD
190798 | 2025/11/20 | Auto |  | GU | Erica Chiu 邱映瑜 | V6B | 60126N006A | TMKF-25-10645 | AS |  | A | 紹興喬萬尼 | CHINA | IND-GLD1 | 2026/01/08 | 2026/01/08 | Recycled Polyester/Polyester 60/40% | Knit | Jersey | Dyed | P/D | NA,NA | 61 | 165 | 7771 | yds | Xijin Huang 黃錫金 | 65 BLUE | Discuss | 1558.3 | 1558.3 | 194.3 | 12.9 | 98.4 | 95.9 | 0 | 0.9% | 接疋,擦傷/刮傷/勾紗,染折/折痕,棉粒/結頭/粗節,破洞 | [6 empty] | 單色扣點為B級,結論為Discuss | [16 empty] | 色樣、品質樣業務提供 | 已簽核 | 請參考驗貨員意見。(Please refer QA's comments.) |  |  |  | 2025/11/07 | 2026/01/14 |  |  |  |  | IND-GLD
190917 | 2025/11/26 | Auto |  | GAP | Jessie Chen 陳捷欣 | V1B | 424114_SU26 | TMKF-25-10662 | AS |  |  | KAM HING | CHINA | CAB-MK5 | 2026/01/10 | 2026/01/10 | Cotton/Recycled Polyester 72/28% | Knit | French Terry | Dyed | Y/D | NA,NA | 70 | 310 | 616 | lbs | Jimmy Shi 石振華 | B08 TRUE HTR | Agree | 597.38 | 521 | 80.7 | 6.2 | 46.8 | 33.9 | 0 | 0% | 接疋,擦傷/刮傷/勾紗 | [6 empty] | 部分匹扣點為B級,但單色結論為Pass | [16 empty] | 色樣、品質樣廠商提供 | 已簽核 | 請參考驗貨員意見。(Please refer QA's comments.) |  |  | 2026/01/23 | 2026/01/29 | 2026/03/03 |  |  |  |  | CAB-MK5
190472 | 2025/12/03 | Auto |  | ONY | Gloria Wang 王芯玟 | V7B | 886510_SU26 | TMKF-25-10671 | NAS |  |  | 蘇州東奕盛 | CHINA | IND-GLD6 | 2026/01/03 | 2026/01/03 | Polyester 100% | Knit | Pointelle | Dyed | P/D,1x1 | NA,NA | 73 | 245 | 5780 | yds | Jun Yan 嚴軍 | COOL ALMOND | Discuss | 3411.7 | 3411.7 | 395.5 | 12.4 | 108.1 | 287.4 | 0 | 0.7% | 接疋,擦傷/刮傷/勾紗,棉粒/結頭/粗節,油/髒/色污,破洞 | [6 empty] | 單色扣點為B級,結論為Discuss | [16 empty] | 色樣、品質樣廠商提供 | 已簽核 | 請參考驗貨員意見。(Please refer QA's comments.) |  |  | 2026/01/12 | 2026/01/30 | 2026/02/19 |  |  |  |  | IND-GLD
190473 | 2025/12/03 | Auto |  | ONY | Gloria Wang 王芯玟 | V7B | 886510_SU26 | TMKF-25-10671 | NAS |  |  | 蘇州東奕盛 | CHINA | IND-GLD6 | 2026/01/03 | 2026/01/03 | Polyester 100% | Knit | Pointelle | Dyed | P/D,1x1 | NA,NA | 73 | 245 | 10257 | yds | Jun Yan 嚴軍 | PINK SKY | Discuss | 7106.1 | 7106.1 | 866.2 | 10.6 | 519.3 | 346.9 | 0 | 0.2% | 接疋,擦傷/刮傷/勾紗,斷紗(斷經/斷緯),棉粒/結頭/粗節,油/髒/色污,破洞 | [6 empty] | 單色扣點為B級,結論為Discuss | [16 empty] | 色樣、品質樣廠商提供 | 已簽核 | 請參考驗貨員意見。(Please refer QA's comments.) |  |  | 2026/01/12 | 2026/01/30 | 2026/02/19 |  |  |  |  | IND-GLD
190506 | 2025/11/21 | Auto |  | GDN | Amei Wu 吳靜芳 | V3B | CO200_AW26 | TMKF-25-10683 | AS |  | A | 聚益 | CHINA | IND-STL2 | 2026/01/03 | 2026/01/03 | Polyester 100% | Woven | Poplin | Dyed | P/D | Coating,Water Repellent | 58 | 95 | 7116 | yds | Ken Kong 孔祥松 | MAROON 029 | Agree | 4392 | 4392 | 416 | 2.6 | 416 | 0 | 0 | 0% | 擦傷/刮傷/勾紗,油/髒/色污 | [6 empty] | 大貨品質在接受標準內 | [16 empty] | 色樣、品質樣廠商提供 | 已簽核 | 請參考驗貨員意見。(Please refer QA's comments.) | Email:jovilin@ecolot.com.tw |  | 2026/01/05 | 2026/01/26 | 2026/03/10 |  |  |  |  | IND-STL
190507 | 2025/11/21 | Auto |  | GDN | Amei Wu 吳靜芳 | V3B | CO200_AW26 | TMKF-25-10683 | AS |  | A | 聚益 | CHINA | IND-STL2 | 2026/01/03 | 2026/01/03 | Polyester 100% | Woven | Poplin | Dyed | P/D | Coating,Water Repellent | 58 | 95 | 3081 | yds | Ken Kong 孔祥松 | ORANGE 176 | Agree | 413 | 413 | 241 | 3.7 | 241 | 0 | 0 | 0% | 擦傷/刮傷/勾紗,油/髒/色污 | [6 empty] | 大貨品質在接受標準內 | [16 empty] | 色樣、品質樣廠商提供 | 已簽核 | 請參考驗貨員意見。(Please refer QA's comments.) | Email:jovilin@ecolot.com.tw |  | 2026/01/05 | 2026/01/26 | 2026/03/10 |  |  |  |  | IND-STL
190508 | 2025/11/21 | Auto |  | GDN | Amei Wu 吳靜芳 | V3B | CO200_AW26 | TMKF-25-10683 | AS |  | A | 聚益 | CHINA | IND-STL2 | 2026/01/03 | 2026/01/03 | Polyester 100% | Woven | Poplin | Dyed | P/D | Coating,Water Repellent | 58 | 95 | 14849 | yds | Ken Kong 孔祥松 | RICH STONY GREY | Agree | 4557 | 4557 | 491 | 0.8 | 491 | 0 | 0 | 0% | 擦傷/刮傷/勾紗,油/髒/色污 | [6 empty] | 大貨品質在接受標準內 | [16 empty] | 色樣、品質樣廠商提供 | 已簽核 | 請參考驗貨員意見。(Please refer QA's comments.) | Email:jovilin@ecolot.com.tw |  | 2026/01/05 | 2026/01/26 | 2026/03/10 |  |  |  |  | IND-STL
190505 | 2025/11/21 | Auto |  | GDN | Amei Wu 吳靜芳 | V3B | CO200_AW26 | TMKF-25-10683 | AS |  | A | 聚益 | CHINA | IND-STL2 | 2026/01/03 | 2026/01/03 | Polyester 100% | Woven | Poplin | Dyed | P/D | Coating,Water Repellent | 58 | 95 | 68755 | yds | Ken Kong 孔祥松 | WHITE 002 | Agree | 10729 | 10729 | 1090 | 2.1 | 1090 | 0 | 0 | 0% | 擦傷/刮傷/勾紗,棉粒/結頭/粗節,油/髒/色污 | [6 empty] | 大貨品質在接受標準內 | [16 empty] | 色樣、品質樣廠商提供 | 已簽核 | 請參考驗貨員意見。(Please refer QA's comments.) | Email:jovilin@ecolot.com.tw |  | 2026/01/05 | 2026/01/26 | 2026/03/10 |  |  |  |  | IND-STL
190444 | 2025/11/21 | Auto |  | DKS | Gina Peng 彭榆茜 | V2A | MAX242101_Q326 | TMKF-25-10685 | NAS |  |  | 亞太紡織 | CHINA | IND-GLR1 | 2026/01/02 | 2026/01/02 | Polyester/Elastane 91/9% | Woven | Seersucker | PRT + Dyed | Digital PRT,P/D | NA,Anti-Odor,Anti-UV,Anti-bacterial,Wick | 52 | 115 | 6484 | yds | Ken Kong 孔祥松 | MOMENTUM STRIPE PW/SS | Reject | 4354.8 | 4354.8 | 564 | 5.7 | 459.2 | 0 | 104.8 | 0% | 印花瑕疵,接疋,擦傷/刮傷/勾紗,油/髒/色污 |  |  |  | 漸進色差 |  |  | 大貨品質在接受標準內 | [16 empty] | 色樣、品質樣廠商提供 | 已簽核 | 請參考驗貨員意見。(Please refer QA's comments.) |  |  | 2026/01/06 | 2026/02/08 | 2026/03/30 |  |  |  |  | IND-GLR1
190554 | 2025/11/21 | Auto |  | DKS | Gina Peng 彭榆茜 | V2A | MAX242101_Q326 | TMKF-25-10685 | NAS |  |  | 亞太紡織 | CHINA | IND-GLR1 | 2026/01/05 | 2026/01/05 | Polyester/Elastane 91/9% | Woven | Seersucker | PRT + Dyed | Digital PRT,P/D | NA,Anti-Odor,Anti-UV,Anti-bacterial,Wick | 52 | 115 | 6484 | yds | Ken Kong 孔祥松 | MOMENTUM STRIPE PW/SS | Agree | 2286.2 | 2286.2 | 288.3 | 5.5 | 288.3 | 0 | 0 | 0% | 接疋,棉粒/結頭/粗節,油/髒/色污 | [6 empty] | 大貨品質在接受標準內 | [16 empty] | 色樣、品質樣廠商提供 | 已簽核 | 請參考驗貨員意見。(Please refer QA's comments.) |  |  | 2026/01/06 | 2026/02/08 | 2026/03/30 |  |  |  |  | IND-GLR1
190443 | 2025/11/21 | Auto |  | DKS | Gina Peng 彭榆茜 | V2A | MAX242101_Q326 | TMKF-25-10685 | NAS |  |  | 亞太紡織 | CHINA | IND-GLR1 | 2026/01/02 | 2026/01/02 | Polyester/Elastane 91/9% | Woven | Seersucker | PRT + Dyed | Digital PRT,P/D | NA,Anti-Odor,Anti-UV,Anti-bacterial,Wick | 52 | 115 | 2289 | yds | Ken Kong 孔祥松 | MOMENTUM STRIPE S/DAS | Agree | 2466.3 | 2466.3 | 296 | 3.7 | 296 | 0 | 0 | 0% | 印花瑕疵,接疋,擦傷/刮傷/勾紗,油/髒/色污 | [6 empty] | 大貨品質在接受標準內 | [16 empty] | 色樣、品質樣廠商提供 | 已簽核 | 請參考驗貨員意見。(Please refer QA's comments.) |  |  | 2026/01/06 | 2026/02/08 | 2026/03/30 |  |  |  |  | IND-GLR1
190571 | 2025/11/21 | Auto |  | DKS | Lu Lee 李璐 | V2B | DAM10_Q326 | TMKF-25-10686 | AS |  |  | ARCH TEXTILES | CHINA | IND-GLD2 | 2026/01/05 | 2026/01/05 | Nylon/Spandex 77/23% | Knit | Tricot | Dyed | P/D | NA,Wicking | 59 | 180 | 16546 | yds | Nianhua Li 李年華 | SHARKSKIN | Agree | 6623 | 6623 | 857 | 8.2 | 686 | 171 | 0 | 0% | 接疋,橫檔/橫條,油/髒/色污,破洞 | [6 empty] | 部分匹扣點為B級,但單色結論為Pass | [16 empty] | 色樣、品質樣廠商提供 | 已簽核 | 請參考驗貨員意見。(Please refer QA's comments.) |  |  |  | 2026/02/04 | 2026/03/11 |  |  |  |  | IND-GLD
190626 | 2025/11/21 | Auto |  | DKS | Lu Lee 李璐 | V2B | DAM10_Q326 | TMKF-25-10686 | AS |  |  | ARCH TEXTILES | CHINA | IND-GLD2 | 2026/01/06 | 2026/01/06 | Nylon/Spandex 77/23% | Knit | Tricot | Dyed | P/D | NA,Wicking | 59 | 180 | 16546 | yds | Nianhua Li 李年華 | SHARKSKIN | Agree | 1128 | 1128 | 181 | 8.8 | 181 | 0 | 0 | 0% | 接疋,橫檔/橫條,油/髒/色污,破洞 | [6 empty] | 大貨品質在接受標準內 | [16 empty] | 色樣、品質樣廠商提供 | 已簽核 | 請參考驗貨員意見。(Please refer QA's comments.) |  |  |  | 2026/02/04 | 2026/03/11 |  |  |  |  | IND-GLD
190569 | 2025/11/21 | Auto |  | DKS | Lu Lee 李璐 | V2B | DAM10_Q326 | TMKF-25-10686 | AS |  |  | ARCH TEXTILES | CHINA | IND-GLD2 | 2026/01/05 | 2026/01/05 | Nylon/Spandex 77/23% | Knit | Tricot | Dyed | P/D | NA,Wicking | 59 | 180 | 15059 | yds | Nianhua Li 李年華 | UNIVERSITY NAVY | Reject | 2007 | 2007 | 200 | 10 | 58 | 60 | 82 | 0% | 接疋,橫檔/橫條,針痕/直條 | [6 empty] | 單色結論為Fail,請打下並覆驗 |  | 簽核完成 |  |  | 1. UNIVERSITY NAVY：LOT NR25111805149-R#距边10"位直条白痕方向性较明显，C级JREJECT。(寄样） 2. WARM STONE：LOT NR25111805085#边中色差明显，C级REJECT，整缸打下。 3. 以碼重估算碼長，部分缸短碼0.55%~2.12 %，請布厂更改碼長。 | 面料有直條,大貨不可完全避免。 直條明顯C級部分打下不出貨。 | 根據QC驗貨布廠100%品檢,C級打下為出貨。 台北收到輕微直條不明顯的可以安排出貨,到廠後如有檢驗到超允收的布廠會安排補料。 | [9 empty] | 色樣、品質樣廠商提供 | 已簽核 | 請參考驗貨員意見。(Please refer QA's comments.) |  |  |  | 2026/02/04 | 2026/03/11 | 許貿昇 同意出貨 嚴重直條打掉不出,輕微可安排出貨. 到廠後檢驗若有超允收, 布廠負責FOC補料 | 同意出貨-依款式位置評估可接受 |  |  | IND-GLD
190570 | 2025/11/21 | Auto |  | DKS | Lu Lee 李璐 | V2B | DAM10_Q326 | TMKF-25-10686 | AS |  |  | ARCH TEXTILES | CHINA | IND-GLD2 | 2026/01/05 | 2026/01/05 | Nylon/Spandex 77/23% | Knit | Tricot | Dyed | P/D | NA,Wicking | 59 | 180 | 11347 | yds | Nianhua Li 李年華 | WARM STONE | Reject | 1748 | 1748 | 204 | 7.8 | 66 | 72 | 66 | 0% | 接疋,橫檔/橫條,破洞 |  |  |  | 邊中色差 |  |  | 單色結論為Fail,請打下並覆驗 |  | 簽核完成 |  |  | 1. UNIVERSITY NAVY：LOT NR25111805149-R#距边10"位直条白痕方向性较明显，C级JREJECT。(寄样） 2. WARM STONE：LOT NR25111805085#边中色差明显，C级REJECT，整缸打下。 3. 以碼重估算碼長，部分缸短碼0.55%~2.12 %，請布厂更改碼長。 | 面料有直條,大貨不可完全避免。 直條明顯C級部分打下不出貨。 | 根據QC驗貨布廠100%品檢,C級打下為出貨。 台北收到輕微直條不明顯的可以安排出貨,到廠後如有檢驗到超允收的布廠會安排補料。 | [9 empty] | 色樣、品質樣廠商提供 | 已簽核 | 請參考驗貨員意見。(Please refer QA's comments.) |  |  |  | 2026/02/04 | 2026/03/11 | 許貿昇 同意出貨 嚴重直條打掉不出,輕微可安排出貨. 到廠後檢驗若有超允收, 布廠負責FOC補料 | 同意出貨-依款式位置評估可接受 |  |  | IND-GLD
190568 | 2025/11/21 | Auto |  | DKS | Lu Lee 李璐 | V2B | DAM12_Q326 | TMKF-25-10687 | AS |  |  | ARCH TEXTILES | CHINA | VIN-MK3B | 2026/01/05 | 2026/01/05 | Nylon/Spandex 77/23% | Knit | Tricot | Dyed | P/D | NA,Wicking | 59 | 180 | 14732 | yds | Nianhua Li 李年華 | SHARKSKIN | Reject | 8831 | 8831 | 1040 | 13.2 | 534 | 434 | 72 | 1% | 接疋,染折/折痕,橫檔/橫條,油/髒/色污,破洞 | [6 empty] | 部分匹為C級打下,但單色結論為Discuss | [16 empty] | 色樣、品質樣廠商提供 | 已簽核 | 請參考驗貨員意見。(Please refer QA's comments.) |  |  |  | 2026/02/09 | 2026/03/26 |  |  |  |  | VIN-MK3
190663 | 2025/11/24 | Auto |  | SMC | Sunny Shih 施禹安 | S1A | KV12 | TMKF-25-10699 | NAS |  |  | 海發 | CHINA | VIN-LR3 | 2026/01/07 | 2026/01/07 | Polyester 100% | Knit | Mesh | Dyed | P/D | NA,NA | 54 | 250 | 198 | yds | Jimmy Shi 石振華 | BLACK | Reject | 196 | 196 | 56 | 21.4 | 0 | 0 | 56 | 3.4% | 接疋,橫檔/橫條 | [5 empty] | 克重過輕 | 單色結論為Fail,請打下並覆驗 |  | 採購-出貨與否簽核 |  |  | 1>大貨克重偏輕6.4%,C級Reject。 2>大貨接疋，橫檔瑕疵超損，需補足裁損，實際補損率以成衣廠為準。 | [11 empty] | 色樣、品質樣業務提供 | 已簽核 | 請參考驗貨員意見。(Please refer QA's comments.) |  |  | 2026/01/09 | 2025/10/12 | 2026/01/16 |  | 簽核中 |  |  | VIN-LR3
190666 | 2025/11/24 | Auto |  | DKS | Gina Peng 彭榆茜 | V2A | MAX251107SR_326 | TMKF-25-10700 | AS |  |  | REO-ECO | CHINA | IND-GLR2 | 2026/01/07 | 2026/01/07 | Polyester 100% | Woven | Seersucker | Dyed | P/D | NA,UPF 50+,Wicking ,Wrinklefree | 56 | 121 | 3649 | yds | Ajun He 何緒君 | PURE BLACK | Agree | 2665 | 2665 | 299 | 1.7 | 299 | 0 | 0 | 0% | 擦傷/刮傷/勾紗,橫檔/橫條 | [6 empty] | 大貨品質在接受標準內 | [16 empty] | 色樣、品質樣廠商提供 | 已簽核 | 請參考驗貨員意見。(Please refer QA's comments.) |  |  |  | 2026/02/20 | 2026/03/30 |  |  |  |  | IND-GLR2
190702 | 2025/12/05 | Auto |  | KOH | Susan Chen 陳玉書 | V3C | WX5FA512_SU26,WX6SA107_SU26,WX6SA300_SU26 | TMKF-25-10692,TMKF-25-10702 | AS |  | A | 紹興普爾 | CHINA | VIN-TPLB TPLC | 2026/01/07 | 2026/01/07 | Rayon/Recycled Polyester/Polyester/Spandex 36/30/26/8% | Knit | Double Knit | Dyed | P/D | Sanded,NA | 57 | 300 | 4745 | kgs | Qiang Chen 陳強 | MINERAL BLACK | Reject | 2121.35 | 5148.9 | 533.5 | 9.6 | 0 | 0 | 533.5 | 0% | 接疋,擦傷/刮傷/勾紗,斷紗(斷經/斷緯),染折/折痕,棉粒/結頭/粗節,油/髒/色污,破洞 | [6 empty] | 單色結論為Fail,請打下並覆驗 |  | 簽核完成 |  |  | 1.大货布边约3吋内段落性白边（擦伤），评C级REJ； 2.色差较明显，参考之前标准可出货，如因此有损耗，由布厂承担； 3.按实测换算，部分缸短码1.3%，出货请修改码长。 与TMKF-25-11597/11616款共一份验报 | 不出貨 | Charfe Mark with width side | [9 empty] | 色樣、品質樣廠商提供 | 已簽核 | 請參考驗貨員意見。(Please refer QA's comments.) | Email:nancy@starwaytex.com |  | 2026/01/08 | 2026/02/08 | 2026/03/11 |  | 同意出貨-固定瑕疵，可重排馬克補損使用 |  |  | VIN-TPL
191448 | 2025/12/05 | Auto |  | KOH | Susan Chen 陳玉書 | V3C | WX5FA512_SU26,WX6SA107_SU26,WX6SA300_SU26 | TMKF-25-10692,TMKF-25-10702 | AS |  | A | 紹興普爾 | CHINA | VIN-TPLB TPLC | 2026/01/21 | 2026/01/21 | Rayon/Recycled Polyester/Polyester/Spandex 36/30/26/8% | Knit | Double Knit | Dyed | P/D | Sanded,NA | 57 | 300 | 4745 | kgs | Qiang Chen 陳強 | MINERAL BLACK | Reject | 820.66 | 1991.9 | 209.7 | 15.3 | 0 | 0 | 209.7 | 1.6% | 接疋,擦傷/刮傷/勾紗,斷紗(斷經/斷緯),染折/折痕,油/髒/色污,破洞 | [6 empty] | 單色結論為Fail,請打下並覆驗 |  | 簽核完成 |  |  | 1.大货布边约3吋内擦伤（白边），评C级rej； 2.PLUM SHERRY 10#部分疋通疋反面散乱污渍（正面不可见），评C级，附办； 3.色差较明显，参考之前标准可出货，未评级，如因此有损耗，由布厂承担； 与TMKF-25-11597/11616款共一份验报 | 不出貨 | Charfe Mark with width side | [9 empty] | 色樣、品質樣廠商提供 | 已簽核 | 請參考驗貨員意見。(Please refer QA's comments.) | Email:nancy@starwaytex.com |  | 2026/01/22 | 2026/02/08 | 2026/03/11 |  | 同意出貨-固定瑕疵，可重排馬克補損使用 |  |  | VIN-TPL
191106 | 2025/12/05 | Auto |  | KOH | Susan Chen 陳玉書 | V3C | WX5FA512_SU26,WX6SA107_SU26,WX6SA300_SU26 | TMKF-25-10692,TMKF-25-10702 | AS |  | A | 紹興普爾 | CHINA | VIN-TPLB TPLC | 2026/01/14 | 2026/01/14 | Rayon/Recycled Polyester/Polyester/Spandex 36/30/26/8% | Knit | Double Knit | Dyed | P/D | Sanded,NA | 57 | 300 | 3939 | kgs | Qiang Chen 陳強 | MOCHA CEDAR | Reject | 691.71 | 1678.9 | 198.3 | 29.8 | 0 | 0 | 198.3 | 5.9% | 接疋,擦傷/刮傷/勾紗,染折/折痕,棉粒/結頭/粗節,橫檔/橫條,油/髒/色污,破洞 | [6 empty] | 單色結論為Fail,請打下並覆驗 |  | 簽核完成 |  |  | 1.大货布边约3吋白边（擦伤），评C级； 2.色差较明显，参考之前标准可出货，未评级，如因此有裁损，由布厂承担； 3.按色差换算，部分缸短码2.1%-2.2%，出货请修改码长。 | 不出貨 | Charfe Mark with width side | [9 empty] | 色樣、品質樣廠商提供 | 已簽核 | 請參考驗貨員意見。(Please refer QA's comments.) | Email:nancy@starwaytex.com |  | 2026/01/15 | 2026/02/08 | 2026/03/11 |  | 同意出貨-固定瑕疵，可重排馬克補損使用 |  |  | VIN-TPL
191449 | 2025/12/05 | Auto |  | KOH | Susan Chen 陳玉書 | V3C | WX5FA512_SU26,WX6SA107_SU26,WX6SA300_SU26 | TMKF-25-10692,TMKF-25-10702 | AS |  | A | 紹興普爾 | CHINA | VIN-TPLB TPLC | 2026/01/21 | 2026/01/21 | Rayon/Recycled Polyester/Polyester/Spandex 36/30/26/8% | Knit | Double Knit | Dyed | P/D | Sanded,NA | 57 | 300 | 3939 | kgs | Qiang Chen 陳強 | MOCHA CEDAR | Reject | 1211.82 | 2941.3 | 309 | 32 | 0 | 0 | 309 | 6.6% | 接疋,擦傷/刮傷/勾紗,染折/折痕,棉粒/結頭/粗節,橫檔/橫條,破洞 | [6 empty] | 單色結論為Fail,請打下並覆驗 |  | 簽核完成 |  |  | 1.大货布边约3吋内擦伤（白边），评C级rej； 2.PLUM SHERRY 10#部分疋通疋反面散乱污渍（正面不可见），评C级，附办； 3.色差较明显，参考之前标准可出货，未评级，如因此有损耗，由布厂承担； 与TMKF-25-11597/11616款共一份验报 | 不出貨 | Charfe Mark with width side | [9 empty] | 色樣、品質樣廠商提供 | 已簽核 | 請參考驗貨員意見。(Please refer QA's comments.) | Email:nancy@starwaytex.com |  | 2026/01/22 | 2026/02/08 | 2026/03/11 |  | 同意出貨-固定瑕疵，可重排馬克補損使用 |  |  | VIN-TPL
192079 | 2025/12/05 | Auto |  | KOH | Susan Chen 陳玉書 | V3C | WX5FA512_SU26,WX6SA107_SU26,WX6SA300_SU26 | TMKF-25-10692,TMKF-25-10702 | AS |  | A | 紹興普爾 | CHINA | VIN-TPLB TPLC | 2026/01/28 | 2026/01/29 | Rayon/Recycled Polyester/Polyester/Spandex 36/30/26/8% | Knit | Double Knit | Dyed | P/D | Sanded,NA | 57 | 300 | 3939 | kgs | Qiang Chen 陳強 | MOCHA CEDAR | Reject | 831.21 | 2017.5 | 199.2 | 22.6 | 0 | 0 | 199.2 | 3.8% | 接疋,擦傷/刮傷/勾紗,染折/折痕,油/髒/色污 | [6 empty] | 單色結論為Fail,請打下並覆驗 |  | 簽核完成 |  |  | 1.大货布边约3吋内擦伤（白边），评C级； 2.色差较明显，参考之前标准可出货，未评级，如因此有损耗，由布厂承担； 3.以碼重估算碼長，部分缸短碼0.5%-1.4%，請更改碼長。 | 不出貨 | Charfe Mark with width side | [9 empty] | 色樣、品質樣廠商提供 | 已簽核 | 請參考驗貨員意見。(Please refer QA's comments.) | Email:nancy@starwaytex.com |  | 2026/01/29 | 2026/02/08 | 2026/03/11 |  | 同意出貨-固定瑕疵，可重排馬克補損使用 |  |  | VIN-TPL
191447 | 2025/12/05 | Auto |  | KOH | Susan Chen 陳玉書 | V3C | WX5FA512_SU26,WX6SA107_SU26,WX6SA300_SU26 | TMKF-25-10692,TMKF-25-10702 | AS |  | A | 紹興普爾 | CHINA | VIN-TPLB TPLC | 2026/01/21 | 2026/01/21 | Rayon/Recycled Polyester/Polyester/Spandex 36/30/26/8% | Knit | Double Knit | Dyed | P/D | Sanded,NA | 57 | 300 | 3939 | kgs | Qiang Chen 陳強 | PLUM PEEL | Reject | 1942.74 | 4715.4 | 510.4 | 14.3 | 0 | 0 | 510.4 | 1.3% | 接疋,擦傷/刮傷/勾紗,染折/折痕,棉粒/結頭/粗節,油/髒/色污,破洞 | [6 empty] | 單色結論為Fail,請打下並覆驗 |  | 簽核完成 |  |  | 1.大货布边约3吋内擦伤（白边），评C级rej； 2.PLUM SHERRY 10#部分疋通疋反面散乱污渍（正面不可见），评C级，附办； 3.色差较明显，参考之前标准可出货，未评级，如因此有损耗，由布厂承担； 与TMKF-25-11597/11616款共一份验报 | 不出貨 | Charfe Mark with width side | [9 empty] | 色樣、品質樣廠商提供 | 已簽核 | 請參考驗貨員意見。(Please refer QA's comments.) | Email:nancy@starwaytex.com |  | 2026/01/22 | 2026/02/08 | 2026/03/11 |  | 同意出貨-固定瑕疵，可重排馬克補損使用 |  |  | VIN-TPL
192078 | 2025/12/05 | Auto |  | KOH | Susan Chen 陳玉書 | V3C | WX5FA512_SU26,WX6SA107_SU26,WX6SA300_SU26 | TMKF-25-10692,TMKF-25-10702 | AS |  | A | 紹興普爾 | CHINA | VIN-TPLB TPLC | 2026/01/28 | 2026/01/29 | Rayon/Recycled Polyester/Polyester/Spandex 36/30/26/8% | Knit | Double Knit | Dyed | P/D | Sanded,NA | 57 | 300 | 3939 | kgs | Qiang Chen 陳強 | PLUM PEEL | Reject | 822.1 | 1995.4 | 204.4 | 13.7 | 0 | 0 | 204.4 | 1.1% | 接疋,擦傷/刮傷/勾紗,染折/折痕 | [6 empty] | 單色結論為Fail,請打下並覆驗 |  | 簽核完成 |  |  | 1.大货布边约3吋内擦伤（白边），评C级； 2.色差较明显，参考之前标准可出货，未评级，如因此有损耗，由布厂承担； 3.以碼重估算碼長，部分缸短碼0.5%-1.4%，請更改碼長。 | 不出貨 | Charfe Mark with width side | [9 empty] | 色樣、品質樣廠商提供 | 已簽核 | 請參考驗貨員意見。(Please refer QA's comments.) | Email:nancy@starwaytex.com |  | 2026/01/29 | 2026/02/08 | 2026/03/11 |  | 同意出貨-固定瑕疵，可重排馬克補損使用 |  |  | VIN-TPL
190701 | 2025/12/05 | Auto |  | KOH | Susan Chen 陳玉書 | V3C | WX5FA512_SU26,WX6SA107_SU26,WX6SA300_SU26 | TMKF-25-10692,TMKF-25-10702 | AS |  | A | 紹興普爾 | CHINA | VIN-TPLB TPLC | 2026/01/07 | 2026/01/07 | Rayon/Recycled Polyester/Polyester/Spandex 36/30/26/8% | Knit | Double Knit | Dyed | P/D | Sanded,NA | 57 | 300 | 3939 | kgs | Qiang Chen 陳強 | PLUM SHERRY | Reject | 4151.35 | 10076.1 | 1059.8 | 19 | 0 | 0 | 1059.8 | 2.7% | 接疋,擦傷/刮傷/勾紗,斷紗(斷經/斷緯),染折/折痕,棉粒/結頭/粗節,油/髒/色污,破洞 | [6 empty] | 單色結論為Fail,請打下並覆驗 |  | 簽核完成 |  |  | 1.大货布边约3吋内段落性白边（擦伤），评C级REJ； 2.色差较明显，参考之前标准可出货，如因此有损耗，由布厂承担； 3.按实测换算，部分缸短码1.3%，出货请修改码长。 与TMKF-25-11597/11616款共一份验报 | 不出貨 | Charfe Mark with width side | [9 empty] | 色樣、品質樣廠商提供 | 已簽核 | 請參考驗貨員意見。(Please refer QA's comments.) | Email:nancy@starwaytex.com |  | 2026/01/08 | 2026/02/08 | 2026/03/11 |  | 同意出貨-固定瑕疵，可重排馬克補損使用 |  |  | VIN-TPL
191105 | 2025/12/05 | Auto |  | KOH | Susan Chen 陳玉書 | V3C | WX5FA512_SU26,WX6SA107_SU26,WX6SA300_SU26 | TMKF-25-10692,TMKF-25-10702 | AS |  | A | 紹興普爾 | CHINA | VIN-TPLB TPLC | 2026/01/14 | 2026/01/14 | Rayon/Recycled Polyester/Polyester/Spandex 36/30/26/8% | Knit | Double Knit | Dyed | P/D | Sanded,NA | 57 | 300 | 3939 | kgs | Qiang Chen 陳強 | PLUM SHERRY | Reject | 2033.43 | 4935.5 | 491.7 | 17.9 | 0 | 0 | 491.7 | 2.4% | 接疋,擦傷/刮傷/勾紗,染折/折痕,油/髒/色污,破洞 | [6 empty] | 單色結論為Fail,請打下並覆驗 |  | 簽核完成 |  |  | 1.大货布边约3吋白边（擦伤），评C级； 2.色差较明显，参考之前标准可出货，未评级，如因此有裁损，由布厂承担； 3.按色差换算，部分缸短码2.1%-2.2%，出货请修改码长。 | 不出貨 | Charfe Mark with width side | [9 empty] | 色樣、品質樣廠商提供 | 已簽核 | 請參考驗貨員意見。(Please refer QA's comments.) | Email:nancy@starwaytex.com |  | 2026/01/15 | 2026/02/08 | 2026/03/11 |  | 同意出貨-固定瑕疵，可重排馬克補損使用 |  |  | VIN-TPL
191450 | 2025/12/05 | Auto |  | KOH | Susan Chen 陳玉書 | V3C | WX5FA512_SU26,WX6SA107_SU26,WX6SA300_SU26 | TMKF-25-10692,TMKF-25-10702 | AS |  | A | 紹興普爾 | CHINA | VIN-TPLB TPLC | 2026/01/21 | 2026/01/21 | Rayon/Recycled Polyester/Polyester/Spandex 36/30/26/8% | Knit | Double Knit | Dyed | P/D | Sanded,NA | 57 | 300 | 3939 | kgs | Qiang Chen 陳強 | PLUM SHERRY | Reject | 1135.47 | 2756 | 267.3 | 13.8 | 0 | 0 | 267.3 | 1.1% | 接疋,擦傷/刮傷/勾紗,斷紗(斷經/斷緯),棉粒/結頭/粗節,油/髒/色污,破洞 | [6 empty] | 單色結論為Fail,請打下並覆驗 |  | 簽核完成 |  |  | 1.大货布边约3吋内擦伤（白边），评C级rej； 2.PLUM SHERRY 10#部分疋通疋反面散乱污渍（正面不可见），评C级，附办； 3.色差较明显，参考之前标准可出货，未评级，如因此有损耗，由布厂承担； 与TMKF-25-11597/11616款共一份验报 | 不出貨 | Charfe Mark with width side | [9 empty] | 色樣、品質樣廠商提供 | 已簽核 | 請參考驗貨員意見。(Please refer QA's comments.) | Email:nancy@starwaytex.com |  | 2026/01/22 | 2026/02/08 | 2026/03/11 |  | 同意出貨-固定瑕疵，可重排馬克補損使用 |  |  | VIN-TPL
190685 | 2025/12/05 | Auto |  | KOH | Susan Chen 陳玉書 | V3C | WX5FA512_SU26,WX6SA300_SU26,WX6UA505 | TMKF-25-10694,TMKF-25-10703,TMKF-25-11598 | AS |  | A | 聚益 | CHINA | VIN-TPLB TPLC | 2026/01/07 | 2026/01/07 | Nylon/Spandex 92/8% | Knit | Mesh | Dyed | P/D | NA,NA | 62 | 160 | 1194 | yds | Yao Deng 鄧堯 | MINERAL BLACK | Agree | 2266.6 | 2266.6 | 323.6 | 3.7 | 323.6 | 0 | 0 | 0% | 接疋,斷紗(斷經/斷緯) | [6 empty] | 大貨品質在接受標準內 | [16 empty] | 色樣、品質樣廠商提供 | 已簽核 | 請參考驗貨員意見。(Please refer QA's comments.) | Email:jovilin@ecolot.com.tw |  | 2026/01/08 | 2026/02/08 | 2026/03/11 |  |  |  |  | VIN-TPL
190687 | 2025/12/05 | Auto |  | KOH | Susan Chen 陳玉書 | V3C | WX5FA512_SU26,WX6SA300_SU26,WX6UA505 | TMKF-25-10694,TMKF-25-10703,TMKF-25-11598 | AS |  | A | 聚益 | CHINA | VIN-TPLB TPLC | 2026/01/07 | 2026/01/07 | Nylon/Spandex 92/8% | Knit | Mesh | Dyed | P/D | NA,NA | 62 | 160 | 1093 | yds | Yao Deng 鄧堯 | MOCHA CEDAR | Agree | 1207.4 | 1207.4 | 213.7 | 6.1 | 213.7 | 0 | 0 | 0% | 接疋,斷紗(斷經/斷緯),油/髒/色污,破洞 | [6 empty] | 大貨品質在接受標準內 | [16 empty] | 色樣、品質樣廠商提供 | 已簽核 | 請參考驗貨員意見。(Please refer QA's comments.) | Email:jovilin@ecolot.com.tw |  | 2026/01/08 | 2026/02/08 | 2026/03/11 |  |  |  |  | VIN-TPL
190684 | 2025/12/05 | Auto |  | KOH | Susan Chen 陳玉書 | V3C | WX5FA512_SU26,WX6SA300_SU26,WX6UA505 | TMKF-25-10694,TMKF-25-10703,TMKF-25-11598 | AS |  | A | 聚益 | CHINA | VIN-TPLB TPLC | 2026/01/07 | 2026/01/07 | Nylon/Spandex 92/8% | Knit | Mesh | Dyed | P/D | NA,NA | 62 | 160 | 1093 | yds | Yao Deng 鄧堯 | PLUM PEEL | Agree | 1146.3 | 1146.3 | 210.3 | 5.7 | 210.3 | 0 | 0 | 0% | 接疋,斷紗(斷經/斷緯) | [6 empty] | 大貨品質在接受標準內 | [16 empty] | 色樣、品質樣廠商提供 | 已簽核 | 請參考驗貨員意見。(Please refer QA's comments.) | Email:jovilin@ecolot.com.tw |  | 2026/01/08 | 2026/02/08 | 2026/03/11 |  |  |  |  | VIN-TPL
190686 | 2025/12/05 | Auto |  | KOH | Susan Chen 陳玉書 | V3C | WX5FA512_SU26,WX6SA300_SU26,WX6UA505 | TMKF-25-10694,TMKF-25-10703,TMKF-25-11598 | AS |  | A | 聚益 | CHINA | VIN-TPLB TPLC | 2026/01/07 | 2026/01/07 | Nylon/Spandex 92/8% | Knit | Mesh | Dyed | P/D | NA,NA | 62 | 160 | 1093 | yds | Yao Deng 鄧堯 | PLUM SHERRY | Agree | 1212.3 | 1212.3 | 209.4 | 5.7 | 209.4 | 0 | 0 | 0% | 接疋,破洞 | [6 empty] | 大貨品質在接受標準內 | [16 empty] | 色樣、品質樣廠商提供 | 已簽核 | 請參考驗貨員意見。(Please refer QA's comments.) | Email:jovilin@ecolot.com.tw |  | 2026/01/08 | 2026/02/08 | 2026/03/11 |  |  |  |  | VIN-TPL
190688 | 2025/12/05 | Auto |  | KOH | Susan Chen 陳玉書 | V3C | WX5FA512_SU26,WX6SA300_SU26,WX6UA505 | TMKF-25-10694,TMKF-25-10703,TMKF-25-11598 | AS |  | A | 聚益 | CHINA | VIN-TPLB TPLC | 2026/01/07 | 2026/01/07 | Nylon/Spandex 92/8% | Knit | Mesh | Dyed | P/D | NA,NA | 62 | 160 | 277 | yds | Yao Deng 鄧堯 | SILVER GLIMMER | Agree | 327.6 | 327.6 | 104.7 | 7.6 | 104.7 | 0 | 0 | 0% | 接疋,破洞 | [6 empty] | 大貨品質在接受標準內 | [16 empty] | 色樣、品質樣廠商提供 | 已簽核 | 請參考驗貨員意見。(Please refer QA's comments.) | Email:jovilin@ecolot.com.tw |  | 2026/01/08 | 2026/02/08 | 2026/03/11 |  |  |  |  | VIN-TPL
190533 | 2025/12/25 | Auto |  | ONY | Anitach Hsu 徐芷涵 | V7C | 897052_SU26,897072_SU26,897075_SU26 | TMKF-25-10714,TMKF-25-10715,TMKF-25-10716 | AS |  |  | 杭州天瑞 | CHINA | IND-GLS2 STL2 | 2026/01/04 | 2026/01/04 | Cotton/Spandex 97/3% | Woven | Poplin | Dyed | P/D,1x1 | NA,NA | 56 | 125 | 23532 | yds | Jiangao Zhang 張建高 | CALLA LILY 451 | Agree | 23036 | 23036 | 2948.5 | 7 | 2948.5 | 0 | 0 | 0% | 擦傷/刮傷/勾紗,棉粒/結頭/粗節,橫檔/橫條,油/髒/色污,異纖/飛花 | [6 empty] | 大貨品質在接受標準內 | [16 empty] | 色樣、品質樣廠商提供 | 已簽核 | 請參考驗貨員意見。(Please refer QA's comments.) |  |  | 2026/01/08 | 2026/01/31 | 2026/02/26 |  |  |  |  | IND-GLS
190465 | 2025/11/24 | Auto |  | TGT | Angela Chen 陳柔婷 | V5B | ELE587_5PK_C326 | TMKF-25-10718 | NAS |  |  | 賀鋼 | TAIWAN | VIN-MK2B | 2025/12/23 | 2026/01/02 | Recycled Polyester/Spandex 92/8% | Knit | Jersey | Dyed | P/D | NA,Wicking | 58 | 140 | 3421 | yds | Allen Wu 吳育騰 | DUSK PINK | Agree | 3579 | 3579 | 755 | 0.8 | 755 | 0 | 0 | 0% | 擦傷/刮傷/勾紗,油/髒/色污 | [6 empty] | 大貨品質在接受標準內 | [16 empty] | 無色樣，品質樣業務提供 | 已簽核 | 單色結論為Pass。(The conclusion is Pass.) |  |  | 2026/01/04 | 2026/01/30 | 2026/04/11 |  |  |  |  | VIN-MK2
190596 | 2025/12/23 | Auto |  | ONY | Chezia Ding 丁俐妏 | V7C | 896097_SU26 | TMKF-25-10735 | NAS |  |  | KAHATEX | INDONESIA | IND-STL2 | 2026/01/05 | 2026/01/05 | Cotton(BCI) 100% | Woven | Twill | Dyed | P/D | NA,NA | 58 | 108 | 12536 | yds | Dani | RED BUTTONS | Reject | 3311 | 3311 | 300 | 24.7 | 0 | 0 | 300 | 4.4% | 染折/折痕,油/髒/色污 |  |  |  | 染色不均 |  |  | 單色結論為Fail,請打下並覆驗 |  | VM簽核中 |  |  | Reject Creasemark and uneven dye ( dye spot ) | [11 empty] | 無標準樣 | 已簽核 | 請參考驗貨員意見。(Please refer QA's comments.) 因C級大貨超過20%，請打下並申請覆驗。 |  |  | 2026/01/17 | 2026/01/24 | 2026/02/19 |  | 簽核中 |  |  | IND-STL
190999 | 2025/12/23 | Auto |  | ONY | Chezia Ding 丁俐妏 | V7C | 896097_SU26 | TMKF-25-10735 | NAS |  |  | KAHATEX | INDONESIA | IND-STL2 | 2026/01/12 | 2026/01/12 | Cotton(BCI) 100% | Woven | Twill | Dyed | P/D | NA,NA | 58 | 108 | 12536 | yds | Dani | RED BUTTONS | Reject | 2945 | 2945 | 300 | 34 | 0 | 100 | 200 | 7.2% | 染折/折痕,油/髒/色污 | [6 empty] | 單色扣點為B級,結論為Discuss |  | VM簽核中 |  |  | REJECT DYE SPOT/CREASEMARK OVERPOINT | There're crease mark on the bulk fabric. We've reviewed the fabric and conditionally approved, already get guarantee from mill | Conditionally approved. Since the fabric will be used for the skirt portion and it tends to wrinkle slightly, the vertical line will not be very noticeable | [9 empty] | 色樣、品質樣廠商提供 | 已簽核 | 請參考驗貨員意見。(Please refer QA's comments.) 因C級大貨超過20%，請打下並申請覆驗。 |  |  | 2026/01/17 | 2026/01/24 | 2026/02/19 | 需業務確認 | 簽核中 |  |  | IND-STL
190830 | 2025/12/23 | Auto |  | ONY | Vivian Wu 巫心瑜 | V7A | 901862_SU26_WC | TMKF-25-10741 | NAS |  |  | 海寧駿銳 | CHINA | CAB-MH1 | 2026/01/09 | 2026/01/09 | Nylon/Spandex 92/8% | Knit | Lace | Dyed | P/D,Jacquard | NA,NA | 57 | 145 | 10560 | yds | Ken Kong 孔祥松 | AMARYLLIS RED | Reject | 1284 | 1284 | 262 | 8.4 | 0 | 0 | 262 | 0% | 接疋,斷紗(斷經/斷緯),橫檔/橫條 |  |  | 緯斜/緯弧過大 |  | 背面瑕疵 |  | 單色結論為Fail,請打下並覆驗 | H25124673 | 簽核完成 |  |  | 1.檢查抽驗匹- 缸差、匹差、匹內差(邊中/頭尾)在接受範圍，請分缸使用。 2.部分抽驗匹瑕疵扣分為B級，但單色未超分。 3.以碼重估算碼長，部分短碼0.4%，請更改碼長。 4.部分大货，纬斜，纬弧3.5%~6.5%，评C级。 5.部分匹背面毛粒稍差(附办），勉强接受，请确认。 | 經確認，該面料之花型為無方向性之亂花設計；緯弧現象於寬鬆版型成衣上不為明顯。經整體評估後，屬可接受範圍，判定可予以出貨。 | 經確認，該面料之花型為無方向性之亂花設計；緯弧現象於寬鬆版型成衣上不為明顯。經整體評估後，屬可接受範圍，判定可予以出貨。 | [9 empty] | 色樣、品質樣廠商提供 | 已簽核 | 請參考驗貨員意見。(Please refer QA's comments.) |  |  |  | 2026/01/05 | 2026/02/26 | 楊之槿 同意出貨 confirm to use bowing fabric after reviewing defect fabric since lace repeat without requested direction on garment. | 同意出貨-業務核可此瑕疵 |  |  | CAB-MH
190828 | 2025/12/23 | Auto |  | ONY | Vivian Wu 巫心瑜 | V7A | 901862_SU26_WC | TMKF-25-10741 | NAS |  |  | 海寧駿銳 | CHINA | CAB-MH1 | 2026/01/09 | 2026/01/09 | Nylon/Spandex 92/8% | Knit | Lace | Dyed | P/D,Jacquard | NA,NA | 57 | 145 | 27635 | yds | Ken Kong 孔祥松 | CALLA LILY | Reject | 5774 | 5774 | 1044 | 8.1 | 415 | 302 | 327 | 0% | 接疋,擦傷/刮傷/勾紗,斷紗(斷經/斷緯),橫檔/橫條,油/髒/色污 |  |  | 緯斜/緯弧過大 |  | 背面瑕疵 |  | 單色結論為Fail,請打下並覆驗 | H26010580/H25124879 | 簽核完成 |  |  | 1.檢查抽驗匹- 缸差、匹差、匹內差(邊中/頭尾)在接受範圍，請分缸使用。 2.部分抽驗匹瑕疵扣分為B級，但單色未超分。 3.以碼重估算碼長，部分短碼0.4%，請更改碼長。 4.部分大货，纬斜，纬弧3.5%~6.5%，评C级。 5.部分匹背面毛粒稍差(附办），勉强接受，请确认。 | 經確認，該面料之花型為無方向性之亂花設計；緯弧現象於寬鬆版型成衣上不為明顯。經整體評估後，屬可接受範圍，判定可予以出貨。 | 經確認，該面料之花型為無方向性之亂花設計；緯弧現象於寬鬆版型成衣上不為明顯。經整體評估後，屬可接受範圍，判定可予以出貨。 | [9 empty] | 色樣、品質樣廠商提供 | 已簽核 | 請參考驗貨員意見。(Please refer QA's comments.) |  |  |  | 2026/01/05 | 2026/02/26 | 楊之槿 同意出貨 confirm to use bowing fabric after reviewing defect fabric since lace repeat without requested direction on garment. | 同意出貨-業務核可此瑕疵 |  |  | CAB-MH
190829 | 2025/12/23 | Auto |  | ONY | Vivian Wu 巫心瑜 | V7A | 901862_SU26_WC | TMKF-25-10741 | NAS |  |  | 海寧駿銳 | CHINA | CAB-MH1 | 2026/01/09 | 2026/01/09 | Nylon/Spandex 92/8% | Knit | Lace | Dyed | P/D,Jacquard | NA,NA | 57 | 145 | 4888 | yds | Ken Kong 孔祥松 | CLOISONNE | Reject | 2988 | 2988 | 226 | 4 | 111 | 0 | 115 | 0% | 接疋,擦傷/刮傷/勾紗 |  |  | 緯斜/緯弧過大 |  |  |  | 單色結論為Fail,請打下並覆驗 | H26010581 | 簽核完成 |  |  | 1.檢查抽驗匹- 缸差、匹差、匹內差(邊中/頭尾)在接受範圍，請分缸使用。 2.部分抽驗匹瑕疵扣分為B級，但單色未超分。 3.以碼重估算碼長，部分短碼0.4%，請更改碼長。 4.部分大货，纬斜，纬弧3.5%~6.5%，评C级。 5.部分匹背面毛粒稍差(附办），勉强接受，请确认。 | 經確認，該面料之花型為無方向性之亂花設計；緯弧現象於寬鬆版型成衣上不為明顯。經整體評估後，屬可接受範圍，判定可予以出貨。 | 經確認，該面料之花型為無方向性之亂花設計；緯弧現象於寬鬆版型成衣上不為明顯。經整體評估後，屬可接受範圍，判定可予以出貨。 | [9 empty] | 色樣、品質樣廠商提供 | 已簽核 | 請參考驗貨員意見。(Please refer QA's comments.) |  |  |  | 2026/01/05 | 2026/02/26 | 楊之槿 同意出貨 confirm to use bowing fabric after reviewing defect fabric since lace repeat without requested direction on garment. | 同意出貨-業務核可此瑕疵 |  |  | CAB-MH
191037 | 2025/12/03 | Auto |  | ONY | Dash Wang 王彥智 | V7A | 662910_SU26 | TMKF-25-10748 | NAS |  |  | 頡鴻紡織 | CHINA | VIN-TPLC | 2026/01/14 | 2026/01/13 | Nylon/Spandex 77/23% | Knit | Tricot | Dyed | P/D,1x1 | NA,NA | 58 | 165 | 21699 | yds | Jiangao Zhang 張建高 | BLACK JACK | Discuss | 2610 | 2610 | 348.9 | 16.1 | 122.9 | 226 | 0 | 1.8% | 橫檔/橫條,油/髒/色污,破洞 |  |  |  |  | 布邊不良 |  | 單色扣點為B級,結論為Discuss | [16 empty] | 色樣、品質樣廠商提供 | 已簽核 | 請參考驗貨員意見。(Please refer QA's comments.) |  |  |  | 2026/01/17 | 2026/02/06 |  |  |  |  | VIN-TPL
190483 | 2025/12/23 | Auto |  | GAP | Josie Do 杜氏翠恆 | V5C | 897214_SU26 | TMKF-25-10788 | AS |  |  | TUNG GA | VIETNAM | VIN-MK3A | 2026/01/02 | 2026/01/02 | Linen/Viscose 55/45% | Woven | Lawn | Dyed | P/D | NA,NA | 51 | 165 | 2002 | yds | NgocBich | FRESH WHITE | Discuss | 1992 | 1992 | 258 | 15.1 | 0 | 258 | 0 | 1.5% | 異纖/飛花 | [6 empty] | 單色扣點為B級,結論為Discuss | [16 empty] | 無標準樣 | 已簽核 | 請參考驗貨員意見。(Please refer QA's comments.) |  |  | 2026/01/08 | 2026/01/31 | 2026/03/06 |  |  |  |  | VIN-MK3
190833 | 2025/11/25 | Auto |  | GU | Anita Hsu 徐瑜穗 | V6B | 60326H090A_1,60326H090B,60326N091B_1 | TMKF-25-10791,TMKF-25-11939,TMKF-25-11983,TMKF-25-11985,TMKF-26-00051 | NAS |  | A | 上海新聯紡 | CHINA | IND-GLS1 VIN-MK3B | 2026/01/09 | 2026/01/09 | Polyester 100% | Woven | Poplin | Dyed | P/D | NA,NA | 59.5 | 100 | 6247 | yds | Qiang Chen 陳強 | 06 GRAY | Agree | 1461 | 1461 | 146 | 8.9 | 146 | 0 | 0 | 0% | 棉粒/結頭/粗節,油/髒/色污 |  |  |  |  | 布邊不良 |  | 大貨品質在接受標準內 | [16 empty] | 色樣、品質樣業務提供 | 已簽核 | 請參考驗貨員意見。(Please refer QA's comments.) |  |  | 2026/01/12 | 2025/12/15 | 2026/01/21 |  |  |  |  | IND-GLS
190831 | 2025/11/25 | Auto |  | GU | Anita Hsu 徐瑜穗 | V6B | 60326H090A_1,60326H090B,60326N091B_1 | TMKF-25-10791,TMKF-25-11939,TMKF-25-11983,TMKF-25-11985,TMKF-26-00051 | NAS |  | A | 上海新聯紡 | CHINA | IND-GLS1 VIN-MK3B | 2026/01/09 | 2026/01/09 | Polyester 100% | Woven | Poplin | Dyed | P/D | NA,NA | 59.5 | 100 | 3791 | yds | Qiang Chen 陳強 | 09 BLACK | Discuss | 11058 | 11058 | 1410.2 | 12.4 | 158 | 1252.2 | 0 | 0.7% | 接疋,擦傷/刮傷/勾紗,棉粒/結頭/粗節,橫檔/橫條,油/髒/色污,異纖/飛花,破洞 |  |  |  |  | 布邊不良 |  | 單色扣點為B級,結論為Discuss | [16 empty] | 色樣、品質樣業務提供 | 已簽核 | 請參考驗貨員意見。(Please refer QA's comments.) |  |  | 2026/01/12 | 2025/12/15 | 2026/01/21 |  |  |  |  | IND-GLS
190832 | 2025/11/25 | Auto |  | GU | Anita Hsu 徐瑜穗 | V6B | 60326H090A_1,60326H090B,60326N091B_1 | TMKF-25-10791,TMKF-25-11939,TMKF-25-11983,TMKF-25-11985,TMKF-26-00051 | NAS |  | A | 上海新聯紡 | CHINA | IND-GLS1 VIN-MK3B | 2026/01/09 | 2026/01/09 | Polyester 100% | Woven | Poplin | Dyed | P/D | NA,NA | 59.5 | 100 | 6178 | yds | Qiang Chen 陳強 | 57 OLIVE | Discuss | 5556 | 5556 | 676.9 | 13 | 0 | 676.9 | 0 | 0.9% | 擦傷/刮傷/勾紗,染折/折痕,棉粒/結頭/粗節,橫檔/橫條,油/髒/色污,異纖/飛花 | [6 empty] | 單色扣點為B級,結論為Discuss | [16 empty] | 色樣、品質樣業務提供 | 已簽核 | 請參考驗貨員意見。(Please refer QA's comments.) |  |  | 2026/01/12 | 2025/12/15 | 2026/01/21 |  |  |  |  | IND-GLS
190561 | 2025/11/25 | Auto |  | GU | Anita Hsu 徐瑜穗 | V6A | 60226N024B | TMKF-25-10792 | NAS |  | A | 寧波凱信 | CHINA | VIN-MK3B | 2026/01/04 | 2026/01/04 | Recycled Polyester 100% | Woven | Satin | PRT + Dyed | Disperse PRT,P/D | NA,NA | 56 | 195 | 27350 | yds | Xijin Huang 黃錫金 | 01 OFF WHITE | Discuss | 21240.4 | 21240.4 | 2456.1 | 25.2 | 0 | 2456.1 | 0 | 4.6% | 印花瑕疵(印白),接疋,擦傷/刮傷/勾紗,斷紗(斷經/斷緯),染折/折痕,棉粒/結頭/粗節,油/髒/色污,異纖/飛花,破洞 | [6 empty] | 單色扣點為B級,結論為Discuss | [16 empty] | 色樣、品質樣廠商提供 | 已簽核 | 請參考驗貨員意見。(Please refer QA's comments.) |  |  | 2026/01/05 | 2026/01/26 | 2026/03/05 |  |  |  |  | VIN-MK3
190962 | 2025/11/25 | Auto |  | GU | Anita Hsu 徐瑜穗 | V6A | 60226N024B | TMKF-25-10792 | NAS |  | A | 寧波凱信 | CHINA | VIN-MK3B | 2026/01/12 | 2026/01/12 | Recycled Polyester 100% | Woven | Satin | PRT + Dyed | Disperse PRT,P/D | NA,NA | 56 | 195 | 27350 | yds | Xijin Huang 黃錫金 | 01 OFF WHITE | Discuss | 5833 | 5833 | 559.6 | 18.8 | 0 | 559.6 | 0 | 2.6% | 接疋,棉粒/結頭/粗節,油/髒/色污,破洞 | [6 empty] | 單色扣點為B級,結論為Discuss | [16 empty] | 色樣、品質樣廠商提供 | 已簽核 | 請參考驗貨員意見。(Please refer QA's comments.) |  |  | 2026/01/26 | 2026/01/26 | 2026/03/05 |  |  |  |  | VIN-MK3
190951 | 2025/11/25 | Auto |  | GU | Anita Hsu 徐瑜穗 | V6A | 60226N024B | TMKF-25-10792 | NAS |  | A | 寧波凱信 | CHINA | VIN-MK3B | 2026/01/11 | 2026/01/11 | Recycled Polyester 100% | Woven | Satin | PRT + Dyed | Disperse PRT,P/D | NA,NA | 56 | 195 | 64203 | yds | Xijin Huang 黃錫金 | 09 BLACK | Reject | 28133 | 28133 | 3098.7 | 12.6 | 0 | 0 | 3098.7 | 0.8% | 印花瑕疵(印白),接疋,擦傷/刮傷/勾紗,斷紗(斷經/斷緯),染折/折痕,棉粒/結頭/粗節,油/髒/色污,破洞 | [6 empty] | 單色結論為Fail,請打下並覆驗 |  | 簽核完成 |  |  | 1.檢查抽驗匹-匹差、匹內差(邊中/頭尾)在接受範圍，大货缸差颜色稍明显，整体偏浅，参考布厂提供客核可缸差在接受范围，請分缸使用。2.抽驗匹瑕疵扣分為B級，若有超損以成衣廠反應為準。 3.抽验大货布面折印明显，评C级（寄样）。 | 1.C級原因(同前一版解釋):布面摺印,無法改善,布面閃色,平放及驗布機台上較明顯,吊掛不明顯,已安排部分縫,提交客人簽核範圍 2.成衣廠有接需求,故申請C級出貨 | 1.部分縫:GU/SH NG,已寄東京(生產部)爭取允收,預計1/23有意見. 2.布廠安排胚布,再依允收安排補損 | [9 empty] | 色樣、品質樣廠商提供 | 已簽核 | 請參考驗貨員意見。(Please refer QA's comments.) |  |  | 2026/01/26 | 2026/01/26 | 2026/03/05 | 郭良祿 同意出貨 no further comment | 同意出貨-瑕疵無法重修，補損出貨 |  |  | VIN-MK3
190961 | 2025/11/25 | Auto |  | GU | Anita Hsu 徐瑜穗 | V6A | 60226N024B | TMKF-25-10792 | NAS |  | A | 寧波凱信 | CHINA | VIN-MK3B | 2026/01/12 | 2026/01/12 | Recycled Polyester 100% | Woven | Satin | PRT + Dyed | Disperse PRT,P/D | NA,NA | 56 | 195 | 64203 | yds | Xijin Huang 黃錫金 | 09 BLACK | Reject | 20296 | 20296 | 2294.7 | 14.5 | 0 | 0 | 2294.7 | 1.3% | 接疋,擦傷/刮傷/勾紗,斷紗(斷經/斷緯),染折/折痕,棉粒/結頭/粗節,油/髒/色污,破洞,針痕/直條 | [6 empty] | 單色結論為Fail,請打下並覆驗 |  | 簽核完成 |  |  | 1.檢查抽驗匹-匹差、匹內差(邊中/頭尾)在接受範圍，大货缸差颜色稍明显，参考布厂提供客核可缸差在接受范围，請分缸使用。 2.抽驗匹瑕疵扣分為B級，若有超損以成衣廠反應為準。 3.抽验大货布面折印明显，评C级。 | 1.C級原因:布面摺印,無法改善,布面閃色,平放及驗布機台上較明顯,吊掛不明顯,已安排部分縫,提交客人簽核範圍 2.成衣廠有接需求,故申請C級出貨 | 1.部分縫預計下周完成,再提交GU/SH確認範圍 2.布廠安排胚布,再依允收安排補損 | [9 empty] | 色樣、品質樣廠商提供 | 已簽核 | 請參考驗貨員意見。(Please refer QA's comments.) |  |  | 2026/01/26 | 2026/01/26 | 2026/03/05 | 郭良祿 同意出貨 No further comment | 同意出貨-瑕疵無法重修，補損出貨 |  |  | VIN-MK3
190944 | 2025/11/25 | Auto |  | HLF | Amei Wu 吳靜芳 | V3B | CPM263SH66 | TMKF-25-10795 | NAS |  |  | 安泰 | CHINA | VIN-MK2A MK2B | 2026/01/17 | 2026/01/11 | Polyester 100% | Knit | Mesh | Dyed | P/D | NA,NA | 60 | 185 | 28433 | kgs | Nianhua Li 李年華 | BLACK | Reject | 747.6 | 2800 | 345 | 17.4 | 0 | 0 | 345 | 2.2% | 油/髒/色污,破洞 | [6 empty] | 單色結論為Fail,請打下並覆驗 |  | 簽核完成 |  |  | 此次覆驗新生產大貨 ，結果如下: 1. MEDIUM GREY：部分缸稍欠红，对核可缸差在接受范围。 2. BLACK：LOT N251220-1092#布面助剂点平均每码1~2个，C级REJECT。（寄样） 3. 部分疋纸管断裂造成约0.3Y脏污，布厂需补足裁损。 | [11 empty] | 色樣、品質樣廠商提供 | 已簽核 | 請參考驗貨員意見。(Please refer QA's comments.) |  |  | 2026/01/15 | 2026/01/31 | 2026/03/06 |  | 覆驗完成 |  |  | VIN-MK2
191290 | 2025/11/25 | Auto |  | HLF | Amei Wu 吳靜芳 | V3B | CPM263SH66 | TMKF-25-10795 | NAS |  |  | 安泰 | CHINA | VIN-MK2A MK2B | 2026/01/23 | 2026/01/18 | Polyester 100% | Knit | Mesh | Dyed | P/D | NA,NA | 60 | 185 | 28433 | kgs | Jiangao Zhang 張建高 | BLACK | Discuss | 10955.81 | 41033 | 4311 | 14 | 1554 | 2757 | 0 | 1.2% | 接疋,擦傷/刮傷/勾紗,斷紗(斷經/斷緯),橫檔/橫條,油/髒/色污,破洞 |  |  | 緯斜/緯弧過大 |  | 布邊不良 |  | 單色扣點為B級,結論為Discuss | [16 empty] | 色樣、品質樣廠商提供 | 已簽核 | 請參考驗貨員意見。(Please refer QA's comments.) |  |  | 2026/02/04 | 2026/01/31 | 2026/03/06 |  |  |  |  | VIN-MK2
191682 | 2025/11/25 | Auto |  | HLF | Amei Wu 吳靜芳 | V3B | CPM263SH66 | TMKF-25-10795 | NAS |  |  | 安泰 | CHINA | VIN-MK2A MK2B | 2026/01/25 | 2026/01/25 | Polyester 100% | Knit | Mesh | Dyed | P/D | NA,NA | 60 | 185 | 28433 | kgs | Nianhua Li 李年華 | BLACK | Agree | 1344.61 | 5036 | 539 | 4.1 | 539 | 0 | 0 | 0% | 接疋,擦傷/刮傷/勾紗,斷紗(斷經/斷緯),破洞 | [6 empty] | 大貨品質在接受標準內 | [16 empty] | 色樣、品質樣廠商提供 | 已簽核 | 請參考驗貨員意見。(Please refer QA's comments.) |  |  | 2026/02/04 | 2026/01/31 | 2026/03/06 |  |  |  |  | VIN-MK2
191781 | 2025/11/25 | Auto |  | HLF | Amei Wu 吳靜芳 | V3B | CPM263SH66 | TMKF-25-10795 | NAS |  |  | 安泰 | CHINA | VIN-MK2A MK2B | 2026/01/26 | 2026/01/26 | Polyester 100% | Knit | Mesh | Dyed | P/D | NA,NA | 60 | 185 | 28433 | kgs | Nianhua Li 李年華 | BLACK | Agree | 10736.87 | 40213 | 4308 | 6.3 | 3937 | 278 | 93 | 0% | 接疋,擦傷/刮傷/勾紗,斷紗(斷經/斷緯),油/髒/色污,破洞 |  |  |  | 缸差過大 | 布邊不良 |  | 部分匹為C級打下,但單色結論為Pass | [16 empty] | 色樣、品質樣廠商提供 | 已簽核 | 請參考驗貨員意見。(Please refer QA's comments.) |  |  | 2026/02/04 | 2026/01/31 | 2026/03/06 |  |  |  |  | VIN-MK2
191291 | 2025/11/25 | Auto |  | HLF | Amei Wu 吳靜芳 | V3B | CPM263SH66 | TMKF-25-10795 | NAS |  |  | 安泰 | CHINA | VIN-MK2A MK2B | 2026/01/23 | 2026/01/18 | Polyester 100% | Knit | Mesh | Dyed | P/D | NA,NA | 60 | 185 | 272 | kgs | Jiangao Zhang 張建高 | CABERNET | Discuss | 301.71 | 1130 | 171 | 12.9 | 0 | 171 | 0 | 0.9% | 接疋,油/髒/色污,破洞 | [6 empty] | 單色扣點為B級,結論為Discuss | [16 empty] | 色樣、品質樣廠商提供 | 已簽核 | 請參考驗貨員意見。(Please refer QA's comments.) |  |  | 2026/02/04 | 2026/01/31 | 2026/03/06 |  |  |  |  | VIN-MK2
190549 | 2025/11/25 | Auto |  | HLF | Amei Wu 吳靜芳 | V3B | CPM263SH66 | TMKF-25-10795 | NAS |  |  | 安泰 | CHINA | VIN-MK2A MK2B | 2026/01/04 | 2026/01/04 | Polyester 100% | Knit | Mesh | Dyed | P/D | NA,NA | 60 | 185 | 14278 | kgs | Nianhua Li 李年華 | MEDIUM GREY | Reject | 3957.21 | 14821 | 1638 | 6.3 | 999 | 91 | 548 | 0% | 接疋,擦傷/刮傷/勾紗,斷紗(斷經/斷緯),橫檔/橫條,破洞 |  |  |  |  | 布邊不良 |  | 單色結論為Fail,請打下並覆驗 |  | 簽核完成 |  |  | 1. MEDIUM GREY：缸差较明显，对布厂提供核可缸差在接受范围。 2. MEDIUM GREY：LOT 251217065#横档较明显 & LOT 251217066#横档明显，C级REJECT。 3. 按实测克重、全幅换算码重，LOT 251217062#超重1.9%。 | [11 empty] | 色樣、品質樣廠商提供 | 已簽核 | 請參考驗貨員意見。(Please refer QA's comments.) |  |  | 2026/01/08 | 2026/01/31 | 2026/03/06 |  | 覆驗完成 |  |  | VIN-MK2
190945 | 2025/11/25 | Auto |  | HLF | Amei Wu 吳靜芳 | V3B | CPM263SH66 | TMKF-25-10795 | NAS |  |  | 安泰 | CHINA | VIN-MK2A MK2B | 2026/01/17 | 2026/01/11 | Polyester 100% | Knit | Mesh | Dyed | P/D | NA,NA | 60 | 185 | 14278 | kgs | Nianhua Li 李年華 | MEDIUM GREY | Agree | 5588.84 | 20932 | 2250 | 5.9 | 2065 | 185 | 0 | 0% | 接疋,斷紗(斷經/斷緯),橫檔/橫條,油/髒/色污,破洞 |  |  |  |  | 布邊不良 |  | 部分匹扣點為B級,但單色結論為Pass | [16 empty] | 色樣、品質樣廠商提供 | 已簽核 | 請參考驗貨員意見。(Please refer QA's comments.) |  |  | 2026/01/15 | 2026/01/31 | 2026/03/06 |  |  |  |  | VIN-MK2
190986 | 2025/11/25 | Auto |  | HLF | Amei Wu 吳靜芳 | V3B | CPM263SH66 | TMKF-25-10795 | NAS |  |  | 安泰 | CHINA | VIN-MK2A MK2B | 2026/01/17 | 2026/01/12 | Polyester 100% | Knit | Mesh | Dyed | P/D | NA,NA | 60 | 185 | 14278 | kgs | Jiangao Zhang 張建高 | MEDIUM GREY | Discuss | 1348.62 | 5051 | 556 | 14.2 | 278 | 278 | 0 | 1.3% | 接疋,擦傷/刮傷/勾紗,油/髒/色污 |  |  | 緯斜/緯弧過大 |  |  |  | 單色扣點為B級,結論為Discuss | [16 empty] | 色樣、品質樣廠商提供 | 已簽核 | 請參考驗貨員意見。(Please refer QA's comments.) |  |  | 2026/01/15 | 2026/01/31 | 2026/03/06 |  |  |  |  | VIN-MK2
191293 | 2025/11/25 | Auto |  | HLF | Amei Wu 吳靜芳 | V3B | CPM263SH66 | TMKF-25-10795 | NAS |  |  | 安泰 | CHINA | VIN-MK2A MK2B | 2026/01/17 | 2026/01/17 | Polyester 100% | Knit | Mesh | Dyed | P/D | NA,NA | 60 | 185 | 14278 | kgs | Nianhua Li 李年華 | MEDIUM GREY | Agree | 4765.15 | 17847 | 1994 | 5.5 | 1534 | 87 | 373 | 0% | 接疋,擦傷/刮傷/勾紗,斷紗(斷經/斷緯),油/髒/色污,破洞 |  |  | 緯斜/緯弧過大 |  | 布邊不良 |  | 部分匹為C級打下,但單色結論為Pass | [16 empty] | 色樣、品質樣廠商提供 | 已簽核 | 請參考驗貨員意見。(Please refer QA's comments.) |  |  | 2026/02/04 | 2026/01/31 | 2026/03/06 |  |  |  |  | VIN-MK2
191680 | 2025/11/25 | Auto |  | HLF | Amei Wu 吳靜芳 | V3B | CPM263SH66 | TMKF-25-10795 | NAS |  |  | 安泰 | CHINA | VIN-MK2A MK2B | 2026/01/25 | 2026/01/25 | Polyester 100% | Knit | Mesh | Dyed | P/D | NA,NA | 60 | 185 | 14278 | kgs | Nianhua Li 李年華 | MEDIUM GREY | Agree | 1251.16 | 4686 | 545 | 5.9 | 454 | 91 | 0 | 0% | 接疋,斷紗(斷經/斷緯) |  |  |  |  | 布邊不良 |  | 部分匹扣點為B級,但單色結論為Pass | [16 empty] | 色樣、品質樣廠商提供 | 已簽核 | 請參考驗貨員意見。(Please refer QA's comments.) |  |  | 2026/02/04 | 2026/01/31 | 2026/03/06 |  |  |  |  | VIN-MK2
190550 | 2025/11/25 | Auto |  | HLF | Amei Wu 吳靜芳 | V3B | CPM263SH66 | TMKF-25-10795 | NAS |  |  | 安泰 | CHINA | VIN-MK2A MK2B | 2026/01/04 | 2026/01/04 | Polyester 100% | Knit | Mesh | Dyed | P/D | NA,NA | 60 | 185 | 14393 | kgs | Nianhua Li 李年華 | NAVY | Agree | 1540.32 | 5769 | 721 | 5 | 721 | 0 | 0 | 0% | 接疋,擦傷/刮傷/勾紗,斷紗(斷經/斷緯),橫檔/橫條,破洞 | [6 empty] | 大貨品質在接受標準內 | [16 empty] | 無色樣，品質樣廠商提供 | 已簽核 | 請參考驗貨員意見。(Please refer QA's comments.) |  |  | 2026/01/08 | 2026/01/31 | 2026/03/06 |  |  |  |  | VIN-MK2
190946 | 2025/11/25 | Auto |  | HLF | Amei Wu 吳靜芳 | V3B | CPM263SH66 | TMKF-25-10795 | NAS |  |  | 安泰 | CHINA | VIN-MK2A MK2B | 2026/01/17 | 2026/01/11 | Polyester 100% | Knit | Mesh | Dyed | P/D | NA,NA | 60 | 185 | 14393 | kgs | Nianhua Li 李年華 | NAVY | Agree | 1540.86 | 5771 | 635 | 5.5 | 635 | 0 | 0 | 0% | 接疋,擦傷/刮傷/勾紗,油/髒/色污,破洞 | [6 empty] | 大貨品質在接受標準內 | [16 empty] | 色樣、品質樣廠商提供 | 已簽核 | 請參考驗貨員意見。(Please refer QA's comments.) |  |  | 2026/01/15 | 2026/01/31 | 2026/03/06 |  |  |  |  | VIN-MK2
190985 | 2025/11/25 | Auto |  | HLF | Amei Wu 吳靜芳 | V3B | CPM263SH66 | TMKF-25-10795 | NAS |  |  | 安泰 | CHINA | VIN-MK2A MK2B | 2026/01/17 | 2026/01/12 | Polyester 100% | Knit | Mesh | Dyed | P/D | NA,NA | 60 | 185 | 14393 | kgs | Jiangao Zhang 張建高 | NAVY | Discuss | 4269.06 | 15989 | 1642 | 11.6 | 904 | 738 | 0 | 0.5% | 接疋,斷紗(斷經/斷緯),油/髒/色污,破洞 |  |  | 緯斜/緯弧過大 |  | 布邊不良 |  | 單色扣點為B級,結論為Discuss | [16 empty] | 色樣、品質樣廠商提供 | 已簽核 | 請參考驗貨員意見。(Please refer QA's comments.) |  |  | 2026/01/15 | 2026/01/31 | 2026/03/06 |  |  |  |  | VIN-MK2
191292 | 2025/11/25 | Auto |  | HLF | Amei Wu 吳靜芳 | V3B | CPM263SH66 | TMKF-25-10795 | NAS |  |  | 安泰 | CHINA | VIN-MK2A MK2B | 2026/01/17 | 2026/01/17 | Polyester 100% | Knit | Mesh | Dyed | P/D | NA,NA | 60 | 185 | 14393 | kgs | Nianhua Li 李年華 | NAVY | Agree | 2347.73 | 8793 | 1102 | 7.3 | 921 | 91 | 90 | 0% | 接疋,斷紗(斷經/斷緯),橫檔/橫條,破洞 |  |  | 緯斜/緯弧過大 |  | 布邊不良 |  | 部分匹為C級打下,但單色結論為Pass | [16 empty] | 色樣、品質樣廠商提供 | 已簽核 | 請參考驗貨員意見。(Please refer QA's comments.) |  |  | 2026/02/04 | 2026/01/31 | 2026/03/06 |  |  |  |  | VIN-MK2
191295 | 2025/11/25 | Auto |  | HLF | Amei Wu 吳靜芳 | V3B | CPM263SH66 | TMKF-25-10795 | NAS |  |  | 安泰 | CHINA | VIN-MK2A MK2B | 2026/01/18 | 2026/01/18 | Polyester 100% | Knit | Mesh | Dyed | P/D | NA,NA | 60 | 185 | 14393 | kgs | Nianhua Li 李年華 | NAVY | Reject | 1480.78 | 5546 | 727 | 5.5 | 454 | 0 | 273 | 0% | 接疋,斷紗(斷經/斷緯),油/髒/色污,破洞 |  |  |  | 匹差過大,缸差過大 |  |  | 單色結論為Fail,請打下並覆驗 |  | 簽核完成 |  |  | 1. NAVY：LOT 260109017#对布厂提供核可缸偏红C级，REJECT；LOT 260109014#匹差明显C级，REJECT。 2. 以碼重估算碼長，部分缸短碼0.21%~5.02%，請更改碼長。 | 缸差過大 | 送客人批核MA，故同意出貨 | [9 empty] | 色樣、品質樣廠商提供 | 已簽核 | 請參考驗貨員意見。(Please refer QA's comments.) |  |  | 2026/02/04 | 2026/01/31 | 2026/03/06 | 袁怡茹 同意出貨 Buyer MA SB | 同意出貨-客戶核可此瑕疵 |  |  | VIN-MK2
191679 | 2025/11/25 | Auto |  | HLF | Amei Wu 吳靜芳 | V3B | CPM263SH66 | TMKF-25-10795 | NAS |  |  | 安泰 | CHINA | VIN-MK2A MK2B | 2026/01/25 | 2026/01/25 | Polyester 100% | Knit | Mesh | Dyed | P/D | NA,NA | 60 | 185 | 14393 | kgs | Nianhua Li 李年華 | NAVY | Agree | 1796.11 | 6727 | 992 | 4.7 | 905 | 0 | 87 | 0% | 接疋,擦傷/刮傷/勾紗,斷紗(斷經/斷緯),油/髒/色污 |  |  |  | 缸差過大 |  |  | 部分匹為C級打下,但單色結論為Pass | [16 empty] | 色樣、品質樣廠商提供 | 已簽核 | 請參考驗貨員意見。(Please refer QA's comments.) |  |  | 2026/02/04 | 2026/01/31 | 2026/03/06 |  |  |  |  | VIN-MK2
190984 | 2025/11/25 | Auto |  | HLF | Amei Wu 吳靜芳 | V3B | CPM263SH66 | TMKF-25-10795 | NAS |  |  | 安泰 | CHINA | VIN-MK2A MK2B | 2026/01/17 | 2026/01/12 | Polyester 100% | Knit | Mesh | Dyed | P/D | NA,NA | 60 | 185 | 14393 | kgs | Jiangao Zhang 張建高 | PINEGROVE | Reject | 2675.34 | 10020 | 1352 | 13.7 | 815 | 180 | 357 | 1.1% | 接疋,擦傷/刮傷/勾紗,斷紗(斷經/斷緯),橫檔/橫條,油/髒/色污,破洞 |  |  | 緯斜/緯弧過大 | 缸差過大 | 布邊不良 |  | 單色結論為Fail,請打下並覆驗 |  | 簽核完成 |  |  | 1：部分大货缸差较明显，评C级。 2：大货瑕疵超分，需补裁损； 3：大货稍有纬弧，可出货，有裁损需由布厂承担，部分大货纬弧10%左右，评C级，已取样寄台北。 4：按码重换算码长，部分大货短码2.2%，需修正唛头补足。 5：唛头无我司PO号，需补上出货。 | 缸差過大 | 1/14客人MA此缸差,故同意出貨。 | [9 empty] | 色樣、品質樣廠商提供 | 已簽核 | 請參考驗貨員意見。(Please refer QA's comments.) |  |  | 2026/01/15 | 2026/01/31 | 2026/03/06 | 袁怡茹 同意出貨 Buyer MA for shipment | 同意出貨-客戶核可此瑕疵 |  |  | VIN-MK2
191294 | 2025/11/25 | Auto |  | HLF | Amei Wu 吳靜芳 | V3B | CPM263SH66 | TMKF-25-10795 | NAS |  |  | 安泰 | CHINA | VIN-MK2A MK2B | 2026/01/17 | 2026/01/17 | Polyester 100% | Knit | Mesh | Dyed | P/D | NA,NA | 60 | 185 | 14393 | kgs | Nianhua Li 李年華 | PINEGROVE | Agree | 823.7 | 3085 | 364 | 6.6 | 364 | 0 | 0 | 0% | 接疋,斷紗(斷經/斷緯),破洞 | [6 empty] | 大貨品質在接受標準內 | [16 empty] | 色樣、品質樣廠商提供 | 已簽核 | 請參考驗貨員意見。(Please refer QA's comments.) |  |  | 2026/02/04 | 2026/01/31 | 2026/03/06 |  |  |  |  | VIN-MK2
191296 | 2025/11/25 | Auto |  | HLF | Amei Wu 吳靜芳 | V3B | CPM263SH66 | TMKF-25-10795 | NAS |  |  | 安泰 | CHINA | VIN-MK2A MK2B | 2026/01/18 | 2026/01/18 | Polyester 100% | Knit | Mesh | Dyed | P/D | NA,NA | 60 | 185 | 14393 | kgs | Nianhua Li 李年華 | PINEGROVE | Agree | 2305.28 | 8634 | 1099 | 4.2 | 1099 | 0 | 0 | 0% | 接疋,斷紗(斷經/斷緯),油/髒/色污,破洞 | [6 empty] | 大貨品質在接受標準內 | [16 empty] | 色樣、品質樣廠商提供 | 已簽核 | 請參考驗貨員意見。(Please refer QA's comments.) |  |  | 2026/02/04 | 2026/01/31 | 2026/03/06 |  |  |  |  | VIN-MK2
191681 | 2025/11/25 | Auto |  | HLF | Amei Wu 吳靜芳 | V3B | CPM263SH66 | TMKF-25-10795 | NAS |  |  | 安泰 | CHINA | VIN-MK2A MK2B | 2026/01/25 | 2026/01/25 | Polyester 100% | Knit | Mesh | Dyed | P/D | NA,NA | 60 | 185 | 14393 | kgs | Nianhua Li 李年華 | PINEGROVE | Agree | 2696.97 | 10101 | 1273 | 5.6 | 1183 | 90 | 0 | 0% | 接疋,擦傷/刮傷/勾紗,斷紗(斷經/斷緯),油/髒/色污 |  |  |  |  | 布邊不良 |  | 部分匹扣點為B級,但單色結論為Pass | [16 empty] | 色樣、品質樣廠商提供 | 已簽核 | 請參考驗貨員意見。(Please refer QA's comments.) |  |  | 2026/02/04 | 2026/01/31 | 2026/03/06 |  |  |  |  | VIN-MK2
190546 | 2025/11/25 | Auto |  | HLF | Amei Wu 吳靜芳 | V3B | CPM263SH66 | TMKF-25-10796 | NAS |  |  | 安泰 | CHINA | VIN-MK2A | 2026/01/04 | 2026/01/04 | Polyester 100% | Knit | Tricot | Dyed | P/D | NA,NA | 60 | 80 | 1449 | kgs | Nianhua Li 李年華 | MEDIUM GREY | Reject | 438.48 | 3780 | 436 | 49.8 | 0 | 235 | 201 | 11.9% | 接疋,擦傷/刮傷/勾紗,斷紗(斷經/斷緯),油/髒/色污,破洞,針痕/直條 | [6 empty] | 單色結論為Fail,請打下並覆驗 |  | 簽核完成 |  |  | 1. MEDIUM GREY：LOT 251217006#部分匹距边15"位直条明显C级 & 部分匹斜刮痕扣分C级，REJECT。 （寄样） 2. NAVY：LOT 251224061#部分匹距边约3.5"位经向断纱约80Y（未扣分），C级REJECT。 | 1.距邊15"直條 2.刮痕(擦傷) | 布廠允諾配合補損，故同意出貨。 | [9 empty] | 無色樣，品質樣廠商提供 | 已簽核 | 請參考驗貨員意見。(Please refer QA's comments.) |  |  | 2026/01/08 | 2026/01/31 | 2026/03/06 | 袁怡茹 同意出貨 Replacement for bulk | 同意出貨-固定瑕疵，可重排馬克補損使用 |  |  | VIN-MK2
190545 | 2025/11/25 | Auto |  | HLF | Amei Wu 吳靜芳 | V3B | CPM263SH66 | TMKF-25-10796 | NAS |  |  | 安泰 | CHINA | VIN-MK2A | 2026/01/04 | 2026/01/04 | Polyester 100% | Knit | Tricot | Dyed | P/D | NA,NA | 60 | 80 | 1461 | kgs | Nianhua Li 李年華 | NAVY | Reject | 489.29 | 4218 | 523 | 13.6 | 0 | 257 | 266 | 1.1% | 接疋,擦傷/刮傷/勾紗,斷紗(斷經/斷緯),橫檔/橫條 | [6 empty] | 單色結論為Fail,請打下並覆驗 |  | 簽核完成 |  |  | 1. MEDIUM GREY：LOT 251217006#部分匹距边15"位直条明显C级 & 部分匹斜刮痕扣分C级，REJECT。 （寄样） 2. NAVY：LOT 251224061#部分匹距边约3.5"位经向断纱约80Y（未扣分），C级REJECT。 | 距邊3.5"經向斷紗 | 布廠允諾配合補損，故同意出貨。 | [9 empty] | 無色樣，品質樣廠商提供 | 已簽核 | 請參考驗貨員意見。(Please refer QA's comments.) |  |  | 2026/01/08 | 2026/01/31 | 2026/03/06 | 袁怡茹 同意出貨 Replacement for bulk | 同意出貨-固定瑕疵，可重排馬克補損使用 |  |  | VIN-MK2
191629 | 2025/11/25 | Auto |  | GU | Cynthia Chen 陳律妏 | V6A | 60226H039A | TMKF-25-10800 | AS |  | A | 南通三奔 | CHINA | IND-GLD1 | 2026/01/24 | 2026/01/24 | Recycled Polyester/Polyester 59/41% | Woven | Plain Weave | Dyed | P/D | NA,NA | 56 | 125 | 69921 | yds | Yong Wang 王勇 | 01 OFF WHITE | Agree | 10650 | 10650 | 1168 | 6.9 | 765 | 403 | 0 | 0% | 接疋,斷紗(斷經/斷緯),棉粒/結頭/粗節,油/髒/色污,異纖/飛花 | [6 empty] | 部分匹扣點為B級,但單色結論為Pass | [16 empty] | 色樣、品質樣廠商提供 | 已簽核 | 請參考驗貨員意見。(Please refer QA's comments.) |  |  |  | 2025/12/29 | 2026/02/04 |  |  |  |  | IND-GLD
191628 | 2025/11/25 | Auto |  | GU | Cynthia Chen 陳律妏 | V6A | 60226H039A | TMKF-25-10800 | AS |  | A | 南通三奔 | CHINA | IND-GLD1 | 2026/01/24 | 2026/01/24 | Recycled Polyester/Polyester 59/41% | Woven | Plain Weave | Dyed | P/D | NA,NA | 56 | 125 | 10109 | yds | Yong Wang 王勇 | 09 BLACK | Agree | 11384 | 11384 | 1150 | 5.7 | 894 | 256 | 0 | 0% | 擦傷/刮傷/勾紗,斷紗(斷經/斷緯),染折/折痕,棉粒/結頭/粗節,油/髒/色污,異纖/飛花 | [6 empty] | 部分匹扣點為B級,但單色結論為Pass | [16 empty] | 色樣、品質樣廠商提供 | 已簽核 | 請參考驗貨員意見。(Please refer QA's comments.) |  |  |  | 2025/12/29 | 2026/02/04 |  |  |  |  | IND-GLD
190799 | 2025/11/25 | Auto |  | GU | Erica Chiu 邱映瑜 | V6B | 60146N118D | TMKF-25-10806 | AS |  | A | 紹興喬萬尼 | CHINA | IND-GLD1 | 2026/01/08 | 2026/01/08 | /Cotton /100% | Knit | Jersey | Dyed | P/D | NA,NA | 57 | 180 | 3749 | yds | Xijin Huang 黃錫金 | LIGHT BLUE | Discuss | 1679.6 | 1679.6 | 186.4 | 23.1 | 0 | 186.4 | 0 | 3.9% | 接疋,棉粒/結頭/粗節,油/髒/色污 | [6 empty] | 單色扣點為B級,結論為Discuss | [16 empty] | 色樣、品質樣業務提供 | 已簽核 | 請參考驗貨員意見。(Please refer QA's comments.) |  |  |  | 2025/10/28 | 2026/01/09 |  |  |  |  | IND-GLD
190656 | 2025/11/25 | Auto |  | GU | Lillian Yang 楊婷媛 | V6B | 60236N011A_1 | TMKF-25-10809 | AS |  | A | P.T.GISTEX | INDONESIA | IND-STL | 2026/01/07 | 2026/01/06 | Polyester 100% | Woven | Twill | Dyed | P/D | NA,NA | 54 | 210 | 10837 | yds | Irfan | 01 OFF WHITE | Reject | 9158 | 9158 | 407 | 6.6 | 308 | 0 | 99 | 0% | 斷紗(斷經/斷緯),棉粒/結頭/粗節,油/髒/色污 | [6 empty] | 單色結論為Fail,請打下並覆驗 |  | 簽核完成 |  |  | General found: Broken yarn, slub/knot, stain, stop mark Reject over points stain col off white Pro 320221619 MK garment fty will offer the actual replenishment and loss rate, if necessary. | [11 empty] | 色樣、品質樣廠商提供 | 已簽核 | 請參考驗貨員意見。(Please refer QA's comments.) Lot # 為C級缸, 請打下。(Lot # is C grade, please reject.) |  |  | 2026/01/08 | 2025/12/23 | 2026/01/28 |  | 覆驗完成 |  |  | IND-STL
190820 | 2025/11/25 | Auto |  | GU | Lillian Yang 楊婷媛 | V6B | 60236N011A_1 | TMKF-25-10809 | AS |  | A | P.T.GISTEX | INDONESIA | IND-STL | 2026/01/30 | 2026/01/08 | Polyester 100% | Woven | Twill | Dyed | P/D | NA,NA | 54 | 210 | 10837 | yds | Irfan | 01 OFF WHITE | Agree | 5877 | 5877 | 372 | 9.1 | 271 | 101 | 0 | 0% | 斷紗(斷經/斷緯),棉粒/結頭/粗節,油/髒/色污 | [6 empty] | 部分匹扣點為B級,但單色結論為Pass | [16 empty] | 色樣、品質樣廠商提供 | 已簽核 | 因C級大貨超過20%，請打下並申請覆驗。 |  |  | 2026/01/13 | 2025/12/23 | 2026/01/28 |  |  |  |  | IND-STL
190657 | 2025/11/25 | Auto |  | GU | Lillian Yang 楊婷媛 | V6B | 60236N011A_1 | TMKF-25-10809 | AS |  | A | P.T.GISTEX | INDONESIA | IND-STL | 2026/01/07 | 2026/01/06 | Polyester 100% | Woven | Twill | Dyed | P/D | NA,NA | 54 | 210 | 7645 | yds | Irfan | 07 GRAY | Agree | 11906 | 11906 | 548 | 8.4 | 456 | 92 | 0 | 0% | 擦傷/刮傷/勾紗,斷紗(斷經/斷緯),棉粒/結頭/粗節 | [6 empty] | 部分匹扣點為B級,但單色結論為Pass | [16 empty] | 色樣、品質樣廠商提供 | 已簽核 | 請參考驗貨員意見。(Please refer QA's comments.) Lot # 為C級缸, 請打下。(Lot # is C grade, please reject.) |  |  | 2026/01/08 | 2025/12/23 | 2026/01/28 |  |  |  |  | IND-STL
190818 | 2025/11/25 | Auto |  | GU | Lillian Yang 楊婷媛 | V6B | 60236N011A_1 | TMKF-25-10809 | AS |  | A | P.T.GISTEX | INDONESIA | IND-STL | 2026/01/30 | 2026/01/08 | Polyester 100% | Woven | Twill | Dyed | P/D | NA,NA | 54 | 210 | 7645 | yds | Irfan | 07 GRAY | Reject | 7286 | 7286 | 357 | 6.7 | 277 | 0 | 80 | 0% | 擦傷/刮傷/勾紗,斷紗(斷經/斷緯),棉粒/結頭/粗節,破洞 |  |  |  | 漸進色差 |  |  | 單色結論為Fail,請打下並覆驗 |  | 簽核完成 |  |  | General found: Broken yarn, knot/slub, stopmark, Shading head end Col Gray Pro 320222540 MK garment fty will offer the actual replenishment and loss rate, if necessary. | [11 empty] | 色樣、品質樣廠商提供 | 已簽核 | 因C級大貨超過20%，請打下並申請覆驗。 |  |  | 2026/01/13 | 2025/12/23 | 2026/01/28 |  | 覆驗完成 |  |  | IND-STL
190658 | 2025/11/25 | Auto |  | GU | Lillian Yang 楊婷媛 | V6B | 60236N011A_1 | TMKF-25-10809 | AS |  | A | P.T.GISTEX | INDONESIA | IND-STL | 2026/01/07 | 2026/01/06 | Polyester 100% | Woven | Twill | Dyed | P/D | NA,NA | 54 | 210 | 7950 | yds | Irfan | 09 BLACK | Agree | 617 | 617 | 76 | 6.6 | 76 | 0 | 0 | 0% | 斷紗(斷經/斷緯),棉粒/結頭/粗節 | [6 empty] | 大貨品質在接受標準內 | [16 empty] | 色樣、品質樣廠商提供 | 已簽核 | 請參考驗貨員意見。(Please refer QA's comments.) Lot # 為C級缸, 請打下。(Lot # is C grade, please reject.) |  |  | 2026/01/08 | 2025/12/23 | 2026/01/28 |  |  |  |  | IND-STL
190819 | 2025/11/25 | Auto |  | GU | Lillian Yang 楊婷媛 | V6B | 60236N011A_1 | TMKF-25-10809 | AS |  | A | P.T.GISTEX | INDONESIA | IND-STL | 2026/01/30 | 2026/01/08 | Polyester 100% | Woven | Twill | Dyed | P/D | NA,NA | 54 | 210 | 7950 | yds | Irfan | 09 BLACK | Agree | 5235 | 5235 | 400 | 9.5 | 193 | 207 | 0 | 0% | 擦傷/刮傷/勾紗,斷紗(斷經/斷緯),棉粒/結頭/粗節,破洞 | [6 empty] | 部分匹扣點為B級,但單色結論為Pass | [16 empty] | 色樣、品質樣廠商提供 | 已簽核 | 因C級大貨超過20%，請打下並申請覆驗。 |  |  | 2026/01/13 | 2025/12/23 | 2026/01/28 |  |  |  |  | IND-STL
190821 | 2025/11/25 | Auto |  | GU | Lillian Yang 楊婷媛 | V6B | 60236N011A_1 | TMKF-25-10809 | AS |  | A | P.T.GISTEX | INDONESIA | IND-STL | 2026/01/30 | 2026/01/08 | Polyester 100% | Woven | Twill | Dyed | P/D | NA,NA | 54 | 210 | 5406 | yds | Irfan | 63 BLUE | Agree | 4924 | 4924 | 275 | 6.2 | 275 | 0 | 0 | 0% | 斷紗(斷經/斷緯),棉粒/結頭/粗節,油/髒/色污 | [6 empty] | 大貨品質在接受標準內 | [16 empty] | 色樣、品質樣廠商提供 | 已簽核 | 因C級大貨超過20%，請打下並申請覆驗。 |  |  | 2026/01/13 | 2025/12/23 | 2026/01/28 |  |  |  |  | IND-STL
191132 | 2025/11/25 | Auto |  | GU | Lillian Yang 楊婷媛 | V6B | 60236N011A_1 | TMKF-25-10810 | AS |  | A | P.T.GISTEX | INDONESIA | IND-STL | 2026/01/15 | 2026/01/13 | Polyester 100% | Woven | Twill | Dyed | P/D | NA,NA | 55 | 210 | 16268 | yds | Irfan | 01 OFF WHITE | Agree | 6041 | 6041 | 240 | 10 | 160 | 80 | 0 | 0% | 斷紗(斷經/斷緯),棉粒/結頭/粗節,油/髒/色污 | [6 empty] | 部分匹扣點為B級,但單色結論為Pass | [16 empty] | 色樣、品質樣廠商提供 | 已簽核 | 請參考驗貨員意見。(Please refer QA's comments.) |  |  | 2026/01/20 | 2025/12/23 | 2026/01/28 |  |  |  |  | IND-STL
191309 | 2025/11/25 | Auto |  | GU | Lillian Yang 楊婷媛 | V6B | 60236N011A_1 | TMKF-25-10810 | AS |  | A | P.T.GISTEX | INDONESIA | IND-STL | 2026/02/04 | 2026/01/15 | Polyester 100% | Woven | Twill | Dyed | P/D | NA,NA | 55 | 210 | 16268 | yds | Irfan | 01 OFF WHITE | Agree | 1000 | 1000 | 80 | 7.5 | 80 | 0 | 0 | 0% | 斷紗(斷經/斷緯),油/髒/色污 | [6 empty] | 大貨品質在接受標準內 | [16 empty] | 色樣、品質樣廠商提供 | 已簽核 | 請參考驗貨員意見。(Please refer QA's comments.) |  |  | 2026/01/20 | 2025/12/23 | 2026/01/28 |  |  |  |  | IND-STL
191131 | 2025/11/25 | Auto |  | GU | Lillian Yang 楊婷媛 | V6B | 60236N011A_1 | TMKF-25-10810 | AS |  | A | P.T.GISTEX | INDONESIA | IND-STL | 2026/01/15 | 2026/01/13 | Polyester 100% | Woven | Twill | Dyed | P/D | NA,NA | 55 | 210 | 11537 | yds | Irfan | 07 GRAY | Agree | 5505 | 5505 | 353 | 7.1 | 273 | 80 | 0 | 0% | 斷紗(斷經/斷緯),棉粒/結頭/粗節,油/髒/色污,針痕/直條 | [6 empty] | 部分匹扣點為B級,但單色結論為Pass | [16 empty] | 色樣、品質樣廠商提供 | 已簽核 | 請參考驗貨員意見。(Please refer QA's comments.) |  |  | 2026/01/20 | 2025/12/23 | 2026/01/28 |  |  |  |  | IND-STL
191354 | 2025/11/25 | Auto |  | GU | Lillian Yang 楊婷媛 | V6B | 60236N011A_1 | TMKF-25-10810 | AS |  | A | P.T.GISTEX | INDONESIA | IND-STL | 2026/02/04 | 2026/01/15 | Polyester 100% | Woven | Twill | Dyed | P/D | NA,NA | 55 | 210 | 11537 | yds | Irfan | 07 GRAY | Agree | 7509 | 7509 | 515 | 9.5 | 298 | 217 | 0 | 0% | 擦傷/刮傷/勾紗,斷紗(斷經/斷緯),棉粒/結頭/粗節 | [6 empty] | 部分匹扣點為B級,但單色結論為Pass | [16 empty] | 色樣、品質樣廠商提供 | 已簽核 | 請參考驗貨員意見。(Please refer QA's comments.) |  |  | 2026/01/20 | 2025/12/23 | 2026/01/28 |  |  |  |  | IND-STL
191130 | 2025/11/25 | Auto |  | GU | Lillian Yang 楊婷媛 | V6B | 60236N011A_1 | TMKF-25-10810 | AS |  | A | P.T.GISTEX | INDONESIA | IND-STL | 2026/01/15 | 2026/01/13 | Polyester 100% | Woven | Twill | Dyed | P/D | NA,NA | 55 | 210 | 11766 | yds | Irfan | 09 BLACK | Discuss | 7573 | 7573 | 521 | 10.9 | 237 | 284 | 0 | 0.3% | 擦傷/刮傷/勾紗,斷紗(斷經/斷緯),棉粒/結頭/粗節 | [6 empty] | 部分匹扣點為B級,但單色結論為Pass | [16 empty] | 色樣、品質樣廠商提供 | 已簽核 | 請參考驗貨員意見。(Please refer QA's comments.) |  |  | 2026/01/20 | 2025/12/23 | 2026/01/28 |  |  |  |  | IND-STL
191308 | 2025/11/25 | Auto |  | GU | Lillian Yang 楊婷媛 | V6B | 60236N011A_1 | TMKF-25-10810 | AS |  | A | P.T.GISTEX | INDONESIA | IND-STL | 2026/02/04 | 2026/01/15 | Polyester 100% | Woven | Twill | Dyed | P/D | NA,NA | 55 | 210 | 11766 | yds | Irfan | 09 BLACK | Agree | 5105 | 5105 | 484 | 6.4 | 484 | 0 | 0 | 0% | 擦傷/刮傷/勾紗,斷紗(斷經/斷緯),棉粒/結頭/粗節 | [6 empty] | 大貨品質在接受標準內 | [16 empty] | 色樣、品質樣廠商提供 | 已簽核 | 請參考驗貨員意見。(Please refer QA's comments.) |  |  | 2026/01/20 | 2025/12/23 | 2026/01/28 |  |  |  |  | IND-STL
191355 | 2025/11/25 | Auto |  | GU | Lillian Yang 楊婷媛 | V6B | 60236N011A_1 | TMKF-25-10810 | AS |  | A | P.T.GISTEX | INDONESIA | IND-STL | 2026/02/04 | 2026/01/15 | Polyester 100% | Woven | Twill | Dyed | P/D | NA,NA | 55 | 210 | 8179 | yds | Irfan | 63 BLUE | Agree | 4202 | 4202 | 206 | 7.8 | 206 | 0 | 0 | 0% | 斷紗(斷經/斷緯),棉粒/結頭/粗節,油/髒/色污 | [6 empty] | 大貨品質在接受標準內 | [16 empty] | 色樣、品質樣廠商提供 | 已簽核 | 請參考驗貨員意見。(Please refer QA's comments.) |  |  | 2026/01/20 | 2025/12/23 | 2026/01/28 |  |  |  |  | IND-STL
190942 | 2025/12/05 | Auto |  | GAP | Vanessa Han 韓宇佳 | V5C | 894387_SU26 | TMKF-25-10812 | AS |  |  | TUNG GA | VIETNAM | VIN-MK3A | 2026/01/07 | 2026/01/07 | Linen/Viscose 55/45% | Woven | Plain Weave | Dyed | P/D | NA,NA | 51 | 210 | 11007 | yds | NgocBich | TRUE BLACK V2 | Agree | 3447 | 3447 | 362 | 1.4 | 362 | 0 | 0 | 0% | 油/髒/色污,異纖/飛花 | [6 empty] | 大貨品質在接受標準內 | [16 empty] | 色樣、品質樣廠商提供 | 已簽核 | 請參考驗貨員意見。(Please refer QA's comments.) |  |  | 2026/01/14 | 2026/02/02 | 2026/03/04 |  |  |  |  | VIN-MK3
190491 | 2025/12/05 | Auto |  | GAP | Ariel Hu 胡銥芸 | V5C | 883016_SU26 | TMKF-25-10814 | AS |  |  | TUNG GA | VIETNAM | VIN-MK3A | 2026/01/02 | 2026/01/02 | Linen/Rayon 55/45% | Woven | Plain Weave | Dyed | P/D | NA,NA | 51 | 210 | 1442 | yds | NgocBich | CHAKRA RED | Discuss | 1445 | 1445 | 110 | 12.7 | 0 | 110 | 0 | 0.8% | 擦傷/刮傷/勾紗,棉粒/結頭/粗節,異纖/飛花 | [6 empty] | 單色扣點為B級,結論為Discuss | [16 empty] | 色樣、品質樣廠商提供 | 已簽核 | 請參考驗貨員意見。(Please refer QA's comments.) |  |  | 2026/01/07 | 2026/01/14 | 2026/02/06 |  |  |  |  | VIN-MK3
190492 | 2025/12/05 | Auto |  | GAP | Ariel Hu 胡銥芸 | V5C | 883016_SU26 | TMKF-25-10814 | AS |  |  | TUNG GA | VIETNAM | VIN-MK3A | 2026/01/02 | 2026/01/02 | Linen/Rayon 55/45% | Woven | Plain Weave | Dyed | P/D | NA,NA | 51 | 210 | 2033 | yds | NgocBich | NEW OFF WHITE | Discuss | 8021 | 8021 | 349 | 12.6 | 115 | 234 | 0 | 0.8% | 棉粒/結頭/粗節,油/髒/色污,異纖/飛花 | [6 empty] | 單色扣點為B級,結論為Discuss | [16 empty] | 色樣、品質樣廠商提供 | 已簽核 | 請參考驗貨員意見。(Please refer QA's comments.) |  |  | 2026/01/07 | 2026/01/14 | 2026/02/06 |  |  |  |  | VIN-MK3
191604 | 2025/12/05 | Auto |  | GAP | Vanessa Han 韓宇佳 | V5C | 894387_SU26 | TMKF-25-10817 | AS |  |  | TUNG GA | VIETNAM | VIN-MK3A | 2026/01/23 | 2026/01/23 | Linen/Viscose 55/45% | Woven | Plain Weave | Dyed | Y/D | NA,NA | 54 | 210 | 2681 | yds | Alan Ku 古育倫 | GWP267313_2A | Agree | 2709.3 | 2709.3 | 242.6 | 7.8 | 242.6 | 0 | 0 | 0% | 棉粒/結頭/粗節,油/髒/色污 | [6 empty] | 大貨品質在接受標準內 | [16 empty] | 色樣、品質樣廠商提供 | 已簽核 | 請參考驗貨員意見。(Please refer QA's comments.) |  |  |  | 2026/02/02 | 2026/03/04 |  |  |  |  | VIN-MK3
190496 | 2026/01/01 | Auto |  | GAP | Vanessa Han 韓宇佳 | V5C | 882924_SU26 | TMKF-25-10820 | AS |  |  | TUNG GA | VIETNAM | VIN-MK3A | 2026/01/02 | 2026/01/02 | Linen 100% | Woven | Plain Weave | Dyed | P/D | NA,NA | 51 | 115 | 1578 | yds | NgocBich | VINTAGE NAVY | Discuss | 1625.2 | 1625.2 | 139.9 | 13.6 | 0 | 139.9 | 0 | 1.1% | 擦傷/刮傷/勾紗,棉粒/結頭/粗節 | [6 empty] | 單色扣點為B級,結論為Discuss | [16 empty] | 色樣、品質樣廠商提供 | 已簽核 | 請參考驗貨員意見。(Please refer QA's comments.) |  |  | 2026/01/09 | 2026/01/08 | 2026/02/06 |  |  |  |  | VIN-MK3
190990 | 2026/01/12 | Alan Ku 古育倫 |  | GAP | Josie Do 杜氏翠恆 | V5C | 882932_SU26 | TMKF-25-10826 | AS |  |  | TUNG GA | VIETNAM | VIN-MK3A | 2026/01/12 | 2026/01/12 | Linen/Rayon 55/45% | Woven | Plain Weave | Dyed | Y/D | NA,NA | 54 | 210 | 3915 | yds | Alan Ku 古育倫 | GWP267313_2A | Agree | 3998.2 | 3998.2 | 421.1 | 7.4 | 421.1 | 0 | 0 | 0% | 棉粒/結頭/粗節,油/髒/色污 | [6 empty] | 大貨品質在接受標準內 | [16 empty] | 色樣、品質樣廠商提供 | 已簽核 | 請參考驗貨員意見。(Please refer QA's comments.) |  |  |  | 2026/01/08 | 2026/02/06 |  |  |  |  | VIN-MK3
190693 | 2025/11/25 | Auto |  | DKS | Irma Liu 劉晏伶 | V2A | MAX2414067L_326 | TMKF-25-10833 | NAS |  |  | 金旭 | CHINA | VIN-MK2B | 2026/01/07 | 2026/01/07 | Polyester/Spandex 87/13% | Knit | Mesh | Dyed | P/D | NA,Anti-Microbial,Anti-Odor,Quick Dry,Wi | 60 | 170 | 250 | yds | Jun Yan 嚴軍 | GRAPE LEAF | Discuss | 251 | 251 | 173 | 13.9 | 0 | 173 | 0 | 1.2% | 接疋,破洞 | [6 empty] | 單色扣點為B級,結論為Discuss | [16 empty] | 色樣、品質樣廠商提供 | 已簽核 | 請參考驗貨員意見。(Please refer QA's comments.) |  |  | 2026/01/16 | 2026/03/04 | 2026/04/16 |  |  |  |  | VIN-MK2
190692 | 2025/11/25 | Auto |  | DKS | Irma Liu 劉晏伶 | V2A | MAX2414067L_326 | TMKF-25-10833 | NAS |  |  | 金旭 | CHINA | VIN-MK2B | 2026/01/07 | 2026/01/07 | Polyester/Spandex 87/13% | Knit | Mesh | Dyed | P/D | NA,Anti-Microbial,Anti-Odor,Quick Dry,Wi | 60 | 170 | 1170 | yds | Jun Yan 嚴軍 | JUNE BUG | Agree | 1328 | 1328 | 196 | 6.6 | 196 | 0 | 0 | 0% | 接疋,擦傷/刮傷/勾紗,斷紗(斷經/斷緯),破洞 | [6 empty] | 大貨品質在接受標準內 | [16 empty] | 色樣、品質樣廠商提供 | 已簽核 | 請參考驗貨員意見。(Please refer QA's comments.) |  |  | 2026/01/16 | 2026/03/04 | 2026/04/16 |  |  |  |  | VIN-MK2
190691 | 2025/11/25 | Auto |  | DKS | Irma Liu 劉晏伶 | V2A | MAX2414067L_326 | TMKF-25-10833 | NAS |  |  | 金旭 | CHINA | VIN-MK2B | 2026/01/07 | 2026/01/07 | Polyester/Spandex 87/13% | Knit | Mesh | Dyed | P/D | NA,Anti-Microbial,Anti-Odor,Quick Dry,Wi | 60 | 170 | 1452 | yds | Jun Yan 嚴軍 | NIGHTSHADE | Agree | 1638 | 1638 | 293 | 5.8 | 293 | 0 | 0 | 0% | 接疋,擦傷/刮傷/勾紗,破洞 | [6 empty] | 大貨品質在接受標準內 | [16 empty] | 色樣、品質樣廠商提供 | 已簽核 | 請參考驗貨員意見。(Please refer QA's comments.) |  |  | 2026/01/16 | 2026/03/04 | 2026/04/16 |  |  |  |  | VIN-MK2
190694 | 2025/11/25 | Auto |  | DKS | Irma Liu 劉晏伶 | V2A | MAX2414067L_326 | TMKF-25-10833 | NAS |  |  | 金旭 | CHINA | VIN-MK2B | 2026/01/07 | 2026/01/07 | Polyester/Spandex 87/13% | Knit | Mesh | Dyed | P/D | NA,Anti-Microbial,Anti-Odor,Quick Dry,Wi | 60 | 170 | 2506 | yds | Jun Yan 嚴軍 | PURE BLACK | Reject | 1836 | 1836 | 284 | 4.9 | 194 | 0 | 90 | 0% | 接疋,擦傷/刮傷/勾紗,斷紗(斷經/斷緯),破洞 | [5 empty] | 克重過輕 | 單色結論為Fail,請打下並覆驗 |  | 簽核完成 |  |  | 1.檢查抽驗匹- 缸差、匹差、邊中在接受範圍，請分缸使用。 2.PURE BLACK色克重偏轻10.6%不OK。 3.抽驗匹瑕疵扣分為B級，若有超損以成衣廠反應為準。 4.NIGHTSHADE色以碼重估算碼長预短碼1.3 %，請更改碼長。 | [11 empty] | 色樣、品質樣廠商提供 | 已簽核 | 請參考驗貨員意見。(Please refer QA's comments.) |  |  | 2026/01/16 | 2026/03/04 | 2026/04/16 |  | 覆驗完成 |  |  | VIN-MK2
192224 | 2025/11/25 | Auto |  | DKS | Irma Liu 劉晏伶 | V2A | MAX2414067L_326 | TMKF-25-10833 | NAS |  |  | 金旭 | CHINA | VIN-MK2B | 2026/01/31 | 2026/01/31 | Polyester/Spandex 87/13% | Knit | Mesh | Dyed | P/D | NA,Anti-Microbial,Anti-Odor,Quick Dry,Wi | 60 | 170 | 2506 | yds | Jun Yan 嚴軍 | PURE BLACK | Agree | 2079 | 2079 | 299 | 7.7 | 200 | 99 | 0 | 0% | 接疋,擦傷/刮傷/勾紗,油/髒/色污 | [6 empty] | 部分匹扣點為B級,但單色結論為Pass | [16 empty] | 色樣、品質樣廠商提供 | 已簽核 | 請參考驗貨員意見。(Please refer QA's comments.) |  |  |  | 2026/03/04 | 2026/04/16 |  |  |  |  | VIN-MK2
191453 | 2025/11/25 | Auto |  | DKS | Irma Liu 劉晏伶 | V2A | MAX2414065L_326,MAX2414067L_326 | TMKF-25-10831,TMKF-25-10833 | NAS |  |  | 金旭 | CHINA | VIN-MK2B | 2026/01/21 | 2026/01/21 | Polyester/Spandex 87/13% | Knit | Mesh | Dyed | P/D | NA,Anti-Microbial,Anti-Odor,Quick Dry,Wi | 60 | 170 | 731 | yds | Yao Deng 鄧堯 | CRYSTAL PINK | Agree | 803 | 803 | 96 | 9.4 | 96 | 0 | 0 | 0% | 接疋,油/髒/色污,破洞 | [6 empty] | 大貨品質在接受標準內 | [16 empty] | 色樣、品質樣廠商提供 | 已簽核 | 請參考驗貨員意見。(Please refer QA's comments.) |  |  |  | 2026/03/04 | 2026/04/16 |  |  |  |  | VIN-MK2
191454 | 2025/11/25 | Auto |  | DKS | Irma Liu 劉晏伶 | V2A | MAX2414065L_326,MAX2414067L_326 | TMKF-25-10831,TMKF-25-10833 | NAS |  |  | 金旭 | CHINA | VIN-MK2B | 2026/01/21 | 2026/01/21 | Polyester/Spandex 87/13% | Knit | Mesh | Dyed | P/D | NA,Anti-Microbial,Anti-Odor,Quick Dry,Wi | 60 | 170 | 582 | yds | Yao Deng 鄧堯 | SKYWAY | Agree | 1343 | 1343 | 170 | 4.7 | 170 | 0 | 0 | 0% | 接疋 | [6 empty] | 大貨品質在接受標準內 | [16 empty] | 色樣、品質樣廠商提供 | 已簽核 | 請參考驗貨員意見。(Please refer QA's comments.) |  |  |  | 2026/03/04 | 2026/04/16 |  |  |  |  | VIN-MK2
190477 | 2025/11/26 | Auto |  | GU | Lillian Yang 楊婷媛 | V6A | 60226N020B | TMKF-25-10837 | AS |  | A | PT. CENTURY | INDONESIA | IND-STL STL3 | 2026/01/02 | 2026/01/02 | Cotton(BCI)/Polyester 80/20% | Woven | Twill | Dyed | P/D | NA,NA | 52 | 196 | 59237 | yds | Dani | 08 DARK GRAY | Discuss | 18923 | 18923 | 2867 | 10 | 1440 | 1427 | 0 | 0% | 斷紗(斷經/斷緯),棉粒/結頭/粗節,橫檔/橫條,油/髒/色污 | [6 empty] | 單色扣點為B級,結論為Discuss | [16 empty] | 色樣、品質樣廠商提供 | 已簽核 | 請參考驗貨員意見。(Please refer QA's comments.) Lot # 為C級缸, 請打下。(Lot # is C grade, please reject.) |  | 此驗報經品管主管確認後進行修改\r\n修改原因:\r\n其他\r\n重發報告\r\n | 2026/01/02 | 2025/11/24 | 2026/01/05 |  |  |  |  | IND-STL
190727 | 2025/11/26 | Auto |  | GU | Lillian Yang 楊婷媛 | V6A | 60226N020B | TMKF-25-10837 | AS |  | A | PT. CENTURY | INDONESIA | IND-STL STL3 | 2026/01/07 | 2026/01/07 | Cotton(BCI)/Polyester 80/20% | Woven | Twill | Dyed | P/D | NA,NA | 52 | 196 | 59237 | yds | Dani | 08 DARK GRAY | Discuss | 24321 | 24321 | 3579 | 10.3 | 1819 | 1760 | 0 | 0.1% | 斷紗(斷經/斷緯),棉粒/結頭/粗節,油/髒/色污 | [6 empty] | 單色扣點為B級,結論為Discuss | [16 empty] | 色樣、品質樣廠商提供 | 已簽核 | 請參考驗貨員意見。(Please refer QA's comments.) 因C級大貨超過20%，請打下並申請覆驗。 |  |  | 2026/01/08 | 2025/11/24 | 2026/01/14 |  |  |  |  | IND-STL
190810 | 2025/11/26 | Auto |  | GU | Lillian Yang 楊婷媛 | V6A | 60226N020B | TMKF-25-10837 | AS |  | A | PT. CENTURY | INDONESIA | IND-STL STL3 | 2026/01/12 | 2026/01/08 | Cotton(BCI)/Polyester 80/20% | Woven | Twill | Dyed | P/D | NA,NA | 52 | 196 | 59237 | yds | Dani | 08 DARK GRAY | Reject | 18858 | 18858 | 2640 | 10.9 | 960 | 1560 | 120 | 0.3% | 斷紗(斷經/斷緯),棉粒/結頭/粗節,橫檔/橫條,油/髒/色污 | [6 empty] | 部分匹為C級打下,但單色結論為Discuss | [16 empty] | 無標準樣 | 已簽核 | 請參考驗貨員意見。(Please refer QA's comments.) |  |  | 2026/01/15 | 2025/11/24 | 2026/01/14 |  |  |  |  | IND-STL
191150 | 2025/11/26 | Auto |  | GU | Lillian Yang 楊婷媛 | V6A | 60226N020B | TMKF-25-10837 | AS |  | A | PT. CENTURY | INDONESIA | IND-STL STL3 | 2026/01/14 | 2026/01/14 | Cotton(BCI)/Polyester 80/20% | Woven | Twill | Dyed | P/D | NA,NA | 52 | 196 | 59237 | yds | Dani | 08 DARK GRAY | Discuss | 29598 | 29598 | 4316 | 10.8 | 1316 | 3000 | 0 | 0.2% | 斷紗(斷經/斷緯),染折/折痕,棉粒/結頭/粗節,油/髒/色污 | [6 empty] | 單色扣點為B級,結論為Discuss | [16 empty] | 色樣、品質樣廠商提供 | 已簽核 | 請參考驗貨員意見。(Please refer QA's comments.) |  |  | 2026/01/15 | 2025/11/24 | 2026/01/19 |  |  |  |  | IND-STL
191699 | 2025/11/26 | Auto |  | GU | Lillian Yang 楊婷媛 | V6A | 60226N020B | TMKF-25-10837 | AS |  | A | PT. CENTURY | INDONESIA | IND-STL STL3 | 2026/01/22 | 2026/01/22 | Cotton(BCI)/Polyester 80/20% | Woven | Twill | Dyed | P/D | NA,NA | 52 | 196 | 59237 | yds | Dani | 08 DARK GRAY | Discuss | 28608 | 28608 | 4364 | 11.2 | 570 | 3794 | 0 | 0.4% | 擦傷/刮傷/勾紗,斷紗(斷經/斷緯),棉粒/結頭/粗節,油/髒/色污,異纖/飛花 | [6 empty] | 單色扣點為B級,結論為Discuss | [16 empty] | 色樣、品質樣廠商提供 | 已簽核 | 請參考驗貨員意見。(Please refer QA's comments.) |  |  |  | 2025/11/24 | 2026/01/28 |  |  |  |  | IND-STL
191783 | 2025/11/26 | Auto |  | GU | Lillian Yang 楊婷媛 | V6A | 60226N020B | TMKF-25-10837 | AS |  | A | PT. CENTURY | INDONESIA | IND-STL STL3 | 2026/04/20 | 2026/01/26 | Cotton(BCI)/Polyester 80/20% | Woven | Twill | Dyed | P/D | NA,NA | 52 | 196 | 59237 | yds | Dani | 08 DARK GRAY | Discuss | 7604 | 7604 | 1200 | 11.8 | 120 | 1080 | 0 | 0.5% | 斷紗(斷經/斷緯),棉粒/結頭/粗節,油/髒/色污,異纖/飛花,破洞 | [6 empty] | 單色扣點為B級,結論為Discuss | [16 empty] | 色樣、品質樣廠商提供 | 已簽核 | 請參考驗貨員意見。(Please refer QA's comments.) |  |  |  | 2025/11/24 | 2026/01/28 |  |  |  |  | IND-STL
191834 | 2025/11/26 | Auto |  | GU | Lillian Yang 楊婷媛 | V6A | 60226N020B | TMKF-25-10837 | AS |  | A | PT. CENTURY | INDONESIA | IND-STL STL3 | 2026/04/20 | 2026/01/27 | Cotton(BCI)/Polyester 80/20% | Woven | Twill | Dyed | P/D | NA,NA | 52 | 196 | 59237 | yds | Dani | 08 DARK GRAY | Discuss | 8281 | 8281 | 1452 | 10.8 | 720 | 732 | 0 | 0.2% | 斷紗(斷經/斷緯),棉粒/結頭/粗節,油/髒/色污 | [6 empty] | 單色扣點為B級,結論為Discuss | [16 empty] | 色樣、品質樣廠商提供 | 已簽核 | 請參考驗貨員意見。(Please refer QA's comments.) |  |  |  | 2025/11/24 | 2026/01/28 |  |  |  |  | IND-STL
192256 | 2025/11/26 | Auto |  | GU | Lillian Yang 楊婷媛 | V6A | 60226N020B | TMKF-25-10837 | AS |  | A | PT. CENTURY | INDONESIA | IND-STL STL3 | 2026/04/20 | 2026/01/28 | Cotton(BCI)/Polyester 80/20% | Woven | Twill | Dyed | P/D | NA,NA | 52 | 196 | 59237 | yds | Dani | 08 DARK GRAY | Discuss | 13066 | 13066 | 1920 | 10.5 | 480 | 1440 | 0 | 0.2% | 斷紗(斷經/斷緯),棉粒/結頭/粗節,油/髒/色污 | [6 empty] | 單色扣點為B級,結論為Discuss | [16 empty] | 無標準樣 | 已簽核 | 請參考驗貨員意見。(Please refer QA's comments.) 因C級大貨超過20%，請打下並申請覆驗。 |  |  |  | 2025/11/24 | 2026/01/30 |  |  |  |  | IND-STL
190728 | 2025/11/26 | Auto |  | GU | Lillian Yang 楊婷媛 | V6A | 60226N020B | TMKF-25-10837 | AS |  | A | PT. CENTURY | INDONESIA | IND-STL STL3 | 2026/01/07 | 2026/01/07 | Cotton(BCI)/Polyester 80/20% | Woven | Twill | Dyed | P/D | NA,NA | 52 | 196 | 24011 | yds | Dani | 40 CREAM | Agree | 3348 | 3348 | 480 | 7.7 | 480 | 0 | 0 | 0% | 棉粒/結頭/粗節,油/髒/色污 | [6 empty] | 大貨品質在接受標準內 | [16 empty] | 色樣、品質樣廠商提供 | 已簽核 | 請參考驗貨員意見。(Please refer QA's comments.) 因C級大貨超過20%，請打下並申請覆驗。 |  |  | 2026/01/08 | 2025/11/24 | 2026/01/14 |  |  |  |  | IND-STL
190953 | 2025/11/26 | Auto |  | GU | Lillian Yang 楊婷媛 | V6A | 60226N020B | TMKF-25-10837 | AS |  | A | PT. CENTURY | INDONESIA | IND-STL STL3 | 2026/04/20 | 2026/01/12 | Cotton(BCI)/Polyester 80/20% | Woven | Twill | Dyed | P/D | NA,NA | 52 | 196 | 24011 | yds | Irfan | 40 CREAM | Agree | 25083 | 25083 | 2880 | 3.6 | 2880 | 0 | 0 | 0% | 斷紗(斷經/斷緯),棉粒/結頭/粗節,油/髒/色污 | [6 empty] | 大貨品質在接受標準內 | [16 empty] | 色樣、品質樣廠商提供 | 已簽核 | 請參考驗貨員意見。(Please refer QA's comments.) |  |  | 2026/01/15 | 2025/11/24 | 2026/01/14 |  |  |  |  | IND-STL
192255 | 2025/11/26 | Auto |  | GU | Lillian Yang 楊婷媛 | V6A | 60226N020B | TMKF-25-10837 | AS |  | A | PT. CENTURY | INDONESIA | IND-STL STL3 | 2026/04/20 | 2026/01/28 | Cotton(BCI)/Polyester 80/20% | Woven | Twill | Dyed | P/D | NA,NA | 52 | 196 | 24011 | yds | Dani | 40 CREAM | Discuss | 7921 | 7921 | 1200 | 11 | 360 | 840 | 0 | 0.3% | 斷紗(斷經/斷緯),棉粒/結頭/粗節,油/髒/色污 | [6 empty] | 單色扣點為B級,結論為Discuss | [16 empty] | 無標準樣 | 已簽核 | 請參考驗貨員意見。(Please refer QA's comments.) 因C級大貨超過20%，請打下並申請覆驗。 |  |  |  | 2025/11/24 | 2026/01/30 |  |  |  |  | IND-STL
190476 | 2025/11/26 | Auto |  | GU | Lillian Yang 楊婷媛 | V6A | 60226N020B | TMKF-25-10837 | AS |  | A | PT. CENTURY | INDONESIA | IND-STL STL3 | 2026/01/02 | 2026/01/02 | Cotton(BCI)/Polyester 80/20% | Woven | Twill | Dyed | P/D | NA,NA | 52 | 196 | 122622 | yds | Dani | 57 OLIVE | Reject | 5502 | 5502 | 670 | 12.8 | 0 | 0 | 670 | 0.8% | 斷紗(斷經/斷緯),棉粒/結頭/粗節,油/髒/色污 |  |  |  | 邊中色差 |  |  | 單色結論為Fail,請打下並覆驗 |  | 採購-出貨與否簽核 |  |  | 1. Color olive lot 146 pcs no 6 reject due to broken yarn, oil spot, slub, etc as std GU system point , Reinspection Olive lot 125, 128 and 146 still reject shading 2. General found, broken yarn , slub, uneven dyeing, stain, hole 3. Please discuss with Hq Purchaser | [11 empty] | 色樣、品質樣廠商提供 | 已簽核 | 請參考驗貨員意見。(Please refer QA's comments.) Lot # 為C級缸, 請打下。(Lot # is C grade, please reject.) |  | 此驗報經品管主管確認後進行修改\r\n修改原因:\r\n其他\r\n重發報告\r\n | 2026/01/02 | 2025/11/24 | 2026/01/05 |  | 簽核中 |  |  | IND-STL
190726 | 2025/11/26 | Auto |  | GU | Lillian Yang 楊婷媛 | V6A | 60226N020B | TMKF-25-10837 | AS |  | A | PT. CENTURY | INDONESIA | IND-STL STL3 | 2026/01/07 | 2026/01/07 | Cotton(BCI)/Polyester 80/20% | Woven | Twill | Dyed | P/D | NA,NA | 52 | 196 | 122622 | yds | Dani | 57 OLIVE | Reject | 1047 | 1047 | 714 | 19 | 120 | 120 | 474 | 2.7% | 斷紗(斷經/斷緯),棉粒/結頭/粗節,油/髒/色污 |  |  |  | 邊中色差 |  |  | 部分匹為C級打下,但單色結論為Discuss |  | 採購-出貨與否簽核 |  |  | 1. Colour Olive lot 23RRR reject shading and fabric have uneven dye Defect 2. General Found , Broken yarn, slub, uneven dye/dye spot, knot 3. Please discuss with Hq Purchaser | [11 empty] | 色樣、品質樣廠商提供 | 已簽核 | 請參考驗貨員意見。(Please refer QA's comments.) 因C級大貨超過20%，請打下並申請覆驗。 |  |  | 2026/01/08 | 2025/11/24 | 2026/01/14 |  | 簽核中 |  |  | IND-STL
190811 | 2025/11/26 | Auto |  | GU | Lillian Yang 楊婷媛 | V6A | 60226N020B | TMKF-25-10837 | AS |  | A | PT. CENTURY | INDONESIA | IND-STL STL3 | 2026/01/12 | 2026/01/08 | Cotton(BCI)/Polyester 80/20% | Woven | Twill | Dyed | P/D | NA,NA | 52 | 196 | 122622 | yds | Dani | 57 OLIVE | Reject | 13215 | 13215 | 2289 | 12 | 240 | 1689 | 360 | 0.6% | 斷紗(斷經/斷緯),棉粒/結頭/粗節,油/髒/色污 |  |  |  | 邊中色差 |  |  | 部分匹為C級打下,但單色結論為Discuss | [16 empty] | 無標準樣 | 已簽核 | 請參考驗貨員意見。(Please refer QA's comments.) |  |  | 2026/01/15 | 2025/11/24 | 2026/01/14 |  |  |  |  | IND-STL
190957 | 2025/11/26 | Auto |  | GU | Lillian Yang 楊婷媛 | V6A | 60226N020B | TMKF-25-10837 | AS |  | A | PT. CENTURY | INDONESIA | IND-STL STL3 | 2026/04/20 | 2026/01/12 | Cotton(BCI)/Polyester 80/20% | Woven | Twill | Dyed | P/D | NA,NA | 52 | 196 | 122622 | yds | Irfan | 57 OLIVE | Agree | 4619 | 4619 | 581 | 5.9 | 461 | 120 | 0 | 0% | 斷紗(斷經/斷緯),棉粒/結頭/粗節,油/髒/色污,針痕/直條 | [6 empty] | 部分匹扣點為B級,但單色結論為Pass | [16 empty] | 色樣、品質樣廠商提供 | 已簽核 | 請參考驗貨員意見。(Please refer QA's comments.) |  |  | 2026/01/15 | 2025/11/24 | 2026/01/14 |  |  |  |  | IND-STL
191052 | 2025/11/26 | Auto |  | GU | Lillian Yang 楊婷媛 | V6A | 60226N020B | TMKF-25-10837 | AS |  | A | PT. CENTURY | INDONESIA | IND-STL STL3 | 2026/04/20 | 2026/01/13 | Cotton(BCI)/Polyester 80/20% | Woven | Twill | Dyed | P/D | NA,NA | 52 | 196 | 122622 | yds | Dani | 57 OLIVE | Reject | 25679 | 25679 | 4075 | 11.9 | 720 | 2880 | 475 | 0.6% | 斷紗(斷經/斷緯),棉粒/結頭/粗節,橫檔/橫條,油/髒/色污 |  |  |  | 邊中色差 |  |  | 部分匹為C級打下,但單色結論為Discuss | [16 empty] | 色樣、品質樣廠商提供 | 已簽核 | 請參考驗貨員意見。(Please refer QA's comments.) |  |  | 2026/01/15 | 2025/11/24 | 2026/01/14 |  |  |  |  | IND-STL
191698 | 2025/11/26 | Auto |  | GU | Lillian Yang 楊婷媛 | V6A | 60226N020B | TMKF-25-10837 | AS |  | A | PT. CENTURY | INDONESIA | IND-STL STL3 | 2026/04/20 | 2026/01/21 | Cotton(BCI)/Polyester 80/20% | Woven | Twill | Dyed | P/D | NA,NA | 52 | 196 | 122622 | yds | Dani | 57 OLIVE | Discuss | 26770 | 26770 | 3904 | 12.4 | 0 | 3904 | 0 | 0.7% | 斷紗(斷經/斷緯),棉粒/結頭/粗節,橫檔/橫條,油/髒/色污,異纖/飛花,破洞 | [6 empty] | 單色扣點為B級,結論為Discuss | [16 empty] | 色樣、品質樣廠商提供 | 已簽核 | 請參考驗貨員意見。(Please refer QA's comments.) |  |  |  | 2025/11/24 | 2026/01/28 |  |  |  |  | IND-STL
191782 | 2025/11/26 | Auto |  | GU | Lillian Yang 楊婷媛 | V6A | 60226N020B | TMKF-25-10837 | AS |  | A | PT. CENTURY | INDONESIA | IND-STL STL3 | 2026/04/20 | 2026/01/26 | Cotton(BCI)/Polyester 80/20% | Woven | Twill | Dyed | P/D | NA,NA | 52 | 196 | 122622 | yds | Dani | 57 OLIVE | Reject | 19288 | 19288 | 2737 | 12.3 | 0 | 2637 | 100 | 0.7% | 斷紗(斷經/斷緯),棉粒/結頭/粗節,橫檔/橫條,油/髒/色污 |  |  |  | 染色不均 |  |  | 部分匹為C級打下,但單色結論為Discuss | [16 empty] | 色樣、品質樣廠商提供 | 已簽核 | 請參考驗貨員意見。(Please refer QA's comments.) |  |  |  | 2025/11/24 | 2026/01/28 |  |  |  |  | IND-STL
191833 | 2025/11/26 | Auto |  | GU | Lillian Yang 楊婷媛 | V6A | 60226N020B | TMKF-25-10837 | AS |  | A | PT. CENTURY | INDONESIA | IND-STL STL3 | 2026/04/20 | 2026/01/27 | Cotton(BCI)/Polyester 80/20% | Woven | Twill | Dyed | P/D | NA,NA | 52 | 196 | 122622 | yds | Dani | 57 OLIVE | Reject | 16310 | 16310 | 2400 | 12.3 | 0 | 2160 | 240 | 0.7% | 斷紗(斷經/斷緯),棉粒/結頭/粗節,油/髒/色污,異纖/飛花 |  |  |  | 邊中色差 |  |  | 部分匹為C級打下,但單色結論為Discuss | [16 empty] | 色樣、品質樣廠商提供 | 已簽核 | 請參考驗貨員意見。(Please refer QA's comments.) |  |  |  | 2025/11/24 | 2026/01/28 |  |  |  |  | IND-STL
192254 | 2025/11/26 | Auto |  | GU | Lillian Yang 楊婷媛 | V6A | 60226N020B | TMKF-25-10837 | AS |  | A | PT. CENTURY | INDONESIA | IND-STL STL3 | 2026/04/20 | 2026/01/28 | Cotton(BCI)/Polyester 80/20% | Woven | Twill | Dyed | P/D | NA,NA | 52 | 196 | 122622 | yds | Dani | 57 OLIVE | Reject | 7972 | 7972 | 1200 | 11.7 | 0 | 960 | 240 | 0.5% | 斷紗(斷經/斷緯),棉粒/結頭/粗節,油/髒/色污 |  |  |  | 邊中色差 |  |  | 部分匹為C級打下,但單色結論為Discuss |  | 採購-出貨與否簽核 |  |  | 1. Color olive lot 206 R reject shading S-S 2. General Found, broken yarn, dye spot, uneven dye, stain, slub, knot, 3. Please Discuss with HQ Purchaser | [11 empty] | 無標準樣 | 已簽核 | 請參考驗貨員意見。(Please refer QA's comments.) 因C級大貨超過20%，請打下並申請覆驗。 |  |  |  | 2025/11/24 | 2026/01/30 |  | 簽核中 |  |  | IND-STL
190732 | 2025/12/23 | Auto |  | ONY | Olivia Lu 呂青燕 | V7C | 896955_SU26 | TMKF-25-10838 | NAS |  |  | KAHATEX | INDONESIA | IND-GLS2 | 2026/01/08 | 2026/01/07 | Cotton 100% | Woven | Twill | Dyed | Y/D | NA,NA | 60 | 106 | 86080 | yds | Irfan | PINK STRIPE CC004 | Agree | 9567 | 9567 | 399 | 6.3 | 399 | 0 | 0 | 0% | 斷紗(斷經/斷緯),棉粒/結頭/粗節,油/髒/色污 | [6 empty] | 大貨品質在接受標準內 | [16 empty] | 無色樣，品質樣廠商提供 | 已簽核 | 請參考驗貨員意見。(Please refer QA's comments.) |  |  | 2026/01/14 | 2026/01/17 | 2026/02/04 |  |  |  |  | IND-GLS
191006 | 2025/12/23 | Auto |  | ONY | Olivia Lu 呂青燕 | V7C | 896955_SU26 | TMKF-25-10838 | NAS |  |  | KAHATEX | INDONESIA | IND-GLS2 | 2026/01/12 | 2026/01/12 | Cotton 100% | Woven | Twill | Dyed | Y/D | NA,NA | 60 | 106 | 86080 | yds | Dani | PINK STRIPE CC004 | Discuss | 4721 | 4721 | 401 | 17.2 | 0 | 401 | 0 | 2.2% | 棉粒/結頭/粗節,橫檔/橫條,油/髒/色污,異纖/飛花 | [6 empty] | 單色扣點為B級,結論為Discuss | [16 empty] | 無標準樣 | 已簽核 | 請參考驗貨員意見。(Please refer QA's comments.) |  |  | 2026/01/14 | 2026/01/17 | 2026/02/04 |  |  |  |  | IND-GLS
191508 | 2025/12/23 | Auto |  | ONY | Olivia Lu 呂青燕 | V7C | 896955_SU26 | TMKF-25-10838 | NAS |  |  | KAHATEX | INDONESIA | IND-GLS2 | 2026/01/22 | 2026/01/21 | Cotton 100% | Woven | Twill | Dyed | Y/D | NA,NA | 60 | 106 | 86080 | yds | Irfan | PINK STRIPE CC004 | Agree | 4207 | 4207 | 200 | 8 | 200 | 0 | 0 | 0% | 斷紗(斷經/斷緯),棉粒/結頭/粗節,油/髒/色污 | [6 empty] | 大貨品質在接受標準內 | [16 empty] | 無色樣，品質樣廠商提供 | 已簽核 | 請參考驗貨員意見。(Please refer QA's comments.) |  |  | 2026/02/10 | 2026/01/17 | 2026/02/04 |  |  |  |  | IND-GLS
191000 | 2025/12/23 | Auto |  | ONY | Olivia Lu 呂青燕 | V7C | 896955_SU26 | TMKF-25-10838 | NAS |  |  | KAHATEX | INDONESIA | IND-GLS2 | 2026/01/09 | 2026/01/09 | Cotton 100% | Woven | Twill | Dyed | Y/D | NA,NA | 60 | 106 | 12849 | yds | Dani | RED BLUE STRIPE | Discuss | 2773 | 2773 | 200 | 15.5 | 0 | 200 | 0 | 1.7% | 棉粒/結頭/粗節,橫檔/橫條,油/髒/色污,異纖/飛花 | [6 empty] | 單色扣點為B級,結論為Discuss | [16 empty] | 無標準樣 | 已簽核 | 請參考驗貨員意見。(Please refer QA's comments.) |  |  | 2026/01/14 | 2026/01/17 | 2026/02/04 |  |  |  |  | IND-GLS
191007 | 2025/12/23 | Auto |  | ONY | Olivia Lu 呂青燕 | V7C | 896955_SU26 | TMKF-25-10838 | NAS |  |  | KAHATEX | INDONESIA | IND-GLS2 | 2026/01/12 | 2026/01/12 | Cotton 100% | Woven | Twill | Dyed | Y/D | NA,NA | 60 | 106 | 12849 | yds | Dani | RED BLUE STRIPE | Discuss | 3672 | 3672 | 200 | 19.5 | 0 | 200 | 0 | 2.9% | 接疋,棉粒/結頭/粗節,橫檔/橫條,油/髒/色污 | [6 empty] | 單色扣點為B級,結論為Discuss | [16 empty] | 無標準樣 | 已簽核 | 請參考驗貨員意見。(Please refer QA's comments.) |  |  | 2026/01/14 | 2026/01/17 | 2026/02/04 |  |  |  |  | IND-GLS
190733 | 2025/12/23 | Auto |  | ONY | Olivia Lu 呂青燕 | V7C | 896956_SU26 | TMKF-25-10839 | NAS |  |  | KAHATEX | INDONESIA | IND-GLS2 | 2026/01/08 | 2026/01/07 | Cotton 100% | Woven | Twill | Dyed | Y/D | NA,NA | 60 | 106 | 95495 | yds | Irfan | YELLOW STRIPE CC018 | Agree | 9406 | 9406 | 395 | 7.3 | 395 | 0 | 0 | 0% | 斷紗(斷經/斷緯),棉粒/結頭/粗節,油/髒/色污 | [6 empty] | 大貨品質在接受標準內 | [16 empty] | 無色樣，品質樣廠商提供 | 已簽核 | 請參考驗貨員意見。(Please refer QA's comments.) |  |  | 2026/02/10 | 2026/01/17 | 2026/02/04 |  |  |  |  | IND-GLS
191712 | 2025/12/23 | Auto |  | ONY | Olivia Lu 呂青燕 | V7C | 896956_SU26 | TMKF-25-10839 | NAS |  |  | KAHATEX | INDONESIA | IND-GLS2 | 2026/01/09 | 2026/01/09 | Cotton 100% | Woven | Twill | Dyed | Y/D | NA,NA | 60 | 106 | 95495 | yds | Dani | YELLOW STRIPE CC018 | Discuss | 4621 | 4621 | 398 | 14.8 | 0 | 398 | 0 | 1.4% | 棉粒/結頭/粗節,橫檔/橫條,油/髒/色污,異纖/飛花 | [6 empty] | 單色扣點為B級,結論為Discuss | [16 empty] | 色樣、品質樣廠商提供 | 已簽核 | 請參考驗貨員意見。(Please refer QA's comments.) |  |  | 2026/02/10 | 2026/01/17 | 2026/02/04 |  |  |  |  | IND-GLS
191711 | 2025/12/23 | Auto |  | ONY | Olivia Lu 呂青燕 | V7C | 896956_SU26 | TMKF-25-10839 | NAS |  |  | KAHATEX | INDONESIA | IND-GLS2 | 2026/01/19 | 2026/01/19 | Cotton 100% | Woven | Twill | Dyed | Y/D | NA,NA | 60 | 106 | 95495 | yds | Dani | YELLOW STRIPE CC018 | Discuss | 4597 | 4597 | 301 | 14.6 | 0 | 301 | 0 | 1.4% | 棉粒/結頭/粗節,油/髒/色污,異纖/飛花 | [6 empty] | 單色扣點為B級,結論為Discuss | [16 empty] | 無標準樣 | 已簽核 | 請參考驗貨員意見。(Please refer QA's comments.) |  |  | 2026/02/10 | 2026/01/17 | 2026/02/04 |  |  |  |  | IND-GLS
191509 | 2025/12/23 | Auto |  | ONY | Olivia Lu 呂青燕 | V7C | 896956_SU26 | TMKF-25-10839 | NAS |  |  | KAHATEX | INDONESIA | IND-GLS2 | 2026/01/22 | 2026/01/21 | Cotton 100% | Woven | Twill | Dyed | Y/D | NA,NA | 60 | 106 | 95495 | yds | Irfan | YELLOW STRIPE CC018 | Agree | 4483 | 4483 | 201 | 8.5 | 201 | 0 | 0 | 0% | 斷紗(斷經/斷緯),棉粒/結頭/粗節,油/髒/色污 | [6 empty] | 大貨品質在接受標準內 | [16 empty] | 無色樣，品質樣廠商提供 | 已簽核 | 請參考驗貨員意見。(Please refer QA's comments.) |  |  | 2026/02/10 | 2026/01/17 | 2026/02/04 |  |  |  |  | IND-GLS
191703 | 2025/12/23 | Auto |  | ONY | Olivia Lu 呂青燕 | V7C | 896956_SU26 | TMKF-25-10839 | NAS |  |  | KAHATEX | INDONESIA | IND-GLS2 | 2026/01/23 | 2026/01/23 | Cotton 100% | Woven | Twill | Dyed | Y/D | NA,NA | 60 | 106 | 95495 | yds | Dani | YELLOW STRIPE CC018 | Discuss | 8484 | 8484 | 360 | 20.8 | 0 | 360 | 0 | 3.2% | 接疋,斷紗(斷經/斷緯),棉粒/結頭/粗節,油/髒/色污 | [6 empty] | 單色扣點為B級,結論為Discuss | [16 empty] | 無標準樣 | 已簽核 | 請參考驗貨員意見。(Please refer QA's comments.) |  |  | 2026/02/10 | 2026/01/17 | 2026/02/04 |  |  |  |  | IND-GLS
191974 | 2025/12/23 | Auto |  | ONY | Olivia Lu 呂青燕 | V7C | 896956_SU26 | TMKF-25-10839 | NAS |  |  | KAHATEX | INDONESIA | IND-GLS2 | 2026/01/29 | 2026/01/28 | Cotton 100% | Woven | Twill | Dyed | Y/D | NA,NA | 60 | 106 | 95495 | yds | Irfan | YELLOW STRIPE CC018 | Agree | 4590 | 4590 | 300 | 5.7 | 300 | 0 | 0 | 0% | 斷紗(斷經/斷緯),棉粒/結頭/粗節,油/髒/色污 | [6 empty] | 大貨品質在接受標準內 | [16 empty] | 無色樣，品質樣廠商提供 | 已簽核 | 請參考驗貨員意見。(Please refer QA's comments.) |  |  | 2026/02/10 | 2026/01/17 | 2026/02/04 |  |  |  |  | IND-GLS
190573 | 2025/12/23 | Auto |  | DKS | Lu Lee 李璐 | V2B | DAB15100_Q326 | TMKF-25-10843 | NAS |  |  | 旭寬企業 | TAIWAN | VIN-MK2B | 2026/01/05 | 2026/01/05 | Polyester 100% | Knit | Mesh | Dyed | P/D,1x1 | NA,Wicking | 54 | 115 | 4042 | yds | Allen Wu 吳育騰 | TEAM ROYAL BL/DK BLUE | Agree | 5695 | 5695 | 998 | 1.3 | 998 | 0 | 0 | 0% | 接疋,擦傷/刮傷/勾紗,油/髒/色污 | [6 empty] | 大貨品質在接受標準內 | [16 empty] | 無色樣，品質樣業務提供 | 已簽核 | 單色結論為Pass。(The conclusion is Pass.) |  |  | 2026/01/26 | 2026/03/02 | 2026/04/16 |  |  |  |  | VIN-MK2
190867 | 2025/12/23 | Auto |  | DKS | Lu Lee 李璐 | V2B | DAB15100_Q326 | TMKF-25-10843 | NAS |  |  | 旭寬企業 | TAIWAN | VIN-MK2B | 2026/01/07 | 2026/01/09 | Polyester 100% | Knit | Mesh | Dyed | P/D,1x1 | NA,Wicking | 54 | 115 | 4464 | yds | Allen Wu 吳育騰 | UNI NAVY/PURE BLACK | Agree | 7828 | 7828 | 1125 | 3.3 | 1125 | 0 | 0 | 0% | 接疋,擦傷/刮傷/勾紗,油/髒/色污,破洞 | [6 empty] | 大貨品質在接受標準內 | [16 empty] | 無色樣，品質樣業務提供 | 已簽核 | 單色結論為Pass。(The conclusion is Pass.) |  |  | 2026/01/26 | 2026/03/02 | 2026/04/16 |  |  |  |  | VIN-MK2
190647 | 2025/12/23 | Auto |  | DKS | Lu Lee 李璐 | V2B | DAM15110_Q326 | TMKF-25-10844 | NAS |  |  | 旭寬企業 | TAIWAN | VIN-MK2B | 2026/01/06 | 2026/01/06 | Polyester 100% | Knit | Mesh | Dyed | P/D,1x1 | NA,Wicking | 54 | 115 | 121 | yds | Allen Wu 吳育騰 | ACADEMY BLUE/WHITE | Agree | 568 | 568 | 92 | 4.3 | 92 | 0 | 0 | 0% | 接疋 | [6 empty] | 大貨品質在接受標準內 | [16 empty] | 無色樣，品質樣業務提供 | 已簽核 | 單色結論為Pass。(The conclusion is Pass.) |  |  | 2026/01/26 | 2026/03/02 | 2026/04/16 |  |  |  |  | VIN-MK2
191248 | 2025/12/23 | Auto |  | DKS | Lu Lee 李璐 | V2B | DAM15110_Q326 | TMKF-25-10844 | NAS |  |  | 旭寬企業 | TAIWAN | VIN-MK2B | 2026/01/14 | 2026/01/16 | Polyester 100% | Knit | Mesh | Dyed | P/D,1x1 | NA,Wicking | 54 | 115 | 287 | yds | Allen Wu 吳育騰 | AUTUMNAL/DK AUTUMNAL | Agree | 369 | 369 | 126 | 0 | 126 | 0 | 0 | 0% | [7 empty] | 大貨品質在接受標準內 | [16 empty] | 無色樣，品質樣業務提供 | 已簽核 | 單色結論為Pass。(The conclusion is Pass.) |  |  | 2026/01/26 | 2026/03/02 | 2026/04/16 |  |  |  |  | VIN-MK2
190992 | 2025/12/23 | Auto |  | DKS | Lu Lee 李璐 | V2B | DAM15110_Q326 | TMKF-25-10844 | NAS |  |  | 旭寬企業 | TAIWAN | VIN-MK2B | 2026/01/12 | 2026/01/12 | Polyester 100% | Knit | Mesh | Dyed | P/D,1x1 | NA,Wicking | 54 | 115 | 6724 | yds | Allen Wu 吳育騰 | BL CHALK/DK BL CHALK | Agree | 5600 | 5600 | 750 | 1.5 | 750 | 0 | 0 | 0% | 接疋,擦傷/刮傷/勾紗,油/髒/色污 | [6 empty] | 大貨品質在接受標準內 | [16 empty] | 無色樣，品質樣業務提供 | 已簽核 | 單色結論為Pass。(The conclusion is Pass.) |  |  | 2026/01/26 | 2026/03/02 | 2026/04/16 |  |  |  |  | VIN-MK2
190716 | 2025/12/23 | Auto |  | DKS | Lu Lee 李璐 | V2B | DAM15110_Q326 | TMKF-25-10844 | NAS |  |  | 旭寬企業 | TAIWAN | VIN-MK2B | 2026/01/07 | 2026/01/07 | Polyester 100% | Knit | Mesh | Dyed | P/D,1x1 | NA,Wicking | 54 | 115 | 2419 | yds | Allen Wu 吳育騰 | BL WATER/DK BL WATER | Agree | 987 | 987 | 249 | 2.8 | 249 | 0 | 0 | 0% | 接疋,擦傷/刮傷/勾紗 | [6 empty] | 大貨品質在接受標準內 | [16 empty] | 無色樣，品質樣業務提供 | 已簽核 | 單色結論為Pass。(The conclusion is Pass.) |  |  | 2026/01/26 | 2026/03/02 | 2026/04/16 |  |  |  |  | VIN-MK2
190719 | 2025/12/23 | Auto |  | DKS | Lu Lee 李璐 | V2B | DAM15110_Q326 | TMKF-25-10844 | NAS |  |  | 旭寬企業 | TAIWAN | VIN-MK2B | 2026/01/07 | 2026/01/07 | Polyester 100% | Knit | Mesh | Dyed | P/D,1x1 | NA,Wicking | 54 | 115 | 346 | yds | Allen Wu 吳育騰 | FUEGO PINK/DK PINK | Agree | 956 | 956 | 235 | 1.3 | 235 | 0 | 0 | 0% | 擦傷/刮傷/勾紗,油/髒/色污 | [6 empty] | 大貨品質在接受標準內 | [16 empty] | 無色樣，品質樣業務提供 | 已簽核 | 單色結論為Pass。(The conclusion is Pass.) |  |  | 2026/01/26 | 2026/03/02 | 2026/04/16 |  |  |  |  | VIN-MK2
191775 | 2025/12/23 | Auto |  | DKS | Lu Lee 李璐 | V2B | DAM15110_Q326 | TMKF-25-10844 | NAS |  |  | 旭寬企業 | TAIWAN | VIN-MK2B | 2026/01/26 | 2026/01/26 | Polyester 100% | Knit | Mesh | Dyed | P/D,1x1 | NA,Wicking | 54 | 115 | 8656 | yds | Allen Wu 吳育騰 | MUTED OLIVE/DK OLIVE | Agree | 7370 | 7370 | 1121 | 2.1 | 1121 | 0 | 0 | 0% | 接疋,擦傷/刮傷/勾紗,油/髒/色污 | [6 empty] | 大貨品質在接受標準內 | [16 empty] | 無色樣，品質樣業務提供 | 已簽核 | 單色結論為Pass。(The conclusion is Pass.) |  |  | 2026/01/26 | 2026/03/02 | 2026/04/16 |  |  |  |  | VIN-MK2
191776 | 2025/12/23 | Auto |  | DKS | Lu Lee 李璐 | V2B | DAM15110_Q326 | TMKF-25-10844 | NAS |  |  | 旭寬企業 | TAIWAN | VIN-MK2B | 2026/01/26 | 2026/01/26 | Polyester 100% | Knit | Mesh | Dyed | P/D,1x1 | NA,Wicking | 54 | 115 | 9091 | yds | Allen Wu 吳育騰 | ORANGE.COM/DK ORANGE | Agree | 1988 | 1988 | 250 | 2.4 | 250 | 0 | 0 | 0% | 擦傷/刮傷/勾紗,油/髒/色污 | [6 empty] | 大貨品質在接受標準內 | [16 empty] | 無色樣，品質樣業務提供 | 已簽核 | 單色結論為Pass。(The conclusion is Pass.) |  |  | 2026/01/26 | 2026/03/02 | 2026/04/16 |  |  |  |  | VIN-MK2
190715 | 2025/12/23 | Auto |  | DKS | Lu Lee 李璐 | V2B | DAM15110_Q326 | TMKF-25-10844 | NAS |  |  | 旭寬企業 | TAIWAN | VIN-MK2B | 2026/01/07 | 2026/01/07 | Polyester 100% | Knit | Mesh | Dyed | P/D,1x1 | NA,Wicking | 54 | 115 | 287 | yds | Allen Wu 吳育騰 | ORIOLE/DK ORIOLE | Agree | 974 | 974 | 251 | 1.6 | 251 | 0 | 0 | 0% | 接疋 | [6 empty] | 大貨品質在接受標準內 | [16 empty] | 無色樣，品質樣業務提供 | 已簽核 | 單色結論為Pass。(The conclusion is Pass.) |  |  | 2026/01/26 | 2026/03/02 | 2026/04/16 |  |  |  |  | VIN-MK2
190993 | 2025/12/23 | Auto |  | DKS | Lu Lee 李璐 | V2B | DAM15110_Q326 | TMKF-25-10844 | NAS |  |  | 旭寬企業 | TAIWAN | VIN-MK2B | 2026/01/12 | 2026/01/12 | Polyester 100% | Knit | Mesh | Dyed | P/D,1x1 | NA,Wicking | 54 | 115 | 7067 | yds | Allen Wu 吳育騰 | PURE BLACK DD | Agree | 1566 | 1566 | 255 | 1.2 | 255 | 0 | 0 | 0% | 擦傷/刮傷/勾紗,油/髒/色污 | [6 empty] | 大貨品質在接受標準內 | [16 empty] | 無色樣，品質樣業務提供 | 已簽核 | 單色結論為Pass。(The conclusion is Pass.) |  |  | 2026/01/26 | 2026/03/02 | 2026/04/16 |  |  |  |  | VIN-MK2
191247 | 2025/12/23 | Auto |  | DKS | Lu Lee 李璐 | V2B | DAM15110_Q326 | TMKF-25-10844 | NAS |  |  | 旭寬企業 | TAIWAN | VIN-MK2B | 2026/01/14 | 2026/01/16 | Polyester 100% | Knit | Mesh | Dyed | P/D,1x1 | NA,Wicking | 54 | 115 | 7067 | yds | Allen Wu 吳育騰 | PURE BLACK DD | Agree | 6235 | 6235 | 737 | 3.9 | 737 | 0 | 0 | 0% | 接疋,油/髒/色污,破洞 | [6 empty] | 大貨品質在接受標準內 | [16 empty] | 無色樣，品質樣業務提供 | 已簽核 | 單色結論為Pass。(The conclusion is Pass.) |  |  | 2026/01/26 | 2026/03/02 | 2026/04/16 |  |  |  |  | VIN-MK2
190645 | 2025/12/23 | Auto |  | DKS | Lu Lee 李璐 | V2B | DAM15110_Q326 | TMKF-25-10844 | NAS |  |  | 旭寬企業 | TAIWAN | VIN-MK2B | 2026/01/06 | 2026/01/06 | Polyester 100% | Knit | Mesh | Dyed | P/D,1x1 | NA,Wicking | 54 | 115 | 1202 | yds | Allen Wu 吳育騰 | SPRING GREEN/DK GREEN | Agree | 1739 | 1739 | 366 | 3 | 366 | 0 | 0 | 0% | 接疋,油/髒/色污 | [6 empty] | 大貨品質在接受標準內 | [16 empty] | 無色樣，品質樣業務提供 | 已簽核 | 單色結論為Pass。(The conclusion is Pass.) |  |  | 2026/01/26 | 2026/03/02 | 2026/04/16 |  |  |  |  | VIN-MK2
190717 | 2025/12/23 | Auto |  | DKS | Lu Lee 李璐 | V2B | DAM15110_Q326 | TMKF-25-10844 | NAS |  |  | 旭寬企業 | TAIWAN | VIN-MK2B | 2026/01/07 | 2026/01/07 | Polyester 100% | Knit | Mesh | Dyed | P/D,1x1 | NA,Wicking | 54 | 115 | 121 | yds | Allen Wu 吳育騰 | TEAM BURGUNDY/DK BURG | Agree | 556 | 556 | 103 | 0 | 103 | 0 | 0 | 0% | [7 empty] | 大貨品質在接受標準內 | [16 empty] | 無色樣，品質樣業務提供 | 已簽核 | 單色結論為Pass。(The conclusion is Pass.) |  |  | 2026/01/26 | 2026/03/02 | 2026/04/16 |  |  |  |  | VIN-MK2
190718 | 2025/12/23 | Auto |  | DKS | Lu Lee 李璐 | V2B | DAM15110_Q326 | TMKF-25-10844 | NAS |  |  | 旭寬企業 | TAIWAN | VIN-MK2B | 2026/01/07 | 2026/01/07 | Polyester 100% | Knit | Mesh | Dyed | P/D,1x1 | NA,Wicking | 54 | 115 | 121 | yds | Allen Wu 吳育騰 | TEAM PURPLE/DK PURPLE | Agree | 457 | 457 | 100 | 0 | 100 | 0 | 0 | 0% | [7 empty] | 大貨品質在接受標準內 | [16 empty] | 無色樣，品質樣業務提供 | 已簽核 | 單色結論為Pass。(The conclusion is Pass.) |  |  | 2026/01/26 | 2026/03/02 | 2026/04/16 |  |  |  |  | VIN-MK2
190644 | 2025/12/23 | Auto |  | DKS | Lu Lee 李璐 | V2B | DAM15110_Q326 | TMKF-25-10844 | NAS |  |  | 旭寬企業 | TAIWAN | VIN-MK2B | 2026/01/06 | 2026/01/06 | Polyester 100% | Knit | Mesh | Dyed | P/D,1x1 | NA,Wicking | 54 | 115 | 2848 | yds | Allen Wu 吳育騰 | TEAM RED/DK RED | Agree | 2209 | 2209 | 372 | 2.4 | 372 | 0 | 0 | 0% | 接疋,擦傷/刮傷/勾紗,油/髒/色污 | [6 empty] | 大貨品質在接受標準內 | [16 empty] | 無色樣，品質樣業務提供 | 已簽核 | 單色結論為Pass。(The conclusion is Pass.) |  |  | 2026/01/26 | 2026/03/02 | 2026/04/16 |  |  |  |  | VIN-MK2
190646 | 2025/12/23 | Auto |  | DKS | Lu Lee 李璐 | V2B | DAM15110_Q326 | TMKF-25-10844 | NAS |  |  | 旭寬企業 | TAIWAN | VIN-MK2B | 2026/01/06 | 2026/01/06 | Polyester 100% | Knit | Mesh | Dyed | P/D,1x1 | NA,Wicking | 54 | 115 | 548 | yds | Allen Wu 吳育騰 | TEAM ROYAL BL/DK BLUE | Agree | 974 | 974 | 249 | 0 | 249 | 0 | 0 | 0% | [7 empty] | 大貨品質在接受標準內 | [16 empty] | 無色樣，品質樣業務提供 | 已簽核 | 單色結論為Pass。(The conclusion is Pass.) |  |  | 2026/01/26 | 2026/03/02 | 2026/04/16 |  |  |  |  | VIN-MK2
190643 | 2025/12/23 | Auto |  | DKS | Lu Lee 李璐 | V2B | DAM15110_Q326 | TMKF-25-10844 | NAS |  |  | 旭寬企業 | TAIWAN | VIN-MK2B | 2026/01/06 | 2026/01/06 | Polyester 100% | Knit | Mesh | Dyed | P/D,1x1 | NA,Wicking | 54 | 115 | 6031 | yds | Allen Wu 吳育騰 | UNI NAVY/PURE BLACK | Agree | 4870 | 4870 | 726 | 1.9 | 726 | 0 | 0 | 0% | 接疋,擦傷/刮傷/勾紗,橫檔/橫條,油/髒/色污 | [6 empty] | 大貨品質在接受標準內 | [16 empty] | 無色樣，品質樣業務提供 | 已簽核 | 單色結論為Pass。(The conclusion is Pass.) |  |  | 2026/01/26 | 2026/03/02 | 2026/04/16 |  |  |  |  | VIN-MK2
190574 | 2025/12/23 | Auto |  | DKS | Lu Lee 李璐 | V2B | DAM15111_Q326 | TMKF-25-10845 | NAS |  |  | 旭寬企業 | TAIWAN | VIN-MK2B | 2026/01/05 | 2026/01/05 | Polyester 100% | Knit | Mesh | Dyed | P/D,1x1 | NA,Wicking | 54 | 115 | 3416 | yds | Allen Wu 吳育騰 | TIPTOE/PURE WHITE | Agree | 5420 | 5420 | 878 | 0.9 | 878 | 0 | 0 | 0% | 接疋,擦傷/刮傷/勾紗,油/髒/色污 | [6 empty] | 大貨品質在接受標準內 | [16 empty] | 無色樣，品質樣業務提供 | 已簽核 | 單色結論為Pass。(The conclusion is Pass.) |  |  | 2026/01/26 | 2026/03/05 | 2026/03/25 |  |  |  |  | VIN-MK2
190572 | 2025/12/23 | Auto |  | DKS | Lu Lee 李璐 | V2B | DAM15113_Q326 | TMKF-25-10846 | NAS |  |  | 旭寬企業 | TAIWAN | VIN-MK1 | 2026/01/05 | 2026/01/05 | Polyester 100% | Knit | Mesh | Dyed | P/D,1x1 | NA,Wicking | 54 | 115 | 12386 | yds | Bill Wang 王逢茂 | BL CHALK/DK BL CHALK | Agree | 12982 | 12982 | 1976 | 2.2 | 1976 | 0 | 0 | 0% | 接疋,擦傷/刮傷/勾紗,油/髒/色污 | [6 empty] | 大貨品質在接受標準內 | [16 empty] | 無色樣，品質樣業務提供 | 已簽核 | 單色結論為Pass。(The conclusion is Pass.) |  |  | 2026/01/26 | 2026/03/11 | 2026/04/16 |  |  |  |  | VIN-MK1
191352 | 2025/12/23 | Auto |  | DKS | Lu Lee 李璐 | V2B | DAM15113_Q326 | TMKF-25-10846 | NAS |  |  | 旭寬企業 | TAIWAN | VIN-MK1 | 2026/01/14 | 2026/01/19 | Polyester 100% | Knit | Mesh | Dyed | P/D,1x1 | NA,Wicking | 54 | 115 | 13927 | yds | Bill Wang 王逢茂 | PURE BLACK DD | Agree | 4026 | 4026 | 377 | 1.6 | 377 | 0 | 0 | 0% | 擦傷/刮傷/勾紗,破洞 | [6 empty] | 大貨品質在接受標準內 | [16 empty] | 無色樣，品質樣業務提供 | 已簽核 | 單色結論為Pass。(The conclusion is Pass.) |  |  | 2026/01/26 | 2026/03/11 | 2026/04/16 |  |  |  |  | VIN-MK1
191353 | 2025/12/23 | Auto |  | DKS | Lu Lee 李璐 | V2B | DAM15113_Q326 | TMKF-25-10846 | NAS |  |  | 旭寬企業 | TAIWAN | VIN-MK1 | 2026/01/14 | 2026/01/19 | Polyester 100% | Knit | Mesh | Dyed | P/D,1x1 | NA,Wicking | 54 | 115 | 10934 | yds | Bill Wang 王逢茂 | PURE WHITE DD | Agree | 12805 | 12805 | 1844 | 1.9 | 1844 | 0 | 0 | 0% | 接疋,擦傷/刮傷/勾紗,油/髒/色污 | [6 empty] | 大貨品質在接受標準內 | [16 empty] | 無色樣，品質樣業務提供 | 已簽核 | 單色結論為Pass。(The conclusion is Pass.) |  |  | 2026/01/26 | 2026/03/11 | 2026/04/16 |  |  |  |  | VIN-MK1
190720 | 2025/12/23 | Auto |  | DKS | Lu Lee 李璐 | V2B | DAM15113_Q326 | TMKF-25-10846 | NAS |  |  | 旭寬企業 | TAIWAN | VIN-MK1 | 2026/01/06 | 2026/01/07 | Polyester 100% | Knit | Mesh | Dyed | P/D,1x1 | NA,Wicking | 54 | 115 | 9164 | yds | Allen Wu 吳育騰 | UNI NAVY/PURE BLACK | Agree | 6077 | 6077 | 992 | 2.9 | 992 | 0 | 0 | 0% | 接疋,擦傷/刮傷/勾紗,油/髒/色污 | [6 empty] | 大貨品質在接受標準內 | [16 empty] | 無色樣，品質樣業務提供 | 已簽核 | 單色結論為Pass。(The conclusion is Pass.) |  |  | 2026/01/26 | 2026/03/11 | 2026/04/16 |  |  |  |  | VIN-MK1
191774 | 2025/12/23 | Auto |  | DKS | Lu Lee 李璐 | V2B | DAB15100_Q326 | TMKF-25-10847 | NAS |  |  | 旭寬企業 | TAIWAN | VIN-MK2B | 2026/01/26 | 2026/01/26 | Polyester 100% | Knit | Jersey | Dyed | Y/D | NA,Wicking | 54 | 115 | 0 | yds | Allen Wu 吳育騰 | SPRING GREEN/GREENTAR | Agree | 1968 | 1968 | 364 | 1.1 | 364 | 0 | 0 | 0% | 接疋 | [6 empty] | 大貨品質在接受標準內 | [16 empty] | 無色樣，品質樣業務提供 | 已簽核 | 單色結論為Pass。(The conclusion is Pass.) |  |  | 2026/01/26 | 2026/03/02 | 2026/04/16 |  |  |  |  | VIN-MK2
190988 | 2025/12/23 | Auto |  | DKS | Lu Lee 李璐 | V2B | DAM15110_Q326 | TMKF-25-10849 | NAS |  |  | 旭寬企業 | TAIWAN | VIN-MK2B | 2026/01/12 | 2026/01/12 | Polyester 100% | Knit | Jersey | Dyed | Y/D | NA,Wicking | 54 | 115 | 4672 | yds | Allen Wu 吳育騰 | CLOUDY TOFU/DK TOFU | Agree | 3132 | 3132 | 498 | 0.4 | 498 | 0 | 0 | 0% | 擦傷/刮傷/勾紗 | [6 empty] | 大貨品質在接受標準內 | [16 empty] | 無色樣，品質樣業務提供 | 已簽核 | 單色結論為Pass。(The conclusion is Pass.) |  |  | 2026/01/26 | 2026/03/02 | 2026/04/16 |  |  |  |  | VIN-MK2
190987 | 2025/12/23 | Auto |  | DKS | Lu Lee 李璐 | V2B | DAM15110_Q326 | TMKF-25-10849 | NAS |  |  | 旭寬企業 | TAIWAN | VIN-MK2B | 2026/01/12 | 2026/01/12 | Polyester 100% | Knit | Jersey | Dyed | Y/D | NA,Wicking | 54 | 115 | 0 | yds | Allen Wu 吳育騰 | SOFT YELLOW/DAISY DAZ | Agree | 1593 | 1593 | 246 | 0 | 246 | 0 | 0 | 0% | [7 empty] | 大貨品質在接受標準內 | [16 empty] | 無色樣，品質樣業務提供 | 已簽核 | 單色結論為Pass。(The conclusion is Pass.) |  |  | 2026/01/26 | 2026/03/02 | 2026/04/16 |  |  |  |  | VIN-MK2
190525 | 2025/12/23 | Auto |  | GAP | Emma Chen 陳璟瑩 | V1B | 898394_SU26 | TMKF-25-10853 | AS |  |  | 蘇州東奕盛 | CHINA | VIN-TPLB | 2026/01/03 | 2026/01/03 | Recycled Polyester 100% | Knit | Jersey | PRT + Dyed | Paper PRT,P/D | NA,Flame Resistant | 58 | 205 | 1578 | yds | Jun Yan 嚴軍 | GPS265283_2A | Discuss | 1691 | 1691 | 170 | 12.9 | 0 | 170 | 0 | 0.9% | 接疋,棉粒/結頭/粗節,油/髒/色污 | [6 empty] | 單色扣點為B級,結論為Discuss | [16 empty] | 色樣、品質樣廠商提供 | 已簽核 | 請參考驗貨員意見。(Please refer QA's comments.) |  |  | 2026/01/08 | 2026/02/01 | 2026/03/06 |  |  |  |  | VIN-TPL
190524 | 2025/12/23 | Auto |  | GAP | Emma Chen 陳璟瑩 | V1B | 898394_SU26 | TMKF-25-10853 | AS |  |  | 蘇州東奕盛 | CHINA | VIN-TPLB | 2026/01/03 | 2026/01/03 | Recycled Polyester 100% | Knit | Jersey | PRT + Dyed | Paper PRT,P/D | NA,Flame Resistant | 58 | 205 | 1688 | yds | Jun Yan 嚴軍 | SPS262224_2A | Discuss | 1815 | 1815 | 251 | 13.5 | 84 | 167 | 0 | 1.1% | 接疋,染折/折痕,棉粒/結頭/粗節,油/髒/色污,破洞 | [6 empty] | 單色扣點為B級,結論為Discuss | [16 empty] | 色樣、品質樣廠商提供 | 已簽核 | 請參考驗貨員意見。(Please refer QA's comments.) |  |  | 2026/01/08 | 2026/02/01 | 2026/03/06 |  |  |  |  | VIN-TPL
191223 | 2025/11/26 | Auto |  | DKS | Etta Chiang 江俐蓉 | V2A | WAX232_Q326,WAX279_Q326 | TMKF-25-10876,TMKF-25-11259 | AS |  |  | REO-ECO | CHINA | IND-GLR1 | 2026/01/16 | 2026/01/16 | Polyester/Spandex 86/14% | Woven | Plain Weave | Dyed | Pigment Dye | NA,Anti-Odor,Quick Dry | 56 | 125 | 1661 | yds | Ken Kong 孔祥松 | PICKLED OLIVE | Agree | 2219 | 2219 | 223 | 6.7 | 223 | 0 | 0 | 0% | 接疋,油/髒/色污 | [6 empty] | 大貨品質在接受標準內 | [16 empty] | 色樣、品質樣廠商提供 | 已簽核 | 請參考驗貨員意見。(Please refer QA's comments.) |  |  | 2026/01/30 | 2026/03/10 | 2026/03/30 |  |  |  |  | IND-GLR1
191222 | 2025/11/26 | Auto |  | DKS | Etta Chiang 江俐蓉 | V2A | WAX232_Q326,WAX279_Q326 | TMKF-25-10876,TMKF-25-11259 | AS |  |  | REO-ECO | CHINA | IND-GLR1 | 2026/01/16 | 2026/01/16 | Polyester/Spandex 86/14% | Woven | Plain Weave | Dyed | Pigment Dye | NA,Anti-Odor,Quick Dry | 56 | 125 | 2962 | yds | Ken Kong 孔祥松 | SOFT MUSHROOM | Agree | 3354 | 3354 | 373 | 1.9 | 373 | 0 | 0 | 0% | 擦傷/刮傷/勾紗,油/髒/色污 | [6 empty] | 大貨品質在接受標準內 | [16 empty] | 色樣、品質樣廠商提供 | 已簽核 | 請參考驗貨員意見。(Please refer QA's comments.) |  |  | 2026/01/30 | 2026/03/10 | 2026/03/30 |  |  |  |  | IND-GLR1
191210 | 2025/11/26 | Auto |  | DKS | Etta Chiang 江俐蓉 | V2A | WAX232_Q326 | TMKF-25-10878 | AS |  |  | REO-ECO | CHINA | IND-GLR1 | 2026/01/16 | 2026/01/16 | Polyester/Spandex 86/14% | Woven | Plain Weave | Dyed | P/D | NA,Anti-Odor,Quick Dry | 56 | 135 | 531 | yds | Ken Kong 孔祥松 | PURE WHITE | Discuss | 987 | 987 | 134 | 10.4 | 0 | 134 | 0 | 0.1% | 油/髒/色污 | [6 empty] | 單色扣點為B級,結論為Discuss | [16 empty] | 色樣、品質樣廠商提供 | 已簽核 | 請參考驗貨員意見。(Please refer QA's comments.) |  |  | 2026/01/30 | 2026/03/06 | 2026/04/11 |  |  |  |  | IND-GLR1
191988 | 2025/11/26 | Auto |  | DKS | Etta Chiang 江俐蓉 | V2A | WAX232_Q326 | TMKF-25-10879 | AS |  |  | REO-ECO | CHINA | IND-GLR1 | 2026/01/29 | 2026/01/29 | Polyester/Spandex 86/14% | Woven | Plain Weave | Dyed | P/D | NA,Anti-Odor,Quick Dry | 56 | 133 | 84 | yds | Ajun He 何緒君 | PURE WHITE_K | Discuss | 130 | 130 | 130 | 12.3 | 0 | 130 | 0 | 0.7% | 接疋,油/髒/色污 | [6 empty] | 單色扣點為B級,結論為Discuss | [16 empty] | 色樣、品質樣廠商提供 | 已簽核 | 請參考驗貨員意見。(Please refer QA's comments.) |  |  | 2026/01/30 | 2026/03/06 | 2026/04/11 |  |  |  |  | IND-GLR1
191989 | 2025/11/26 | Auto |  | DKS | Etta Chiang 江俐蓉 | V2A | WAX232_Q326 | TMKF-25-10880 | AS |  |  | REO-ECO | CHINA | IND-GLR1 | 2026/01/29 | 2026/01/29 | Polyester/Spandex 86/14% | Woven | Plain Weave | Dyed | P/D | NA,Anti-Odor,Quick Dry | 56 | 122 | 258 | yds | Ajun He 何緒君 | PICKLED OLIVE_K | Agree | 306 | 306 | 122 | 9 | 122 | 0 | 0 | 0% | 橫檔/橫條,油/髒/色污 | [6 empty] | 大貨品質在接受標準內 | [16 empty] | 色樣、品質樣廠商提供 | 已簽核 | 請參考驗貨員意見。(Please refer QA's comments.) |  |  | 2026/01/30 | 2026/03/06 | 2026/04/11 |  |  |  |  | IND-GLR1
190786 | 2025/11/26 | Auto |  | DKS | Etta Chiang 江俐蓉 | V2A | WAX232_Q326 | TMKF-25-10882 | AS |  |  | 錦群 | TAIWAN | IND-GLR1 | 2025/12/30 | 2026/01/08 | Polyester 100% | Knit | Crepe | Dyed | P/D | NA,Wicking | 58 | 95 | 894 | yds | Bill Wang 王逢茂 | PICKLED OLIVE | Agree | 1433 | 1433 | 299 | 3.7 | 299 | 0 | 0 | 0% | 接疋,擦傷/刮傷/勾紗,油/髒/色污 | [6 empty] | 大貨品質在接受標準內 | [16 empty] | 無色樣，品質樣業務提供 | 已簽核 | 單色結論為Pass。(The conclusion is Pass.) |  |  | 2026/01/19 | 2026/03/06 | 2026/04/11 |  |  |  |  | IND-GLR1
190563 | 2025/12/19 | Wilson Wang 王葦勝 |  | TGT | Ariel Hu 胡銥芸 | V5B | 540963_7PK_C326 | TMKF-25-10884 | NAS |  | A | 江蘇金盟 | CHINA | CAB-MH1 MH2 | 2026/01/05 | 2026/01/05 | Cotton(BCI) 100% | Knit | Rib | PRT | Pigment PRT,1x1 | NA,NA | 62 | 155 | 35880 | yds | Jun Yan 嚴軍 | AOP811 | Agree | 12073 | 12073 | 1247 | 7.5 | 1146 | 101 | 0 | 0% | 接疋,棉粒/結頭/粗節,油/髒/色污 | [6 empty] | 部分匹扣點為B級,但單色結論為Pass | [16 empty] | 色樣、品質樣廠商提供 | 已簽核 | 請參考驗貨員意見。(Please refer QA's comments.) |  |  | 2026/01/09 | 2026/01/28 | 2026/03/11 |  |  |  |  | CAB-MH
191394 | 2025/12/19 | Wilson Wang 王葦勝 |  | TGT | Ariel Hu 胡銥芸 | V5B | 540963_7PK_C326 | TMKF-25-10886 | NAS |  | A | 江蘇金盟 | CHINA | CAB-MH1 MH2 | 2026/01/20 | 2026/01/20 | Cotton(BCI) 100% | Knit | Rib | Dyed | P/D,1x1 | NA,NA | 62 | 155 | 42158 | yds | Gul Wang 王國安 | NIGHTFALL BLUE | Agree | 2600 | 2600 | 298.8 | 7.4 | 197.5 | 101.3 | 0 | 0% | 接疋,擦傷/刮傷/勾紗,油/髒/色污,破洞 | [6 empty] | 部分匹扣點為B級,但單色結論為Pass | [16 empty] | 色樣、品質樣廠商提供 | 已簽核 | 請參考驗貨員意見。(Please refer QA's comments.) |  |  |  | 2026/01/28 | 2026/03/11 |  |  |  |  | CAB-MH
190589 | 2025/12/19 | Wilson Wang 王葦勝 |  | TGT | Ariel Hu 胡銥芸 | V5B | 540963_7PK_C326 | TMKF-25-10887 | NAS |  | A | 江蘇金盟 | CHINA | CAB-MH1 MH2 | 2026/01/05 | 2026/01/05 | Cotton(BCI)/Recycled Polyester 60/40% | Knit | Rib | Dyed | P/D,1x1 | NA,NA | 62 | 155 | 36478 | yds | Gul Wang 王國安 | CHARCOAL | Discuss | 3987 | 3987 | 479.3 | 10.8 | 192.2 | 287.1 | 0 | 0.2% | 接疋,破洞 | [6 empty] | 單色扣點為B級,結論為Discuss | [16 empty] | 色樣、品質樣廠商提供 | 已簽核 | 請參考驗貨員意見。(Please refer QA's comments.) |  |  | 2026/01/09 | 2026/01/28 | 2026/03/11 |  |  |  |  | CAB-MH
190587 | 2025/12/19 | Wilson Wang 王葦勝 |  | TGT | Ariel Hu 胡銥芸 | V5B | 540963_7PK_C326 | TMKF-25-10887 | NAS |  | A | 江蘇金盟 | CHINA | CAB-MH1 MH2 | 2026/01/05 | 2026/01/05 | Cotton(BCI)/Recycled Polyester 60/40% | Knit | Rib | Dyed | P/D,1x1 | NA,NA | 62 | 155 | 36478 | yds | Gul Wang 王國安 | CHUKCHI SEA | Discuss | 5541 | 5541 | 558.2 | 11.1 | 280.6 | 277.6 | 0 | 0.3% | 接疋,油/髒/色污,破洞 | [6 empty] | 單色扣點為B級,結論為Discuss | [16 empty] | 色樣、品質樣廠商提供 | 已簽核 | 請參考驗貨員意見。(Please refer QA's comments.) |  |  | 2026/01/09 | 2026/01/28 | 2026/03/11 |  |  |  |  | CAB-MH
190585 | 2025/12/19 | Wilson Wang 王葦勝 |  | TGT | Ariel Hu 胡銥芸 | V5B | 540963_7PK_C326 | TMKF-25-10887 | NAS |  | A | 江蘇金盟 | CHINA | CAB-MH1 MH2 | 2026/01/05 | 2026/01/05 | Cotton(BCI)/Recycled Polyester 60/40% | Knit | Rib | Dyed | P/D,1x1 | NA,NA | 62 | 155 | 36478 | yds | Gul Wang 王國安 | EBONY | Agree | 12295 | 12295 | 1209.2 | 9.9 | 815.9 | 393.3 | 0 | 0% | 接疋,油/髒/色污,破洞 | [6 empty] | 部分匹扣點為B級,但單色結論為Pass | [16 empty] | 色樣、品質樣廠商提供 | 已簽核 | 請參考驗貨員意見。(Please refer QA's comments.) |  |  | 2026/01/09 | 2026/01/28 | 2026/03/11 |  |  |  |  | CAB-MH
191020 | 2025/12/19 | Wilson Wang 王葦勝 |  | TGT | Ariel Hu 胡銥芸 | V5B | 540963_7PK_C326 | TMKF-25-10887 | NAS |  | A | 江蘇金盟 | CHINA | CAB-MH1 MH2 | 2026/01/13 | 2026/01/13 | Cotton(BCI)/Recycled Polyester 60/40% | Knit | Rib | Dyed | P/D,1x1 | NA,NA | 62 | 155 | 36478 | yds | Ken Kong 孔祥松 | EBONY | Discuss | 7570 | 7570 | 825.3 | 11.9 | 205.3 | 620 | 0 | 0.6% | 接疋,擦傷/刮傷/勾紗,棉粒/結頭/粗節,油/髒/色污,異纖/飛花,破洞 |  |  |  |  | 布邊不良 |  | 單色扣點為B級,結論為Discuss | [16 empty] | 色樣、品質樣廠商提供 | 已簽核 | 請參考驗貨員意見。(Please refer QA's comments.) |  |  | 2026/01/16 | 2026/01/28 | 2026/03/11 |  |  |  |  | CAB-MH
191398 | 2025/12/19 | Wilson Wang 王葦勝 |  | TGT | Ariel Hu 胡銥芸 | V5B | 540963_7PK_C326 | TMKF-25-10887 | NAS |  | A | 江蘇金盟 | CHINA | CAB-MH1 MH2 | 2026/01/20 | 2026/01/20 | Cotton(BCI)/Recycled Polyester 60/40% | Knit | Rib | Dyed | P/D,1x1 | NA,NA | 62 | 155 | 36478 | yds | Gul Wang 王國安 | EBONY | Discuss | 1700 | 1700 | 171 | 14.6 | 0 | 171 | 0 | 1.4% | 接疋,油/髒/色污,破洞 | [6 empty] | 單色扣點為B級,結論為Discuss | [16 empty] | 色樣、品質樣廠商提供 | 已簽核 | 請參考驗貨員意見。(Please refer QA's comments.) |  |  | 2026/01/23 | 2026/01/28 | 2026/03/11 |  |  |  |  | CAB-MH
190588 | 2025/12/19 | Wilson Wang 王葦勝 |  | TGT | Ariel Hu 胡銥芸 | V5B | 540963_7PK_C326 | TMKF-25-10887 | NAS |  | A | 江蘇金盟 | CHINA | CAB-MH1 MH2 | 2026/01/05 | 2026/01/05 | Cotton(BCI)/Recycled Polyester 60/40% | Knit | Rib | Dyed | P/D,1x1 | NA,NA | 62 | 155 | 36478 | yds | Gul Wang 王國安 | GOOD FELLOW BLUE | Discuss | 3940 | 3940 | 465.5 | 11.8 | 181.9 | 283.6 | 0 | 0.5% | 接疋,斷紗(斷經/斷緯),油/髒/色污,破洞 | [6 empty] | 單色扣點為B級,結論為Discuss | [16 empty] | 色樣、品質樣廠商提供 | 已簽核 | 請參考驗貨員意見。(Please refer QA's comments.) |  |  | 2026/01/09 | 2026/01/28 | 2026/03/11 |  |  |  |  | CAB-MH
191021 | 2025/12/19 | Wilson Wang 王葦勝 |  | TGT | Ariel Hu 胡銥芸 | V5B | 540963_7PK_C326 | TMKF-25-10887 | NAS |  | A | 江蘇金盟 | CHINA | CAB-MH1 MH2 | 2026/01/13 | 2026/01/13 | Cotton(BCI)/Recycled Polyester 60/40% | Knit | Rib | Dyed | P/D,1x1 | NA,NA | 62 | 155 | 36478 | yds | Ken Kong 孔祥松 | GOOD FELLOW BLUE | Discuss | 4663 | 4663 | 554.2 | 25.4 | 0 | 554.2 | 0 | 4.6% | 接疋,棉粒/結頭/粗節,油/髒/色污,破洞 | [6 empty] | 單色扣點為B級,結論為Discuss | [16 empty] | 色樣、品質樣廠商提供 | 已簽核 | 請參考驗貨員意見。(Please refer QA's comments.) |  |  | 2026/01/16 | 2026/01/28 | 2026/03/11 |  |  |  |  | CAB-MH
190586 | 2025/12/19 | Wilson Wang 王葦勝 |  | TGT | Ariel Hu 胡銥芸 | V5B | 540963_7PK_C326 | TMKF-25-10887 | NAS |  | A | 江蘇金盟 | CHINA | CAB-MH1 MH2 | 2026/01/05 | 2026/01/05 | Cotton(BCI)/Recycled Polyester 60/40% | Knit | Rib | Dyed | P/D,1x1 | NA,NA | 62 | 155 | 36478 | yds | Gul Wang 王國安 | PEPPERY GRAY | Discuss | 7577 | 7577 | 753 | 14.2 | 287.9 | 465.1 | 0 | 1.3% | 接疋,油/髒/色污,破洞 | [6 empty] | 單色扣點為B級,結論為Discuss | [16 empty] | 色樣、品質樣廠商提供 | 已簽核 | 請參考驗貨員意見。(Please refer QA's comments.) |  |  | 2026/01/09 | 2026/01/28 | 2026/03/11 |  |  |  |  | CAB-MH
190625 | 2025/12/19 | Wilson Wang 王葦勝 |  | TGT | Ariel Hu 胡銥芸 | V5B | 540963_7PK_C326 | TMKF-25-10887 | NAS |  | A | 江蘇金盟 | CHINA | CAB-MH1 MH2 | 2026/01/05 | 2026/01/06 | Cotton(BCI)/Recycled Polyester 60/40% | Knit | Rib | Dyed | P/D,1x1 | NA,NA | 62 | 155 | 36478 | yds | Gul Wang 王國安 | PEPPERY GRAY | Discuss | 3983 | 3983 | 476.3 | 11.3 | 188.3 | 288 | 0 | 0.4% | 接疋,油/髒/色污,破洞,破洞修補痕 | [6 empty] | 單色扣點為B級,結論為Discuss | [16 empty] | 色樣、品質樣廠商提供 | 已簽核 | 請參考驗貨員意見。(Please refer QA's comments.) |  |  | 2026/01/09 | 2026/01/28 | 2026/03/11 |  |  |  |  | CAB-MH
191399 | 2025/12/19 | Wilson Wang 王葦勝 |  | TGT | Ariel Hu 胡銥芸 | V5B | 540963_7PK_C326 | TMKF-25-10887 | NAS |  | A | 江蘇金盟 | CHINA | CAB-MH1 MH2 | 2026/01/20 | 2026/01/20 | Cotton(BCI)/Recycled Polyester 60/40% | Knit | Rib | Dyed | P/D,1x1 | NA,NA | 62 | 155 | 36478 | yds | Gul Wang 王國安 | TRANSLUCENT | Discuss | 4490 | 4490 | 493.2 | 12.8 | 98.3 | 394.9 | 0 | 0.8% | 接疋,油/髒/色污,異纖/飛花,破洞 |  |  |  |  | 布邊不良 |  | 單色扣點為B級,結論為Discuss | [16 empty] | 色樣、品質樣廠商提供 | 已簽核 | 請參考驗貨員意見。(Please refer QA's comments.) |  |  | 2026/01/23 | 2026/01/28 | 2026/03/11 |  |  |  |  | CAB-MH
191439 | 2025/12/19 | Wilson Wang 王葦勝 |  | TGT | Ariel Hu 胡銥芸 | V5B | 540964_7PK_C326 | TMKF-25-10889 | NAS |  | A | 江蘇金盟 | CHINA | CAB-MH3 | 2026/01/20 | 2026/01/20 | Cotton(BCI) 100% | Knit | Rib | Dyed | P/D,1x1 | NA,NA | 62 | 155 | 29147 | yds | Gul Wang 王國安 | FROTHY BLUE | Agree | 10495 | 10495 | 1201.3 | 9.3 | 801.1 | 400.2 | 0 | 0% | 接疋,擦傷/刮傷/勾紗,油/髒/色污,破洞 | [6 empty] | 部分匹扣點為B級,但單色結論為Pass | [16 empty] | 色樣、品質樣廠商提供 | 已簽核 | 請參考驗貨員意見。(Please refer QA's comments.) |  |  | 2026/01/23 | 2026/01/28 | 2026/03/11 |  |  |  |  | CAB-MH
191440 | 2025/12/19 | Wilson Wang 王葦勝 |  | TGT | Ariel Hu 胡銥芸 | V5B | 540964_7PK_C326 | TMKF-25-10889 | NAS |  | A | 江蘇金盟 | CHINA | CAB-MH3 | 2026/01/20 | 2026/01/20 | Cotton(BCI) 100% | Knit | Rib | Dyed | P/D,1x1 | NA,NA | 62 | 155 | 8380 | yds | Gul Wang 王國安 | SLEEK SILVER | Agree | 3950 | 3950 | 393.6 | 8.1 | 294.9 | 98.7 | 0 | 0% | 接疋,油/髒/色污,破洞 | [6 empty] | 部分匹扣點為B級,但單色結論為Pass | [16 empty] | 色樣、品質樣廠商提供 | 已簽核 | 請參考驗貨員意見。(Please refer QA's comments.) |  |  | 2026/01/23 | 2026/01/28 | 2026/03/11 |  |  |  |  | CAB-MH
191441 | 2025/12/19 | Wilson Wang 王葦勝 |  | TGT | Ariel Hu 胡銥芸 | V5B | 540964_7PK_C326 | TMKF-25-10889 | NAS |  | A | 江蘇金盟 | CHINA | CAB-MH3 | 2026/01/20 | 2026/01/20 | Cotton(BCI) 100% | Knit | Rib | Dyed | P/D,1x1 | NA,NA | 62 | 155 | 11840 | yds | Gul Wang 王國安 | VAPOR GREEN | Agree | 6010 | 6010 | 669.4 | 7.6 | 481 | 188.4 | 0 | 0% | 接疋,油/髒/色污,破洞 | [6 empty] | 部分匹扣點為B級,但單色結論為Pass | [16 empty] | 色樣、品質樣廠商提供 | 已簽核 | 請參考驗貨員意見。(Please refer QA's comments.) |  |  | 2026/01/23 | 2026/01/28 | 2026/03/11 |  |  |  |  | CAB-MH
190624 | 2025/12/19 | Wilson Wang 王葦勝 |  | TGT | Ariel Hu 胡銥芸 | V5B | 540963_7PK_C326,540964_7PK_C326 | TMKF-25-10886,TMKF-25-10889 | NAS |  | A | 江蘇金盟 | CHINA | CAB-MH1 MH2 MH3 | 2026/01/05 | 2026/01/06 | Cotton(BCI) 100% | Knit | Rib | Dyed | P/D,1x1 | NA,NA | 62 | 155 | 29147 | yds | Gul Wang 王國安 | FROTHY BLUE | Discuss | 5134 | 5134 | 608.4 | 11 | 196.2 | 412.2 | 0 | 0.3% | 接疋,擦傷/刮傷/勾紗,油/髒/色污,破洞 |  |  |  |  | 布邊不良 |  | 單色扣點為B級,結論為Discuss | [16 empty] | 色樣、品質樣廠商提供 | 已簽核 | 請參考驗貨員意見。(Please refer QA's comments.) |  |  | 2026/01/09 | 2026/01/28 | 2026/03/11 |  |  |  |  | CAB-MH
190622 | 2025/12/19 | Wilson Wang 王葦勝 |  | TGT | Ariel Hu 胡銥芸 | V5B | 540963_7PK_C326,540964_7PK_C326 | TMKF-25-10886,TMKF-25-10889 | NAS |  | A | 江蘇金盟 | CHINA | CAB-MH1 MH2 MH3 | 2026/01/05 | 2026/01/06 | Cotton(BCI) 100% | Knit | Rib | Dyed | P/D,1x1 | NA,NA | 62 | 155 | 64414 | yds | Gul Wang 王國安 | GOOD FELLOW BLUE | Agree | 15431 | 15431 | 1634.3 | 7.7 | 1325.9 | 308.4 | 0 | 0% | 接疋,染折/折痕,油/髒/色污,破洞 | [6 empty] | 部分匹扣點為B級,但單色結論為Pass | [16 empty] | 色樣、品質樣廠商提供 | 已簽核 | 請參考驗貨員意見。(Please refer QA's comments.) |  |  | 2026/01/09 | 2026/01/28 | 2026/03/11 |  |  |  |  | CAB-MH
191018 | 2025/12/19 | Wilson Wang 王葦勝 |  | TGT | Ariel Hu 胡銥芸 | V5B | 540963_7PK_C326,540964_7PK_C326 | TMKF-25-10886,TMKF-25-10889 | NAS |  | A | 江蘇金盟 | CHINA | CAB-MH1 MH2 MH3 | 2026/01/13 | 2026/01/13 | Cotton(BCI) 100% | Knit | Rib | Dyed | P/D,1x1 | NA,NA | 62 | 155 | 64414 | yds | Ken Kong 孔祥松 | GOOD FELLOW BLUE | Agree | 8580 | 8580 | 1015.1 | 6.2 | 912.9 | 102.2 | 0 | 0% | 接疋,擦傷/刮傷/勾紗,棉粒/結頭/粗節,油/髒/色污,異纖/飛花,破洞 | [6 empty] | 部分匹扣點為B級,但單色結論為Pass | [16 empty] | 色樣、品質樣廠商提供 | 已簽核 | 請參考驗貨員意見。(Please refer QA's comments.) |  |  | 2026/01/16 | 2026/01/28 | 2026/03/11 |  |  |  |  | CAB-MH
190623 | 2025/12/19 | Wilson Wang 王葦勝 |  | TGT | Ariel Hu 胡銥芸 | V5B | 540963_7PK_C326,540964_7PK_C326 | TMKF-25-10886,TMKF-25-10889 | NAS |  | A | 江蘇金盟 | CHINA | CAB-MH1 MH2 MH3 | 2026/01/05 | 2026/01/06 | Cotton(BCI) 100% | Knit | Rib | Dyed | P/D,1x1 | NA,NA | 62 | 155 | 44260 | yds | Gul Wang 王國安 | SLEEK SILVER | Discuss | 7728 | 7728 | 910.3 | 11.2 | 433.9 | 476.4 | 0 | 0.4% | 接疋,油/髒/色污,破洞 | [6 empty] | 單色扣點為B級,結論為Discuss | [16 empty] | 色樣、品質樣廠商提供 | 已簽核 | 請參考驗貨員意見。(Please refer QA's comments.) |  |  | 2026/01/09 | 2026/01/28 | 2026/03/11 |  |  |  |  | CAB-MH
191019 | 2025/12/19 | Wilson Wang 王葦勝 |  | TGT | Ariel Hu 胡銥芸 | V5B | 540963_7PK_C326,540964_7PK_C326 | TMKF-25-10886,TMKF-25-10889 | NAS |  | A | 江蘇金盟 | CHINA | CAB-MH1 MH2 MH3 | 2026/01/13 | 2026/01/13 | Cotton(BCI) 100% | Knit | Rib | Dyed | P/D,1x1 | NA,NA | 62 | 155 | 11840 | yds | Ken Kong 孔祥松 | VAPOR GREEN | Reject | 4470 | 4470 | 501.4 | 9.6 | 0 | 0 | 501.4 | 0% | 接疋,棉粒/結頭/粗節,油/髒/色污,破洞 | [5 empty] | 幅寬不足 | 單色結論為Fail,請打下並覆驗 |  | 簽核完成 |  |  | 1,VAPOR GREEN色，可裁幅宽小0.5英寸，评C级打下，其余部分抽驗匹瑕疵扣分為B級，但單色未超分。 2,檢查抽驗匹- 缸差、匹差、匹內差(轻微邊中)在接受範圍，請分缸使用。 3,以碼重估算碼長，平均短碼(-2.15~-4.41 %)，請更改碼長。 | 布廠安排反修後重新驗貨 | [10 empty] | 色樣、品質樣廠商提供 | 已簽核 | 請參考驗貨員意見。(Please refer QA's comments.) |  |  | 2026/01/16 | 2026/01/28 | 2026/03/11 | 林雪芬 不同意出貨 布廠安排反修後重新驗貨 | 覆驗完成 |  |  | CAB-MH
190564 | 2025/12/19 | Wilson Wang 王葦勝 |  | TGT | Ariel Hu 胡銥芸 | V5B | 540964_7PK_C326 | TMKF-25-10892 | NAS |  | A | 江蘇金盟 | CHINA | CAB-MH3 | 2026/01/05 | 2026/01/05 | Cotton(BCI) 100% | Knit | Rib | PRT + Dyed | Reactive PRT,P/D,1x1 | NA,NA | 62 | 155 | 10786 | yds | Jun Yan 嚴軍 | AOP006 | Agree | 10120 | 10120 | 1166 | 9.9 | 641 | 525 | 0 | 0% | 印花瑕疵,接疋,棉粒/結頭/粗節,油/髒/色污 | [6 empty] | 部分匹扣點為B級,但單色結論為Pass | [16 empty] | 色樣、品質樣廠商提供 | 已簽核 | 請參考驗貨員意見。(Please refer QA's comments.) |  |  | 2026/01/09 | 2026/01/28 | 2026/03/11 |  |  |  |  | CAB-MH
190469 | 2025/12/23 | Auto |  | GAP | Emma Chen 陳璟瑩 | V1B | 884698_SU26 | TMKF-25-10893 | AS |  |  | 蘇州東奕盛 | CHINA | CAB-MH3 | 2026/01/03 | 2026/01/03 | Recycled Polyester 100% | Knit | Rib | Dyed | P/D,3x1 | NA,Flame Resistant | 61 | 230 | 816 | yds | Jun Yan 嚴軍 | SPP262811_3A | Discuss | 843.2 | 843.2 | 148.3 | 19.6 | 0 | 148.3 | 0 | 2.9% | 接疋,棉粒/結頭/粗節,油/髒/色污 | [6 empty] | 單色扣點為B級,結論為Discuss | [16 empty] | 色樣、品質樣廠商提供 | 已簽核 | 請參考驗貨員意見。(Please refer QA's comments.) |  |  | 2026/01/05 | 2026/01/29 | 2026/03/05 |  |  |  |  | CAB-MH
191534 | 2025/12/23 | Auto |  | DKS | Gloria Tseng 曾珮雅 | V2B | WCG2010_Q326,WCG2015_Q326 | TMKF-25-10894,TMKF-25-10895 | NAS |  |  | 杭州新生 | CHINA | IND-GLD2 | 2026/01/22 | 2026/01/22 | Cotton/Nylon/Spandex 53/38/9% | Knit | Ponte Rome | Dyed | P/D | NA,Anti-UV,Wicking | 55 | 270 | 2978 | yds | Changzhi Wang 王昌智 | EVERGREEN GLADE | Agree | 1055 | 1055 | 143.4 | 6.3 | 143.4 | 0 | 0 | 0% | 接疋,棉粒/結頭/粗節,油/髒/色污 | [6 empty] | 大貨品質在接受標準內 | [16 empty] | 色樣、品質樣廠商提供 | 已簽核 | 請參考驗貨員意見。(Please refer QA's comments.) |  |  | 2026/01/26 | 2026/03/03 | 2026/04/13 |  |  |  |  | IND-GLD
192083 | 2025/12/23 | Auto |  | DKS | Gloria Tseng 曾珮雅 | V2B | WCG2010_Q326,WCG2015_Q326 | TMKF-25-10894,TMKF-25-10895 | NAS |  |  | 杭州新生 | CHINA | IND-GLD2 | 2026/01/30 | 2026/01/30 | Cotton/Nylon/Spandex 53/38/9% | Knit | Ponte Rome | Dyed | P/D | NA,Anti-UV,Wicking | 55 | 270 | 2978 | yds | Changzhi Wang 王昌智 | EVERGREEN GLADE | Agree | 2078 | 2078 | 245.1 | 9.4 | 128.6 | 116.5 | 0 | 0% | 接疋,擦傷/刮傷/勾紗,棉粒/結頭/粗節,橫檔/橫條,油/髒/色污 | [6 empty] | 部分匹扣點為B級,但單色結論為Pass | [16 empty] | 色樣、品質樣廠商提供 | 已簽核 | 請參考驗貨員意見。(Please refer QA's comments.) |  |  | 2026/01/30 | 2026/03/03 | 2026/04/13 |  |  |  |  | IND-GLD
191535 | 2025/12/23 | Auto |  | DKS | Gloria Tseng 曾珮雅 | V2B | WCG2010_Q326,WCG2015_Q326 | TMKF-25-10894,TMKF-25-10895 | NAS |  |  | 杭州新生 | CHINA | IND-GLD2 | 2026/01/22 | 2026/01/22 | Cotton/Nylon/Spandex 53/38/9% | Knit | Ponte Rome | Dyed | P/D | NA,Anti-UV,Wicking | 55 | 270 | 1439 | yds | Changzhi Wang 王昌智 | KHAKI SAND | Agree | 1860 | 1860 | 199.5 | 6.5 | 199.5 | 0 | 0 | 0% | 接疋,棉粒/結頭/粗節,油/髒/色污 | [6 empty] | 大貨品質在接受標準內 | [16 empty] | 色樣、品質樣廠商提供 | 已簽核 | 請參考驗貨員意見。(Please refer QA's comments.) |  |  | 2026/01/26 | 2026/03/03 | 2026/04/13 |  |  |  |  | IND-GLD
191538 | 2025/12/23 | Auto |  | DKS | Gloria Tseng 曾珮雅 | V2B | WCG2010_Q326,WCG2015_Q326 | TMKF-25-10894,TMKF-25-10895 | NAS |  |  | 杭州新生 | CHINA | IND-GLD2 | 2026/01/22 | 2026/01/22 | Cotton/Nylon/Spandex 53/38/9% | Knit | Ponte Rome | Dyed | P/D | NA,Anti-UV,Wicking | 55 | 270 | 3973 | yds | Changzhi Wang 王昌智 | PERSIAN PINK | Reject | 973 | 973 | 133.8 | 9.7 | 67.1 | 0 | 66.7 | 0% | 接疋,棉粒/結頭/粗節,油/髒/色污 | [5 empty] | 克重過輕 | 單色結論為Fail,請打下並覆驗 |  | 簽核完成 |  |  | 1>檢查抽驗匹- 缸差、匹內差(邊中)在接受範圍。 2>PERSIAN PINK第1#/2克重偏轻7.4%，评C级；PURE WHITE第2#/3匹小色点（针尖大小）每码20处左右（寄样），评C级，整缸打下。 3>以碼重估算碼長，部分缸短碼 0.4~1.2%，請更改碼長，详见验布资料。 4>部分缸轻微横条、紧边，可接受出货，不评级。 | [11 empty] | 色樣、品質樣廠商提供 | 已簽核 | 請參考驗貨員意見。(Please refer QA's comments.) |  |  | 2026/01/26 | 2026/03/03 | 2026/04/13 |  | 覆驗完成 |  |  | IND-GLD
192084 | 2025/12/23 | Auto |  | DKS | Gloria Tseng 曾珮雅 | V2B | WCG2010_Q326,WCG2015_Q326 | TMKF-25-10894,TMKF-25-10895 | NAS |  |  | 杭州新生 | CHINA | IND-GLD2 | 2026/01/30 | 2026/01/30 | Cotton/Nylon/Spandex 53/38/9% | Knit | Ponte Rome | Dyed | P/D | NA,Anti-UV,Wicking | 55 | 270 | 3973 | yds | Changzhi Wang 王昌智 | PERSIAN PINK | Reject | 3043 | 3043 | 383 | 10.7 | 128.9 | 123.9 | 130.2 | 0.2% | 接疋,斷紗(斷經/斷緯),棉粒/結頭/粗節,油/髒/色污,異纖/飛花,破洞 | 布面不平整 | [5 empty] | 單色結論為Fail,請打下並覆驗 |  | 簽核完成 |  |  | 1>PERSIAN PINK第2#缸布面起皱较明显，评C级。（附照片寄样） 2>抽验匹瑕疵扣分为B级，请补足损耗。 3>以码重估算码长，部分缸短码0.6~1.9%，请补足，详见验布资料。 4>部分缸紧边较明显，可接受出货，如有损耗需补足。 | [11 empty] | 色樣、品質樣廠商提供 | 已簽核 | 請參考驗貨員意見。(Please refer QA's comments.) |  |  | 2026/01/30 | 2026/03/03 | 2026/04/13 |  | 覆驗完成 |  |  | IND-GLD
191537 | 2025/12/23 | Auto |  | DKS | Gloria Tseng 曾珮雅 | V2B | WCG2010_Q326,WCG2015_Q326 | TMKF-25-10894,TMKF-25-10895 | NAS |  |  | 杭州新生 | CHINA | IND-GLD2 | 2026/01/22 | 2026/01/22 | Cotton/Nylon/Spandex 53/38/9% | Knit | Ponte Rome | Dyed | P/D | NA,Anti-UV,Wicking | 55 | 270 | 2385 | yds | Changzhi Wang 王昌智 | PURE BLACK | Agree | 958 | 958 | 133.8 | 9.7 | 67.6 | 66.2 | 0 | 0% | 接疋,染折/折痕,橫檔/橫條,油/髒/色污 | [6 empty] | 部分匹扣點為B級,但單色結論為Pass | [16 empty] | 色樣、品質樣廠商提供 | 已簽核 | 請參考驗貨員意見。(Please refer QA's comments.) |  |  | 2026/01/26 | 2026/03/03 | 2026/04/13 |  |  |  |  | IND-GLD
192085 | 2025/12/23 | Auto |  | DKS | Gloria Tseng 曾珮雅 | V2B | WCG2010_Q326,WCG2015_Q326 | TMKF-25-10894,TMKF-25-10895 | NAS |  |  | 杭州新生 | CHINA | IND-GLD2 | 2026/01/30 | 2026/01/30 | Cotton/Nylon/Spandex 53/38/9% | Knit | Ponte Rome | Dyed | P/D | NA,Anti-UV,Wicking | 55 | 270 | 2385 | yds | Changzhi Wang 王昌智 | PURE BLACK | Discuss | 1823 | 1823 | 202 | 10.9 | 64.2 | 137.8 | 0 | 0.3% | 接疋,棉粒/結頭/粗節,橫檔/橫條,油/髒/色污 | [6 empty] | 單色扣點為B級,結論為Discuss | [16 empty] | 色樣、品質樣廠商提供 | 已簽核 | 請參考驗貨員意見。(Please refer QA's comments.) |  |  | 2026/01/30 | 2026/03/03 | 2026/04/13 |  |  |  |  | IND-GLD
191536 | 2025/12/23 | Auto |  | DKS | Gloria Tseng 曾珮雅 | V2B | WCG2010_Q326,WCG2015_Q326 | TMKF-25-10894,TMKF-25-10895 | NAS |  |  | 杭州新生 | CHINA | IND-GLD2 | 2026/01/22 | 2026/01/22 | Cotton/Nylon/Spandex 53/38/9% | Knit | Ponte Rome | Dyed | P/D | NA,Anti-UV,Wicking | 55 | 270 | 1626 | yds | Changzhi Wang 王昌智 | PURE WHITE | Reject | 1692 | 1692 | 260.6 | 12.7 | 66.6 | 130.8 | 63.2 | 0.8% | 接疋,棉粒/結頭/粗節,油/髒/色污,異纖/飛花 |  |  |  |  | 背面瑕疵 |  | 單色結論為Fail,請打下並覆驗 |  | 簽核完成 |  |  | 1>檢查抽驗匹- 缸差、匹內差(邊中)在接受範圍。 2>PERSIAN PINK第1#/2克重偏轻7.4%，评C级；PURE WHITE第2#/3匹小色点（针尖大小）每码20处左右（寄样），评C级，整缸打下。 3>以碼重估算碼長，部分缸短碼 0.4~1.2%，請更改碼長，详见验布资料。 4>部分缸轻微横条、紧边，可接受出货，不评级。 | [11 empty] | 色樣、品質樣廠商提供 | 已簽核 | 請參考驗貨員意見。(Please refer QA's comments.) |  |  | 2026/01/26 | 2026/03/03 | 2026/04/13 |  | 覆驗完成 |  |  | IND-GLD
192086 | 2025/12/23 | Auto |  | DKS | Gloria Tseng 曾珮雅 | V2B | WCG2010_Q326,WCG2015_Q326 | TMKF-25-10894,TMKF-25-10895 | NAS |  |  | 杭州新生 | CHINA | IND-GLD2 | 2026/01/30 | 2026/01/30 | Cotton/Nylon/Spandex 53/38/9% | Knit | Ponte Rome | Dyed | P/D | NA,Anti-UV,Wicking | 55 | 270 | 1626 | yds | Changzhi Wang 王昌智 | PURE WHITE | Discuss | 720 | 720 | 132.4 | 21.9 | 0 | 132.4 | 0 | 3.6% | 接疋,棉粒/結頭/粗節,油/髒/色污,異纖/飛花,破洞 | [6 empty] | 單色扣點為B級,結論為Discuss | [16 empty] | 色樣、品質樣廠商提供 | 已簽核 | 請參考驗貨員意見。(Please refer QA's comments.) |  |  | 2026/01/30 | 2026/03/03 | 2026/04/13 |  |  |  |  | IND-GLD
190845 | 2025/12/23 | Auto |  | DKS | Gloria Tseng 曾珮雅 | V2B | MVG2504FS_Q326 | TMKF-25-10897 | AS |  |  | 兆升針織 | CHINA | IND-GLR1 | 2026/01/09 | 2026/01/11 | Polyamide/Elastane 71/29% | Knit | Tricot | Dyed | P/D | NA,Anti-Microbial,Anti-Odor,UPF 50+,Wick | 58 | 150 | 2583 | yds | Jimmy Shi 石振華 | DARKER ARDOSIA SLATE | Agree | 2957 | 2957 | 252 | 3.2 | 252 | 0 | 0 | 0% | 接疋 | [6 empty] | 大貨品質在接受標準內 | [16 empty] | 色樣、品質樣廠商提供 | 已簽核 | 請參考驗貨員意見。(Please refer QA's comments.) |  |  | 2026/01/26 | 2026/03/08 | 2026/04/13 |  |  |  |  | IND-GLR1
190526 | 2025/12/23 | Auto |  | GAP | Emma Chen 陳璟瑩 | V1B | 884615_SU26,898347_SU26 | TMKF-25-10674,TMKF-25-10901 | AS |  |  | 蘇州東奕盛 | CHINA | VIN-MK2A | 2026/01/03 | 2026/01/03 | Recycled Polyester 100% | Woven | Poplin | Dyed | Y/D | Brush (2 side),Flame Resistant | 55 | 125 | 2452 | yds | Jun Yan 嚴軍 | GWS265360_13A | Discuss | 2853 | 2853 | 342.1 | 11.7 | 0 | 342.1 | 0 | 0.5% | 接疋,棉粒/結頭/粗節,異纖/飛花 | [6 empty] | 單色扣點為B級,結論為Discuss | [16 empty] | 色樣、品質樣廠商提供 | 已簽核 | 請參考驗貨員意見。(Please refer QA's comments.) |  |  | 2026/01/06 | 2026/01/10 | 2026/02/06 |  |  |  |  | VIN-MK2
190527 | 2025/12/23 | Auto |  | GAP | Emma Chen 陳璟瑩 | V1B | 884615_SU26,898347_SU26 | TMKF-25-10674,TMKF-25-10901 | AS |  |  | 蘇州東奕盛 | CHINA | VIN-MK2A | 2026/01/03 | 2026/01/03 | Recycled Polyester 100% | Woven | Poplin | Dyed | Y/D | Brush (2 side),Flame Resistant | 55 | 125 | 2033 | yds | Jun Yan 嚴軍 | GWS265890 2A | Discuss | 2190 | 2190 | 250.1 | 13.2 | 0 | 250.1 | 0 | 1% | 棉粒/結頭/粗節,油/髒/色污,異纖/飛花 | [6 empty] | 單色扣點為B級,結論為Discuss | [16 empty] | 色樣、品質樣廠商提供 | 已簽核 | 請參考驗貨員意見。(Please refer QA's comments.) |  |  | 2026/01/06 | 2026/01/10 | 2026/02/06 |  |  |  |  | VIN-MK2
192024 | 2026/01/19 | Auto |  | GAP | Josie Do 杜氏翠恆 | V5C | 910040_SU26 | TMKF-25-10902 | AS |  |  | SNS FASHION | VIETNAM | VIN-MK3A | 2026/01/29 | 2026/01/29 | /Cotton /100% | Woven | Poplin | Dyed | P/D | NA,NA | 56 | 108 | 4831 | yds | NgocBich | BLACK | Reject | 2372 | 2372 | 1217 | 11.8 | 121 | 616 | 480 | 0.5% | 擦傷/刮傷/勾紗,斷紗(斷經/斷緯),染折/折痕,棉粒/結頭/粗節,橫檔/橫條,油/髒/色污 | [6 empty] | 單色結論為Fail,請打下並覆驗 |  | 簽核完成 |  |  | 1. Color:BLACK 291/ Lot:14/ Roll No: 18 & 19 & 20 & 21/ Overall Dye crease=> Reject the roll 2. Guarantee weght standards:157G/M2 | Roll #18, #19, #20, #21 have dye crease => Mill hold to ship these rolls, and will re-inspect and ship shortage by 2/6. Balance qty was ship out to avoid affect to production line. | - Mill hold to ship 4 defect rolls, and will re-inspect and ship shortage by 2/6. - If found issue bulk, SNS will handle with the issue (send replenishment/painitng) | [9 empty] | 色樣、品質樣廠商提供 | 已簽核 | 請參考驗貨員意見。(Please refer QA's comments.) |  |  | 2026/01/30 | 2026/03/04 | 2026/04/03 | 林雪芬 同意出貨 The mill will provide replenishment. | 同意出貨-瑕疵無法重修，補損出貨 |  |  | VIN-MK3
192025 | 2026/01/19 | Auto |  | GAP | Josie Do 杜氏翠恆 | V5C | 910040_SU26 | TMKF-25-10902 | AS |  |  | SNS FASHION | VIETNAM | VIN-MK3A | 2026/01/29 | 2026/01/29 | /Cotton /100% | Woven | Poplin | Dyed | P/D | NA,NA | 56 | 108 | 6384 | yds | NgocBich | OPTIC WHITE 1 | Agree | 4052 | 4052 | 695 | 3.9 | 695 | 0 | 0 | 0% | 擦傷/刮傷/勾紗,油/髒/色污,破洞 | [6 empty] | 大貨品質在接受標準內 | [16 empty] | 色樣、品質樣廠商提供 | 已簽核 | 請參考驗貨員意見。(Please refer QA's comments.) |  |  | 2026/01/30 | 2026/03/04 | 2026/04/03 |  |  |  |  | VIN-MK3
191201 | 2025/12/25 | Auto |  | DKS | Demi Hsu 許嘉恬 | V2A | WAX284_Q326 | TMKF-25-10923 | NAS |  |  | 亞太紡織 | CHINA | IND-GLR2 | 2026/01/16 | 2026/01/16 | Nylon/Cotton/Spandex 44/44/12% | Woven | Plain Weave | Dyed | P/D | NA,Anti-Microbial,UPF 50+,Wrinklefree | 55 | 135 | 6129 | yds | Ajun He 何緒君 | KANGAROO | Discuss | 1815.7 | 1815.7 | 517.8 | 9.7 | 377.7 | 140.1 | 0 | 0% | 接疋,擦傷/刮傷/勾紗,斷紗(斷經/斷緯),棉粒/結頭/粗節,橫檔/橫條,油/髒/色污 | [6 empty] | 單色扣點為B級,結論為Discuss | [16 empty] | 色樣、品質樣廠商提供 | 已簽核 | 請參考驗貨員意見。(Please refer QA's comments.) |  |  | 2026/01/26 | 2026/03/02 | 2026/04/11 |  |  |  |  | IND-GLR2
190823 | 2025/12/09 | Auto |  | DKS | Demi Hsu 許嘉恬 | V2A | WAX66_Q326 | TMKF-25-10924 | NAS |  |  | 亞太紡織 | CHINA | IND-GLR1 | 2026/01/09 | 2026/01/09 | Nylon/Cotton/Spandex 44/44/12% | Woven | Plain Weave | Dyed | P/D | NA,Anti-Microbial,UPF 50+,Wrinklefree | 55 | 135 | 13180 | yds | Ajun He 何緒君 | CLIMBING IVY | Reject | 2358 | 2358 | 501.5 | 21.1 | 0 | 266.6 | 234.9 | 3.3% | 接疋,擦傷/刮傷/勾紗,棉粒/結頭/粗節,橫檔/橫條,油/髒/色污,異纖/飛花 | 布面毛羽長 |  |  | 邊中色差 |  |  | 單色結論為Fail,請打下並覆驗 | 17# | 簽核完成 |  |  | 1.抽驗匹瑕疵扣分為B級，若有超損以成衣廠反應為準。 2.CLIMBING IVY 17# 边中差明显，布面毛羽长：发白，判C级。寄办 3.以实际码重核算，部分匹短码，请补足。 | C級打下, 安排復驗後出貨 | [10 empty] | 色樣、品質樣廠商提供 | 已簽核 | 請參考驗貨員意見。(Please refer QA's comments.) |  |  | 2026/01/19 | 2026/03/03 | 2026/04/11 |  | 覆驗完成 |  |  | IND-GLR1
191565 | 2025/12/09 | Auto |  | DKS | Demi Hsu 許嘉恬 | V2A | WAX66_Q326 | TMKF-25-10924 | NAS |  |  | 亞太紡織 | CHINA | IND-GLR1 | 2026/01/24 | 2026/01/23 | Nylon/Cotton/Spandex 44/44/12% | Woven | Plain Weave | Dyed | P/D | NA,Anti-Microbial,UPF 50+,Wrinklefree | 55 | 135 | 13180 | yds | Ajun He 何緒君 | CLIMBING IVY | Reject | 2631 | 2631 | 494.3 | 20.6 | 0 | 231.6 | 262.7 | 3.2% | 擦傷/刮傷/勾紗,斷紗(斷經/斷緯),棉粒/結頭/粗節,橫檔/橫條,異纖/飛花 | 風格不符 |  |  | 顏色不符 |  |  | 單色結論為Fail,請打下並覆驗 | 20# | 簽核完成 |  |  | 1.CLIMBING IVY 抽验20#布面发白，颜色太兰，打下判C级。 2.抽驗匹瑕疵扣分為B級，若有超損以成衣廠反應為準。 3.以实际码重核算，部分匹短码，请补足。 | 缸差台北看過也FAIL,重作再覆驗 | [10 empty] | 色樣、品質樣廠商提供 | 已簽核 | 請參考驗貨員意見。(Please refer QA's comments.) |  |  |  | 2026/03/03 | 2026/04/11 |  | 覆驗完成 |  |  | IND-GLR1
190822 | 2025/12/09 | Auto |  | DKS | Demi Hsu 許嘉恬 | V2A | WAX66_Q326 | TMKF-25-10924 | NAS |  |  | 亞太紡織 | CHINA | IND-GLR1 | 2026/01/09 | 2026/01/09 | Nylon/Cotton/Spandex 44/44/12% | Woven | Plain Weave | Dyed | P/D | NA,Anti-Microbial,UPF 50+,Wrinklefree | 55 | 135 | 17480 | yds | Ajun He 何緒君 | PURE BLACK | Discuss | 4537 | 4537 | 962.9 | 18.5 | 0 | 962.9 | 0 | 2.6% | 擦傷/刮傷/勾紗,棉粒/結頭/粗節,橫檔/橫條,異纖/飛花,破洞 | [6 empty] | 單色扣點為B級,結論為Discuss | [16 empty] | 色樣、品質樣廠商提供 | 已簽核 | 請參考驗貨員意見。(Please refer QA's comments.) |  |  | 2026/01/19 | 2026/03/03 | 2026/04/11 |  |  |  |  | IND-GLR1
191566 | 2025/12/09 | Auto |  | DKS | Demi Hsu 許嘉恬 | V2A | WAX66_Q326 | TMKF-25-10924 | NAS |  |  | 亞太紡織 | CHINA | IND-GLR1 | 2026/01/24 | 2026/01/23 | Nylon/Cotton/Spandex 44/44/12% | Woven | Plain Weave | Dyed | P/D | NA,Anti-Microbial,UPF 50+,Wrinklefree | 55 | 135 | 17480 | yds | Ajun He 何緒君 | PURE BLACK | Discuss | 3680 | 3680 | 732.2 | 24.7 | 0 | 732.2 | 0 | 4.4% | 擦傷/刮傷/勾紗,棉粒/結頭/粗節,橫檔/橫條,油/髒/色污,異纖/飛花 | [6 empty] | 單色扣點為B級,結論為Discuss | [16 empty] | 色樣、品質樣廠商提供 | 已簽核 | 請參考驗貨員意見。(Please refer QA's comments.) |  |  |  | 2026/03/03 | 2026/04/11 |  |  |  |  | IND-GLR1
192051 | 2025/12/09 | Auto |  | DKS | Demi Hsu 許嘉恬 | V2A | WAX66_Q226,WAX66_Q326 | TMKF-25-08968,TMKF-25-10924 | NAS |  |  | 亞太紡織 | CHINA | IND-GLR1 | 2026/01/30 | 2026/01/30 | Nylon/Cotton/Spandex 44/44/12% | Woven | Plain Weave | Dyed | P/D | NA,Anti-Microbial,UPF 50+,Wrinklefree | 55 | 135 | 26031 | yds | Ken Kong 孔祥松 | PURE BLACK | Discuss | 3645.9 | 3645.9 | 742.7 | 18.7 | 134.1 | 608.6 | 0 | 2.6% | 接疋,擦傷/刮傷/勾紗,橫檔/橫條,油/髒/色污,異纖/飛花 | [6 empty] | 單色扣點為B級,結論為Discuss | [16 empty] | 色樣、品質樣廠商提供 | 已簽核 | 請參考驗貨員意見。(Please refer QA's comments.) |  |  |  | 2026/01/17 | 2026/02/04 |  |  |  |  | IND-GLR1
192057 | 2025/12/09 | Auto |  | DKS | Demi Hsu 許嘉恬 | V2A | WAX66_Q326 | TMKF-25-10925 | NAS |  |  | 亞太紡織 | CHINA | IND-GLR1 | 2026/01/30 | 2026/01/30 | Nylon/Cotton/Spandex 44/44/12% | Woven | Plain Weave | Dyed | P/D | NA,Anti-Microbial,UPF 50+,Wicking ,Wrink | 55 | 145 | 12916 | yds | Ken Kong 孔祥松 | BLUE WHISP | Discuss | 1056.7 | 1056.7 | 223.7 | 11.2 | 0 | 223.7 | 0 | 0.4% | 接疋,斷紗(斷經/斷緯),油/髒/色污 | [6 empty] | 單色扣點為B級,結論為Discuss | [16 empty] | 色樣、品質樣廠商提供 | 已簽核 | 請參考驗貨員意見。(Please refer QA's comments.) |  |  |  | 2026/03/03 | 2026/04/11 |  |  |  |  | IND-GLR1
190584 | 2025/12/09 | Auto |  | KOH | Jenna Chan 詹靖宜 | V3C | WC6SJ101EP_SU26,WC6SJ101RS_SU26 | TMKF-25-10930 | AS |  |  | JUNG WOO | VIETNAM | VIN-TPLB TPLC | 2026/01/08 | 2026/01/05 | Cotton(BCI)/Polyester/Spandex 52/35/13% | Knit | Jersey | Dyed | P/D | NA,NA | 66 | 280 | 11199 | yds | NgocBich | BRIGHT WHITE | Reject | 1845 | 1845 | 312 | 62.2 | 0 | 83 | 229 | 15.7% | 接疋,斷紗(斷經/斷緯),染折/折痕,棉粒/結頭/粗節,油/髒/色污,異纖/飛花,破洞 |  |  |  |  | 布邊不良 |  | 單色結論為Fail,請打下並覆驗 |  | 簽核完成 |  |  | 1. Color:BRIGHT WHITE & SEATTLE NAVY/ F930WH-12-12M & F930WH-12-4M & F930NAVY-25-22/ The average point deduction is at C grade=>Reject the lot. 2.Color:SEATTLE NAVY/ Lot:F930BLA-31-21/ Roll No:18/ The average point deduction is at C grade=>Reject the roll. 2."Color:SEATTLE NAVY/ Lot:F930NAVY-25-27 / The total yard converted by weight , which will be shortage 3.6%, please replenish fabric based on requirement of garment factory. | [11 empty] | 色樣、品質樣廠商提供 | 已簽核 | 請參考驗貨員意見。(Please refer QA's comments.) |  |  | 2026/01/07 | 2026/01/02 | 2026/02/25 |  | 供應商已改善，自檢後出貨 |  |  | VIN-TPL
191429 | 2025/12/09 | Auto |  | KOH | Jenna Chan 詹靖宜 | V3C | WC6SJ101EP_SU26,WC6SJ101RS_SU26 | TMKF-25-10930 | AS |  |  | JUNG WOO | VIETNAM | VIN-TPLB TPLC | 2026/01/20 | 2026/01/20 | Cotton(BCI)/Polyester/Spandex 52/35/13% | Knit | Jersey | Dyed | P/D | NA,NA | 66 | 280 | 11199 | yds | HoaNguyen | BRIGHT WHITE | Reject | 1884 | 1884 | 517 | 33.3 | 40 | 316 | 161 | 7% | 接疋,斷紗(斷經/斷緯),染折/折痕,棉粒/結頭/粗節,油/髒/色污,破洞 | [5 empty] | 克重過輕 | 單色結論為Fail,請打下並覆驗 |  | 簽核完成 |  |  | 1.Color: BRIGHT WHITE / Lot: F930WH-12-4M / The average point deduction is at C grade & Underweight(20.36%)& crease mark ,please reject the lot. 2.Color: BRIGHT WHITE & MINERAL BLACK / Lot:F930WH-12-3MMM & F930BLA-31-21M & F930WH-12-12MMM/Roll: 11 & 5 & 12/ Average point at c grade ,after additional inspection ,please reject the roll. 3.Color:SEATTLE NAVY / Lot:F930NAVY-25-22M / The total yard converted by weight , which will be shortage 2.69%, please replenish fabric based on requirement of garment factory. | Bright White, LOT#F930WH-12-4M過輕(-20.36%)/Crease Mark/短碼1.61~1.76% | 布廠打下這缸重新補布，礙於交期因素，布廠提供自檢報告給我們 雖然自檢報告中，有3捲超分C級，但布廠FOC給我們 | [9 empty] | 色樣、品質樣廠商提供 | 已簽核 | 請參考驗貨員意見。(Please refer QA's comments.) |  |  |  | 2026/01/02 | 2026/02/25 | 游蓓玟 供應商已改善，自檢後出貨 關注大貨裁剪生產狀況 | 供應商已改善，自檢後出貨 |  |  | VIN-TPL
190582 | 2025/12/09 | Auto |  | KOH | Jenna Chan 詹靖宜 | V3C | WC6SJ101EP_SU26,WC6SJ101RS_SU26 | TMKF-25-10930 | AS |  |  | JUNG WOO | VIETNAM | VIN-TPLB TPLC | 2026/01/08 | 2026/01/05 | Cotton(BCI)/Polyester/Spandex 52/35/13% | Knit | Jersey | Dyed | P/D | NA,NA | 66 | 280 | 30324 | yds | NgocBich | MINERAL BLACK | Reject | 2914 | 2914 | 477 | 11.7 | 222 | 211 | 44 | 0.5% | 接疋,斷紗(斷經/斷緯),染折/折痕,破洞 | [6 empty] | 單色結論為Fail,請打下並覆驗 | [16 empty] | 色樣、品質樣廠商提供 | 已簽核 | 請參考驗貨員意見。(Please refer QA's comments.) |  |  | 2026/01/07 | 2026/01/02 | 2026/02/25 |  |  |  |  | VIN-TPL
191430 | 2025/12/09 | Auto |  | KOH | Jenna Chan 詹靖宜 | V3C | WC6SJ101EP_SU26,WC6SJ101RS_SU26 | TMKF-25-10930 | AS |  |  | JUNG WOO | VIETNAM | VIN-TPLB TPLC | 2026/01/20 | 2026/01/20 | Cotton(BCI)/Polyester/Spandex 52/35/13% | Knit | Jersey | Dyed | P/D | NA,NA | 66 | 280 | 30324 | yds | HoaNguyen | MINERAL BLACK | Reject | 935 | 935 | 178 | 20.8 | 87 | 43 | 48 | 3.2% | 接疋,擦傷/刮傷/勾紗,染折/折痕,橫檔/橫條,油/髒/色污,破洞 | [6 empty] | 單色結論為Fail,請打下並覆驗 |  | 簽核完成 |  |  | 1.Color: BRIGHT WHITE / Lot: F930WH-12-4M / The average point deduction is at C grade & Underweight(20.36%)& crease mark ,please reject the lot. 2.Color: BRIGHT WHITE & MINERAL BLACK / Lot:F930WH-12-3MMM & F930BLA-31-21M & F930WH-12-12MMM/Roll: 11 & 5 & 12/ Average point at c grade ,after additional inspection ,please reject the roll. 3.Color:SEATTLE NAVY / Lot:F930NAVY-25-22M / The total yard converted by weight , which will be shortage 2.69%, please replenish fabric based on requirement of garment factory. | 不出貨 | [10 empty] | 色樣、品質樣廠商提供 | 已簽核 | 請參考驗貨員意見。(Please refer QA's comments.) |  |  |  | 2026/01/02 | 2026/02/25 |  | 此面料後續不再安排出貨 |  |  | VIN-TPL
190583 | 2025/12/09 | Auto |  | KOH | Jenna Chan 詹靖宜 | V3C | WC6SJ101EP_SU26,WC6SJ101RS_SU26 | TMKF-25-10930 | AS |  |  | JUNG WOO | VIETNAM | VIN-TPLB TPLC | 2026/01/08 | 2026/01/05 | Cotton(BCI)/Polyester/Spandex 52/35/13% | Knit | Jersey | Dyed | P/D | NA,NA | 66 | 280 | 24537 | yds | NgocBich | SEATTLE NAVY | Reject | 2919 | 2919 | 404 | 29.2 | 41 | 275 | 88 | 5.8% | 接疋,斷紗(斷經/斷緯),染折/折痕,油/髒/色污,破洞,破洞修補痕 |  |  |  |  | 布邊不良 |  | 單色結論為Fail,請打下並覆驗 |  | 簽核完成 |  |  | 1. Color:BRIGHT WHITE & SEATTLE NAVY/ F930WH-12-12M & F930WH-12-4M & F930NAVY-25-22/ The average point deduction is at C grade=>Reject the lot. 2.Color:SEATTLE NAVY/ Lot:F930BLA-31-21/ Roll No:18/ The average point deduction is at C grade=>Reject the roll. 2."Color:SEATTLE NAVY/ Lot:F930NAVY-25-27 / The total yard converted by weight , which will be shortage 3.6%, please replenish fabric based on requirement of garment factory. | [11 empty] | 無標準樣 | 已簽核 | 請參考驗貨員意見。(Please refer QA's comments.) |  |  | 2026/01/07 | 2026/01/02 | 2026/02/25 |  | 覆驗完成 |  |  | VIN-TPL
191431 | 2025/12/09 | Auto |  | KOH | Jenna Chan 詹靖宜 | V3C | WC6SJ101EP_SU26,WC6SJ101RS_SU26 | TMKF-25-10930 | AS |  |  | JUNG WOO | VIETNAM | VIN-TPLB TPLC | 2026/01/20 | 2026/01/20 | Cotton(BCI)/Polyester/Spandex 52/35/13% | Knit | Jersey | Dyed | P/D | NA,NA | 66 | 280 | 24537 | yds | HoaNguyen | SEATTLE NAVY | Discuss | 957 | 957 | 169 | 16.6 | 45 | 124 | 0 | 2% | 接疋,染折/折痕,油/髒/色污,破洞 | [6 empty] | 單色扣點為B級,結論為Discuss | [16 empty] | 色樣、品質樣廠商提供 | 已簽核 | 請參考驗貨員意見。(Please refer QA's comments.) |  |  |  | 2026/01/02 | 2026/02/25 |  |  |  |  | VIN-TPL
190671 | 2025/12/02 | Auto |  | DKS | Etta Chiang 江俐蓉 | V2A | WAX15219_Q326 | TMKF-25-10931 | AS |  |  | REO-ECO | CHINA | VIN-LR3 | 2026/01/07 | 2026/01/07 | Polyester/Spandex 86/14% | Woven | Plain Weave | PRT + Dyed | Pigment PRT,P/D | NA,Anti-Odor,Quick Dry | 56 | 125 | 3133 | yds | Ajun He 何緒君 | BRUSH CURRENT | Agree | 1603 | 1603 | 133 | 7.2 | 133 | 0 | 0 | 0% | 擦傷/刮傷/勾紗,橫檔/橫條,油/髒/色污 | [6 empty] | 大貨品質在接受標準內 | [16 empty] | 色樣、品質樣廠商提供 | 已簽核 | 請參考驗貨員意見。(Please refer QA's comments.) |  |  | 2026/01/30 | 2026/03/20 | 2026/04/16 |  |  |  |  | VIN-LR3
190669 | 2025/12/02 | Auto |  | DKS | Etta Chiang 江俐蓉 | V2A | WAX15219_Q326 | TMKF-25-10932 | AS |  |  | REO-ECO | CHINA | VIN-LR3 | 2026/01/07 | 2026/01/07 | Polyester/Spandex 86/14% | Woven | Plain Weave | Dyed | Pigment Dye | NA,Anti-Odor,Quick Dry | 56 | 125 | 4089 | yds | Ajun He 何緒君 | EVERGREEN GLADE | Agree | 1595 | 1595 | 251 | 7.2 | 251 | 0 | 0 | 0% | 接疋,擦傷/刮傷/勾紗,橫檔/橫條 | [6 empty] | 大貨品質在接受標準內 | [16 empty] | 色樣、品質樣廠商提供 | 已簽核 | 請參考驗貨員意見。(Please refer QA's comments.) |  |  | 2026/01/30 | 2026/03/20 | 2026/04/16 |  |  |  |  | VIN-LR3
191991 | 2025/12/02 | Auto |  | DKS | Etta Chiang 江俐蓉 | V2A | WAX15219_Q326 | TMKF-25-10932 | AS |  |  | REO-ECO | CHINA | VIN-LR3 | 2026/01/29 | 2026/01/29 | Polyester/Spandex 86/14% | Woven | Plain Weave | Dyed | Pigment Dye | NA,Anti-Odor,Quick Dry | 56 | 125 | 5909 | yds | Ajun He 何緒君 | PERSIAN PINK | Discuss | 1481 | 1481 | 187 | 24.1 | 0 | 187 | 0 | 4.2% | 接疋,擦傷/刮傷/勾紗,油/髒/色污 | [6 empty] | 單色扣點為B級,結論為Discuss | [16 empty] | 色樣、品質樣廠商提供 | 已簽核 | 請參考驗貨員意見。(Please refer QA's comments.) |  |  | 2026/01/30 | 2026/03/20 | 2026/04/16 |  |  |  |  | VIN-LR3
191211 | 2025/12/02 | Auto |  | DKS | Etta Chiang 江俐蓉 | V2A | WAX15219_Q326,WAX32308RE_Q326,WAX61_Q326 | TMKF-25-10932,TMKF-25-10935,TMKF-25-11482 | AS |  |  | REO-ECO | CHINA | VIN-LR1 LR3 | 2026/01/16 | 2026/01/16 | Polyester/Spandex 86/14% | Woven | Plain Weave | Dyed | Pigment Dye | NA,Anti-Odor,Quick Dry | 56 | 125 | 4089 | yds | Ken Kong 孔祥松 | EVERGREEN GLADE | Agree | 1497 | 1497 | 193 | 1 | 193 | 0 | 0 | 0% | 油/髒/色污 | [6 empty] | 大貨品質在接受標準內 | [16 empty] | 色樣、品質樣廠商提供 | 已簽核 | 請參考驗貨員意見。(Please refer QA's comments.) |  |  | 2026/01/30 | 2026/03/20 | 2026/04/16 |  |  |  |  | VIN-LR1
191212 | 2025/12/02 | Auto |  | DKS | Etta Chiang 江俐蓉 | V2A | WAX15219_Q326,WAX32308RE_Q326,WAX61_Q326 | TMKF-25-10932,TMKF-25-10935,TMKF-25-11482 | AS |  |  | REO-ECO | CHINA | VIN-LR1 LR3 | 2026/01/16 | 2026/01/16 | Polyester/Spandex 86/14% | Woven | Plain Weave | Dyed | Pigment Dye | NA,Anti-Odor,Quick Dry | 56 | 125 | 1837 | yds | Ken Kong 孔祥松 | KELP | Agree | 609 | 609 | 116 | 4.3 | 116 | 0 | 0 | 0% | 接疋,棉粒/結頭/粗節 | [6 empty] | 大貨品質在接受標準內 | [16 empty] | 色樣、品質樣廠商提供 | 已簽核 | 請參考驗貨員意見。(Please refer QA's comments.) |  |  | 2026/01/30 | 2026/03/20 | 2026/04/16 |  |  |  |  | VIN-LR1
191213 | 2025/12/02 | Auto |  | DKS | Etta Chiang 江俐蓉 | V2A | WAX15219_Q326,WAX32308RE_Q326,WAX61_Q326 | TMKF-25-10932,TMKF-25-10935,TMKF-25-11482 | AS |  |  | REO-ECO | CHINA | VIN-LR1 LR3 | 2026/01/16 | 2026/01/16 | Polyester/Spandex 86/14% | Woven | Plain Weave | Dyed | Pigment Dye | NA,Anti-Odor,Quick Dry | 56 | 125 | 5909 | yds | Ken Kong 孔祥松 | PERSIAN PINK | Reject | 3115 | 3115 | 491 | 4.7 | 371 | 0 | 120 | 0% | 接疋,棉粒/結頭/粗節,油/髒/色污 | [6 empty] | 單色結論為Fail,請打下並覆驗 | 5791#/7 | 簽核完成 |  |  | 1,PERSIAN PINK色，部分匹锈点多评C级单缸打下，其余抽驗匹瑕疵扣分在接受標準內。 2,檢查抽驗匹- 缸差、匹差、匹內差(邊中/頭尾)在接受範圍，請分缸使用。 3,以碼重估算碼長，部分缸短碼(-1.45 %），請更改碼長。 | [11 empty] | 色樣、品質樣廠商提供 | 已簽核 | 請參考驗貨員意見。(Please refer QA's comments.) |  |  | 2026/01/30 | 2026/03/20 | 2026/04/16 |  | 覆驗完成 |  |  | VIN-LR1
191215 | 2025/12/02 | Auto |  | DKS | Etta Chiang 江俐蓉 | V2A | WAX15219_Q326,WAX32308RE_Q326,WAX61_Q326 | TMKF-25-10932,TMKF-25-10935,TMKF-25-11482 | AS |  |  | REO-ECO | CHINA | VIN-LR1 LR3 | 2026/01/16 | 2026/01/16 | Polyester/Spandex 86/14% | Woven | Plain Weave | Dyed | Pigment Dye | NA,Anti-Odor,Quick Dry | 56 | 125 | 2242 | yds | Ken Kong 孔祥松 | SASSAFRAS | Agree | 1098 | 1098 | 126 | 1.6 | 126 | 0 | 0 | 0% | 擦傷/刮傷/勾紗,油/髒/色污 | [6 empty] | 大貨品質在接受標準內 | [16 empty] | 色樣、品質樣廠商提供 | 已簽核 | 請參考驗貨員意見。(Please refer QA's comments.) |  |  | 2026/01/30 | 2026/03/20 | 2026/04/16 |  |  |  |  | VIN-LR1
191216 | 2025/12/02 | Auto |  | DKS | Etta Chiang 江俐蓉 | V2A | WAX15219_Q326,WAX32308RE_Q326,WAX61_Q326 | TMKF-25-10932,TMKF-25-10935,TMKF-25-11482 | AS |  |  | REO-ECO | CHINA | VIN-LR1 LR3 | 2026/01/16 | 2026/01/16 | Polyester/Spandex 86/14% | Woven | Plain Weave | Dyed | Pigment Dye | NA,Anti-Odor,Quick Dry | 56 | 125 | 4777 | yds | Ken Kong 孔祥松 | SOFT MUSHROOM | Agree | 1594 | 1594 | 113 | 2.7 | 113 | 0 | 0 | 0% | 油/髒/色污 | [6 empty] | 大貨品質在接受標準內 | [16 empty] | 色樣、品質樣廠商提供 | 已簽核 | 請參考驗貨員意見。(Please refer QA's comments.) |  |  | 2026/01/30 | 2026/03/20 | 2026/04/16 |  |  |  |  | VIN-LR1
191214 | 2025/12/02 | Auto |  | DKS | Etta Chiang 江俐蓉 | V2A | WAX15219_Q326,WAX32308RE_Q326,WAX61_Q326 | TMKF-25-10932,TMKF-25-10935,TMKF-25-11482 | AS |  |  | REO-ECO | CHINA | VIN-LR1 LR3 | 2026/01/16 | 2026/01/16 | Polyester/Spandex 86/14% | Woven | Plain Weave | Dyed | Pigment Dye | NA,Anti-Odor,Quick Dry | 56 | 125 | 2080 | yds | Ken Kong 孔祥松 | TART YELLOW | Agree | 1026 | 1026 | 123 | 2.4 | 123 | 0 | 0 | 0% | 油/髒/色污 | [6 empty] | 大貨品質在接受標準內 | [16 empty] | 色樣、品質樣廠商提供 | 已簽核 | 請參考驗貨員意見。(Please refer QA's comments.) |  |  | 2026/01/30 | 2026/03/20 | 2026/04/16 |  |  |  |  | VIN-LR1
191990 | 2025/12/02 | Auto |  | DKS | Etta Chiang 江俐蓉 | V2A | WAX15219_Q326 | TMKF-25-10933 | AS |  |  | REO-ECO | CHINA | VIN-LR3 | 2026/01/29 | 2026/01/29 | Polyester/Spandex 86/14% | Woven | Plain Weave | Dyed | P/D | NA,Anti-Odor,Quick Dry | 56 | 135 | 576 | yds | Ajun He 何緒君 | PURE WHITE | Discuss | 733 | 733 | 115 | 13.9 | 0 | 115 | 0 | 1.2% | 油/髒/色污 |  |  |  |  | 背面瑕疵 |  | 單色扣點為B級,結論為Discuss | [16 empty] | 色樣、品質樣廠商提供 | 已簽核 | 請參考驗貨員意見。(Please refer QA's comments.) |  |  | 2026/01/30 | 2026/03/20 | 2026/04/16 |  |  |  |  | VIN-LR3
190670 | 2025/12/02 | Auto |  | DKS | Etta Chiang 江俐蓉 | V2A | WAX15219_Q326 | TMKF-25-10934 | AS |  |  | 錦群 | TAIWAN | VIN-LR3 | 2025/12/30 | 2026/01/07 | Polyester 100% | Knit | Crepe | Dyed | P/D | NA,Wicking | 58 | 95 | 1051 | yds | Bill Wang 王逢茂 | EVERGREEN GLADE | Agree | 1556 | 1556 | 297 | 3 | 297 | 0 | 0 | 0% | 接疋,擦傷/刮傷/勾紗 | [6 empty] | 大貨品質在接受標準內 | [16 empty] | 無色樣，品質樣業務提供 | 已簽核 | 單色結論為Pass。(The conclusion is Pass.) |  |  | 2026/01/23 | 2026/03/20 | 2026/04/16 |  |  |  |  | VIN-LR3
192004 | 2025/12/02 | Auto |  | DKS | Etta Chiang 江俐蓉 | V2A | WAX61_Q326 | TMKF-25-10935 | AS |  |  | REO-ECO | CHINA | VIN-LR1 | 2026/01/29 | 2026/01/29 | Polyester/Spandex 86/14% | Woven | Plain Weave | Dyed | Pigment Dye | NA,Anti-Odor,Quick Dry | 56 | 125 | 11088 | yds | Ajun He 何緒君 | PURE BLACK | Agree | 6332 | 6332 | 784 | 5 | 784 | 0 | 0 | 0% | 接疋,擦傷/刮傷/勾紗,橫檔/橫條 | [6 empty] | 大貨品質在接受標準內 | [16 empty] | 色樣、品質樣廠商提供 | 已簽核 | 請參考驗貨員意見。(Please refer QA's comments.) |  |  | 2026/01/30 | 2026/03/07 | 2026/05/28 |  |  |  |  | VIN-LR1
191513 | 2025/12/02 | Auto |  | DKS | Etta Chiang 江俐蓉 | V2A | WAX15219_Q326,WAX61_Q326 | TMKF-25-10932,TMKF-25-10935 | AS |  |  | REO-ECO | CHINA | VIN-LR1 LR3 | 2026/01/23 | 2026/01/21 | Polyester/Spandex 86/14% | Woven | Plain Weave | Dyed | Pigment Dye | NA,Anti-Odor,Quick Dry | 56 | 125 | 5909 | yds | Ken Kong 孔祥松 | PERSIAN PINK | Agree | 1415 | 1415 | 152 | 3.3 | 152 | 0 | 0 | 0% | 接疋,油/髒/色污 | [6 empty] | 大貨品質在接受標準內 | [16 empty] | 色樣、品質樣廠商提供 | 已簽核 | 請參考驗貨員意見。(Please refer QA's comments.) |  |  | 2026/01/30 | 2026/03/20 | 2026/04/16 |  |  |  |  | VIN-LR1
191514 | 2025/12/02 | Auto |  | DKS | Etta Chiang 江俐蓉 | V2A | WAX15219_Q326,WAX61_Q326 | TMKF-25-10932,TMKF-25-10935 | AS |  |  | REO-ECO | CHINA | VIN-LR1 LR3 | 2026/01/23 | 2026/01/21 | Polyester/Spandex 86/14% | Woven | Plain Weave | Dyed | Pigment Dye | NA,Anti-Odor,Quick Dry | 56 | 125 | 12570 | yds | Ken Kong 孔祥松 | PURE BLACK | Agree | 6656 | 6656 | 737 | 3.5 | 737 | 0 | 0 | 0% | 接疋,擦傷/刮傷/勾紗,斷紗(斷經/斷緯),棉粒/結頭/粗節,油/髒/色污,破洞 | [6 empty] | 大貨品質在接受標準內 | [16 empty] | 色樣、品質樣廠商提供 | 已簽核 | 請參考驗貨員意見。(Please refer QA's comments.) |  |  | 2026/01/30 | 2026/03/20 | 2026/04/16 |  |  |  |  | VIN-LR1
190668 | 2025/12/02 | Auto |  | DKS | Etta Chiang 江俐蓉 | V2A | WAX61_Q326 | TMKF-25-10936 | NAS |  |  | 合一 | TAIWAN | VIN-LR1 | 2026/01/07 | 2026/01/07 | Polyester/Spandex 87/13% | Knit | Jersey | Dyed | P/D | NA,NA | 58 | 300 | 1202 | yds | Bill Wang 王逢茂 | DARKER ARDOSIA SLATE | Discuss | 899 | 899 | 93 | 29.9 | 0 | 93 | 0 | 6% | 接疋,油/髒/色污 | [6 empty] | 單色扣點為B級,結論為Discuss | [16 empty] | 色樣、品質樣業務提供 | 已簽核 | 單色結論為Discuss。(The conclusion is Discuss.) |  |  | 2026/01/16 | 2026/03/07 | 2026/05/28 |  |  |  |  | VIN-LR1
190667 | 2025/12/02 | Auto |  | DKS | Etta Chiang 江俐蓉 | V2A | WAX61_Q326 | TMKF-25-10936 | NAS |  |  | 合一 | TAIWAN | VIN-LR1 | 2026/01/07 | 2026/01/07 | Polyester/Spandex 87/13% | Knit | Jersey | Dyed | P/D | NA,NA | 58 | 300 | 2401 | yds | Bill Wang 王逢茂 | PURE BLACK | Agree | 771 | 771 | 146 | 6.2 | 146 | 0 | 0 | 0% | 擦傷/刮傷/勾紗,油/髒/色污 | [6 empty] | 大貨品質在接受標準內 | [16 empty] | 無色樣，品質樣業務提供 | 已簽核 | 單色結論為Discuss。(The conclusion is Discuss.) |  |  | 2026/01/16 | 2026/03/07 | 2026/05/28 |  |  |  |  | VIN-LR1
191734 | 2025/12/02 | Auto |  | DKS | Etta Chiang 江俐蓉 | V2A | WAX61_Q326 | TMKF-25-10937 | AS |  |  | 錦群 | CHINA | VIN-LR1 | 2026/01/24 | 2026/01/24 | Polyester/Spandex 84/16% | Woven | Twill | Dyed | P/D,1x1 | NA,NA | 57 | 90 | 588 | yds | Qiang Chen 陳強 | DARKER ARDOSIA SLATE | Agree | 613 | 613 | 171 | 5.8 | 171 | 0 | 0 | 0% | 接疋,擦傷/刮傷/勾紗,油/髒/色污 | [6 empty] | 大貨品質在接受標準內 | [16 empty] | 色樣、品質樣廠商提供 | 已簽核 | 請參考驗貨員意見。(Please refer QA's comments.) |  |  |  | 2026/03/07 | 2026/05/28 |  |  |  |  | VIN-LR1
191733 | 2025/12/02 | Auto |  | DKS | Etta Chiang 江俐蓉 | V2A | WAX61_Q326 | TMKF-25-10937 | AS |  |  | 錦群 | CHINA | VIN-LR1 | 2026/01/24 | 2026/01/24 | Polyester/Spandex 84/16% | Woven | Twill | Dyed | P/D,1x1 | NA,NA | 57 | 90 | 1175 | yds | Qiang Chen 陳強 | PURE BLACK | Agree | 1729 | 1729 | 349 | 7.4 | 349 | 0 | 0 | 0% | 接疋,擦傷/刮傷/勾紗,棉粒/結頭/粗節,油/髒/色污 | [6 empty] | 大貨品質在接受標準內 | [16 empty] | 色樣、品質樣廠商提供 | 已簽核 | 請參考驗貨員意見。(Please refer QA's comments.) |  |  |  | 2026/03/07 | 2026/05/28 |  |  |  |  | VIN-LR1
191735 | 2025/12/02 | Auto |  | DKS | Etta Chiang 江俐蓉 | V2A | WAX61_Q326 | TMKF-25-10937 | AS |  |  | 錦群 | CHINA | VIN-LR1 | 2026/01/24 | 2026/01/24 | Polyester/Spandex 84/16% | Woven | Twill | Dyed | P/D,1x1 | NA,NA | 57 | 90 | 506 | yds | Qiang Chen 陳強 | SOFT MUSHROOM | Agree | 475 | 475 | 111 | 9 | 111 | 0 | 0 | 0% | 接疋,擦傷/刮傷/勾紗,油/髒/色污 | [6 empty] | 大貨品質在接受標準內 | [16 empty] | 色樣、品質樣廠商提供 | 已簽核 | 請參考驗貨員意見。(Please refer QA's comments.) |  |  |  | 2026/03/07 | 2026/05/28 |  |  |  |  | VIN-LR1
190447 | 2025/12/02 | Auto |  | KOH | Michelle Lin 林慧錦 | V3C | ZC6UZ012R/P | TMKF-25-10941 | AS |  | A | 昆山芃展 | CHINA | VIN-MK3A | 2026/01/02 | 2026/01/02 | Cotton(BCI)/Rayon 55/45% | Woven | Poplin | PRT | Reactive PRT | NA,NA | 52 | 90 | 6645 | yds | Jiangao Zhang 張建高 | COSTAL TILEWORK | Discuss | 6681 | 6681 | 908.5 | 11.1 | 112 | 796.5 | 0 | 0.3% | 接疋,棉粒/結頭/粗節,油/髒/色污 |  |  | 緯斜/緯弧過大 |  |  |  | 單色扣點為B級,結論為Discuss | [16 empty] | 色樣、品質樣廠商提供 | 已簽核 | 請參考驗貨員意見。(Please refer QA's comments.) |  |  | 2026/01/05 | 2026/02/02 | 2026/03/23 |  |  |  |  | VIN-MK3
190448 | 2025/12/02 | Auto |  | KOH | Michelle Lin 林慧錦 | V3C | ZC6UZ012R/P | TMKF-25-10941 | AS |  | A | 昆山芃展 | CHINA | VIN-MK3A | 2026/01/02 | 2026/01/02 | Cotton(BCI)/Rayon 55/45% | Woven | Poplin | PRT | Reactive PRT | NA,NA | 52 | 90 | 6801 | yds | Jiangao Zhang 張建高 | LEMON STRIPE | Agree | 6849 | 6849 | 922 | 6.1 | 922 | 0 | 0 | 0% | 接疋,棉粒/結頭/粗節,油/髒/色污,破洞 | [6 empty] | 大貨品質在接受標準內 | [16 empty] | 色樣、品質樣廠商提供 | 已簽核 | 請參考驗貨員意見。(Please refer QA's comments.) |  |  | 2026/01/05 | 2026/02/02 | 2026/03/23 |  |  |  |  | VIN-MK3
190449 | 2025/12/02 | Auto |  | KOH | Michelle Lin 林慧錦 | V3C | ZC6UZ012R/P | TMKF-25-10941 | AS |  | A | 昆山芃展 | CHINA | VIN-MK3A | 2026/01/02 | 2026/01/02 | Cotton(BCI)/Rayon 55/45% | Woven | Poplin | PRT | Reactive PRT | NA,NA | 52 | 90 | 6717 | yds | Jiangao Zhang 張建高 | SHELL WAVES | Discuss | 6801 | 6801 | 870.7 | 7.2 | 761 | 109.7 | 0 | 0% | 棉粒/結頭/粗節,油/髒/色污 |  |  |  |  | 布邊不良 |  | 單色扣點為B級,結論為Discuss | [16 empty] | 色樣、品質樣廠商提供 | 已簽核 | 請參考驗貨員意見。(Please refer QA's comments.) |  |  | 2026/01/05 | 2026/02/02 | 2026/03/23 |  |  |  |  | VIN-MK3
190989 | 2026/01/01 | Auto |  | GAP | Vanessa Han 韓宇佳 | V5C | 882924_SU26 | TMKF-25-10942 | AS |  |  | TUNG GA | VIETNAM | VIN-MK3A | 2026/01/23 | 2026/01/12 | Linen 100% | Woven | Plain Weave | Dyed | P/D | NA,NA | 51 | 115 | 2890 | yds | Alan Ku 古育倫 | GPS266801_2A | Reject | 2822.9 | 2822.9 | 446.3 | 9.2 | 0 | 0 | 446.3 | 0% | 印花瑕疵(印白),接疋,擦傷/刮傷/勾紗,斷紗(斷經/斷緯),棉粒/結頭/粗節,油/髒/色污 | [5 empty] | 匹長不足 | 單色結論為Fail,請打下並覆驗 |  | 簽核中 |  |  | 1.顏色:GPS266801_2A/缸號:A ,C/全面性粗細紗，無標準樣比對確認，判整缸C級。 2.顏色:GPS266801_2A/缸號:B/全面性粗細紗、印花露白，無標準樣比對確認，判整缸C級。 | [11 empty] | 無標準樣 | 已簽核 | 請參考驗貨員意見。(Please refer QA's comments.) |  |  | 2026/01/16 | 2026/01/08 | 2026/02/06 |  | 簽核中 |  |  | VIN-MK3
191598 | 2026/01/01 | Auto |  | GAP | Vanessa Han 韓宇佳 | V5C | 882924_SU26 | TMKF-25-10942 | AS |  |  | TUNG GA | VIETNAM | VIN-MK3A | 2026/01/22 | 2026/01/22 | Linen 100% | Woven | Plain Weave | Dyed | P/D | NA,NA | 51 | 115 | 2890 | yds | Alan Ku 古育倫 | GPS266801_2A | Discuss | 2823 | 2823 | 453.5 | 13.2 | 133 | 320.5 | 0 | 1% | 印花瑕疵(印白),斷紗(斷經/斷緯),棉粒/結頭/粗節 | [6 empty] | 單色扣點為B級,結論為Discuss | [16 empty] | 無標準樣 | 已簽核 | 請參考驗貨員意見。(Please refer QA's comments.) |  |  |  | 2026/01/08 | 2026/02/06 |  |  |  |  | VIN-MK3
190495 | 2026/01/01 | Auto |  | GAP | Vanessa Han 韓宇佳 | V5C | 882924_SU26 | TMKF-25-10942 | AS |  |  | TUNG GA | VIETNAM | VIN-MK3A | 2026/01/02 | 2026/01/02 | Linen 100% | Woven | Plain Weave | Dyed | P/D | NA,NA | 51 | 115 | 6569 | yds | NgocBich | NEW OFF WHITE | Discuss | 6596 | 6596 | 251.5 | 15.9 | 0 | 251.5 | 0 | 1.8% | 擦傷/刮傷/勾紗,斷紗(斷經/斷緯),棉粒/結頭/粗節,油/髒/色污,破洞 | [6 empty] | 單色扣點為B級,結論為Discuss | [16 empty] | 無標準樣 | 已簽核 | 請參考驗貨員意見。(Please refer QA's comments.) |  |  | 2026/01/16 | 2026/01/08 | 2026/02/06 |  |  |  |  | VIN-MK3
190484 | 2026/01/01 | Auto |  | GAP | Vanessa Han 韓宇佳 | V5C | 882924_SU26 | TMKF-25-10943 | AS |  |  | TUNG GA | VIETNAM | VIN-MK3A | 2026/01/02 | 2026/01/02 | Linen 100% | Woven | Plain Weave | Dyed | Y/D | NA,NA | 56 | 129 | 2510 | yds | NgocBich | SHIRTING BLUE | Reject | 2554 | 2554 | 235.5 | 7.6 | 0 | 0 | 235.5 | 0% | 擦傷/刮傷/勾紗,斷紗(斷經/斷緯),棉粒/結頭/粗節,油/髒/色污,異纖/飛花 | [6 empty] | 單色結論為Fail,請打下並覆驗 |  | 簽核完成 |  |  | 1. 現廠沒有標準樣.(請 TUNG GA寄碼布&瑕疵回台北辦公司確認) 2. 顏色:SHIRTING BLUE/缸號:A/ 全面性結頭=>打下整缸. | [11 empty] | 無標準樣 | 已簽核 | 請參考驗貨員意見。(Please refer QA's comments.) |  |  | 2026/01/24 | 2026/01/08 | 2026/02/06 |  | 覆驗完成 |  |  | VIN-MK3
190809 | 2026/01/01 | Auto |  | GAP | Vanessa Han 韓宇佳 | V5C | 882924_SU26 | TMKF-25-10943 | AS |  |  | TUNG GA | VIETNAM | VIN-MK3A | 2026/01/09 | 2026/01/07 | Linen 100% | Woven | Plain Weave | Dyed | Y/D | NA,NA | 56 | 129 | 2510 | yds | NgocBich | SHIRTING BLUE | Discuss | 2554 | 2554 | 343.2 | 26.2 | 0 | 343.2 | 0 | 4.9% | 接疋,擦傷/刮傷/勾紗,棉粒/結頭/粗節,油/髒/色污 | [6 empty] | 單色扣點為B級,結論為Discuss | [16 empty] | 無標準樣 | 已簽核 | 請參考驗貨員意見。(Please refer QA's comments.) |  |  | 2026/01/24 | 2026/01/08 | 2026/02/06 |  |  |  |  | VIN-MK3
191358 | 2025/12/02 | Auto |  | GU | Lillian Yang 楊婷媛 | V6A | 60226N009A_1 | TMKF-25-10945 | AS |  | A | P.T.GISTEX | INDONESIA | IND-STL STL3 | 2026/01/19 | 2026/01/19 | Polyester 100% | Woven | Twill | Dyed | P/D | NA,NA | 54 | 210 | 55495 | yds | Irfan | 07 GRAY | Reject | 23755 | 23755 | 966 | 6.8 | 284 | 240 | 442 | 0% | 擦傷/刮傷/勾紗,斷紗(斷經/斷緯),棉粒/結頭/粗節,針痕/直條 |  |  |  | 漸進色差 |  |  | 單色結論為Fail,請打下並覆驗 |  | 簽核完成 |  |  | General found: Broken yarn, knot/slub, stop mark, shading head end Reject lot as follow Col gray Pro 320223924 > reject shading head end Pro 320224707 > reject over point broken yarn Pro 320224712 > reject over point stop mark Pro 320224711 > reject shading head end Col Black Pro 320224077 > reject over points bad selvage Pro 330019968 > reject over points vertical line MK garment fty will offer the actual replenishment and loss rate, if necessary. | [11 empty] | 色樣、品質樣廠商提供 | 已簽核 | 請參考驗貨員意見。(Please refer QA's comments.) 因C級大貨超過20%，請打下並申請覆驗。 |  |  | 2026/01/26 | 2026/01/26 | 2026/03/11 |  | 覆驗完成 |  |  | IND-STL
191362 | 2025/12/02 | Auto |  | GU | Lillian Yang 楊婷媛 | V6A | 60226N009A_1 | TMKF-25-10945 | AS |  | A | P.T.GISTEX | INDONESIA | IND-STL STL3 | 2026/01/30 | 2026/01/20 | Polyester 100% | Woven | Twill | Dyed | P/D | NA,NA | 54 | 210 | 55495 | yds | Irfan | 07 GRAY | Discuss | 6543 | 6543 | 461 | 10.2 | 269 | 192 | 0 | 0.1% | 擦傷/刮傷/勾紗,斷紗(斷經/斷緯),棉粒/結頭/粗節 |  |  |  |  | 布邊不良 |  | 部分匹扣點為B級,但單色結論為Pass | [16 empty] | 色樣、品質樣廠商提供 | 已簽核 | 請參考驗貨員意見。(Please refer QA's comments.) |  |  | 2026/01/26 | 2026/01/26 | 2026/03/11 |  |  |  |  | IND-STL
191560 | 2025/12/02 | Auto |  | GU | Lillian Yang 楊婷媛 | V6A | 60226N009A_1 | TMKF-25-10945 | AS |  | A | P.T.GISTEX | INDONESIA | IND-STL STL3 | 2026/01/30 | 2026/01/23 | Polyester 100% | Woven | Twill | Dyed | P/D | NA,NA | 54 | 210 | 55495 | yds | Irfan | 07 GRAY | Reject | 9299 | 9299 | 436 | 12.2 | 0 | 178 | 258 | 0.7% | 擦傷/刮傷/勾紗,斷紗(斷經/斷緯),棉粒/結頭/粗節 |  |  |  | 漸進色差,邊中色差 |  |  | 單色結論為Fail,請打下並覆驗 |  | 簽核完成 |  |  | General found: Broken yarn, stop mark, knot, shading head end/ side to side Pro 320224711 & 320224712 shading head end Pro 320223924 shading side to side MK garment fty will offer the actual replenishment and loss rate, if necessary. | [11 empty] | 色樣、品質樣廠商提供 | 已簽核 | 請參考驗貨員意見。(Please refer QA's comments.) 因C級大貨超過20%，請打下並申請覆驗。 |  |  | 2026/01/26 | 2026/01/26 | 2026/03/11 |  | 覆驗完成 |  |  | IND-STL
191788 | 2025/12/02 | Auto |  | GU | Lillian Yang 楊婷媛 | V6A | 60226N009A_1 | TMKF-25-10945 | AS |  | A | P.T.GISTEX | INDONESIA | IND-STL STL3 | 2026/02/13 | 2026/01/26 | Polyester 100% | Woven | Twill | Dyed | P/D | NA,NA | 54 | 210 | 55495 | yds | Irfan | 07 GRAY | Agree | 1901 | 1901 | 190 | 7.4 | 190 | 0 | 0 | 0% | 擦傷/刮傷/勾紗,斷紗(斷經/斷緯),棉粒/結頭/粗節 | [6 empty] | 大貨品質在接受標準內 | [16 empty] | 色樣、品質樣廠商提供 | 已簽核 | 請參考驗貨員意見。(Please refer QA's comments.) |  |  |  | 2026/01/26 | 2026/03/11 |  |  |  |  | IND-STL
191799 | 2025/12/02 | Auto |  | GU | Lillian Yang 楊婷媛 | V6A | 60226N009A_1 | TMKF-25-10945 | AS |  | A | P.T.GISTEX | INDONESIA | IND-STL STL3 | 2026/02/13 | 2026/01/27 | Polyester 100% | Woven | Twill | Dyed | P/D | NA,NA | 54 | 210 | 55495 | yds | Irfan | 07 GRAY | Agree | 9926 | 9926 | 592 | 9.3 | 432 | 160 | 0 | 0% | 擦傷/刮傷/勾紗,斷紗(斷經/斷緯),棉粒/結頭/粗節,破洞 | [6 empty] | 部分匹扣點為B級,但單色結論為Pass | [16 empty] | 色樣、品質樣廠商提供 | 已簽核 | 請參考驗貨員意見。(Please refer QA's comments.) |  |  |  | 2026/01/26 | 2026/03/11 |  |  |  |  | IND-STL
192002 | 2025/12/02 | Auto |  | GU | Lillian Yang 楊婷媛 | V6A | 60226N009A_1 | TMKF-25-10945 | AS |  | A | P.T.GISTEX | INDONESIA | IND-STL STL3 | 2026/02/13 | 2026/01/29 | Polyester 100% | Woven | Twill | Dyed | P/D | NA,NA | 54 | 210 | 55495 | yds | Irfan | 07 GRAY | Agree | 12926 | 12926 | 680 | 9.3 | 440 | 240 | 0 | 0% | 擦傷/刮傷/勾紗,斷紗(斷經/斷緯),棉粒/結頭/粗節 | [6 empty] | 部分匹扣點為B級,但單色結論為Pass | [16 empty] | 色樣、品質樣廠商提供 | 已簽核 | 請參考驗貨員意見。(Please refer QA's comments.) |  |  |  | 2026/01/26 | 2026/03/11 |  |  |  |  | IND-STL
192060 | 2025/12/02 | Auto |  | GU | Lillian Yang 楊婷媛 | V6A | 60226N009A_1 | TMKF-25-10945 | AS |  | A | P.T.GISTEX | INDONESIA | IND-STL STL3 | 2026/01/30 | 2026/01/30 | Polyester 100% | Woven | Twill | Dyed | P/D | NA,NA | 54 | 210 | 55495 | yds | Irfan | 07 GRAY | Agree | 1364 | 1364 | 80 | 6.3 | 80 | 0 | 0 | 0% | 擦傷/刮傷/勾紗,棉粒/結頭/粗節 | [6 empty] | 大貨品質在接受標準內 | [16 empty] | 色樣、品質樣廠商提供 | 已簽核 | 請參考驗貨員意見。(Please refer QA's comments.) |  |  |  | 2026/01/26 | 2026/03/11 |  |  |  |  | IND-STL
191357 | 2025/12/02 | Auto |  | GU | Lillian Yang 楊婷媛 | V6A | 60226N009A_1 | TMKF-25-10945 | AS |  | A | P.T.GISTEX | INDONESIA | IND-STL STL3 | 2026/01/19 | 2026/01/19 | Polyester 100% | Woven | Twill | Dyed | P/D | NA,NA | 54 | 210 | 68665 | yds | Irfan | 09 BLACK | Reject | 18070 | 18070 | 729 | 7.1 | 534 | 0 | 195 | 0% | 擦傷/刮傷/勾紗,斷紗(斷經/斷緯),棉粒/結頭/粗節,針痕/直條 |  |  |  |  | 布邊不良,波浪/荷葉邊 |  | 單色結論為Fail,請打下並覆驗 |  | 簽核完成 |  |  | General found: Broken yarn, knot/slub, stop mark, shading head end Reject lot as follow Col gray Pro 320223924 > reject shading head end Pro 320224707 > reject over point broken yarn Pro 320224712 > reject over point stop mark Pro 320224711 > reject shading head end Col Black Pro 320224077 > reject over points bad selvage Pro 330019968 > reject over points vertical line MK garment fty will offer the actual replenishment and loss rate, if necessary. | [11 empty] | 色樣、品質樣廠商提供 | 已簽核 | 請參考驗貨員意見。(Please refer QA's comments.) 因C級大貨超過20%，請打下並申請覆驗。 |  |  | 2026/01/26 | 2026/01/26 | 2026/03/11 |  | 覆驗完成 |  |  | IND-STL
191363 | 2025/12/02 | Auto |  | GU | Lillian Yang 楊婷媛 | V6A | 60226N009A_1 | TMKF-25-10945 | AS |  | A | P.T.GISTEX | INDONESIA | IND-STL STL3 | 2026/01/30 | 2026/01/20 | Polyester 100% | Woven | Twill | Dyed | P/D | NA,NA | 54 | 210 | 68665 | yds | Irfan | 09 BLACK | Agree | 5528 | 5528 | 268 | 7.5 | 268 | 0 | 0 | 0% | 擦傷/刮傷/勾紗,斷紗(斷經/斷緯),棉粒/結頭/粗節 | [6 empty] | 大貨品質在接受標準內 | [16 empty] | 色樣、品質樣廠商提供 | 已簽核 | 請參考驗貨員意見。(Please refer QA's comments.) |  |  | 2026/01/26 | 2026/01/26 | 2026/03/11 |  |  |  |  | IND-STL
191521 | 2025/12/02 | Auto |  | GU | Lillian Yang 楊婷媛 | V6A | 60226N009A_1 | TMKF-25-10945 | AS |  | A | P.T.GISTEX | INDONESIA | IND-STL STL3 | 2026/01/22 | 2026/01/22 | Polyester 100% | Woven | Twill | Dyed | P/D | NA,NA | 54 | 210 | 68665 | yds | Irfan | 09 BLACK | Agree | 14372 | 14372 | 807 | 9.4 | 439 | 368 | 0 | 0% | 擦傷/刮傷/勾紗,斷紗(斷經/斷緯),棉粒/結頭/粗節 | [6 empty] | 部分匹扣點為B級,但單色結論為Pass | [16 empty] | 色樣、品質樣廠商提供 | 已簽核 | 請參考驗貨員意見。(Please refer QA's comments.) |  |  | 2026/01/26 | 2026/01/26 | 2026/03/11 |  |  |  |  | IND-STL
191561 | 2025/12/02 | Auto |  | GU | Lillian Yang 楊婷媛 | V6A | 60226N009A_1 | TMKF-25-10945 | AS |  | A | P.T.GISTEX | INDONESIA | IND-STL STL3 | 2026/01/30 | 2026/01/23 | Polyester 100% | Woven | Twill | Dyed | P/D | NA,NA | 54 | 210 | 68665 | yds | Irfan | 09 BLACK | Discuss | 8768 | 8768 | 386 | 10.9 | 168 | 218 | 0 | 0.3% | 擦傷/刮傷/勾紗,斷紗(斷經/斷緯),棉粒/結頭/粗節 | [6 empty] | 部分匹扣點為B級,但單色結論為Pass | [16 empty] | 色樣、品質樣廠商提供 | 已簽核 | 請參考驗貨員意見。(Please refer QA's comments.) 因C級大貨超過20%，請打下並申請覆驗。 |  |  | 2026/01/26 | 2026/01/26 | 2026/03/11 |  |  |  |  | IND-STL
191786 | 2025/12/02 | Auto |  | GU | Lillian Yang 楊婷媛 | V6A | 60226N009A_1 | TMKF-25-10945 | AS |  | A | P.T.GISTEX | INDONESIA | IND-STL STL3 | 2026/02/13 | 2026/01/26 | Polyester 100% | Woven | Twill | Dyed | P/D | NA,NA | 54 | 210 | 68665 | yds | Irfan | 09 BLACK | Agree | 7291 | 7291 | 491 | 7.9 | 491 | 0 | 0 | 0% | 擦傷/刮傷/勾紗,斷紗(斷經/斷緯),棉粒/結頭/粗節 | [6 empty] | 大貨品質在接受標準內 | [16 empty] | 色樣、品質樣廠商提供 | 已簽核 | 請參考驗貨員意見。(Please refer QA's comments.) |  |  |  | 2026/01/26 | 2026/03/11 |  |  |  |  | IND-STL
191800 | 2025/12/02 | Auto |  | GU | Lillian Yang 楊婷媛 | V6A | 60226N009A_1 | TMKF-25-10945 | AS |  | A | P.T.GISTEX | INDONESIA | IND-STL STL3 | 2026/02/13 | 2026/01/27 | Polyester 100% | Woven | Twill | Dyed | P/D | NA,NA | 54 | 210 | 68665 | yds | Irfan | 09 BLACK | Agree | 15524 | 15524 | 888 | 6.4 | 808 | 80 | 0 | 0% | 擦傷/刮傷/勾紗,斷紗(斷經/斷緯),棉粒/結頭/粗節 | [6 empty] | 部分匹扣點為B級,但單色結論為Pass | [16 empty] | 色樣、品質樣廠商提供 | 已簽核 | 請參考驗貨員意見。(Please refer QA's comments.) |  |  |  | 2026/01/26 | 2026/03/11 |  |  |  |  | IND-STL
192001 | 2025/12/02 | Auto |  | GU | Lillian Yang 楊婷媛 | V6A | 60226N009A_1 | TMKF-25-10945 | AS |  | A | P.T.GISTEX | INDONESIA | IND-STL STL3 | 2026/02/13 | 2026/01/29 | Polyester 100% | Woven | Twill | Dyed | P/D | NA,NA | 54 | 210 | 68665 | yds | Irfan | 09 BLACK | Agree | 8054 | 8054 | 607 | 7.2 | 509 | 98 | 0 | 0% | 擦傷/刮傷/勾紗,斷紗(斷經/斷緯),棉粒/結頭/粗節 | [6 empty] | 部分匹扣點為B級,但單色結論為Pass | [16 empty] | 色樣、品質樣廠商提供 | 已簽核 | 請參考驗貨員意見。(Please refer QA's comments.) |  |  |  | 2026/01/26 | 2026/03/11 |  |  |  |  | IND-STL
192049 | 2025/12/02 | Auto |  | GU | Lillian Yang 楊婷媛 | V6A | 60226N009A_1 | TMKF-25-10945 | AS |  | A | P.T.GISTEX | INDONESIA | IND-STL STL3 | 2026/01/30 | 2026/01/30 | Polyester 100% | Woven | Twill | Dyed | P/D | NA,NA | 54 | 210 | 68665 | yds | Irfan | 09 BLACK | Agree | 7693 | 7693 | 456 | 7 | 456 | 0 | 0 | 0% | 擦傷/刮傷/勾紗,斷紗(斷經/斷緯),棉粒/結頭/粗節 | [6 empty] | 大貨品質在接受標準內 | [16 empty] | 色樣、品質樣廠商提供 | 已簽核 | 請參考驗貨員意見。(Please refer QA's comments.) |  |  |  | 2026/01/26 | 2026/03/11 |  |  |  |  | IND-STL
191523 | 2025/12/02 | Auto |  | GU | Lillian Yang 楊婷媛 | V6A | 60226N009A_1 | TMKF-25-10945 | AS |  | A | P.T.GISTEX | INDONESIA | IND-STL STL3 | 2026/01/22 | 2026/01/22 | Polyester 100% | Woven | Twill | Dyed | P/D | NA,NA | 54 | 210 | 24887 | yds | Irfan | 31 BEIGE | Agree | 6247 | 6247 | 467 | 7.7 | 366 | 101 | 0 | 0% | 斷紗(斷經/斷緯),棉粒/結頭/粗節,油/髒/色污 | [6 empty] | 部分匹扣點為B級,但單色結論為Pass | [16 empty] | 色樣、品質樣廠商提供 | 已簽核 | 請參考驗貨員意見。(Please refer QA's comments.) |  |  | 2026/01/26 | 2026/01/26 | 2026/03/11 |  |  |  |  | IND-STL
191717 | 2025/12/02 | Auto |  | GU | Lillian Yang 楊婷媛 | V6A | 60226N009A_1 | TMKF-25-10945 | AS |  | A | P.T.GISTEX | INDONESIA | IND-STL STL3 | 2026/01/30 | 2026/01/23 | Polyester 100% | Woven | Twill | Dyed | P/D | NA,NA | 54 | 210 | 24887 | yds | Irfan | 31 BEIGE | Agree | 3336 | 3336 | 185 | 7 | 185 | 0 | 0 | 0% | 斷紗(斷經/斷緯),棉粒/結頭/粗節 | [6 empty] | 大貨品質在接受標準內 | [16 empty] | 色樣、品質樣廠商提供 | 已簽核 | 請參考驗貨員意見。(Please refer QA's comments.) 因C級大貨超過20%，請打下並申請覆驗。 |  |  | 2026/01/26 | 2026/01/26 | 2026/03/11 |  |  |  |  | IND-STL
191787 | 2025/12/02 | Auto |  | GU | Lillian Yang 楊婷媛 | V6A | 60226N009A_1 | TMKF-25-10945 | AS |  | A | P.T.GISTEX | INDONESIA | IND-STL STL3 | 2026/02/13 | 2026/01/26 | Polyester 100% | Woven | Twill | Dyed | P/D | NA,NA | 54 | 210 | 24887 | yds | Irfan | 31 BEIGE | Agree | 5988 | 5988 | 326 | 7.4 | 225 | 101 | 0 | 0% | 斷紗(斷經/斷緯),棉粒/結頭/粗節,油/髒/色污 | [6 empty] | 部分匹扣點為B級,但單色結論為Pass | [16 empty] | 色樣、品質樣廠商提供 | 已簽核 | 請參考驗貨員意見。(Please refer QA's comments.) |  |  |  | 2026/01/26 | 2026/03/11 |  |  |  |  | IND-STL
191798 | 2025/12/02 | Auto |  | GU | Lillian Yang 楊婷媛 | V6A | 60226N009A_1 | TMKF-25-10945 | AS |  | A | P.T.GISTEX | INDONESIA | IND-STL STL3 | 2026/02/13 | 2026/01/27 | Polyester 100% | Woven | Twill | Dyed | P/D | NA,NA | 54 | 210 | 24887 | yds | Irfan | 31 BEIGE | Agree | 3740 | 3740 | 200 | 6 | 200 | 0 | 0 | 0% | 斷紗(斷經/斷緯),棉粒/結頭/粗節,油/髒/色污 | [6 empty] | 大貨品質在接受標準內 | [16 empty] | 色樣、品質樣廠商提供 | 已簽核 | 請參考驗貨員意見。(Please refer QA's comments.) |  |  |  | 2026/01/26 | 2026/03/11 |  |  |  |  | IND-STL
192039 | 2025/12/02 | Auto |  | GU | Lillian Yang 楊婷媛 | V6A | 60226N009A_1 | TMKF-25-10945 | AS |  | A | P.T.GISTEX | INDONESIA | IND-STL STL3 | 2026/02/13 | 2026/01/29 | Polyester 100% | Woven | Twill | Dyed | P/D | NA,NA | 54 | 210 | 24887 | yds | Irfan | 31 BEIGE | Agree | 2478 | 2478 | 228 | 9.2 | 91 | 137 | 0 | 0% | 斷紗(斷經/斷緯),棉粒/結頭/粗節,油/髒/色污 | [6 empty] | 部分匹扣點為B級,但單色結論為Pass | [16 empty] | 色樣、品質樣廠商提供 | 已簽核 | 請參考驗貨員意見。(Please refer QA's comments.) |  |  |  | 2026/01/26 | 2026/03/11 |  |  |  |  | IND-STL
191522 | 2025/12/02 | Auto |  | GU | Lillian Yang 楊婷媛 | V6A | 60226N009A_1 | TMKF-25-10945 | AS |  | A | P.T.GISTEX | INDONESIA | IND-STL STL3 | 2026/01/22 | 2026/01/22 | Polyester 100% | Woven | Twill | Dyed | P/D | NA,NA | 54 | 210 | 9811 | yds | Irfan | 63 BLUE | Agree | 3870 | 3870 | 206 | 9.7 | 104 | 102 | 0 | 0% | 斷紗(斷經/斷緯),棉粒/結頭/粗節,破洞 | [6 empty] | 部分匹扣點為B級,但單色結論為Pass | [16 empty] | 色樣、品質樣廠商提供 | 已簽核 | 請參考驗貨員意見。(Please refer QA's comments.) |  |  | 2026/01/26 | 2026/01/26 | 2026/03/11 |  |  |  |  | IND-STL
191718 | 2025/12/02 | Auto |  | GU | Lillian Yang 楊婷媛 | V6A | 60226N009A_1 | TMKF-25-10945 | AS |  | A | P.T.GISTEX | INDONESIA | IND-STL STL3 | 2026/01/30 | 2026/01/23 | Polyester 100% | Woven | Twill | Dyed | P/D | NA,NA | 54 | 210 | 9811 | yds | Irfan | 63 BLUE | Agree | 2062 | 2062 | 108 | 4.6 | 108 | 0 | 0 | 0% | 斷紗(斷經/斷緯),棉粒/結頭/粗節 | [6 empty] | 大貨品質在接受標準內 | [16 empty] | 色樣、品質樣廠商提供 | 已簽核 | 請參考驗貨員意見。(Please refer QA's comments.) 因C級大貨超過20%，請打下並申請覆驗。 |  |  | 2026/01/26 | 2026/01/26 | 2026/03/11 |  |  |  |  | IND-STL
191984 | 2025/12/02 | Auto |  | GU | Lillian Yang 楊婷媛 | V6A | 60226N009A_1 | TMKF-25-10945 | AS |  | A | P.T.GISTEX | INDONESIA | IND-STL STL3 | 2026/02/13 | 2026/01/27 | Polyester 100% | Woven | Twill | Dyed | P/D | NA,NA | 54 | 210 | 9811 | yds | Irfan | 63 BLUE | Agree | 2070 | 2070 | 104 | 6.7 | 104 | 0 | 0 | 0% | 斷紗(斷經/斷緯),棉粒/結頭/粗節,油/髒/色污 | [6 empty] | 大貨品質在接受標準內 | [16 empty] | 色樣、品質樣廠商提供 | 已簽核 | 請參考驗貨員意見。(Please refer QA's comments.) |  |  |  | 2026/01/26 | 2026/03/11 |  |  |  |  | IND-STL
192038 | 2025/12/02 | Auto |  | GU | Lillian Yang 楊婷媛 | V6A | 60226N009A_1 | TMKF-25-10945 | AS |  | A | P.T.GISTEX | INDONESIA | IND-STL STL3 | 2026/02/13 | 2026/01/29 | Polyester 100% | Woven | Twill | Dyed | P/D | NA,NA | 54 | 210 | 9811 | yds | Irfan | 63 BLUE | Agree | 1949 | 1949 | 100 | 7 | 100 | 0 | 0 | 0% | 斷紗(斷經/斷緯),棉粒/結頭/粗節 | [6 empty] | 大貨品質在接受標準內 | [16 empty] | 色樣、品質樣廠商提供 | 已簽核 | 請參考驗貨員意見。(Please refer QA's comments.) |  |  |  | 2026/01/26 | 2026/03/11 |  |  |  |  | IND-STL
192059 | 2025/12/02 | Auto |  | GU | Lillian Yang 楊婷媛 | V6A | 60226N009A_1 | TMKF-25-10945 | AS |  | A | P.T.GISTEX | INDONESIA | IND-STL STL3 | 2026/01/30 | 2026/01/30 | Polyester 100% | Woven | Twill | Dyed | P/D | NA,NA | 54 | 210 | 9811 | yds | Irfan | 63 BLUE | Agree | 6116 | 6116 | 428 | 9.3 | 268 | 160 | 0 | 0% | 斷紗(斷經/斷緯),棉粒/結頭/粗節,油/髒/色污 | [6 empty] | 部分匹扣點為B級,但單色結論為Pass | [16 empty] | 色樣、品質樣廠商提供 | 已簽核 | 請參考驗貨員意見。(Please refer QA's comments.) |  |  |  | 2026/01/26 | 2026/03/11 |  |  |  |  | IND-STL
191169 | 2025/12/03 | Auto |  | DKS | Elain Huang 黃孟芳 | V2B | DAG16302_Q326,DAG25305_Q326,DAW16304_Q326,DAW16702_Q326,DAW25300_Q326,DAW25311_Q326,DAW26300_Q326,DAW26311_Q326,DAW26700_Q326 | TMKF-25-10954,TMKF-25-11170,TMKF-25-11172,TMKF-25-11360,TMKF-25-11364,TMKF-25-11368,TMKF-25-11525,TMKF-25-11529,TMKF-25-11543 | AS |  |  | PARADISE | CHINA | VIN-LR1 LR2 | 2026/01/28 | 2026/01/15 | Polyester/Spandex 74/26% | Knit | Scuba | Dyed | P/D | Peach (2 side),UPF 50+,Wicking | 58 | 280 | 27097 | yds | Yao Deng 鄧堯 | JET NAVY | Reject | 2290.8 | 2290.8 | 234.5 | 9.8 | 59 | 57.5 | 118 | 0% | 接疋,斷紗(斷經/斷緯),橫檔/橫條,油/髒/色污 |  |  |  |  | 布邊不良 |  | 單色結論為Fail,請打下並覆驗 |  | 簽核中 |  |  | 1>缸差,左右色稍有差异,在接受范围内. 2>部分匹布面竖条多条稍明,剪办看不明显可接受. 3>部分缸布两边1.5"内磨毛痕明显不ok（详见查布明细）,C级Reject. | 布邊磨毛痕無法透由回修改善 | 按QC 驗報部分缸布两边1.5"内磨毛痕全幅都有61" 扣除磨毛痕後可裁仍有58" 不影響用料 若後續到廠後有發現 布廠同意補損 | [9 empty] | 色樣、品質樣業務提供 | 已簽核 | 請參考驗貨員意見。(Please refer QA's comments.) |  |  | 2026/01/23 | 2026/03/09 | 2026/04/16 |  | 簽核中 |  |  | VIN-LR1
191172 | 2025/12/03 | Auto |  | DKS | Elain Huang 黃孟芳 | V2B | DAG16302_Q326,DAG25305_Q326,DAW16304_Q326,DAW16702_Q326,DAW25300_Q326,DAW25311_Q326,DAW26300_Q326,DAW26311_Q326,DAW26700_Q326 | TMKF-25-10954,TMKF-25-11170,TMKF-25-11172,TMKF-25-11360,TMKF-25-11364,TMKF-25-11368,TMKF-25-11525,TMKF-25-11529,TMKF-25-11543 | AS |  |  | PARADISE | CHINA | VIN-LR1 LR2 | 2026/01/28 | 2026/01/15 | Polyester/Spandex 74/26% | Knit | Scuba | Dyed | P/D | Peach (2 side),UPF 50+,Wicking | 58 | 280 | 29917 | yds | Yao Deng 鄧堯 | PURE BLACK | Agree | 1896 | 1896 | 240.2 | 8.3 | 121 | 119.2 | 0 | 0% | 接疋,斷紗(斷經/斷緯),破洞 | [6 empty] | 部分匹扣點為B級,但單色結論為Pass | [16 empty] | 色樣、品質樣業務提供 | 已簽核 | 請參考驗貨員意見。(Please refer QA's comments.) |  |  | 2026/01/23 | 2026/03/09 | 2026/04/16 |  |  |  |  | VIN-LR1
191170 | 2025/12/03 | Auto |  | DKS | Elain Huang 黃孟芳 | V2B | DAG16302_Q326,DAG25305_Q326,DAW16304_Q326,DAW16702_Q326,DAW25300_Q326,DAW25311_Q326,DAW26300_Q326,DAW26311_Q326,DAW26700_Q326 | TMKF-25-10954,TMKF-25-11170,TMKF-25-11172,TMKF-25-11360,TMKF-25-11364,TMKF-25-11368,TMKF-25-11525,TMKF-25-11529,TMKF-25-11543 | AS |  |  | PARADISE | CHINA | VIN-LR1 LR2 | 2026/01/28 | 2026/01/15 | Polyester/Spandex 74/26% | Knit | Scuba | Dyed | P/D | Peach (2 side),UPF 50+,Wicking | 58 | 280 | 14097 | yds | Yao Deng 鄧堯 | TRUE NAVY | Reject | 277.5 | 277.5 | 59.2 | 6.8 | 0 | 0 | 59.2 | 0% | 接疋 |  |  |  |  | 布邊不良 |  | 單色結論為Fail,請打下並覆驗 |  | 簽核完成 |  |  | 1>缸差,左右色稍有差异,在接受范围内. 2>部分匹布面竖条多条稍明,剪办看不明显可接受. 3>部分缸布两边1.5"内磨毛痕明显不ok（详见查布明细）,C级Reject. | 不出貨 | 按QC 驗報部分缸布两边1.5"内磨毛痕全幅都有61" 扣除磨毛痕後可裁仍有58" 不影響用料 若後續到廠後有發現 布廠同意補損 | [9 empty] | 色樣、品質樣業務提供 | 已簽核 | 請參考驗貨員意見。(Please refer QA's comments.) |  |  | 2026/01/23 | 2026/03/09 | 2026/04/16 |  | 同意出貨-瑕疵無法重修，補損出貨 |  |  | VIN-LR1
191840 | 2025/12/03 | Auto |  | DKS | Elain Huang 黃孟芳 | V2B | DAG16302_Q326,DAG26109_Q326,DAW16304_Q326,DAW16702_Q326,DAW25300_Q326,DAW25311_Q326,DAW26311_Q326,DAW26700_Q326 | TMKF-25-10954,TMKF-25-11167,TMKF-25-11170,TMKF-25-11172,TMKF-25-11360,TMKF-25-11525,TMKF-25-11529,TMKF-25-11543 | AS |  |  | PARADISE | CHINA | VIN-LR1 LR2 | 2026/01/28 | 2026/01/26 | Polyester/Spandex 74/26% | Knit | Scuba | Dyed | P/D | Peach (2 side),UPF 50+,Wicking | 58 | 280 | 504 | yds | Yao Deng 鄧堯 | BLUE CHALK | Discuss | 1130 | 1130 | 113.5 | 17.6 | 0 | 113.5 | 0 | 2.3% | 接疋,油/髒/色污,破洞 | [6 empty] | 單色扣點為B級,結論為Discuss | [16 empty] | 色樣、品質樣業務提供 | 已簽核 | 請參考驗貨員意見。(Please refer QA's comments.) |  |  |  | 2026/03/09 | 2026/04/16 |  |  |  |  | VIN-LR1
191845 | 2025/12/03 | Auto |  | DKS | Elain Huang 黃孟芳 | V2B | DAG16302_Q326,DAG26109_Q326,DAW16304_Q326,DAW16702_Q326,DAW25300_Q326,DAW25311_Q326,DAW26311_Q326,DAW26700_Q326 | TMKF-25-10954,TMKF-25-11167,TMKF-25-11170,TMKF-25-11172,TMKF-25-11360,TMKF-25-11525,TMKF-25-11529,TMKF-25-11543 | AS |  |  | PARADISE | CHINA | VIN-LR1 LR2 | 2026/01/28 | 2026/01/26 | Polyester/Spandex 74/26% | Knit | Scuba | Dyed | P/D | Peach (2 side),UPF 50+,Wicking | 58 | 280 | 17398 | yds | Yao Deng 鄧堯 | BROWN DECADENCE | Reject | 4224 | 4224 | 419.6 | 4.5 | 181.4 | 0 | 238.2 | 0% | 接疋,斷紗(斷經/斷緯),油/髒/色污 |  |  |  |  | 布邊不良 | 克重過輕 | 單色結論為Fail,請打下並覆驗 |  | 簽核完成 |  |  | 1>缸差较明,在核可范围内,ROSEWOOD 251128508#-3号卷头尾色差明显不ok,C级Reject. 2>部分匹瑕疵超疵有裁损,需补足,其中ROSEWOOD #-12号卷距边28"循环污渍8处,距边10"/19"循环污渍1/2匹超分不ok,C级Reject. 3>BROWN DECADENCE 251219097A# 实测克重偏轻7.14%不ok,C级Reject. 4>BROWN DECADENCE 251219097A#布两边1.5"内磨毛痕明显不ok,ROSEWOOD 251210535#布一边2"内磨毛痕明显不ok,JET NAVY 251130641A#/251130667#布一边1.25"竖条明显不ok,C级Reject. 5>部分匹布面竖条多条稍明/较明（详见查布明细）,剪办看可接受,其中JET NAVY 251130639#布面竖条多条明显不ok（寄样）,C级Reject. 注：26-27号共两天报告. | 布邊摩毛痕 無法透由回修改善,克重偏輕布廠會打下回修再重新安排驗貨 | 布邊摩毛扣除摩毛痕後仍有 58" 可裁不影響用量,故同意出貨後續若到廠後有發現影響可財則由布廠FOC 補損 | [9 empty] | 色樣、品質樣業務提供 | 已簽核 | 請參考驗貨員意見。(Please refer QA's comments.) |  |  |  | 2026/03/09 | 2026/04/16 | 許貿昇 同意出貨 布邊瑕疵不影響可裁幅款, 到廠後檢驗是否符合標準 | 同意出貨-瑕疵無法重修，補損出貨 |  |  | VIN-LR1
191848 | 2025/12/03 | Auto |  | DKS | Elain Huang 黃孟芳 | V2B | DAG16302_Q326,DAG26109_Q326,DAW16304_Q326,DAW16702_Q326,DAW25300_Q326,DAW25311_Q326,DAW26311_Q326,DAW26700_Q326 | TMKF-25-10954,TMKF-25-11167,TMKF-25-11170,TMKF-25-11172,TMKF-25-11360,TMKF-25-11525,TMKF-25-11529,TMKF-25-11543 | AS |  |  | PARADISE | CHINA | VIN-LR1 LR2 | 2026/01/28 | 2026/01/26 | Polyester/Spandex 74/26% | Knit | Scuba | Dyed | P/D | Peach (2 side),UPF 50+,Wicking | 58 | 280 | 87 | yds | Yao Deng 鄧堯 | CLASSIC KHAKI | Discuss | 148 | 148 | 35.1 | 14.2 | 0 | 35.1 | 0 | 1.3% | 接疋,油/髒/色污 | [6 empty] | 單色扣點為B級,結論為Discuss | [16 empty] | 色樣、品質樣業務提供 | 已簽核 | 請參考驗貨員意見。(Please refer QA's comments.) |  |  |  | 2026/03/09 | 2026/04/16 |  |  |  |  | VIN-LR1
191842 | 2025/12/03 | Auto |  | DKS | Elain Huang 黃孟芳 | V2B | DAG16302_Q326,DAG26109_Q326,DAW16304_Q326,DAW16702_Q326,DAW25300_Q326,DAW25311_Q326,DAW26311_Q326,DAW26700_Q326 | TMKF-25-10954,TMKF-25-11167,TMKF-25-11170,TMKF-25-11172,TMKF-25-11360,TMKF-25-11525,TMKF-25-11529,TMKF-25-11543 | AS |  |  | PARADISE | CHINA | VIN-LR1 LR2 | 2026/01/28 | 2026/01/26 | Polyester/Spandex 74/26% | Knit | Scuba | Dyed | P/D | Peach (2 side),UPF 50+,Wicking | 58 | 280 | 27097 | yds | Yao Deng 鄧堯 | JET NAVY | Reject | 4498 | 4498 | 470.4 | 7 | 111.7 | 0 | 358.7 | 0% | 接疋,斷紗(斷經/斷緯),橫檔/橫條,油/髒/色污,破洞,針痕/直條 | [6 empty] | 單色結論為Fail,請打下並覆驗 |  | 簽核完成 |  |  | 1>缸差较明,在核可范围内,ROSEWOOD 251128508#-3号卷头尾色差明显不ok,C级Reject. 2>部分匹瑕疵超疵有裁损,需补足,其中ROSEWOOD #-12号卷距边28"循环污渍8处,距边10"/19"循环污渍1/2匹超分不ok,C级Reject. 3>BROWN DECADENCE 251219097A# 实测克重偏轻7.14%不ok,C级Reject. 4>BROWN DECADENCE 251219097A#布两边1.5"内磨毛痕明显不ok,ROSEWOOD 251210535#布一边2"内磨毛痕明显不ok,JET NAVY 251130641A#/251130667#布一边1.25"竖条明显不ok,C级Reject. 5>部分匹布面竖条多条稍明/较明（详见查布明细）,剪办看可接受,其中JET NAVY 251130639#布面竖条多条明显不ok（寄样）,C级Reject. 注：26-27号共两天报告. | 布面直條/橫擋 無法回修 | 布面直條/橫擋 按HKO確認大貨Range 在允收範圍內 故同意出貨 | [9 empty] | 色樣、品質樣業務提供 | 已簽核 | 請參考驗貨員意見。(Please refer QA's comments.) |  |  |  | 2026/03/09 | 2026/04/16 | 許貿昇 同意出貨 布面橫檔/直條在客人允收範圍內, 到廠後檢驗是否符合標準 | 同意出貨-客戶核可此瑕疵 |  |  | VIN-LR1
191846 | 2025/12/03 | Auto |  | DKS | Elain Huang 黃孟芳 | V2B | DAG16302_Q326,DAG26109_Q326,DAW16304_Q326,DAW16702_Q326,DAW25300_Q326,DAW25311_Q326,DAW26311_Q326,DAW26700_Q326 | TMKF-25-10954,TMKF-25-11167,TMKF-25-11170,TMKF-25-11172,TMKF-25-11360,TMKF-25-11525,TMKF-25-11529,TMKF-25-11543 | AS |  |  | PARADISE | CHINA | VIN-LR1 LR2 | 2026/01/28 | 2026/01/26 | Polyester/Spandex 74/26% | Knit | Scuba | Dyed | P/D | Peach (2 side),UPF 50+,Wicking | 58 | 280 | 14362 | yds | Yao Deng 鄧堯 | PRESTIGE PINE | Agree | 2354 | 2354 | 345.7 | 6.1 | 285.7 | 60 | 0 | 0% | 接疋,斷紗(斷經/斷緯),油/髒/色污,破洞 | [6 empty] | 部分匹扣點為B級,但單色結論為Pass | [16 empty] | 色樣、品質樣業務提供 | 已簽核 | 請參考驗貨員意見。(Please refer QA's comments.) |  |  |  | 2026/03/09 | 2026/04/16 |  |  |  |  | VIN-LR1
191847 | 2025/12/03 | Auto |  | DKS | Elain Huang 黃孟芳 | V2B | DAG16302_Q326,DAG26109_Q326,DAW16304_Q326,DAW16702_Q326,DAW25300_Q326,DAW25311_Q326,DAW26311_Q326,DAW26700_Q326 | TMKF-25-10954,TMKF-25-11167,TMKF-25-11170,TMKF-25-11172,TMKF-25-11360,TMKF-25-11525,TMKF-25-11529,TMKF-25-11543 | AS |  |  | PARADISE | CHINA | VIN-LR1 LR2 | 2026/01/28 | 2026/01/26 | Polyester/Spandex 74/26% | Knit | Scuba | Dyed | P/D | Peach (2 side),UPF 50+,Wicking | 58 | 280 | 29512 | yds | Yao Deng 鄧堯 | PURE BLACK | Agree | 7422 | 7422 | 824.8 | 5.9 | 768.5 | 56.3 | 0 | 0% | 接疋,斷紗(斷經/斷緯),棉粒/結頭/粗節,橫檔/橫條,油/髒/色污,破洞 | [6 empty] | 部分匹扣點為B級,但單色結論為Pass | [16 empty] | 色樣、品質樣業務提供 | 已簽核 | 請參考驗貨員意見。(Please refer QA's comments.) |  |  |  | 2026/03/09 | 2026/04/16 |  |  |  |  | VIN-LR1
191841 | 2025/12/03 | Auto |  | DKS | Elain Huang 黃孟芳 | V2B | DAG16302_Q326,DAG26109_Q326,DAW16304_Q326,DAW16702_Q326,DAW25300_Q326,DAW25311_Q326,DAW26311_Q326,DAW26700_Q326 | TMKF-25-10954,TMKF-25-11167,TMKF-25-11170,TMKF-25-11172,TMKF-25-11360,TMKF-25-11525,TMKF-25-11529,TMKF-25-11543 | AS |  |  | PARADISE | CHINA | VIN-LR1 LR2 | 2026/01/28 | 2026/01/26 | Polyester/Spandex 74/26% | Knit | Scuba | Dyed | P/D | Peach (2 side),UPF 50+,Wicking | 58 | 280 | 13929 | yds | Yao Deng 鄧堯 | ROSEWOOD | Reject | 7011 | 7011 | 717.1 | 7.9 | 252.8 | 226.7 | 237.6 | 0% | 接疋,斷紗(斷經/斷緯),油/髒/色污,破洞 |  |  |  | 漸進色差 | 布邊不良 |  | 單色結論為Fail,請打下並覆驗 |  | 簽核完成 |  |  | 1>缸差较明,在核可范围内,ROSEWOOD 251128508#-3号卷头尾色差明显不ok,C级Reject. 2>部分匹瑕疵超疵有裁损,需补足,其中ROSEWOOD #-12号卷距边28"循环污渍8处,距边10"/19"循环污渍1/2匹超分不ok,C级Reject. 3>BROWN DECADENCE 251219097A# 实测克重偏轻7.14%不ok,C级Reject. 4>BROWN DECADENCE 251219097A#布两边1.5"内磨毛痕明显不ok,ROSEWOOD 251210535#布一边2"内磨毛痕明显不ok,JET NAVY 251130641A#/251130667#布一边1.25"竖条明显不ok,C级Reject. 5>部分匹布面竖条多条稍明/较明（详见查布明细）,剪办看可接受,其中JET NAVY 251130639#布面竖条多条明显不ok（寄样）,C级Reject. 注：26-27号共两天报告. | 布面直條/橫擋及兩布邊磨毛痕 無法回修 | 1. 布邊摩毛扣除摩毛痕後仍有 58" 可裁不影響用量,故同意出貨後續若到廠後有發現影響可財則由布廠FOC 補損 2. 布面直條/橫擋 按HKO確認大貨Range 在允收範圍內 故同意出貨 | [9 empty] | 色樣、品質樣業務提供 | 已簽核 | 請參考驗貨員意見。(Please refer QA's comments.) |  |  |  | 2026/03/09 | 2026/04/16 | 許貿昇 同意出貨 1. 布邊瑕疵不影響可裁幅款 2. 布面橫檔/直條在客人允收範圍內 到廠後檢驗是否符合標準 | 同意出貨-瑕疵無法重修，補損出貨 |  |  | VIN-LR1
191843 | 2025/12/03 | Auto |  | DKS | Elain Huang 黃孟芳 | V2B | DAG16302_Q326,DAG26109_Q326,DAW16304_Q326,DAW16702_Q326,DAW25300_Q326,DAW25311_Q326,DAW26311_Q326,DAW26700_Q326 | TMKF-25-10954,TMKF-25-11167,TMKF-25-11170,TMKF-25-11172,TMKF-25-11360,TMKF-25-11525,TMKF-25-11529,TMKF-25-11543 | AS |  |  | PARADISE | CHINA | VIN-LR1 LR2 | 2026/01/28 | 2026/01/26 | Polyester/Spandex 74/26% | Knit | Scuba | Dyed | P/D | Peach (2 side),UPF 50+,Wicking | 58 | 280 | 13703 | yds | Yao Deng 鄧堯 | TRUE NAVY | Agree | 8591 | 8591 | 889.4 | 6.3 | 832.7 | 56.7 | 0 | 0% | 接疋,油/髒/色污,破洞 | [6 empty] | 部分匹扣點為B級,但單色結論為Pass | [16 empty] | 色樣、品質樣業務提供 | 已簽核 | 請參考驗貨員意見。(Please refer QA's comments.) |  |  |  | 2026/03/09 | 2026/04/16 |  |  |  |  | VIN-LR1
191844 | 2025/12/03 | Auto |  | DKS | Elain Huang 黃孟芳 | V2B | DAG16302_Q326,DAG26109_Q326,DAW16304_Q326,DAW16702_Q326,DAW25300_Q326,DAW25311_Q326,DAW26311_Q326,DAW26700_Q326 | TMKF-25-10954,TMKF-25-11167,TMKF-25-11170,TMKF-25-11172,TMKF-25-11360,TMKF-25-11525,TMKF-25-11529,TMKF-25-11543 | AS |  |  | PARADISE | CHINA | VIN-LR1 LR2 | 2026/01/28 | 2026/01/26 | Polyester/Spandex 74/26% | Knit | Scuba | Dyed | P/D | Peach (2 side),UPF 50+,Wicking | 58 | 280 | 390 | yds | Yao Deng 鄧堯 | UBE BRIGHT | Agree | 419 | 419 | 58.7 | 6.8 | 58.7 | 0 | 0 | 0% | 接疋 | [6 empty] | 大貨品質在接受標準內 | [16 empty] | 色樣、品質樣業務提供 | 已簽核 | 請參考驗貨員意見。(Please refer QA's comments.) |  |  |  | 2026/03/09 | 2026/04/16 |  |  |  |  | VIN-LR1
190859 | 2025/12/03 | Auto |  | DKS | Elain Huang 黃孟芳 | V2B | DAG16302_Q326,DAG25305_Q326,DAG26109_Q326,DAW16304_Q326,DAW16307_Q326,DAW16702_Q326,DAW25300_Q326,DAW25311_Q326,DAW25316_Q326,DAW25317_Q326,DAW25319_Q326,DAW26300_Q326,DAW26311_Q326,DAW26700_Q326 | TMKF-25-10954,TMKF-25-10974,TMKF-25-10976,TMKF-25-10994,TMKF-25-11167,TMKF-25-11170,TMKF-25-11172,TMKF-25-11360,TMKF-25-11364,TMKF-25-11368,TMKF-25-11384,TMKF-25-11525,TMKF-25-11529,TMKF-25-11543 | AS |  |  | PARADISE | CHINA | VIN-LR1 LR2 LR3 | 2026/01/28 | 2026/01/09 | Polyester/Spandex 74/26% | Knit | Scuba | Dyed | P/D | Peach (2 side),UPF 50+,Wicking | 58 | 280 | 2934 | yds | Yao Deng 鄧堯 | CHERRY ICE | Discuss | 3393.9 | 3393.9 | 342.6 | 15.8 | 119 | 223.6 | 0 | 1.7% | 接疋,油/髒/色污,破洞 | [6 empty] | 單色扣點為B級,結論為Discuss | [16 empty] | 色樣、品質樣業務提供 | 已簽核 | 請參考驗貨員意見。(Please refer QA's comments.) |  |  | 2026/01/23 | 2026/03/09 | 2026/04/16 |  |  |  |  | VIN-LR1
190861 | 2025/12/03 | Auto |  | DKS | Elain Huang 黃孟芳 | V2B | DAG16302_Q326,DAG25305_Q326,DAG26109_Q326,DAW16304_Q326,DAW16307_Q326,DAW16702_Q326,DAW25300_Q326,DAW25311_Q326,DAW25316_Q326,DAW25317_Q326,DAW25319_Q326,DAW26300_Q326,DAW26311_Q326,DAW26700_Q326 | TMKF-25-10954,TMKF-25-10974,TMKF-25-10976,TMKF-25-10994,TMKF-25-11167,TMKF-25-11170,TMKF-25-11172,TMKF-25-11360,TMKF-25-11364,TMKF-25-11368,TMKF-25-11384,TMKF-25-11525,TMKF-25-11529,TMKF-25-11543 | AS |  |  | PARADISE | CHINA | VIN-LR1 LR2 LR3 | 2026/01/28 | 2026/01/09 | Polyester/Spandex 74/26% | Knit | Scuba | Dyed | P/D | Peach (2 side),UPF 50+,Wicking | 58 | 280 | 27097 | yds | Yao Deng 鄧堯 | JET NAVY | Reject | 5775.7 | 5775.7 | 582.8 | 7.5 | 406.6 | 56.2 | 120 | 0% | 接疋,擦傷/刮傷/勾紗,斷紗(斷經/斷緯),油/髒/色污,破洞 |  |  |  |  | 布邊不良 |  | 單色結論為Fail,請打下並覆驗 |  | 簽核中 |  |  | 1>缸差,左右色稍有差异,在接受范围内. 2>部分匹瑕疵超疵有裁损,需补足. 3>PURE BLACK 251213733A#克重偏轻6.43%不ok,C级Reject. 4>部分匹布面竖条多条稍明,在接受范围内,其中PURE BLACK 251202046A#部分疋布一边距边1"/1.25"竖条明显不ok,C级Reject. 5>部分匹布两边1.5"内磨毛痕稍明可接受,其中JET NAVY 251105241A#,PRESTIGE PINE 整色布两边1.5"内磨毛痕明显不ok,C级Reject. 6>PRESTIGE PINE 251210524A#手感硬不ok（寄样）,C级Reject. | 布邊磨毛痕 無法透由回修改善 | 按驗報扣除兩布邊各1.5"可裁仍有58" 不影響可裁, 若到廠後有發現影響可裁 供應商同意補損 | [9 empty] | 色樣、品質樣業務提供 | 已簽核 | 請參考驗貨員意見。(Please refer QA's comments.) |  |  | 2026/01/23 | 2026/03/09 | 2026/04/16 |  | 簽核中 |  |  | VIN-LR1
190862 | 2025/12/03 | Auto |  | DKS | Elain Huang 黃孟芳 | V2B | DAG16302_Q326,DAG25305_Q326,DAG26109_Q326,DAW16304_Q326,DAW16307_Q326,DAW16702_Q326,DAW25300_Q326,DAW25311_Q326,DAW25316_Q326,DAW25317_Q326,DAW25319_Q326,DAW26300_Q326,DAW26311_Q326,DAW26700_Q326 | TMKF-25-10954,TMKF-25-10974,TMKF-25-10976,TMKF-25-10994,TMKF-25-11167,TMKF-25-11170,TMKF-25-11172,TMKF-25-11360,TMKF-25-11364,TMKF-25-11368,TMKF-25-11384,TMKF-25-11525,TMKF-25-11529,TMKF-25-11543 | AS |  |  | PARADISE | CHINA | VIN-LR1 LR2 LR3 | 2026/01/28 | 2026/01/09 | Polyester/Spandex 74/26% | Knit | Scuba | Dyed | P/D | Peach (2 side),UPF 50+,Wicking | 58 | 280 | 14362 | yds | Yao Deng 鄧堯 | PRESTIGE PINE | Reject | 6483.9 | 6483.9 | 717.2 | 7.8 | 0 | 0 | 717.2 | 0% | 接疋,斷紗(斷經/斷緯),橫檔/橫條,油/髒/色污 |  | 手感不符 |  |  | 布邊不良 |  | 單色結論為Fail,請打下並覆驗 |  | 簽核完成 |  |  | 1>缸差,左右色稍有差异,在接受范围内. 2>部分匹瑕疵超疵有裁损,需补足. 3>PURE BLACK 251213733A#克重偏轻6.43%不ok,C级Reject. 4>部分匹布面竖条多条稍明,在接受范围内,其中PURE BLACK 251202046A#部分疋布一边距边1"/1.25"竖条明显不ok,C级Reject. 5>部分匹布两边1.5"内磨毛痕稍明可接受,其中JET NAVY 251105241A#,PRESTIGE PINE 整色布两边1.5"内磨毛痕明显不ok,C级Reject. 6>PRESTIGE PINE 251210524A#手感硬不ok（寄样）,C级Reject. | [11 empty] | 色樣、品質樣業務提供 | 已簽核 | 請參考驗貨員意見。(Please refer QA's comments.) |  |  | 2026/01/23 | 2026/03/09 | 2026/04/16 |  | 覆驗完成 |  |  | VIN-LR1
190860 | 2025/12/03 | Auto |  | DKS | Elain Huang 黃孟芳 | V2B | DAG16302_Q326,DAG25305_Q326,DAG26109_Q326,DAW16304_Q326,DAW16307_Q326,DAW16702_Q326,DAW25300_Q326,DAW25311_Q326,DAW25316_Q326,DAW25317_Q326,DAW25319_Q326,DAW26300_Q326,DAW26311_Q326,DAW26700_Q326 | TMKF-25-10954,TMKF-25-10974,TMKF-25-10976,TMKF-25-10994,TMKF-25-11167,TMKF-25-11170,TMKF-25-11172,TMKF-25-11360,TMKF-25-11364,TMKF-25-11368,TMKF-25-11384,TMKF-25-11525,TMKF-25-11529,TMKF-25-11543 | AS |  |  | PARADISE | CHINA | VIN-LR1 LR2 LR3 | 2026/01/28 | 2026/01/09 | Polyester/Spandex 74/26% | Knit | Scuba | Dyed | P/D | Peach (2 side),UPF 50+,Wicking | 58 | 280 | 33682 | yds | Yao Deng 鄧堯 | PURE BLACK | Reject | 3884.5 | 3884.5 | 492.1 | 5.7 | 309.5 | 0 | 182.6 | 0% | 接疋,斷紗(斷經/斷緯),油/髒/色污,針痕/直條 |  |  |  |  | 布邊不良 | 克重過輕 | 單色結論為Fail,請打下並覆驗 |  | 簽核完成 |  |  | 1>缸差,左右色稍有差异,在接受范围内. 2>部分匹瑕疵超疵有裁损,需补足. 3>PURE BLACK 251213733A#克重偏轻6.43%不ok,C级Reject. 4>部分匹布面竖条多条稍明,在接受范围内,其中PURE BLACK 251202046A#部分疋布一边距边1"/1.25"竖条明显不ok,C级Reject. 5>部分匹布两边1.5"内磨毛痕稍明可接受,其中JET NAVY 251105241A#,PRESTIGE PINE 整色布两边1.5"内磨毛痕明显不ok,C级Reject. 6>PRESTIGE PINE 251210524A#手感硬不ok（寄样）,C级Reject. | [11 empty] | 色樣、品質樣業務提供 | 已簽核 | 請參考驗貨員意見。(Please refer QA's comments.) |  |  | 2026/01/23 | 2026/03/09 | 2026/04/16 |  | 覆驗完成 |  |  | VIN-LR1
190510 | 2025/12/03 | Auto |  | DKS | Elain Huang 黃孟芳 | V2B | DAG16302_Q326,DAG25305_Q326,DAG26109_Q326,DAW16304_Q326,DAW16307_Q326,DAW16702_Q326,DAW25300_Q326,DAW25311_Q326,DAW25316_Q326,DAW25317_Q326,DAW25319_Q326,DAW26300_Q326,DAW26311_Q326,DAW26700_Q326 | TMKF-25-10954,TMKF-25-10974,TMKF-25-10976,TMKF-25-10994,TMKF-25-11167,TMKF-25-11170,TMKF-25-11172,TMKF-25-11360,TMKF-25-11364,TMKF-25-11368,TMKF-25-11384,TMKF-25-11525,TMKF-25-11529,TMKF-25-11543 | AS |  |  | PARADISE | CHINA | VIN-LR1 LR2 LR3 | 2026/01/28 | 2026/01/02 | Polyester/Spandex 74/26% | Knit | Scuba | Dyed | P/D | Peach (2 side),UPF 50+,Wicking | 58 | 280 | 27097 | yds | Yao Deng 鄧堯 | JET NAVY | Reject | 15965 | 15965 | 1657.5 | 7.1 | 59.3 | 60.3 | 1537.9 | 0% | 接疋,斷紗(斷經/斷緯),橫檔/橫條,油/髒/色污,破洞,針痕/直條 |  | 手感不符 |  |  | 布邊不良,背面瑕疵 |  | 單色結論為Fail,請打下並覆驗 |  | 簽核中 |  |  | 1>缸差稍明,在核可缸差范围内,可接受. 2>部分缸布面竖条多条稍明,剪办看不可见,可接受,其中JET NAVY 251130640A#/251203117A#251205240#/251130664#/251205245#布面多条竖条明显不ok,251130665#布面,布底多条竖条明显不ok,PURE BLACK 251130662#布面,布底多条竖条明显不ok,C级Reject（详见查布明细）. 3>JET NAVY 251203117A#手感偏涩不ok,JET NAVY 251205240#-13号卷布面横档明显不ok,C级Reject. 4>PURE BLACK 251111614#-30号卷距边14"经向竖条1/2匹明显,251218046#-29号卷布边3"直落性折痕全匹不ok,C级Reject. 5>部分缸布两边1.5"内磨毛痕明显不ok（详见查布明细）,C级Reject. 注：1/02-03号共两天报告. | 布邊磨毛條/豎直條 無法透由回修改善 | 扣除布邊磨毛條可裁仍有58" 不影響用量,豎直條寄給HKO 確認可MA. | [9 empty] | 色樣、品質樣業務提供 | 已簽核 | 請參考驗貨員意見。(Please refer QA's comments.) |  |  | 2026/01/23 | 2026/03/09 | 2026/04/16 | 許貿昇 同意出貨 布邊磨毛瑕疵扣除後仍符合可裁幅寬, 豎直條客人review後MA, 面料後續到廠後須依照客人標準檢驗, 若有超出標準需與布廠補損 | 簽核中 |  |  | VIN-LR1
190512 | 2025/12/03 | Auto |  | DKS | Elain Huang 黃孟芳 | V2B | DAG16302_Q326,DAG25305_Q326,DAG26109_Q326,DAW16304_Q326,DAW16307_Q326,DAW16702_Q326,DAW25300_Q326,DAW25311_Q326,DAW25316_Q326,DAW25317_Q326,DAW25319_Q326,DAW26300_Q326,DAW26311_Q326,DAW26700_Q326 | TMKF-25-10954,TMKF-25-10974,TMKF-25-10976,TMKF-25-10994,TMKF-25-11167,TMKF-25-11170,TMKF-25-11172,TMKF-25-11360,TMKF-25-11364,TMKF-25-11368,TMKF-25-11384,TMKF-25-11525,TMKF-25-11529,TMKF-25-11543 | AS |  |  | PARADISE | CHINA | VIN-LR1 LR2 LR3 | 2026/01/28 | 2026/01/02 | Polyester/Spandex 74/26% | Knit | Scuba | Dyed | P/D | Peach (2 side),UPF 50+,Wicking | 58 | 280 | 14362 | yds | Yao Deng 鄧堯 | PRESTIGE PINE | Reject | 3292 | 3292 | 361.7 | 6.1 | 0 | 0 | 361.7 | 0% | 接疋,油/髒/色污,破洞 |  |  |  |  | 布邊不良 |  | 單色結論為Fail,請打下並覆驗 |  | 簽核完成 |  |  | 1>缸差稍明,在核可缸差范围内,可接受. 2>部分缸布面竖条多条稍明,剪办看不可见,可接受,其中JET NAVY 251130640A#/251203117A#251205240#/251130664#/251205245#布面多条竖条明显不ok,251130665#布面,布底多条竖条明显不ok,PURE BLACK 251130662#布面,布底多条竖条明显不ok,C级Reject（详见查布明细）. 3>JET NAVY 251203117A#手感偏涩不ok,JET NAVY 251205240#-13号卷布面横档明显不ok,C级Reject. 4>PURE BLACK 251111614#-30号卷距边14"经向竖条1/2匹明显,251218046#-29号卷布边3"直落性折痕全匹不ok,C级Reject. 5>部分缸布两边1.5"内磨毛痕明显不ok（详见查布明细）,C级Reject. 注：1/02-03号共两天报告. | 不出貨 | 安排窄幅碼克使用 布廠FOC 補損 | [9 empty] | 色樣、品質樣業務提供 | 已簽核 | 請參考驗貨員意見。(Please refer QA's comments.) |  |  | 2026/01/23 | 2026/03/09 | 2026/04/16 |  | 同意出貨-瑕疵無法重修，補損出貨 |  |  | VIN-LR1
190509 | 2025/12/03 | Auto |  | DKS | Elain Huang 黃孟芳 | V2B | DAG16302_Q326,DAG25305_Q326,DAG26109_Q326,DAW16304_Q326,DAW16307_Q326,DAW16702_Q326,DAW25300_Q326,DAW25311_Q326,DAW25316_Q326,DAW25317_Q326,DAW25319_Q326,DAW26300_Q326,DAW26311_Q326,DAW26700_Q326 | TMKF-25-10954,TMKF-25-10974,TMKF-25-10976,TMKF-25-10994,TMKF-25-11167,TMKF-25-11170,TMKF-25-11172,TMKF-25-11360,TMKF-25-11364,TMKF-25-11368,TMKF-25-11384,TMKF-25-11525,TMKF-25-11529,TMKF-25-11543 | AS |  |  | PARADISE | CHINA | VIN-LR1 LR2 LR3 | 2026/01/28 | 2026/01/02 | Polyester/Spandex 74/26% | Knit | Scuba | Dyed | P/D | Peach (2 side),UPF 50+,Wicking | 58 | 280 | 33147 | yds | Yao Deng 鄧堯 | PURE BLACK | Reject | 18796 | 18796 | 2331.1 | 6.9 | 798.1 | 216.8 | 1316.2 | 0% | 接疋,擦傷/刮傷/勾紗,斷紗(斷經/斷緯),橫檔/橫條,油/髒/色污,破洞,針痕/直條 |  |  |  |  | 布邊不良,背面瑕疵 |  | 單色結論為Fail,請打下並覆驗 |  | 簽核完成 |  |  | 1>缸差稍明,在核可缸差范围内,可接受. 2>部分缸布面竖条多条稍明,剪办看不可见,可接受,其中JET NAVY 251130640A#/251203117A#251205240#/251130664#/251205245#布面多条竖条明显不ok,251130665#布面,布底多条竖条明显不ok,PURE BLACK 251130662#布面,布底多条竖条明显不ok,C级Reject（详见查布明细）. 3>JET NAVY 251203117A#手感偏涩不ok,JET NAVY 251205240#-13号卷布面横档明显不ok,C级Reject. 4>PURE BLACK 251111614#-30号卷距边14"经向竖条1/2匹明显,251218046#-29号卷布边3"直落性折痕全匹不ok,C级Reject. 5>部分缸布两边1.5"内磨毛痕明显不ok（详见查布明细）,C级Reject. 注：1/02-03号共两天报告. | 布邊磨毛條/豎直條 無法透由回修改善 | 扣除布邊磨毛條可裁仍有58" 不影響用量,豎直條寄給HKO 確認可MA. | [9 empty] | 色樣、品質樣業務提供 | 已簽核 | 請參考驗貨員意見。(Please refer QA's comments.) |  |  | 2026/01/23 | 2026/03/09 | 2026/04/16 | 許貿昇 同意出貨 布邊磨毛瑕疵扣除後仍符合可裁幅寬, 豎直條客人review後MA, 面料後續到廠後須依照客人標準檢驗, 若有超出標準需與布廠補損 | 覆驗完成 |  |  | VIN-LR1
191667 | 2025/12/23 | Auto |  | GAP | Emma Chen 陳璟瑩 | V1B | 898347_SU26 | TMKF-25-10998 | AS |  |  | 蘇州東奕盛 | CHINA | VIN-MK2A | 2026/01/25 | 2026/01/25 | Recycled Polyester 100% | Woven | Poplin | Dyed | Y/D | Brush (2 side),Flame Resistant | 55 | 125 | 1542 | yds | Leo Li 李勇 | GWP262830_4A | Agree | 1669 | 1669 | 220.8 | 7.7 | 220.8 | 0 | 0 | 0% | 接疋,棉粒/結頭/粗節 | [6 empty] | 大貨品質在接受標準內 | [16 empty] | 色樣、品質樣廠商提供 | 已簽核 | 請參考驗貨員意見。(Please refer QA's comments.) |  |  |  | 2026/01/29 | 2026/03/06 |  |  |  |  | VIN-MK2
191668 | 2025/12/23 | Auto |  | GAP | Emma Chen 陳璟瑩 | V1B | 898347_SU26 | TMKF-25-10998 | AS |  |  | 蘇州東奕盛 | CHINA | VIN-MK2A | 2026/01/25 | 2026/01/25 | Recycled Polyester 100% | Woven | Poplin | Dyed | Y/D | Brush (2 side),Flame Resistant | 55 | 125 | 2705 | yds | Leo Li 李勇 | SWF261220_2A | Agree | 2879 | 2879 | 291.4 | 5.8 | 291.4 | 0 | 0 | 0% | 棉粒/結頭/粗節 | [6 empty] | 大貨品質在接受標準內 | [16 empty] | 色樣、品質樣廠商提供 | 已簽核 | 請參考驗貨員意見。(Please refer QA's comments.) |  |  |  | 2026/01/29 | 2026/03/06 |  |  |  |  | VIN-MK2
191418 | 2025/12/03 | Auto |  | KOH | Jenna Chan 詹靖宜 | V3C | MX51A206_SU26 | TMKF-25-11000 | AS |  |  | HONGGANG | CHINA | IND-GLD2 | 2026/01/20 | 2026/01/20 | Recycled Polyester/Polyester 57/43% | Knit | Tricot | Dyed | P/D | NA,NA | 45 | 220 | 34157 | yds | Nianhua Li 李年華 | 19_4011 SALUTE | Agree | 2743 | 2743 | 299 | 6.7 | 299 | 0 | 0 | 0% | 接疋,染折/折痕,橫檔/橫條 | [6 empty] | 大貨品質在接受標準內 | [16 empty] | 色樣、品質樣廠商提供 | 已簽核 | 請參考驗貨員意見。(Please refer QA's comments.) |  |  | 2026/01/22 | 2026/01/02 | 2026/02/02 |  |  |  |  | IND-GLD
191122 | 2025/12/03 | Auto |  | KOH | Jenna Chan 詹靖宜 | V3C | MX51A206_SU26 | TMKF-25-11000 | AS |  |  | HONGGANG | CHINA | IND-GLD2 | 2026/01/14 | 2026/01/15 | Recycled Polyester/Polyester 57/43% | Knit | Tricot | Dyed | P/D | NA,NA | 45 | 220 | 33304 | yds | Nianhua Li 李年華 | 546_431 AUTUMN WHEAT | Reject | 2679 | 2679 | 442 | 6.1 | 266 | 0 | 176 | 0% | 接疋,斷紗(斷經/斷緯),染折/折痕,橫檔/橫條,油/髒/色污 | [6 empty] | 單色結論為Fail,請打下並覆驗 |  | 簽核完成 |  |  | 此次覆驗打下的C級缸號LOT F251129156# ，結果如下: 1. 546_431 AUTUMN WHEAT：LOT F251129156#& F251129156-1#部分疋布边11.5"内折痕较明显，C级REJECT。（请参考上次寄回的样） | Tricot#546-431 AUTUMN WHEAT, LOT#F251129156布邊11.5"內折痕 | 布廠告知該缸有4捲/349YDS僅5~8cm內折痕，因此同意布廠這4捲補損(70yds)出貨 其餘打下不能出。有滿足訂單量 | [9 empty] | 色樣、品質樣廠商提供 | 已簽核 | 請參考驗貨員意見。(Please refer QA's comments.) |  |  | 2026/01/15 | 2026/01/02 | 2026/02/02 | 游蓓玟 同意出貨 窄福補布 | 同意出貨-瑕疵無法重修，補損出貨 |  |  | IND-GLD
190983 | 2025/12/03 | Auto |  | KOH | Jenna Chan 詹靖宜 | V3C | MX43A401_SU26,MX43A413_SU26,MX51A206_SU26,MX5FJ425_SU26 | TMKF-25-10950,TMKF-25-11000,TMKF-25-11036,TMKF-25-11061 | AS |  |  | HONGGANG | CHINA | IND-GLD1 GLD2 GLD6 GLR2 | 2026/01/12 | 2026/01/12 | Recycled Polyester/Polyester 57/43% | Knit | Tricot | Dyed | P/D | NA,NA | 45 | 220 | 44700 | yds | Nianhua Li 李年華 | 19_4011 SALUTE | Reject | 12033 | 12033 | 1407 | 13 | 1004 | 299 | 104 | 0.9% | 接疋,擦傷/刮傷/勾紗,染折/折痕,橫檔/橫條,針痕/直條 | [6 empty] | 部分匹為C級打下,但單色結論為Discuss | [16 empty] | 色樣、品質樣廠商提供 | 已簽核 | 請參考驗貨員意見。(Please refer QA's comments.) |  |  | 2026/01/15 | 2026/01/02 | 2026/02/02 |  |  |  |  | IND-GLD
190982 | 2025/12/03 | Auto |  | KOH | Jenna Chan 詹靖宜 | V3C | MX43A401_SU26,MX43A413_SU26,MX51A206_SU26,MX5FJ425_SU26 | TMKF-25-10950,TMKF-25-11000,TMKF-25-11036,TMKF-25-11061 | AS |  |  | HONGGANG | CHINA | IND-GLD1 GLD2 GLD6 GLR2 | 2026/01/12 | 2026/01/12 | Recycled Polyester/Polyester 57/43% | Knit | Tricot | Dyed | P/D | NA,NA | 45 | 220 | 58065 | yds | Nianhua Li 李年華 | 546_431 AUTUMN WHEAT | Agree | 5550 | 5550 | 797 | 8.4 | 619 | 178 | 0 | 0% | 接疋,橫檔/橫條,油/髒/色污 | [6 empty] | 部分匹扣點為B級,但單色結論為Pass | [16 empty] | 色樣、品質樣廠商提供 | 已簽核 | 請參考驗貨員意見。(Please refer QA's comments.) |  |  | 2026/01/15 | 2026/01/02 | 2026/02/02 |  |  |  |  | IND-GLD
190981 | 2025/12/03 | Auto |  | KOH | Jenna Chan 詹靖宜 | V3C | MX43A401_SU26,MX43A413_SU26,MX51A206_SU26,MX5FJ425_SU26 | TMKF-25-10950,TMKF-25-11000,TMKF-25-11036,TMKF-25-11061 | AS |  |  | HONGGANG | CHINA | IND-GLD1 GLD2 GLD6 GLR2 | 2026/01/12 | 2026/01/12 | Recycled Polyester/Polyester 57/43% | Knit | Tricot | Dyed | P/D | NA,NA | 45 | 220 | 76687 | yds | Nianhua Li 李年華 | 660_941 MINERAL BLACK | Agree | 12608 | 12608 | 1703 | 9.2 | 1171 | 532 | 0 | 0% | 接疋,擦傷/刮傷/勾紗,染折/折痕,橫檔/橫條,油/髒/色污,破洞,針痕/直條 | [6 empty] | 部分匹扣點為B級,但單色結論為Pass | [16 empty] | 色樣、品質樣廠商提供 | 已簽核 | 請參考驗貨員意見。(Please refer QA's comments.) |  |  | 2026/01/15 | 2026/01/02 | 2026/02/02 |  |  |  |  | IND-GLD
190542 | 2025/12/03 | Auto |  | KOH | Jenna Chan 詹靖宜 | V3C | MX43A401_SU26,MX43A413_SU26,MX51A206_SU26,MX5FJ425_SU26 | TMKF-25-10950,TMKF-25-11000,TMKF-25-11036,TMKF-25-11061 | AS |  |  | HONGGANG | CHINA | IND-GLD1 GLD2 GLD6 GLR2 | 2026/01/03 | 2026/01/03 | Recycled Polyester/Polyester 57/43% | Knit | Tricot | Dyed | P/D | NA,NA | 45 | 220 | 44700 | yds | Nianhua Li 李年華 | 19_4011 SALUTE | Agree | 5107 | 5107 | 596 | 7 | 499 | 97 | 0 | 0% | 接疋,橫檔/橫條,油/髒/色污,破洞 | [6 empty] | 部分匹扣點為B級,但單色結論為Pass | [16 empty] | 色樣、品質樣廠商提供 | 已簽核 | 請參考驗貨員意見。(Please refer QA's comments.) |  |  | 2026/01/08 | 2026/01/02 | 2026/02/02 |  |  |  |  | IND-GLD
190541 | 2025/12/03 | Auto |  | KOH | Jenna Chan 詹靖宜 | V3C | MX43A401_SU26,MX43A413_SU26,MX51A206_SU26,MX5FJ425_SU26 | TMKF-25-10950,TMKF-25-11000,TMKF-25-11036,TMKF-25-11061 | AS |  |  | HONGGANG | CHINA | IND-GLD1 GLD2 GLD6 GLR2 | 2026/01/03 | 2026/01/03 | Recycled Polyester/Polyester 57/43% | Knit | Tricot | Dyed | P/D | NA,NA | 45 | 220 | 58065 | yds | Nianhua Li 李年華 | 546_431 AUTUMN WHEAT | Agree | 12534 | 12534 | 1616 | 8.8 | 1157 | 459 | 0 | 0% | 接疋,斷紗(斷經/斷緯),染折/折痕,棉粒/結頭/粗節,橫檔/橫條,油/髒/色污,破洞 |  |  |  |  | 布邊不良 |  | 部分匹扣點為B級,但單色結論為Pass | [16 empty] | 色樣、品質樣廠商提供 | 已簽核 | 請參考驗貨員意見。(Please refer QA's comments.) |  |  | 2026/01/08 | 2026/01/02 | 2026/02/02 |  |  |  |  | IND-GLD
190894 | 2025/12/03 | Auto |  | KOH | Jenna Chan 詹靖宜 | V3C | MX43A401_SU26,MX43A413_SU26,MX51A206_SU26,MX5FJ425_SU26 | TMKF-25-10950,TMKF-25-11000,TMKF-25-11036,TMKF-25-11061 | AS |  |  | HONGGANG | CHINA | IND-GLD1 GLD2 GLD6 GLR2 | 2026/01/10 | 2026/01/10 | Recycled Polyester/Polyester 57/43% | Knit | Tricot | Dyed | P/D | NA,NA | 45 | 220 | 58065 | yds | Nianhua Li 李年華 | 546_431 AUTUMN WHEAT | Reject | 16243 | 16243 | 1859 | 10.9 | 599 | 977 | 283 | 0.3% | 接疋,擦傷/刮傷/勾紗,染折/折痕,橫檔/橫條,油/髒/色污,破洞 |  |  |  |  | 布邊不良 |  | 部分匹為C級打下,但單色結論為Discuss | [16 empty] | 色樣、品質樣廠商提供 | 已簽核 | 請參考驗貨員意見。(Please refer QA's comments.) |  |  | 2026/01/15 | 2026/01/02 | 2026/02/02 |  |  |  |  | IND-GLD
190543 | 2025/12/03 | Auto |  | KOH | Jenna Chan 詹靖宜 | V3C | MX43A401_SU26,MX43A413_SU26,MX51A206_SU26,MX5FJ425_SU26 | TMKF-25-10950,TMKF-25-11000,TMKF-25-11036,TMKF-25-11061 | AS |  |  | HONGGANG | CHINA | IND-GLD1 GLD2 GLD6 GLR2 | 2026/01/03 | 2026/01/03 | Recycled Polyester/Polyester 57/43% | Knit | Tricot | Dyed | P/D | NA,NA | 45 | 220 | 11445 | yds | Nianhua Li 李年華 | 654_950 NAVY WATER | Discuss | 2926 | 2926 | 304 | 17.1 | 0 | 304 | 0 | 2.1% | 接疋,擦傷/刮傷/勾紗,斷紗(斷經/斷緯),染折/折痕,橫檔/橫條 | [6 empty] | 單色扣點為B級,結論為Discuss | [16 empty] | 色樣、品質樣廠商提供 | 已簽核 | 請參考驗貨員意見。(Please refer QA's comments.) |  |  | 2026/01/08 | 2026/01/02 | 2026/02/02 |  |  |  |  | IND-GLD
190540 | 2025/12/03 | Auto |  | KOH | Jenna Chan 詹靖宜 | V3C | MX43A401_SU26,MX43A413_SU26,MX51A206_SU26,MX5FJ425_SU26 | TMKF-25-10950,TMKF-25-11000,TMKF-25-11036,TMKF-25-11061 | AS |  |  | HONGGANG | CHINA | IND-GLD1 GLD2 GLD6 GLR2 | 2026/01/03 | 2026/01/03 | Recycled Polyester/Polyester 57/43% | Knit | Tricot | Dyed | P/D | NA,NA | 45 | 220 | 76687 | yds | Nianhua Li 李年華 | 660_941 MINERAL BLACK | Agree | 7906 | 7906 | 949 | 8.4 | 747 | 202 | 0 | 0% | 接疋,斷紗(斷經/斷緯),橫檔/橫條,油/髒/色污 | [6 empty] | 部分匹扣點為B級,但單色結論為Pass | [16 empty] | 色樣、品質樣廠商提供 | 已簽核 | 請參考驗貨員意見。(Please refer QA's comments.) |  |  | 2026/01/08 | 2026/01/02 | 2026/02/02 |  |  |  |  | IND-GLD
190895 | 2025/12/03 | Auto |  | KOH | Jenna Chan 詹靖宜 | V3C | MX43A401_SU26,MX43A413_SU26,MX51A206_SU26,MX5FJ425_SU26 | TMKF-25-10950,TMKF-25-11000,TMKF-25-11036,TMKF-25-11061 | AS |  |  | HONGGANG | CHINA | IND-GLD1 GLD2 GLD6 GLR2 | 2026/01/10 | 2026/01/10 | Recycled Polyester/Polyester 57/43% | Knit | Tricot | Dyed | P/D | NA,NA | 45 | 220 | 76687 | yds | Nianhua Li 李年華 | 660_941 MINERAL BLACK | Discuss | 15507 | 15507 | 1865 | 11.5 | 847 | 1018 | 0 | 0.5% | 接疋,擦傷/刮傷/勾紗,斷紗(斷經/斷緯),染折/折痕,橫檔/橫條,油/髒/色污,破洞 | [6 empty] | 單色扣點為B級,結論為Discuss | [16 empty] | 色樣、品質樣廠商提供 | 已簽核 | 請參考驗貨員意見。(Please refer QA's comments.) |  |  | 2026/01/15 | 2026/01/02 | 2026/02/02 |  |  |  |  | IND-GLD
190544 | 2025/12/03 | Auto |  | KOH | Jenna Chan 詹靖宜 | V3C | MX43A401_SU26,MX43A413_SU26,MX51A206_SU26,MX5FJ425_SU26 | TMKF-25-10950,TMKF-25-11000,TMKF-25-11036,TMKF-25-11061 | AS |  |  | HONGGANG | CHINA | IND-GLD1 GLD2 GLD6 GLR2 | 2026/01/03 | 2026/01/03 | Recycled Polyester/Polyester 57/43% | Knit | Tricot | Dyed | P/D | NA,NA | 45 | 220 | 13112 | yds | Nianhua Li 李年華 | WOODBRIDGE | Agree | 3853 | 3853 | 396 | 7.3 | 396 | 0 | 0 | 0% | 接疋,橫檔/橫條,油/髒/色污 | [6 empty] | 大貨品質在接受標準內 | [16 empty] | 色樣、品質樣廠商提供 | 已簽核 | 請參考驗貨員意見。(Please refer QA's comments.) |  |  | 2026/01/08 | 2026/01/02 | 2026/02/02 |  |  |  |  | IND-GLD
190889 | 2025/12/03 | Auto |  | DKS | Gina Peng 彭榆茜 | V2A | MAX233402_Q326 | TMKF-25-11054,TMKF-25-11055 | AS |  |  | PARADISE | CHINA | IND-GLD5 | 2026/01/10 | 2026/01/10 | Polyester/Tencel/Spandex 74/19/7% | Knit | Jersey | Dyed | Y/D | NA,Anti-Odor,Wicking | 56 | 155 | 9911 | yds | Yao Deng 鄧堯 | JUNE BUG DD | Agree | 6731.5 | 6731.5 | 678.9 | 6.8 | 565 | 113.9 | 0 | 0% | 接疋,斷紗(斷經/斷緯),染折/折痕,油/髒/色污,破洞 | [6 empty] | 部分匹扣點為B級,但單色結論為Pass | [16 empty] | 色樣、品質樣廠商提供 | 已簽核 | 請參考驗貨員意見。(Please refer QA's comments.) |  |  | 2026/01/12 | 2026/01/31 | 2026/03/17 |  |  |  |  | IND-GLD
190888 | 2025/12/03 | Auto |  | DKS | Gina Peng 彭榆茜 | V2A | MAX233402_Q326 | TMKF-25-11054,TMKF-25-11055 | AS |  |  | PARADISE | CHINA | IND-GLD5 | 2026/01/10 | 2026/01/10 | Polyester/Tencel/Spandex 74/19/7% | Knit | Jersey | Dyed | Y/D | NA,Anti-Odor,Wicking | 56 | 155 | 1556 | yds | Yao Deng 鄧堯 | LIGHT GREIGE | Agree | 2311 | 2311 | 220.1 | 4.5 | 220.1 | 0 | 0 | 0% | 接疋,染折/折痕,油/髒/色污 | [6 empty] | 大貨品質在接受標準內 | [16 empty] | 色樣、品質樣廠商提供 | 已簽核 | 請參考驗貨員意見。(Please refer QA's comments.) |  |  | 2026/01/12 | 2026/01/31 | 2026/03/17 |  |  |  |  | IND-GLD
190703 | 2025/12/04 | Auto |  | KOH | Jenna Chan 詹靖宜 | V3C | MX43A401_SU26,MX43A413_SU26,MX51A206_SU26,MX5FJ425_SU26 | TMKF-25-10950,TMKF-25-11036,TMKF-25-11061 | AS |  |  | HONGGANG | CHINA | IND-GLD1 GLD2 GLD6 GLR2 | 2026/01/07 | 2026/01/07 | Recycled Polyester/Polyester 57/43% | Knit | Tricot | Dyed | P/D | NA,NA | 45 | 220 | 22601 | yds | Nianhua Li 李年華 | 14_6305 PELICAN | Reject | 11074 | 11074 | 1351 | 11.1 | 575 | 577 | 199 | 0.3% | 接疋,斷紗(斷經/斷緯),染折/折痕,橫檔/橫條,油/髒/色污,破洞 |  |  |  |  | 布邊不良 |  | 部分匹為C級打下,但單色結論為Discuss | [16 empty] | 色樣、品質樣廠商提供 | 已簽核 | 請參考驗貨員意見。(Please refer QA's comments.) |  |  | 2026/01/08 | 2026/01/02 | 2026/02/02 |  |  |  |  | IND-GLD
190705 | 2025/12/04 | Auto |  | KOH | Jenna Chan 詹靖宜 | V3C | MX43A401_SU26,MX43A413_SU26,MX51A206_SU26,MX5FJ425_SU26 | TMKF-25-10950,TMKF-25-11036,TMKF-25-11061 | AS |  |  | HONGGANG | CHINA | IND-GLD1 GLD2 GLD6 GLR2 | 2026/01/07 | 2026/01/07 | Recycled Polyester/Polyester 57/43% | Knit | Tricot | Dyed | P/D | NA,NA | 45 | 220 | 10543 | yds | Nianhua Li 李年華 | 19_4011 SALUTE | Agree | 2618 | 2618 | 288 | 9.7 | 191 | 97 | 0 | 0% | 接疋,擦傷/刮傷/勾紗,橫檔/橫條 | [6 empty] | 部分匹扣點為B級,但單色結論為Pass | [16 empty] | 色樣、品質樣廠商提供 | 已簽核 | 請參考驗貨員意見。(Please refer QA's comments.) |  |  | 2026/01/08 | 2026/01/02 | 2026/02/02 |  |  |  |  | IND-GLD
190707 | 2025/12/04 | Auto |  | KOH | Jenna Chan 詹靖宜 | V3C | MX43A401_SU26,MX43A413_SU26,MX51A206_SU26,MX5FJ425_SU26 | TMKF-25-10950,TMKF-25-11036,TMKF-25-11061 | AS |  |  | HONGGANG | CHINA | IND-GLD1 GLD2 GLD6 GLR2 | 2026/01/07 | 2026/01/07 | Recycled Polyester/Polyester 57/43% | Knit | Tricot | Dyed | P/D | NA,NA | 45 | 220 | 3011 | yds | Nianhua Li 李年華 | 653_420 CHESAPK BLUE | Agree | 1471 | 1471 | 198 | 7.1 | 198 | 0 | 0 | 0% | 接疋,橫檔/橫條,油/髒/色污 | [6 empty] | 大貨品質在接受標準內 | [16 empty] | 色樣、品質樣廠商提供 | 已簽核 | 請參考驗貨員意見。(Please refer QA's comments.) |  |  | 2026/01/08 | 2026/01/02 | 2026/02/02 |  |  |  |  | IND-GLD
190706 | 2025/12/04 | Auto |  | KOH | Jenna Chan 詹靖宜 | V3C | MX43A401_SU26,MX43A413_SU26,MX51A206_SU26,MX5FJ425_SU26 | TMKF-25-10950,TMKF-25-11036,TMKF-25-11061 | AS |  |  | HONGGANG | CHINA | IND-GLD1 GLD2 GLD6 GLR2 | 2026/01/07 | 2026/01/07 | Recycled Polyester/Polyester 57/43% | Knit | Tricot | Dyed | P/D | NA,NA | 45 | 220 | 16749 | yds | Nianhua Li 李年華 | 654_560 TURNBERY BLUE | Agree | 8757 | 8757 | 967 | 7 | 872 | 95 | 0 | 0% | 接疋,斷紗(斷經/斷緯),棉粒/結頭/粗節,橫檔/橫條,油/髒/色污 | [6 empty] | 部分匹扣點為B級,但單色結論為Pass | [16 empty] | 色樣、品質樣廠商提供 | 已簽核 | 請參考驗貨員意見。(Please refer QA's comments.) |  |  | 2026/01/08 | 2026/01/02 | 2026/02/02 |  |  |  |  | IND-GLD
190704 | 2025/12/04 | Auto |  | KOH | Jenna Chan 詹靖宜 | V3C | MX43A401_SU26,MX43A413_SU26,MX51A206_SU26,MX5FJ425_SU26 | TMKF-25-10950,TMKF-25-11036,TMKF-25-11061 | AS |  |  | HONGGANG | CHINA | IND-GLD1 GLD2 GLD6 GLR2 | 2026/01/07 | 2026/01/07 | Recycled Polyester/Polyester 57/43% | Knit | Tricot | Dyed | P/D | NA,NA | 45 | 220 | 57020 | yds | Nianhua Li 李年華 | 660_941 MINERAL BLACK | Agree | 5178 | 5178 | 604 | 6.8 | 503 | 101 | 0 | 0% | 接疋,橫檔/橫條,油/髒/色污 | [6 empty] | 部分匹扣點為B級,但單色結論為Pass | [16 empty] | 色樣、品質樣廠商提供 | 已簽核 | 請參考驗貨員意見。(Please refer QA's comments.) |  |  | 2026/01/08 | 2026/01/02 | 2026/02/02 |  |  |  |  | IND-GLD
190708 | 2025/12/04 | Auto |  | KOH | Jenna Chan 詹靖宜 | V3C | MX43A401_SU26,MX43A413_SU26,MX51A206_SU26,MX5FJ425_SU26 | TMKF-25-10950,TMKF-25-11036,TMKF-25-11061 | AS |  |  | HONGGANG | CHINA | IND-GLD1 GLD2 GLD6 GLR2 | 2026/01/07 | 2026/01/07 | Recycled Polyester/Polyester 57/43% | Knit | Tricot | Dyed | P/D | NA,NA | 45 | 220 | 13112 | yds | Nianhua Li 李年華 | WOODBRIDGE | Discuss | 4518 | 4518 | 487 | 15.6 | 196 | 291 | 0 | 1.7% | 接疋,斷紗(斷經/斷緯),染折/折痕,橫檔/橫條,油/髒/色污 | [6 empty] | 單色扣點為B級,結論為Discuss | [16 empty] | 色樣、品質樣廠商提供 | 已簽核 | 請參考驗貨員意見。(Please refer QA's comments.) |  |  | 2026/01/08 | 2026/01/02 | 2026/02/02 |  |  |  |  | IND-GLD
190785 | 2025/12/04 | Auto |  | SMA | Etta Chiang 江俐蓉 | V2A | CS418_SP26 | TMKF-25-11064 | AS |  |  | 力誠實業 | TAIWAN | VIN-MK2A | 2024/01/31 | 2026/01/08 | Polyester 100% | Knit | Jersey | Dyed | P/D | NA,Anti-Odor,Wicking | 60 | 150 | 19368 | yds | Allen Wu 吳育騰 | BLACK | Agree | 8841 | 8841 | 1232 | 3.3 | 1232 | 0 | 0 | 0% | 接疋,擦傷/刮傷/勾紗,油/髒/色污,破洞 | [6 empty] | 大貨品質在接受標準內 | [16 empty] | 無色樣，品質樣業務提供 | 已簽核 | 單色結論為Pass。(The conclusion is Pass.) |  |  | 2026/01/09 | 2025/12/22 | 2026/01/22 |  |  |  |  | VIN-MK2
191125 | 2025/12/04 | Auto |  | SMA | Etta Chiang 江俐蓉 | V2A | CS418_SP26 | TMKF-25-11064 | AS |  |  | 力誠實業 | TAIWAN | VIN-MK2A | 2026/01/14 | 2026/01/14 | Polyester 100% | Knit | Jersey | Dyed | P/D | NA,Anti-Odor,Wicking | 60 | 150 | 9003 | yds | Bill Wang 王逢茂 | DARK NAVY | Agree | 3355 | 3355 | 654 | 3.5 | 654 | 0 | 0 | 0% | 接疋,擦傷/刮傷/勾紗,油/髒/色污 | [6 empty] | 大貨品質在接受標準內 | [16 empty] | 無色樣，品質樣業務提供 | 已簽核 | 部分匹扣點為B級，但單色結論為Pass。(Some rolls are B grade, but conclusion is Pass.) |  |  | 2026/01/16 | 2025/12/22 | 2026/01/22 |  |  |  |  | VIN-MK2
191126 | 2025/12/04 | Auto |  | SMA | Etta Chiang 江俐蓉 | V2A | CS418_SP26 | TMKF-25-11064 | AS |  |  | 力誠實業 | TAIWAN | VIN-MK2A | 2026/01/14 | 2026/01/14 | Polyester 100% | Knit | Jersey | Dyed | P/D | NA,Anti-Odor,Wicking | 60 | 150 | 6342 | yds | Bill Wang 王逢茂 | ROYAL | Agree | 3207 | 3207 | 658 | 3.8 | 563 | 95 | 0 | 0% | 接疋,擦傷/刮傷/勾紗,油/髒/色污 | [6 empty] | 部分匹扣點為B級,但單色結論為Pass | [16 empty] | 無色樣，品質樣業務提供 | 已簽核 | 部分匹扣點為B級，但單色結論為Pass。(Some rolls are B grade, but conclusion is Pass.) |  |  | 2026/01/16 | 2025/12/22 | 2026/01/22 |  |  |  |  | VIN-MK2
190485 | 2026/01/01 | Auto |  | GAP | Vanessa Han 韓宇佳 | V5C | 882924_SU26 | TMKF-25-11065 | AS |  |  | TUNG GA | VIETNAM | VIN-MK3A | 2026/01/02 | 2026/01/02 | Linen 100% | Woven | Plain Weave | Dyed | P/D | NA,NA | 51 | 115 | 4243 | yds | NgocBich | BLACK | Reject | 4317.5 | 4317.5 | 223.7 | 16.5 | 0 | 0 | 223.7 | 2% | 擦傷/刮傷/勾紗,斷紗(斷經/斷緯),棉粒/結頭/粗節,橫檔/橫條,異纖/飛花 | [6 empty] | 單色結論為Fail,請打下並覆驗 |  | 簽核完成 |  |  | 1. 現廠沒有標準樣.(請 TUNG GA寄碼布&瑕疵回台北辦公司確認) 2. 顏色:BLACK/缸號:A & B/ 全面性結頭=>打下整缸. | [11 empty] | 無標準樣 | 已簽核 | 請參考驗貨員意見。(Please refer QA's comments.) |  |  | 2026/01/13 | 2026/01/08 | 2026/02/06 |  | 覆驗完成 |  |  | VIN-MK3
190808 | 2026/01/01 | Auto |  | GAP | Vanessa Han 韓宇佳 | V5C | 882924_SU26 | TMKF-25-11065 | AS |  |  | TUNG GA | VIETNAM | VIN-MK3A | 2026/01/09 | 2026/01/07 | Linen 100% | Woven | Plain Weave | Dyed | P/D | NA,NA | 51 | 115 | 4243 | yds | NgocBich | BLACK | Discuss | 4317.5 | 4317.5 | 371.9 | 15.9 | 0 | 371.9 | 0 | 1.8% | 接疋,擦傷/刮傷/勾紗,斷紗(斷經/斷緯),棉粒/結頭/粗節,異纖/飛花 | [6 empty] | 單色扣點為B級,結論為Discuss | [16 empty] | 無標準樣 | 已簽核 | 請參考驗貨員意見。(Please refer QA's comments.) |  |  | 2026/01/13 | 2026/01/08 | 2026/02/06 |  |  |  |  | VIN-MK3
191281 | 2025/12/04 | Auto |  | BNN | Shine Lin 林韶瑩 | V1A | 1175171 | TMKF-25-11071 | NAS |  | A | 杭州明晨 | CHINA | VIN-MK2A | 2026/01/17 | 2026/01/17 | Rayon/Polyester/Spandex 47/41/12% | Knit | Scuba | Dyed | P/D | NA,NA | 59 | 250 | 373 | kgs | Gul Wang 王國安 | DEEP DIVE BLUE | Discuss | 407.9 | 1149 | 277.2 | 15.9 | 0 | 277.2 | 0 | 1.8% | 接疋,擦傷/刮傷/勾紗,斷紗(斷經/斷緯),油/髒/色污 | [6 empty] | 單色扣點為B級,結論為Discuss | [16 empty] | 色樣、品質樣廠商提供 | 已簽核 | 請參考驗貨員意見。(Please refer QA's comments.) | Email:chenli_yh@163.com |  | 2026/01/23 | 2026/01/23 | 2026/03/13 |  |  |  |  | VIN-MK2
190747 | 2025/12/04 | Auto |  | BNN | Shine Lin 林韶瑩 | V1A | 11751551175171 | TMKF-25-11071,TMKF-25-11073 | NAS |  | A | 杭州明晨 | CHINA | VIN-MK2A | 2026/01/08 | 2026/01/08 | Rayon/Polyester/Spandex 47/41/12% | Knit | Scuba | Dyed | P/D | NA,NA | 59 | 250 | 714 | kgs | Gul Wang 王國安 | DARK CHOCOLATE | Discuss | 763.25 | 2150 | 517.2 | 13.5 | 62.4 | 454.8 | 0 | 1.1% | 接疋,擦傷/刮傷/勾紗,斷紗(斷經/斷緯),橫檔/橫條,油/髒/色污,破洞,針痕/直條 | [6 empty] | 單色扣點為B級,結論為Discuss | [16 empty] | 色樣、品質樣廠商提供 | 已簽核 | 請參考驗貨員意見。(Please refer QA's comments.) | Email:chenli_yh@163.com |  | 2026/01/23 | 2026/01/21 | 2026/02/27 |  |  |  |  | VIN-MK2
190748 | 2025/12/04 | Auto |  | BNN | Shine Lin 林韶瑩 | V1A | 11751551175171 | TMKF-25-11071,TMKF-25-11073 | NAS |  | A | 杭州明晨 | CHINA | VIN-MK2A | 2026/01/08 | 2026/01/08 | Rayon/Polyester/Spandex 47/41/12% | Knit | Scuba | Dyed | P/D | NA,NA | 59 | 250 | 866 | kgs | Gul Wang 王國安 | DEEP DIVE BLUE | Agree | 211.94 | 597 | 114 | 7 | 114 | 0 | 0 | 0% | 接疋,油/髒/色污 | [6 empty] | 大貨品質在接受標準內 | [16 empty] | 色樣、品質樣廠商提供 | 已簽核 | 請參考驗貨員意見。(Please refer QA's comments.) | Email:chenli_yh@163.com |  | 2026/01/23 | 2026/01/21 | 2026/02/27 |  |  |  |  | VIN-MK2
190971 | 2025/12/04 | Auto |  | BNN | Shine Lin 林韶瑩 | V1A | 1174928 | TMKF-25-11074 | NAS |  | A | 杭州明晨 | CHINA | VIN-MK2A | 2026/01/12 | 2026/01/12 | Rayon/Polyester/Spandex 47/41/12% | Knit | Scuba | Dyed | P/D | NA,NA | 59 | 250 | 485 | kgs | Gul Wang 王國安 | SPRING LILY | Discuss | 485.28 | 1367 | 254 | 17.7 | 0 | 254 | 0 | 2.3% | 接疋,擦傷/刮傷/勾紗,斷紗(斷經/斷緯),棉粒/結頭/粗節,油/髒/色污,破洞 | [6 empty] | 單色扣點為B級,結論為Discuss | [16 empty] | 色樣、品質樣廠商提供 | 已簽核 | 請參考驗貨員意見。(Please refer QA's comments.) | Email:chenli_yh@163.com |  | 2026/01/23 | 2026/01/21 | 2026/03/13 |  |  |  |  | VIN-MK2
191546 | 2025/12/25 | Auto |  | ASC | Felix Dang 鄧進東 | V3B | 2011D231_AW26,2011D477_AW26,2012D146_AW26,2012D147_AW26,2012D443_AW26 | TMKF-25-11075 | AS |  |  | SKYRINA | VIETNAM | VIN-LR1 | 2026/01/22 | 2026/01/22 | Recycled Polyester/Spandex 79/21% | Knit | Interlock | Dyed | P/D | NA,NA | 52 | 240 | 615 | yds | NgocBich | MIDNIGHT | Agree | 1226 | 1226 | 193 | 4.1 | 124 | 69 | 0 | 0% | 擦傷/刮傷/勾紗,橫檔/橫條 | [6 empty] | 部分匹扣點為B級,但單色結論為Pass | [16 empty] | 色樣、品質樣廠商提供 | 已簽核 | 請參考驗貨員意見。(Please refer QA's comments.) |  |  | 2026/01/23 | 2026/02/03 | 2026/03/25 |  |  |  |  | VIN-LR1
191547 | 2025/12/25 | Auto |  | ASC | Felix Dang 鄧進東 | V3B | 2011D231_AW26,2011D477_AW26,2012D146_AW26,2012D147_AW26,2012D443_AW26 | TMKF-25-11075 | AS |  |  | SKYRINA | VIETNAM | VIN-LR1 | 2026/01/22 | 2026/01/22 | Recycled Polyester/Spandex 79/21% | Knit | Interlock | Dyed | P/D | NA,NA | 52 | 240 | 16798 | yds | NgocBich | PERFORMANCE BLACK | Discuss | 7428 | 7428 | 1233 | 10.5 | 472 | 761 | 0 | 0.2% | 接疋,擦傷/刮傷/勾紗,染折/折痕,橫檔/橫條,油/髒/色污,破洞 | [6 empty] | 單色扣點為B級,結論為Discuss | [16 empty] | 色樣、品質樣廠商提供 | 已簽核 | 請參考驗貨員意見。(Please refer QA's comments.) |  |  | 2026/01/23 | 2026/02/03 | 2026/03/25 |  |  |  |  | VIN-LR1
191359 | 2025/12/23 | Auto |  | ONY | Dash Wang 王彥智 | V7A | 784434_FA26,784434_SU26_IND | TMKF-25-11079,TMKF-25-12050 | NAS |  |  | 頡鴻紡織 | CHINA | IND-GLD2 STL2 STL4 | 2026/01/19 | 2026/01/19 | Nylon/Spandex 77/23% | Knit | Tricot | Dyed | P/D,1x1 | NA,NA | 59 | 165 | 167864 | yds | Jimmy Shi 石振華 | BLACK JACK | Agree | 22562 | 22562 | 2306.6 | 5.2 | 2086.9 | 111.5 | 108.2 | 0% | 接疋,擦傷/刮傷/勾紗,斷紗(斷經/斷緯),橫檔/橫條,油/髒/色污,破洞 |  |  |  | 缸差過大 |  |  | 部分匹為C級打下,但單色結論為Pass | [16 empty] | 色樣、品質樣廠商提供 | 已簽核 | 請參考驗貨員意見。(Please refer QA's comments.) |  |  | 2026/01/20 | 2026/01/23 | 2026/02/26 |  |  |  |  | IND-GLD
191549 | 2025/12/23 | Auto |  | ONY | Dash Wang 王彥智 | V7A | 784434_FA26,784434_SU26_IND | TMKF-25-11079,TMKF-25-12050 | NAS |  |  | 頡鴻紡織 | CHINA | IND-GLD2 STL2 STL4 | 2026/01/23 | 2026/01/23 | Nylon/Spandex 77/23% | Knit | Tricot | Dyed | P/D,1x1 | NA,NA | 59 | 165 | 167864 | yds | Jimmy Shi 石振華 | BLACK JACK | Agree | 22473 | 22473 | 2340.4 | 6.5 | 2164.2 | 176.2 | 0 | 0% | 接疋,擦傷/刮傷/勾紗,斷紗(斷經/斷緯),染折/折痕,棉粒/結頭/粗節,橫檔/橫條,油/髒/色污,破洞 | [6 empty] | 部分匹扣點為B級,但單色結論為Pass | [16 empty] | 色樣、品質樣廠商提供 | 已簽核 | 請參考驗貨員意見。(Please refer QA's comments.) |  |  | 2026/01/24 | 2026/01/23 | 2026/02/26 |  |  |  |  | IND-GLD
191550 | 2025/12/23 | Auto |  | ONY | Dash Wang 王彥智 | V7A | 784434_FA26,784434_SU26_IND | TMKF-25-11079,TMKF-25-12050 | NAS |  |  | 頡鴻紡織 | CHINA | IND-GLD2 STL2 STL4 | 2026/01/23 | 2026/01/23 | Nylon/Spandex 77/23% | Knit | Tricot | Dyed | P/D,1x1 | NA,NA | 59 | 165 | 66631 | yds | Jimmy Shi 石振華 | DUSK NAVY | Agree | 3177 | 3177 | 319.5 | 6.3 | 319.5 | 0 | 0 | 0% | 接疋,斷紗(斷經/斷緯),橫檔/橫條,油/髒/色污 | [6 empty] | 大貨品質在接受標準內 | [16 empty] | 色樣、品質樣廠商提供 | 已簽核 | 請參考驗貨員意見。(Please refer QA's comments.) |  |  | 2026/01/24 | 2026/01/23 | 2026/02/26 |  |  |  |  | IND-GLD
191473 | 2025/12/23 | Auto |  | ONY | Dash Wang 王彥智 | V7A | 784434_FA26,784434_SU26_IND,846591_FA26 | TMKF-25-11079,TMKF-25-12049,TMKF-25-12050 | NAS |  |  | 頡鴻紡織 | CHINA | IND-GLD2 STL2 STL4 | 2026/01/20 | 2026/01/20 | Nylon/Spandex 77/23% | Knit | Tricot | Dyed | P/D,1x1 | NA,NA | 59 | 165 | 141595 | yds | Jimmy Shi 石振華 | BLACK COFFEE | Reject | 11529 | 11529 | 1189.6 | 5.6 | 760.4 | 108.2 | 321 | 0% | 接疋,擦傷/刮傷/勾紗,斷紗(斷經/斷緯),橫檔/橫條,油/髒/色污,破洞 |  |  |  | 缸差過大 |  |  | 單色結論為Fail,請打下並覆驗 |  | 簽核完成 |  |  | 1>BLACK COFFEE：251229098，251229099，260104126三缸對頭缸缸差過大，C級Reject。 2>BLACK JACK：260104135H1連續性氨綸露面瑕疵及段落性色差瑕疵未裁剪，C級Reject。 3>BLACK JACK：260104140氨綸露面明顯，C級Reject。 4>依實際克重幅寬換算碼長，部分缸短碼0.95%~3.61%，布廠需修正碼長。 | [11 empty] | 色樣、品質樣廠商提供 | 已簽核 | 請參考驗貨員意見。(Please refer QA's comments.) |  |  | 2026/01/20 | 2026/01/23 | 2026/02/26 |  | 覆驗完成 |  |  | IND-GLD
191472 | 2025/12/23 | Auto |  | ONY | Dash Wang 王彥智 | V7A | 784434_FA26,784434_SU26_IND,846591_FA26 | TMKF-25-11079,TMKF-25-12049,TMKF-25-12050 | NAS |  |  | 頡鴻紡織 | CHINA | IND-GLD2 STL2 STL4 | 2026/01/20 | 2026/01/20 | Nylon/Spandex 77/23% | Knit | Tricot | Dyed | P/D,1x1 | NA,NA | 59 | 165 | 185279 | yds | Jimmy Shi 石振華 | BLACK JACK | Agree | 35722 | 35722 | 3761.6 | 5.4 | 3116.7 | 227.3 | 417.6 | 0% | 接疋,擦傷/刮傷/勾紗,斷紗(斷經/斷緯),染折/折痕,橫檔/橫條,油/髒/色污,破洞,針痕/直條 | [6 empty] | 部分匹為C級打下,但單色結論為Pass | [16 empty] | 色樣、品質樣廠商提供 | 已簽核 | 請參考驗貨員意見。(Please refer QA's comments.) |  |  | 2026/01/20 | 2026/01/23 | 2026/02/26 |  |  |  |  | IND-GLD
190847 | 2025/12/23 | Auto |  | DKS | Gloria Tseng 曾珮雅 | V2B | MVG2001FS_Q326 | TMKF-25-11105 | AS |  |  | 兆升針織 | CHINA | IND-GLR1 | 2026/01/09 | 2026/01/11 | Polyamide/Elastane 71/29% | Knit | Tricot | Dyed | P/D | NA,Anti-Microbial,Anti-Odor,UPF 50+,Wick | 58 | 150 | 506 | yds | Jimmy Shi 石振華 | KHAKI SAND | Reject | 360 | 360 | 119 | 3.4 | 0 | 0 | 119 | 0% | 接疋,油/髒/色污 | [6 empty] | 單色結論為Fail,請打下並覆驗 |  | 簽核完成 |  |  | 1>KHAKI SAND：A025036316連續性色漬距離布邊3”,C級Reject。 2>SKY BLUE：R125036313折痕明顯,全面性色漬瑕疵超分，C級Reject。 3>MIDNIGHT SAIL：A025036315依實際克重幅寬換算碼長，大貨短碼2.22%，布廠需修正碼長。 | 連續性色漬距離布邊3”,用可裁55"排窄幅馬克補損 | 連續性色漬距離布邊3”,用可裁55"排窄幅馬克補損 | [9 empty] | 色樣、品質樣廠商提供 | 已簽核 | 請參考驗貨員意見。(Please refer QA's comments.) |  |  | 2026/01/26 | 2026/03/08 | 2026/04/13 | 許貿昇 同意出貨 用窄幅降低損失, 同步布廠FOC補損 | 同意出貨-固定瑕疵，可重排馬克補損使用 |  |  | IND-GLR1
190943 | 2025/12/23 | Auto |  | DKS | Gloria Tseng 曾珮雅 | V2B | MVG2001FS_Q326 | TMKF-25-11105 | AS |  |  | 兆升針織 | CHINA | IND-GLR1 | 2026/01/09 | 2026/01/11 | Polyamide/Elastane 71/29% | Knit | Tricot | Dyed | P/D | NA,Anti-Microbial,Anti-Odor,UPF 50+,Wick | 58 | 150 | 256 | yds | Jimmy Shi 石振華 | MIDNIGHT SAIL | Agree | 500 | 500 | 83 | 9.6 | 83 | 0 | 0 | 0% | 接疋,油/髒/色污 | [6 empty] | 大貨品質在接受標準內 | [16 empty] | 色樣、品質樣廠商提供 | 已簽核 | 請參考驗貨員意見。(Please refer QA's comments.) |  |  | 2026/01/26 | 2026/03/08 | 2026/04/13 |  |  |  |  | IND-GLR1
190853 | 2025/12/23 | Auto |  | DKS | Gloria Tseng 曾珮雅 | V2B | MVG2001FS_Q326 | TMKF-25-11105 | AS |  |  | 兆升針織 | CHINA | IND-GLR1 | 2026/01/09 | 2026/01/11 | Polyamide/Elastane 71/29% | Knit | Tricot | Dyed | P/D | NA,Anti-Microbial,Anti-Odor,UPF 50+,Wick | 58 | 150 | 1005 | yds | Jimmy Shi 石振華 | RADICAL RED | Agree | 1163 | 1163 | 117 | 3.4 | 117 | 0 | 0 | 0% | 接疋 | [6 empty] | 大貨品質在接受標準內 | [16 empty] | 色樣、品質樣廠商提供 | 已簽核 | 請參考驗貨員意見。(Please refer QA's comments.) |  |  | 2026/01/26 | 2026/03/08 | 2026/04/13 |  |  |  |  | IND-GLR1
190846 | 2025/12/23 | Auto |  | DKS | Gloria Tseng 曾珮雅 | V2B | MVG2001FS_Q326 | TMKF-25-11105 | AS |  |  | 兆升針織 | CHINA | IND-GLR1 | 2026/01/09 | 2026/01/11 | Polyamide/Elastane 71/29% | Knit | Tricot | Dyed | P/D | NA,Anti-Microbial,Anti-Odor,UPF 50+,Wick | 58 | 150 | 266 | yds | Jimmy Shi 石振華 | SKY BLUE | Reject | 295 | 295 | 114 | 3.5 | 0 | 0 | 114 | 0% | 接疋,油/髒/色污,針痕/直條 | [6 empty] | 大貨品質在接受標準內 |  | 簽核完成 |  |  | 1>KHAKI SAND：A025036316連續性色漬距離布邊3”,C級Reject。 2>SKY BLUE：R125036313折痕明顯,全面性色漬瑕疵超分，C級Reject。 3>MIDNIGHT SAIL：A025036315依實際克重幅寬換算碼長，大貨短碼2.22%，布廠需修正碼長。 | 不出貨 | [10 empty] | 色樣、品質樣廠商提供 | 已簽核 | 請參考驗貨員意見。(Please refer QA's comments.) |  |  | 2026/01/26 | 2026/03/08 | 2026/04/13 |  | 此面料後續不再安排出貨 |  |  | IND-GLR1
190850 | 2025/12/23 | Auto |  | DKS | Gloria Tseng 曾珮雅 | V2B | MVG2004FS_Q326 | TMKF-25-11107 | AS |  |  | 兆升針織 | CHINA | IND-GLR1 | 2026/01/09 | 2026/01/11 | Polyamide/Elastane 71/29% | Knit | Tricot | Dyed | P/D | NA,Anti-Microbial,Anti-Odor,UPF 50+,Wick | 58 | 150 | 109 | yds | Jimmy Shi 石振華 | DARKER ARDOSIA | Reject | 244 | 244 | 244 | 3.3 | 126 | 0 | 118 | 0% | 接疋 | [5 empty] | 克重過輕,幅寬不足 | 單色結論為Fail,請打下並覆驗 |  | 簽核完成 |  |  | 1>DARKER ARDOSIA ：R125036321克重偏輕%，C級Reject。 2>依實際克重幅寬換算碼長，大貨短碼0.5%~4.67%，布廠需修正碼長。 | 不出貨 | [10 empty] | 色樣、品質樣廠商提供 | 已簽核 | 請參考驗貨員意見。(Please refer QA's comments.) |  |  | 2026/01/26 | 2026/03/08 | 2026/04/13 |  | 此面料後續不再安排出貨 |  |  | IND-GLR1
190849 | 2025/12/23 | Auto |  | DKS | Gloria Tseng 曾珮雅 | V2B | MVG2004FS_Q326 | TMKF-25-11107 | AS |  |  | 兆升針織 | CHINA | IND-GLR1 | 2026/01/09 | 2026/01/11 | Polyamide/Elastane 71/29% | Knit | Tricot | Dyed | P/D | NA,Anti-Microbial,Anti-Odor,UPF 50+,Wick | 58 | 150 | 109 | yds | Jimmy Shi 石振華 | EBONY | Agree | 126 | 126 | 126 | 6.3 | 126 | 0 | 0 | 0% | 接疋,橫檔/橫條 | [6 empty] | 大貨品質在接受標準內 | [16 empty] | 色樣、品質樣廠商提供 | 已簽核 | 請參考驗貨員意見。(Please refer QA's comments.) |  |  | 2026/01/26 | 2026/03/08 | 2026/04/13 |  |  |  |  | IND-GLR1
191245 | 2025/12/23 | Auto |  | DKS | Gloria Tseng 曾珮雅 | V2B | MVG2004FS_Q326 | TMKF-25-11107 | AS |  |  | 兆升針織 | CHINA | IND-GLR1 | 2026/01/17 | 2026/01/17 | Polyamide/Elastane 71/29% | Knit | Tricot | Dyed | P/D | NA,Anti-Microbial,Anti-Odor,UPF 50+,Wick | 58 | 150 | 109 | yds | Jimmy Shi 石振華 | KHAKI SAND | Agree | 127 | 127 | 127 | 3.9 | 127 | 0 | 0 | 0% | 接疋,油/髒/色污 | [6 empty] | 大貨品質在接受標準內 | [16 empty] | 色樣、品質樣廠商提供 | 已簽核 | 請參考驗貨員意見。(Please refer QA's comments.) |  |  | 2026/01/26 | 2026/03/08 | 2026/04/13 |  |  |  |  | IND-GLR1
190851 | 2025/12/23 | Auto |  | DKS | Gloria Tseng 曾珮雅 | V2B | MVG2004FS_Q326 | TMKF-25-11107 | AS |  |  | 兆升針織 | CHINA | IND-GLR1 | 2026/01/09 | 2026/01/11 | Polyamide/Elastane 71/29% | Knit | Tricot | Dyed | P/D | NA,Anti-Microbial,Anti-Odor,UPF 50+,Wick | 58 | 150 | 109 | yds | Jimmy Shi 石振華 | LIGHT GREY | Agree | 238 | 238 | 107 | 7.5 | 107 | 0 | 0 | 0% | 接疋,破洞 | [6 empty] | 大貨品質在接受標準內 | [16 empty] | 色樣、品質樣廠商提供 | 已簽核 | 請參考驗貨員意見。(Please refer QA's comments.) |  |  | 2026/01/26 | 2026/03/08 | 2026/04/13 |  |  |  |  | IND-GLR1
190855 | 2025/12/23 | Auto |  | DKS | Gloria Tseng 曾珮雅 | V2B | MVG2504FS_Q326 | TMKF-25-11108 | AS |  |  | 兆升針織 | CHINA | IND-GLR1 | 2026/01/09 | 2026/01/11 | Polyamide/Elastane 71/29% | Knit | Tricot | Dyed | P/D | NA,Anti-Microbial,Anti-Odor,UPF 50+,Wick | 58 | 150 | 960 | yds | Jimmy Shi 石振華 | BLUE FLASH | Reject | 1848 | 1848 | 241 | 3.3 | 120 | 0 | 121 | 0% | 接疋 | [5 empty] | 幅寬不足 | 單色結論為Fail,請打下並覆驗 |  | 簽核完成 |  |  | 1>BLUE FLASH：A025036332可裁偏小0.25”，C級Reject。 2>PURE EBONY：A025036333連續折痕超分，C級Reject； A025036323可裁偏小0.5”，C級Reject； A025038380部分疋布封不穩定，最小可裁偏小1.25”，C級Reject； A025038381一邊距離布邊2“，另一邊距離布邊3”位壓痕明顯 ，C級Reject。 3>依實際克重幅寬換算碼長，部分缸短碼1.1%~1.47%，布廠需修正碼長。 | 不出貨 | 可裁偏小0.25”,用實際可裁57.75"排特殊馬克,避裁補損 | [9 empty] | 色樣、品質樣廠商提供 | 已簽核 | 請參考驗貨員意見。(Please refer QA's comments.) |  |  | 2026/01/26 | 2026/03/08 | 2026/04/13 |  | 同意出貨-固定瑕疵，可重排馬克補損使用 |  |  | IND-GLR1
190857 | 2025/12/23 | Auto |  | DKS | Gloria Tseng 曾珮雅 | V2B | MVG2504FS_Q326 | TMKF-25-11108 | AS |  |  | 兆升針織 | CHINA | IND-GLR1 | 2026/01/09 | 2026/01/11 | Polyamide/Elastane 71/29% | Knit | Tricot | Dyed | P/D | NA,Anti-Microbial,Anti-Odor,UPF 50+,Wick | 58 | 150 | 3628 | yds | Jimmy Shi 石振華 | DARKER ARDOSIA SLATE | Agree | 4027 | 4027 | 376 | 4.3 | 376 | 0 | 0 | 0% | 接疋,橫檔/橫條 | [6 empty] | 大貨品質在接受標準內 | [16 empty] | 色樣、品質樣廠商提供 | 已簽核 | 請參考驗貨員意見。(Please refer QA's comments.) |  |  | 2026/01/26 | 2026/03/08 | 2026/04/13 |  |  |  |  | IND-GLR1
190854 | 2025/12/23 | Auto |  | DKS | Gloria Tseng 曾珮雅 | V2B | MVG2504FS_Q326 | TMKF-25-11108 | AS |  |  | 兆升針織 | CHINA | IND-GLR1 | 2026/01/09 | 2026/01/11 | Polyamide/Elastane 71/29% | Knit | Tricot | Dyed | P/D | NA,Anti-Microbial,Anti-Odor,UPF 50+,Wick | 58 | 150 | 3377 | yds | Jimmy Shi 石振華 | KHAKI SAND | Agree | 2957 | 2957 | 247 | 3.2 | 247 | 0 | 0 | 0% | 接疋 | [6 empty] | 大貨品質在接受標準內 | [16 empty] | 色樣、品質樣廠商提供 | 已簽核 | 請參考驗貨員意見。(Please refer QA's comments.) |  |  | 2026/01/26 | 2026/03/08 | 2026/04/13 |  |  |  |  | IND-GLR1
191244 | 2025/12/23 | Auto |  | DKS | Gloria Tseng 曾珮雅 | V2B | MVG2504FS_Q326 | TMKF-25-11108 | AS |  |  | 兆升針織 | CHINA | IND-GLR1 | 2026/01/17 | 2026/01/17 | Polyamide/Elastane 71/29% | Knit | Tricot | Dyed | P/D | NA,Anti-Microbial,Anti-Odor,UPF 50+,Wick | 58 | 150 | 3377 | yds | Jimmy Shi 石振華 | KHAKI SAND | Agree | 2039 | 2039 | 810 | 5.7 | 810 | 0 | 0 | 0% | 接疋,橫檔/橫條,油/髒/色污,破洞 | [6 empty] | 大貨品質在接受標準內 | [16 empty] | 色樣、品質樣廠商提供 | 已簽核 | 請參考驗貨員意見。(Please refer QA's comments.) |  |  | 2026/01/26 | 2026/03/08 | 2026/04/13 |  |  |  |  | IND-GLR1
190856 | 2025/12/23 | Auto |  | DKS | Gloria Tseng 曾珮雅 | V2B | MVG2504FS_Q326 | TMKF-25-11108 | AS |  |  | 兆升針織 | CHINA | IND-GLR1 | 2026/01/09 | 2026/01/11 | Polyamide/Elastane 71/29% | Knit | Tricot | Dyed | P/D | NA,Anti-Microbial,Anti-Odor,UPF 50+,Wick | 58 | 150 | 3259 | yds | Jimmy Shi 石振華 | LIGHT GREY | Agree | 3466 | 3466 | 364 | 5.2 | 364 | 0 | 0 | 0% | 接疋,油/髒/色污 | [6 empty] | 大貨品質在接受標準內 | [16 empty] | 色樣、品質樣廠商提供 | 已簽核 | 請參考驗貨員意見。(Please refer QA's comments.) |  |  | 2026/01/26 | 2026/03/08 | 2026/04/13 |  |  |  |  | IND-GLR1
190858 | 2025/12/23 | Auto |  | DKS | Gloria Tseng 曾珮雅 | V2B | MVG2504FS_Q326 | TMKF-25-11108 | AS |  |  | 兆升針織 | CHINA | IND-GLR1 | 2026/01/09 | 2026/01/11 | Polyamide/Elastane 71/29% | Knit | Tricot | Dyed | P/D | NA,Anti-Microbial,Anti-Odor,UPF 50+,Wick | 58 | 150 | 3665 | yds | Jimmy Shi 石振華 | PURE EBONY | Reject | 5263 | 5263 | 659 | 6.7 | 119 | 119 | 421 | 0% | 接疋,擦傷/刮傷/勾紗,染折/折痕,橫檔/橫條,破洞 | [5 empty] | 幅寬不足 | 單色結論為Fail,請打下並覆驗 |  | 簽核完成 |  |  | 1>BLUE FLASH：A025036332可裁偏小0.25”，C級Reject。 2>PURE EBONY：A025036333連續折痕超分，C級Reject； A025036323可裁偏小0.5”，C級Reject； A025038380部分疋布封不穩定，最小可裁偏小1.25”，C級Reject； A025038381一邊距離布邊2“，另一邊距離布邊3”位壓痕明顯 ，C級Reject。 3>依實際克重幅寬換算碼長，部分缸短碼1.1%~1.47%，布廠需修正碼長。 | 距邊固定直條瑕疵,安排窄幅特殊碼克,布廠同意補損出貨. | 距邊固定直條瑕疵,安排窄幅特殊碼克,布廠同意補損出貨. | [9 empty] | 色樣、品質樣廠商提供 | 已簽核 | 請參考驗貨員意見。(Please refer QA's comments.) |  |  | 2026/01/26 | 2026/03/08 | 2026/04/13 | 許貿昇 同意出貨 安排窄幅裁剪,布廠同步補損出貨 | 同意出貨-固定瑕疵，可重排馬克補損使用 |  |  | IND-GLR1
191220 | 2025/12/04 | Auto |  | SMA | Ruby Nguyen 阮氏俄 | V2A | MM3031_SP26 | TMKF-25-11123 | AS |  |  | PARADISE | CHINA | IND-GLD2 | 2026/01/16 | 2026/01/16 | Polyester/Rayon/Spandex 71/26/3% | Knit | Double Knit | Dyed | Y/D | NA,Adaptive | 62 | 310 | 5682 | yds | Jun Yan 嚴軍 | DEEP BLACK | Agree | 5372 | 5372 | 569.1 | 4.7 | 569.1 | 0 | 0 | 0% | 接疋,擦傷/刮傷/勾紗,油/髒/色污,破洞 | [6 empty] | 大貨品質在接受標準內 | [16 empty] | 色樣、品質樣廠商提供 | 已簽核 | 請參考驗貨員意見。(Please refer QA's comments.) |  |  | 2026/02/03 | 2026/03/04 | 2026/04/04 |  |  |  |  | IND-GLD
192064 | 2025/12/04 | Auto |  | SMA | Etta Chiang 江俐蓉 | V2A | CS625_SP26 | TMKF-25-11135 | AS |  |  | 香港百期 | VIETNAM | IND-GLD2 | 2026/01/30 | 2026/01/30 | Cotton/Polyester 53/47% | Knit | Bonded | Dyed | P/D | NA,NA | 55 | 670 | 1293 | yds | NgocBich | BLACK | Reject | 1189 | 1189 | 150 | 28.7 | 0 | 120 | 30 | 5.6% | 接疋,染折/折痕,油/髒/色污 |  |  |  |  | 布邊不良,背面瑕疵 |  | 單色結論為Fail,請打下並覆驗 |  | 簽核完成 |  |  | 1.顏色: BLACK/ 缸號: DE6252/ 匹號:31-2/ 扣點超分C級=>打下單匹. 2.現場無色樣 ,僅提供品質樣 。 | 不出貨 | 瑕疵超分打下不出貨. 補損5%數量約40Y | [9 empty] | 無色樣，品質樣廠商提供 | 已簽核 | 請參考驗貨員意見。(Please refer QA's comments.) |  |  | 2026/02/09 | 2026/02/06 | 2026/03/06 |  | 同意出貨-瑕疵無法重修，補損出貨 |  |  | IND-GLD
192063 | 2025/12/04 | Auto |  | SMA | Etta Chiang 江俐蓉 | V2A | CS625_SP26 | TMKF-25-11135 | AS |  |  | 香港百期 | VIETNAM | IND-GLD2 | 2026/01/30 | 2026/01/30 | Cotton/Polyester 53/47% | Knit | Bonded | Dyed | P/D | NA,NA | 55 | 670 | 1272 | yds | NgocBich | GREY | Agree | 3531 | 3531 | 500.5 | 10 | 249.5 | 251 | 0 | 0% | 接疋,斷紗(斷經/斷緯),染折/折痕,油/髒/色污,異纖/飛花,破洞 | [6 empty] | 部分匹扣點為B級,但單色結論為Pass | [16 empty] | 無色樣，品質樣廠商提供 | 已簽核 | 請參考驗貨員意見。(Please refer QA's comments.) |  |  | 2026/02/09 | 2026/02/06 | 2026/03/06 |  |  |  |  | IND-GLD
191186 | 2025/12/24 | Alan Ku 古育倫 |  | ASC | Vivian Lan 藍文琦 | V3B | 2011D212_AW26,2011D240_AW26,2011D242_AW26,2011D244_AW26,2011D458_AW26,2011D459_AW26,2011D527_AW26,2012D144_AW26,2012D145_AW26,2012D149_AW26,2012D363_AW26 | TMKF-25-11138 | AS |  |  | 綿春(VIN) | VIETNAM | VIN-LR1 LR2 LR3 | 2026/01/17 | 2026/01/15 | Recycled Polyester 100% | Knit | Mesh | Dyed | P/D | NA,Wicking | 60 | 120 | 6449 | yds | HoaNguyen | BUBBLEGUM | Agree | 3635 | 3635 | 638 | 9.4 | 423 | 215 | 0 | 0% | 接疋,擦傷/刮傷/勾紗,斷紗(斷經/斷緯),棉粒/結頭/粗節,油/髒/色污 | [6 empty] | 部分匹扣點為B級,但單色結論為Pass | [16 empty] | 色樣、品質樣廠商提供 | 已簽核 | 請參考驗貨員意見。(Please refer QA's comments.) |  |  |  | 2026/02/01 | 2026/03/25 |  |  |  |  | VIN-LR1
191548 | 2025/12/24 | Alan Ku 古育倫 |  | ASC | Vivian Lan 藍文琦 | V3B | 2011D212_AW26,2011D240_AW26,2011D242_AW26,2011D244_AW26,2011D458_AW26,2011D459_AW26,2011D527_AW26,2012D144_AW26,2012D145_AW26,2012D149_AW26,2012D363_AW26 | TMKF-25-11138 | AS |  |  | 綿春(VIN) | VIETNAM | VIN-LR1 LR2 LR3 | 2026/01/22 | 2026/01/22 | Recycled Polyester 100% | Knit | Mesh | Dyed | P/D | NA,Wicking | 60 | 120 | 6449 | yds | HoaNguyen | BUBBLEGUM | Discuss | 1248 | 1248 | 179 | 13.4 | 78 | 101 | 0 | 1% | 接疋,擦傷/刮傷/勾紗,油/髒/色污 | [6 empty] | 單色扣點為B級,結論為Discuss | [16 empty] | 色樣、品質樣廠商提供 | 已簽核 | 請參考驗貨員意見。(Please refer QA's comments.) |  |  |  | 2026/02/01 | 2026/03/25 |  |  |  |  | VIN-LR1
190796 | 2025/12/24 | Alan Ku 古育倫 |  | ASC | Vivian Lan 藍文琦 | V3B | 2011D212_AW26,2011D240_AW26,2011D242_AW26,2011D244_AW26,2011D458_AW26,2011D459_AW26,2011D527_AW26,2012D144_AW26,2012D145_AW26,2012D149_AW26,2012D363_AW26 | TMKF-25-11138 | AS |  |  | 綿春(VIN) | VIETNAM | VIN-LR1 LR2 LR3 | 2026/01/08 | 2026/01/08 | Recycled Polyester 100% | Knit | Mesh | Dyed | P/D | NA,Wicking | 60 | 120 | 2570 | yds | HoaNguyen | DARK AUBERGINE | Reject | 66 | 66 | 66 | 51.5 | 0 | 0 | 66 | 12.5% | 接疋,擦傷/刮傷/勾紗,斷紗(斷經/斷緯) | [6 empty] | 單色結論為Fail,請打下並覆驗 |  | 簽核完成 |  |  | 顏色:DARK AUBERGINE /缸號: B1-25120036706-01/全面性擦傷，整缸判C級。 | [11 empty] | 色樣、品質樣廠商提供 | 已簽核 | 請參考驗貨員意見。(Please refer QA's comments.) |  |  | 2026/01/09 | 2026/02/01 | 2026/03/25 |  | 覆驗完成 |  |  | VIN-LR1
191187 | 2025/12/24 | Alan Ku 古育倫 |  | ASC | Vivian Lan 藍文琦 | V3B | 2011D212_AW26,2011D240_AW26,2011D242_AW26,2011D244_AW26,2011D458_AW26,2011D459_AW26,2011D527_AW26,2012D144_AW26,2012D145_AW26,2012D149_AW26,2012D363_AW26 | TMKF-25-11138 | AS |  |  | 綿春(VIN) | VIETNAM | VIN-LR1 LR2 LR3 | 2026/01/17 | 2026/01/15 | Recycled Polyester 100% | Knit | Mesh | Dyed | P/D | NA,Wicking | 60 | 120 | 2570 | yds | HoaNguyen | DARK AUBERGINE | Discuss | 586 | 586 | 99 | 11.1 | 0 | 99 | 0 | 0.3% | 油/髒/色污 | [6 empty] | 單色扣點為B級,結論為Discuss | [16 empty] | 色樣、品質樣廠商提供 | 已簽核 | 請參考驗貨員意見。(Please refer QA's comments.) |  |  |  | 2026/02/01 | 2026/03/25 |  |  |  |  | VIN-LR1
190722 | 2025/12/24 | Alan Ku 古育倫 |  | ASC | Vivian Lan 藍文琦 | V3B | 2011D212_AW26,2011D240_AW26,2011D242_AW26,2011D244_AW26,2011D458_AW26,2011D459_AW26,2011D527_AW26,2012D144_AW26,2012D145_AW26,2012D149_AW26,2012D363_AW26 | TMKF-25-11138 | AS |  |  | 綿春(VIN) | VIETNAM | VIN-LR1 LR2 LR3 | 2026/01/07 | 2026/01/07 | Recycled Polyester 100% | Knit | Mesh | Dyed | P/D | NA,Wicking | 60 | 120 | 2221 | yds | HoaNguyen | DARK PINK CLAY | Agree | 210 | 210 | 107 | 9.3 | 107 | 0 | 0 | 0% | 擦傷/刮傷/勾紗,油/髒/色污,破洞 | [6 empty] | 大貨品質在接受標準內 | [16 empty] | 色樣、品質樣廠商提供 | 已簽核 | 請參考驗貨員意見。(Please refer QA's comments.) |  |  | 2026/01/09 | 2026/02/01 | 2026/03/25 |  |  |  |  | VIN-LR1
190795 | 2025/12/24 | Alan Ku 古育倫 |  | ASC | Vivian Lan 藍文琦 | V3B | 2011D212_AW26,2011D240_AW26,2011D242_AW26,2011D244_AW26,2011D458_AW26,2011D459_AW26,2011D527_AW26,2012D144_AW26,2012D145_AW26,2012D149_AW26,2012D363_AW26 | TMKF-25-11138 | AS |  |  | 綿春(VIN) | VIETNAM | VIN-LR1 LR2 LR3 | 2026/01/08 | 2026/01/08 | Recycled Polyester 100% | Knit | Mesh | Dyed | P/D | NA,Wicking | 60 | 120 | 14194 | yds | HoaNguyen | ENERGY AQUA | Agree | 2456 | 2456 | 431 | 4.2 | 431 | 0 | 0 | 0% | 接疋,擦傷/刮傷/勾紗,油/髒/色污 | [6 empty] | 大貨品質在接受標準內 | [16 empty] | 色樣、品質樣廠商提供 | 已簽核 | 請參考驗貨員意見。(Please refer QA's comments.) |  |  | 2026/01/09 | 2026/02/01 | 2026/03/25 |  |  |  |  | VIN-LR1
190794 | 2025/12/24 | Alan Ku 古育倫 |  | ASC | Vivian Lan 藍文琦 | V3B | 2011D212_AW26,2011D240_AW26,2011D242_AW26,2011D244_AW26,2011D458_AW26,2011D459_AW26,2011D527_AW26,2012D144_AW26,2012D145_AW26,2012D149_AW26,2012D363_AW26 | TMKF-25-11138 | AS |  |  | 綿春(VIN) | VIETNAM | VIN-LR1 LR2 LR3 | 2026/01/08 | 2026/01/08 | Recycled Polyester 100% | Knit | Mesh | Dyed | P/D | NA,Wicking | 60 | 120 | 6565 | yds | HoaNguyen | FOGGY TEAL | Agree | 2454 | 2454 | 416 | 4.6 | 316 | 100 | 0 | 0% | 擦傷/刮傷/勾紗,油/髒/色污 | [6 empty] | 部分匹扣點為B級,但單色結論為Pass | [16 empty] | 色樣、品質樣廠商提供 | 已簽核 | 請參考驗貨員意見。(Please refer QA's comments.) |  |  | 2026/01/09 | 2026/02/01 | 2026/03/25 |  |  |  |  | VIN-LR1
191188 | 2025/12/24 | Alan Ku 古育倫 |  | ASC | Vivian Lan 藍文琦 | V3B | 2011D212_AW26,2011D240_AW26,2011D242_AW26,2011D244_AW26,2011D458_AW26,2011D459_AW26,2011D527_AW26,2012D144_AW26,2012D145_AW26,2012D149_AW26,2012D363_AW26 | TMKF-25-11138 | AS |  |  | 綿春(VIN) | VIETNAM | VIN-LR1 LR2 LR3 | 2026/01/17 | 2026/01/15 | Recycled Polyester 100% | Knit | Mesh | Dyed | P/D | NA,Wicking | 60 | 120 | 6565 | yds | HoaNguyen | FOGGY TEAL | Discuss | 1187 | 1187 | 201 | 11.9 | 100 | 101 | 0 | 0.6% | 接疋,擦傷/刮傷/勾紗,油/髒/色污 | [6 empty] | 單色扣點為B級,結論為Discuss | [16 empty] | 色樣、品質樣廠商提供 | 已簽核 | 請參考驗貨員意見。(Please refer QA's comments.) |  |  |  | 2026/02/01 | 2026/03/25 |  |  |  |  | VIN-LR1
190721 | 2025/12/24 | Alan Ku 古育倫 |  | ASC | Vivian Lan 藍文琦 | V3B | 2011D212_AW26,2011D240_AW26,2011D242_AW26,2011D244_AW26,2011D458_AW26,2011D459_AW26,2011D527_AW26,2012D144_AW26,2012D145_AW26,2012D149_AW26,2012D363_AW26 | TMKF-25-11138 | AS |  |  | 綿春(VIN) | VIETNAM | VIN-LR1 LR2 LR3 | 2026/01/07 | 2026/01/07 | Recycled Polyester 100% | Knit | Mesh | Dyed | P/D | NA,Wicking | 60 | 120 | 3645 | yds | HoaNguyen | SHEET ROCK | Agree | 98 | 98 | 98 | 2 | 98 | 0 | 0 | 0% | 油/髒/色污 | [6 empty] | 大貨品質在接受標準內 | [16 empty] | 色樣、品質樣廠商提供 | 已簽核 | 請參考驗貨員意見。(Please refer QA's comments.) |  |  | 2026/01/09 | 2026/02/01 | 2026/03/25 |  |  |  |  | VIN-LR1
190723 | 2025/12/24 | Alan Ku 古育倫 |  | ASC | Vivian Lan 藍文琦 | V3B | 2011D212_AW26,2011D240_AW26,2011D242_AW26,2011D244_AW26,2011D458_AW26,2011D459_AW26,2011D527_AW26,2012D144_AW26,2012D145_AW26,2012D149_AW26,2012D363_AW26 | TMKF-25-11138 | AS |  |  | 綿春(VIN) | VIETNAM | VIN-LR1 LR2 LR3 | 2026/01/07 | 2026/01/07 | Recycled Polyester 100% | Knit | Mesh | Dyed | P/D | NA,Wicking | 60 | 120 | 9859 | yds | HoaNguyen | SINGED RED | Agree | 407 | 407 | 103 | 4.9 | 103 | 0 | 0 | 0% | 擦傷/刮傷/勾紗,油/髒/色污 | [6 empty] | 大貨品質在接受標準內 | [16 empty] | 色樣、品質樣廠商提供 | 已簽核 | 請參考驗貨員意見。(Please refer QA's comments.) |  |  | 2026/01/09 | 2026/02/01 | 2026/03/25 |  |  |  |  | VIN-LR1
190725 | 2025/12/24 | Alan Ku 古育倫 |  | ASC | Vivian Lan 藍文琦 | V3B | 2011D212_AW26,2011D240_AW26,2011D242_AW26,2011D244_AW26,2011D458_AW26,2011D459_AW26,2011D527_AW26,2012D144_AW26,2012D145_AW26,2012D149_AW26,2012D363_AW26 | TMKF-25-11138 | AS |  |  | 綿春(VIN) | VIETNAM | VIN-LR1 LR2 LR3 | 2026/01/07 | 2026/01/07 | Recycled Polyester 100% | Knit | Mesh | Dyed | P/D | NA,Wicking | 60 | 120 | 3134 | yds | HoaNguyen | VELVET PURPLE | Agree | 2548 | 2548 | 426 | 2.8 | 426 | 0 | 0 | 0% | 擦傷/刮傷/勾紗,油/髒/色污 | [6 empty] | 大貨品質在接受標準內 | [16 empty] | 色樣、品質樣廠商提供 | 已簽核 | 請參考驗貨員意見。(Please refer QA's comments.) |  |  | 2026/01/09 | 2026/02/01 | 2026/03/25 |  |  |  |  | VIN-LR1
190724 | 2025/12/24 | Alan Ku 古育倫 |  | ASC | Vivian Lan 藍文琦 | V3B | 2011D212_AW26,2011D240_AW26,2011D242_AW26,2011D244_AW26,2011D458_AW26,2011D459_AW26,2011D527_AW26,2012D144_AW26,2012D145_AW26,2012D149_AW26,2012D363_AW26 | TMKF-25-11138 | AS |  |  | 綿春(VIN) | VIETNAM | VIN-LR1 LR2 LR3 | 2026/01/07 | 2026/01/07 | Recycled Polyester 100% | Knit | Mesh | Dyed | P/D | NA,Wicking | 60 | 120 | 1583 | yds | HoaNguyen | VITAL GREEN | Discuss | 1251 | 1251 | 205 | 15.1 | 105 | 100 | 0 | 1.5% | 擦傷/刮傷/勾紗,油/髒/色污 | [6 empty] | 單色扣點為B級,結論為Discuss | [16 empty] | 色樣、品質樣廠商提供 | 已簽核 | 請參考驗貨員意見。(Please refer QA's comments.) |  |  | 2026/01/09 | 2026/02/01 | 2026/03/25 |  |  |  |  | VIN-LR1
190534 | 2025/12/23 | Auto |  | TGT | Angela Chen 陳柔婷 | V5B | X2XXXR_BG_C326 | TMKF-25-11139 | NAS |  |  | 蘇州東奕盛 | CHINA | IND-GLD3 | 2026/01/02 | 2026/01/04 | Recycled Polyester/Spandex 95/5% | Knit | Jersey | PRT + Dyed | Disperse PRT,P/D | Peach (1 side),NA | 60 | 180 | 27837 | yds | Leo Li 李勇 | C326CJSLPAOP304_2 | Discuss | 10339 | 10339 | 1056.5 | 8.8 | 572.4 | 484.1 | 0 | 0% | 接疋,擦傷/刮傷/勾紗,染折/折痕,油/髒/色污,破洞 |  |  |  |  | 布邊不良,背面瑕疵 |  | 單色扣點為B級,結論為Discuss | [16 empty] | 色樣、品質樣廠商提供 | 已簽核 | 請參考驗貨員意見。(Please refer QA's comments.) |  |  | 2026/01/08 | 2026/02/07 | 2026/04/02 |  |  |  |  | IND-GLD
191759 | 2025/12/23 | Auto |  | TGT | Angela Chen 陳柔婷 | V5B | X2XXXR_BG_C326 | TMKF-25-11140 | NAS |  |  | 蘇州東奕盛 | CHINA | IND-GLD3 | 2026/01/26 | 2026/01/26 | Recycled Polyester/Spandex 95/5% | Knit | Jersey | PRT + Dyed | Disperse PRT,P/D | Peach (1 side),NA | 60 | 200 | 30656 | yds | Leo Li 李勇 | C326CJSLPAOP324_1 | Discuss | 6428 | 6428 | 714.2 | 13.2 | 212.3 | 501.9 | 0 | 1% | 接疋,擦傷/刮傷/勾紗,染折/折痕,油/髒/色污,破洞 | [6 empty] | 單色扣點為B級,結論為Discuss | [16 empty] | 色樣、品質樣廠商提供 | 已簽核 | 請參考驗貨員意見。(Please refer QA's comments.) |  |  |  | 2026/02/07 | 2026/04/02 |  |  |  |  | IND-GLD
191072 | 2025/12/05 | Auto |  | TGT | Chris Truong 張志堅 | V5A | 71K6Y1_C326 | TMKF-25-11146 | AS |  |  | HUGE BAMBOO | VIETNAM | IND-GLS3 | 2026/01/12 | 2026/01/14 | Recycled Polyester 100% | Knit | Mesh | Dyed | P/D | NA,NA | 59 | 75 | 16554 | yds | NgocBich | BLACK ONYX | Agree | 5935 | 5935 | 551 | 4.9 | 363 | 188 | 0 | 0% | 擦傷/刮傷/勾紗,油/髒/色污 | [6 empty] | 部分匹扣點為B級,但單色結論為Pass | [16 empty] | 色樣、品質樣廠商提供 | 已簽核 | 請參考驗貨員意見。(Please refer QA's comments.) |  |  | 2026/01/16 | 2026/03/11 | 2026/06/12 |  |  |  |  | IND-GLS
190536 | 2025/12/23 | Auto |  | TGT | Angela Chen 陳柔婷 | V5B | X2XXXR_BB_C326 | TMKF-25-11147 | NAS |  |  | 蘇州東奕盛 | CHINA | VIN-TPLB | 2026/01/04 | 2026/01/04 | Recycled Polyester/Spandex 95/5% | Knit | Jersey | PRT + Dyed | Disperse PRT,P/D | Peach (1 side),NA | 60 | 180 | 24229 | yds | Leo Li 李勇 | C326CJSLPAOP122_4 | Discuss | 8533 | 8533 | 904.9 | 10.2 | 579.8 | 325.1 | 0 | 0.1% | 接疋,染折/折痕,破洞 | [6 empty] | 單色扣點為B級,結論為Discuss | [16 empty] | 色樣、品質樣廠商提供 | 已簽核 | 請參考驗貨員意見。(Please refer QA's comments.) |  |  | 2026/01/08 | 2026/02/06 | 2026/04/18 |  |  |  |  | VIN-TPL
190535 | 2025/12/23 | Auto |  | TGT | Angela Chen 陳柔婷 | V5B | X2XXXR_BB_C326 | TMKF-25-11147 | NAS |  |  | 蘇州東奕盛 | CHINA | VIN-TPLB | 2026/01/04 | 2026/01/04 | Recycled Polyester/Spandex 95/5% | Knit | Jersey | PRT + Dyed | Disperse PRT,P/D | Peach (1 side),NA | 60 | 180 | 21444 | yds | Leo Li 李勇 | C326CJSLPAOP127_3 | Discuss | 11926 | 11926 | 1317 | 19.4 | 230.7 | 1086.3 | 0 | 2.8% | 接疋,擦傷/刮傷/勾紗,染折/折痕,油/髒/色污,破洞 | [6 empty] | 單色扣點為B級,結論為Discuss | [16 empty] | 色樣、品質樣廠商提供 | 已簽核 | 請參考驗貨員意見。(Please refer QA's comments.) |  |  | 2026/01/08 | 2026/02/06 | 2026/04/18 |  |  |  |  | VIN-TPL
190964 | 2025/12/23 | Auto |  | TGT | Angela Chen 陳柔婷 | V5B | X2XXXR_BB_C326 | TMKF-25-11148 | NAS |  |  | 蘇州東奕盛 | CHINA | VIN-TPLB | 2026/01/12 | 2026/01/12 | Recycled Polyester/Spandex 95/5% | Knit | Jersey | PRT + Dyed | Disperse PRT,P/D | Peach (1 side),NA | 60 | 180 | 27012 | yds | Leo Li 李勇 | C326CJSLPAOP100_3 | Discuss | 7561 | 7561 | 791.9 | 12 | 382.8 | 409.1 | 0 | 0.6% | 染折/折痕,油/髒/色污 | [6 empty] | 單色扣點為B級,結論為Discuss | [16 empty] | 色樣、品質樣廠商提供 | 已簽核 | 請參考驗貨員意見。(Please refer QA's comments.) |  |  | 2026/01/15 | 2026/02/06 | 2026/04/18 |  |  |  |  | VIN-TPL
191650 | 2025/12/05 | Auto |  | SMA | Ruby Nguyen 阮氏俄 | V2A | NEA301_SP26 | TMKF-25-11150 | AS |  |  | FOUNTAIN SET | CHINA | VIN-MK2B | 2026/01/24 | 2026/01/24 | Cotton/Polyester 60/40% | Knit | Jersey | Dyed | P/D,Slub | NA,NA | 64 | 205 | 1688 | yds | Jiangao Zhang 張建高 | BLACK TWIST | Reject | 1721 | 1721 | 337.6 | 15.4 | 146.6 | 146.1 | 44.9 | 1.6% | 接疋,異纖/飛花,破洞 |  |  |  |  | 布邊不良 |  | 部分匹為C級打下,但單色結論為Discuss | [16 empty] | 色樣、品質樣廠商提供 | 已簽核 | 請參考驗貨員意見。(Please refer QA's comments.) |  |  | 2026/02/09 | 2025/12/20 | 2026/02/03 |  |  |  |  | VIN-MK2
191651 | 2025/12/05 | Auto |  | SMA | Ruby Nguyen 阮氏俄 | V2A | NEA301_SP26 | TMKF-25-11150 | AS |  |  | FOUNTAIN SET | CHINA | VIN-MK2B | 2026/01/24 | 2026/01/24 | Cotton/Polyester 60/40% | Knit | Jersey | Dyed | P/D,Slub | NA,NA | 64 | 205 | 2140 | yds | Jiangao Zhang 張建高 | DARK GREEN TWIST | Agree | 2267.6 | 2267.6 | 349.6 | 7.2 | 349.6 | 0 | 0 | 0% | 接疋,油/髒/色污,異纖/飛花 | [6 empty] | 大貨品質在接受標準內 | [16 empty] | 色樣、品質樣廠商提供 | 已簽核 | 請參考驗貨員意見。(Please refer QA's comments.) |  |  | 2026/02/09 | 2025/12/20 | 2026/02/03 |  |  |  |  | VIN-MK2
191652 | 2025/12/05 | Auto |  | SMA | Ruby Nguyen 阮氏俄 | V2A | BB18206_SP26 | TMKF-25-11151 | AS |  |  | FOUNTAIN SET | CHINA | VIN-MK2B | 2026/01/24 | 2026/01/24 | Polyester/Cotton 57/43% | Knit | Jacquard | Dyed | P/D | NA,NA | 67 | 310 | 2844 | yds | Jiangao Zhang 張建高 | NIGHT NAVY | Discuss | 3009 | 3009 | 394.8 | 12.9 | 132.4 | 262.4 | 0 | 0.9% | 接疋,擦傷/刮傷/勾紗,斷紗(斷經/斷緯),染折/折痕,油/髒/色污 | [6 empty] | 單色扣點為B級,結論為Discuss | [16 empty] | 色樣、品質樣廠商提供 | 已簽核 | 請參考驗貨員意見。(Please refer QA's comments.) |  |  | 2026/01/27 | 2025/12/20 | 2026/02/02 |  |  |  |  | VIN-MK2
191653 | 2025/12/05 | Auto |  | SMA | Ruby Nguyen 阮氏俄 | V2A | BB18206_SP26 | TMKF-25-11151 | AS |  |  | FOUNTAIN SET | CHINA | VIN-MK2B | 2026/01/24 | 2026/01/24 | Polyester/Cotton 57/43% | Knit | Jacquard | Dyed | P/D | NA,NA | 67 | 310 | 1393 | yds | Jiangao Zhang 張建高 | RICHRED | Discuss | 1452 | 1452 | 215.4 | 8.8 | 127.3 | 88.1 | 0 | 0% | 接疋,油/髒/色污 | [6 empty] | 單色扣點為B級,結論為Discuss | [16 empty] | 色樣、品質樣廠商提供 | 已簽核 | 請參考驗貨員意見。(Please refer QA's comments.) |  |  | 2026/01/27 | 2025/12/20 | 2026/02/02 |  |  |  |  | VIN-MK2
191655 | 2025/12/05 | Auto |  | SMA | Ruby Nguyen 阮氏俄 | V2A | BB18206_SP26 | TMKF-25-11153 | AS |  |  | FOUNTAIN SET | CHINA | VIN-MK2B | 2026/01/24 | 2026/01/24 | Cotton/Polyester/Spandex 59/39/2% | Knit | Rib | Dyed | P/D | NA,NA | 67 | 320 | 117 | yds | Jiangao Zhang 張建高 | NIGHT NAVY | Discuss | 129 | 129 | 44.4 | 24.8 | 0 | 44.4 | 0 | 4.4% | 接疋,油/髒/色污,破洞 | [6 empty] | 單色扣點為B級,結論為Discuss | [16 empty] | 色樣、品質樣廠商提供 | 已簽核 | 請參考驗貨員意見。(Please refer QA's comments.) |  |  | 2026/01/27 | 2025/12/20 | 2026/02/02 |  |  |  |  | VIN-MK2
191654 | 2025/12/05 | Auto |  | SMA | Ruby Nguyen 阮氏俄 | V2A | BB18206_SP26 | TMKF-25-11153 | AS |  |  | FOUNTAIN SET | CHINA | VIN-MK2B | 2026/01/24 | 2026/01/24 | Cotton/Polyester/Spandex 59/39/2% | Knit | Rib | Dyed | P/D | NA,NA | 67 | 320 | 59 | yds | Jiangao Zhang 張建高 | RICH RED | Discuss | 67 | 67 | 48.1 | 10.4 | 0 | 48.1 | 0 | 0.1% | 接疋,油/髒/色污 | [6 empty] | 單色扣點為B級,結論為Discuss | [16 empty] | 色樣、品質樣廠商提供 | 已簽核 | 請參考驗貨員意見。(Please refer QA's comments.) |  |  | 2026/01/27 | 2025/12/20 | 2026/02/02 |  |  |  |  | VIN-MK2
191217 | 2025/12/05 | Auto |  | SMA | Ruby Nguyen 阮氏俄 | V2A | MM3010_SP26 | TMKF-25-11158 | AS |  |  | PARADISE | CHINA | IND-GLD2 GLD3 | 2026/01/16 | 2026/01/16 | Rayon/Polyester/Spandex 53/41/6% | Knit | French Terry | Dyed | P/D | NA,NA | 65 | 250 | 2626 | yds | Jun Yan 嚴軍 | DEEP BLACK | Agree | 2507 | 2507 | 257.8 | 8.1 | 192.3 | 65.5 | 0 | 0% | 接疋,擦傷/刮傷/勾紗,棉粒/結頭/粗節,油/髒/色污,破洞 | [6 empty] | 部分匹扣點為B級,但單色結論為Pass | [16 empty] | 色樣、品質樣廠商提供 | 已簽核 | 請參考驗貨員意見。(Please refer QA's comments.) |  |  | 2026/02/03 | 2025/12/20 | 2026/01/20 |  |  |  |  | IND-GLD
190939 | 2025/12/05 | Auto |  | SMA | Ruby Nguyen 阮氏俄 | V2A | MM2011_SP26,MM2015_SP26 | TMKF-25-11159,TMKF-25-11160 | AS |  |  | 鼎鉉紡織 | CHINA | VIN-MK3A | 2026/01/11 | 2026/01/11 | Polyester/Spandex 95/5% | Woven | Crepe | Dyed | Pigment Dye | NA,NA | 57 | 145 | 4289 | yds | Gul Wang 王國安 | DEEP BLACK | Agree | 3197 | 3197 | 458 | 3.3 | 458 | 0 | 0 | 0% | 橫檔/橫條,油/髒/色污 | [6 empty] | 大貨品質在接受標準內 | [16 empty] | 色樣、品質樣廠商提供 | 已簽核 | 請參考驗貨員意見。(Please refer QA's comments.) |  |  |  | 2025/12/20 | 2026/02/02 |  |  |  |  | VIN-MK3
190940 | 2025/12/05 | Auto |  | SMA | Ruby Nguyen 阮氏俄 | V2A | MM2011_SP26,MM2015_SP26 | TMKF-25-11159,TMKF-25-11160 | AS |  |  | 鼎鉉紡織 | CHINA | VIN-MK3A | 2026/01/11 | 2026/01/11 | Polyester/Spandex 95/5% | Woven | Crepe | Dyed | Pigment Dye | NA,NA | 57 | 145 | 1224 | yds | Gul Wang 王國安 | ROSEWOOD | Agree | 157 | 157 | 109 | 2.8 | 109 | 0 | 0 | 0% | 擦傷/刮傷/勾紗,油/髒/色污 | [6 empty] | 大貨品質在接受標準內 | [16 empty] | 色樣、品質樣廠商提供 | 已簽核 | 請參考驗貨員意見。(Please refer QA's comments.) |  |  |  | 2025/12/20 | 2026/02/02 |  |  |  |  | VIN-MK3
190938 | 2025/12/05 | Auto |  | SMA | Ruby Nguyen 阮氏俄 | V2A | MM2011_SP26,MM2015_SP26 | TMKF-25-11159,TMKF-25-11160 | AS |  |  | 鼎鉉紡織 | CHINA | VIN-MK3A | 2026/01/11 | 2026/01/11 | Polyester/Spandex 95/5% | Woven | Crepe | Dyed | Pigment Dye | NA,NA | 57 | 145 | 1500 | yds | Gul Wang 王國安 | NIGHT NAVY | Agree | 1160 | 1160 | 112 | 1.8 | 112 | 0 | 0 | 0% | 油/髒/色污 | [6 empty] | 大貨品質在接受標準內 | [16 empty] | 色樣、品質樣廠商提供 | 已簽核 | 請參考驗貨員意見。(Please refer QA's comments.) |  |  |  | 2025/12/20 | 2026/02/02 |  |  |  |  | VIN-MK3
190937 | 2025/12/05 | Auto |  | SMA | Ruby Nguyen 阮氏俄 | V2A | MM2011_SP26,MM2015_SP26 | TMKF-25-11159,TMKF-25-11160 | AS |  |  | 鼎鉉紡織 | CHINA | VIN-MK3A | 2026/01/11 | 2026/01/11 | Polyester/Spandex 95/5% | Woven | Crepe | Dyed | Pigment Dye | NA,NA | 57 | 145 | 1648 | yds | Gul Wang 王國安 | SAGE | Agree | 1681 | 1681 | 223 | 3.1 | 223 | 0 | 0 | 0% | 棉粒/結頭/粗節,油/髒/色污 | [6 empty] | 大貨品質在接受標準內 | [16 empty] | 色樣、品質樣廠商提供 | 已簽核 | 請參考驗貨員意見。(Please refer QA's comments.) |  |  |  | 2025/12/20 | 2026/02/02 |  |  |  |  | VIN-MK3
190936 | 2025/12/05 | Auto |  | SMA | Etta Chiang 江俐蓉 | V2A | LW701_SP26 | TMKF-25-11164 | AS |  |  | 鼎鉉紡織 | CHINA | VIN-MK3A | 2026/01/11 | 2026/01/11 | Polyester 100% | Woven | Crepe | Dyed | P/D | NA,NA | 57 | 140 | 1966 | yds | Gul Wang 王國安 | BLACK | Agree | 1641 | 1641 | 365 | 3.6 | 365 | 0 | 0 | 0% | 橫檔/橫條,油/髒/色污 | [6 empty] | 大貨品質在接受標準內 | [16 empty] | 色樣、品質樣廠商提供 | 已簽核 | 請參考驗貨員意見。(Please refer QA's comments.) |  |  | 2026/01/12 | 2025/12/01 | 2026/02/02 |  |  |  |  | VIN-MK3
190931 | 2025/12/05 | Auto |  | SMA | Etta Chiang 江俐蓉 | V2A | LW701_SP26 | TMKF-25-11164 | AS |  |  | 鼎鉉紡織 | CHINA | VIN-MK3A | 2026/01/11 | 2026/01/11 | Polyester 100% | Woven | Crepe | Dyed | P/D | NA,NA | 57 | 140 | 2337 | yds | Gul Wang 王國安 | DEEP OLIVE | Agree | 2384 | 2384 | 366 | 5.7 | 366 | 0 | 0 | 0% | 斷紗(斷經/斷緯),橫檔/橫條,油/髒/色污 | [6 empty] | 大貨品質在接受標準內 | [16 empty] | 色樣、品質樣廠商提供 | 已簽核 | 請參考驗貨員意見。(Please refer QA's comments.) |  |  | 2026/01/12 | 2025/12/01 | 2026/02/02 |  |  |  |  | VIN-MK3
190932 | 2025/12/05 | Auto |  | SMA | Etta Chiang 江俐蓉 | V2A | LW701_SP26 | TMKF-25-11164 | AS |  |  | 鼎鉉紡織 | CHINA | VIN-MK3A | 2026/01/11 | 2026/01/11 | Polyester 100% | Woven | Crepe | Dyed | P/D | NA,NA | 57 | 140 | 1945 | yds | Gul Wang 王國安 | IVORY CHIFF | Agree | 1695 | 1695 | 258 | 5.4 | 258 | 0 | 0 | 0% | 棉粒/結頭/粗節,橫檔/橫條,油/髒/色污 | [6 empty] | 大貨品質在接受標準內 | [16 empty] | 色樣、品質樣廠商提供 | 已簽核 | 請參考驗貨員意見。(Please refer QA's comments.) |  |  | 2026/01/12 | 2025/12/01 | 2026/02/02 |  |  |  |  | VIN-MK3
190935 | 2025/12/05 | Auto |  | SMA | Etta Chiang 江俐蓉 | V2A | LW701_SP26 | TMKF-25-11164 | AS |  |  | 鼎鉉紡織 | CHINA | VIN-MK3A | 2026/01/11 | 2026/01/11 | Polyester 100% | Woven | Crepe | Dyed | P/D | NA,NA | 57 | 140 | 1963 | yds | Gul Wang 王國安 | ROSE QUARTZ | Agree | 1206 | 1206 | 304 | 3.6 | 304 | 0 | 0 | 0% | 油/髒/色污 | [6 empty] | 大貨品質在接受標準內 | [16 empty] | 色樣、品質樣廠商提供 | 已簽核 | 請參考驗貨員意見。(Please refer QA's comments.) |  |  | 2026/01/12 | 2025/12/01 | 2026/02/02 |  |  |  |  | VIN-MK3
190934 | 2025/12/05 | Auto |  | SMA | Etta Chiang 江俐蓉 | V2A | LW701_SP26 | TMKF-25-11164 | AS |  |  | 鼎鉉紡織 | CHINA | VIN-MK3A | 2026/01/11 | 2026/01/11 | Polyester 100% | Woven | Crepe | Dyed | P/D | NA,NA | 57 | 140 | 2252 | yds | Gul Wang 王國安 | STERLING GREY | Agree | 1392 | 1392 | 171 | 2.9 | 171 | 0 | 0 | 0% | 擦傷/刮傷/勾紗,油/髒/色污 | [6 empty] | 大貨品質在接受標準內 | [16 empty] | 色樣、品質樣廠商提供 | 已簽核 | 請參考驗貨員意見。(Please refer QA's comments.) |  |  | 2026/01/12 | 2025/12/01 | 2026/02/02 |  |  |  |  | VIN-MK3
190933 | 2025/12/05 | Auto |  | SMA | Etta Chiang 江俐蓉 | V2A | LW701_SP26 | TMKF-25-11164 | AS |  |  | 鼎鉉紡織 | CHINA | VIN-MK3A | 2026/01/11 | 2026/01/11 | Polyester 100% | Woven | Crepe | Dyed | P/D | NA,NA | 57 | 140 | 1990 | yds | Gul Wang 王國安 | TRUE NAVY | Agree | 870 | 870 | 176 | 2.3 | 176 | 0 | 0 | 0% | 擦傷/刮傷/勾紗,油/髒/色污 | [6 empty] | 大貨品質在接受標準內 | [16 empty] | 色樣、品質樣廠商提供 | 已簽核 | 請參考驗貨員意見。(Please refer QA's comments.) |  |  | 2026/01/12 | 2025/12/01 | 2026/02/02 |  |  |  |  | VIN-MK3
190763 | 2025/12/05 | Auto |  | KOH | Amei Wu 吳靜芳 | V3C | WT23A501,WT23A502_SU26,WT24A511 | TMKF-25-10548,TMKF-25-11163,TMKF-25-11175 | AS |  |  | 百聿工業 | CHINA | VIN-TPLB | 2026/01/08 | 2026/01/08 | Polyester/Spandex 77/23% | Knit | Interlock | Dyed | Single dyed | NA,Wicking | 58 | 250 | 8961 | yds | Leo Li 李勇 | 659840 CHARCOAL | Agree | 1927 | 1927 | 252.3 | 9.9 | 129.3 | 123 | 0 | 0% | 接疋,斷紗(斷經/斷緯),油/髒/色污,破洞 | [6 empty] | 部分匹扣點為B級,但單色結論為Pass | [16 empty] | 色樣、品質樣廠商提供 | 已簽核 | 請參考驗貨員意見。(Please refer QA's comments.) |  |  | 2026/01/16 | 2025/12/14 | 2026/01/21 |  |  |  |  | VIN-TPL
190973 | 2025/12/05 | Auto |  | KOH | Michelle Lin 林慧錦 | V3C | ZC6UC200,ZC6UP200 | TMKF-25-11188,TMKF-25-11189 | AS |  | A | 昆山芃展 | CHINA | CAB-MH1 MH2 | 2026/01/12 | 2026/01/12 | Polyester/Spandex 97/3% | Knit | Rib | PRT | Reactive PRT | NA,NA | 59 | 205 | 3335 | kgs | Jun Yan 嚴軍 | ALFALFA CHARM | Agree | 3285.48 | 11290.3 | 1285 | 8.3 | 1157.5 | 127.5 | 0 | 0% | 接疋,擦傷/刮傷/勾紗,斷紗(斷經/斷緯),棉粒/結頭/粗節,油/髒/色污,破洞修補痕 |  |  |  |  | 布邊不良 |  | 部分匹扣點為B級,但單色結論為Pass | [16 empty] | 色樣、品質樣廠商提供 | 已簽核 | 請參考驗貨員意見。(Please refer QA's comments.) |  |  | 2026/01/12 | 2026/01/30 | 2026/03/02 |  |  |  |  | CAB-MH
190975 | 2025/12/05 | Auto |  | KOH | Michelle Lin 林慧錦 | V3C | ZC6UC200,ZC6UP200 | TMKF-25-11188,TMKF-25-11189 | AS |  | A | 昆山芃展 | CHINA | CAB-MH1 MH2 | 2026/01/12 | 2026/01/12 | Polyester/Spandex 97/3% | Knit | Rib | PRT | Reactive PRT | NA,NA | 59 | 205 | 3629 | kgs | Jun Yan 嚴軍 | HARBOR HOLIDAY | Agree | 3617.28 | 12430.5 | 1411 | 7.4 | 986.6 | 251.2 | 173.2 | 0% | 接疋,擦傷/刮傷/勾紗,棉粒/結頭/粗節,油/髒/色污,破洞 | [6 empty] | 部分匹為C級打下,但單色結論為Pass | 3# | [15 empty] | 色樣、品質樣廠商提供 | 已簽核 | 請參考驗貨員意見。(Please refer QA's comments.) |  |  | 2026/01/12 | 2026/01/30 | 2026/03/02 |  |  |  |  | CAB-MH
190972 | 2025/12/05 | Auto |  | KOH | Michelle Lin 林慧錦 | V3C | ZC6UC200,ZC6UP200 | TMKF-25-11188,TMKF-25-11189 | AS |  | A | 昆山芃展 | CHINA | CAB-MH1 MH2 | 2026/01/12 | 2026/01/12 | Polyester/Spandex 97/3% | Knit | Rib | PRT | Reactive PRT | NA,NA | 59 | 205 | 3334 | kgs | Jun Yan 嚴軍 | SWEET ORCHARD | Agree | 3436.77 | 11810.2 | 2202.6 | 3.6 | 2118.6 | 84 | 0 | 0% | 接疋,擦傷/刮傷/勾紗,棉粒/結頭/粗節,油/髒/色污,破洞,破洞修補痕 | [6 empty] | 部分匹扣點為B級,但單色結論為Pass | [16 empty] | 色樣、品質樣廠商提供 | 已簽核 | 請參考驗貨員意見。(Please refer QA's comments.) |  |  | 2026/01/12 | 2026/01/30 | 2026/03/02 |  |  |  |  | CAB-MH
190974 | 2025/12/05 | Auto |  | KOH | Michelle Lin 林慧錦 | V3C | ZC6UC200,ZC6UP200 | TMKF-25-11188,TMKF-25-11189 | AS |  | A | 昆山芃展 | CHINA | CAB-MH1 MH2 | 2026/01/12 | 2026/01/12 | Polyester/Spandex 97/3% | Knit | Rib | PRT | Reactive PRT | NA,NA | 59 | 205 | 425 | kgs | Jun Yan 嚴軍 | TROPIC DREAM | Agree | 464.87 | 1597.5 | 241.2 | 5 | 241.2 | 0 | 0 | 0% | 接疋,油/髒/色污 | [6 empty] | 大貨品質在接受標準內 | [16 empty] | 色樣、品質樣廠商提供 | 已簽核 | 請參考驗貨員意見。(Please refer QA's comments.) |  |  | 2026/01/12 | 2026/01/30 | 2026/03/02 |  |  |  |  | CAB-MH
191133 | 2025/12/08 | Auto |  | DKS | Demi Hsu 許嘉恬 | V2A | WAX149NV2_Q326 | TMKF-25-11191 | NAS |  |  | HONGGANG | CHINA | VIN-LR2 | 2026/01/14 | 2026/01/14 | Nylon/Elastane 83/17% | Knit | Interlock | Dyed | P/D,Jacquard | NA,Anti-Microbial,Wicking | 56 | 175 | 1687 | yds | Nianhua Li 李年華 | BLUE COVE | Agree | 1638 | 1638 | 193 | 6.2 | 193 | 0 | 0 | 0% | 接疋,油/髒/色污 | [6 empty] | 大貨品質在接受標準內 | [16 empty] | 色樣、品質樣廠商提供 | 已簽核 | 請參考驗貨員意見。(Please refer QA's comments.) |  |  | 2026/01/15 | 2026/03/19 | 2026/04/16 |  |  |  |  | VIN-LR2
191342 | 2025/12/08 | Auto |  | DKS | Demi Hsu 許嘉恬 | V2A | WAX149NV2_Q326 | TMKF-25-11191 | NAS |  |  | HONGGANG | CHINA | VIN-LR2 | 2026/01/19 | 2026/01/19 | Nylon/Elastane 83/17% | Knit | Interlock | Dyed | P/D,Jacquard | NA,Anti-Microbial,Wicking | 56 | 175 | 1831 | yds | Nianhua Li 李年華 | PURE EBONY | Agree | 1884 | 1884 | 256 | 6.3 | 256 | 0 | 0 | 0% | 接疋,斷紗(斷經/斷緯),橫檔/橫條,油/髒/色污 | [6 empty] | 大貨品質在接受標準內 | [16 empty] | 色樣、品質樣廠商提供 | 已簽核 | 請參考驗貨員意見。(Please refer QA's comments.) |  |  |  | 2026/03/19 | 2026/04/16 |  |  |  |  | VIN-LR2
191134 | 2025/12/08 | Auto |  | DKS | Demi Hsu 許嘉恬 | V2A | WAX149NV2_Q326 | TMKF-25-11191 | NAS |  |  | HONGGANG | CHINA | VIN-LR2 | 2026/01/14 | 2026/01/14 | Nylon/Elastane 83/17% | Knit | Interlock | Dyed | P/D,Jacquard | NA,Anti-Microbial,Wicking | 56 | 175 | 1046 | yds | Nianhua Li 李年華 | PURE WHITE | Discuss | 1040 | 1040 | 173 | 16.2 | 87 | 86 | 0 | 1.9% | 接疋,油/髒/色污 | [6 empty] | 單色扣點為B級,結論為Discuss | [16 empty] | 色樣、品質樣廠商提供 | 已簽核 | 請參考驗貨員意見。(Please refer QA's comments.) |  |  | 2026/01/15 | 2026/03/19 | 2026/04/16 |  |  |  |  | VIN-LR2
191135 | 2025/12/08 | Auto |  | DKS | Demi Hsu 許嘉恬 | V2A | WAX149NV2_Q326 | TMKF-25-11192 | NAS |  |  | HONGGANG | CHINA | VIN-LR2 | 2026/01/14 | 2026/01/14 | Nylon/Elastane 90/10% | Knit | Rib | Dyed | P/D | NA,Anti-Microbial,Wicking | 52 | 200 | 108 | yds | Nianhua Li 李年華 | BLUE COVE | Agree | 113 | 113 | 70 | 5.7 | 70 | 0 | 0 | 0% | 接疋 | [6 empty] | 大貨品質在接受標準內 | [16 empty] | 色樣、品質樣廠商提供 | 已簽核 | 請參考驗貨員意見。(Please refer QA's comments.) |  |  | 2026/01/15 | 2026/03/19 | 2026/04/16 |  |  |  |  | VIN-LR2
191343 | 2025/12/08 | Auto |  | DKS | Demi Hsu 許嘉恬 | V2A | WAX149NV2_Q326 | TMKF-25-11192 | NAS |  |  | HONGGANG | CHINA | VIN-LR2 | 2026/01/19 | 2026/01/19 | Nylon/Elastane 90/10% | Knit | Rib | Dyed | P/D | NA,Anti-Microbial,Wicking | 52 | 200 | 122 | yds | Nianhua Li 李年華 | PURE EBONY | Agree | 125 | 125 | 74 | 5.4 | 74 | 0 | 0 | 0% | 接疋 | [6 empty] | 大貨品質在接受標準內 | [16 empty] | 色樣、品質樣廠商提供 | 已簽核 | 請參考驗貨員意見。(Please refer QA's comments.) |  |  |  | 2026/03/19 | 2026/04/16 |  |  |  |  | VIN-LR2
191345 | 2025/12/08 | Auto |  | DKS | Demi Hsu 許嘉恬 | V2A | WAX15106NV2Q326 | TMKF-25-11193 | NAS |  |  | HONGGANG | CHINA | IND-GLD3 | 2026/01/19 | 2026/01/19 | Nylon/Elastane 83/17% | Knit | Interlock | Dyed | P/D,Jacquard | NA,Anti-Microbial,Wicking | 56 | 175 | 7575 | yds | Nianhua Li 李年華 | BLUE COVE | Agree | 5689 | 5689 | 775 | 9 | 591 | 184 | 0 | 0% | 接疋,擦傷/刮傷/勾紗,斷紗(斷經/斷緯),油/髒/色污,破洞 | [6 empty] | 部分匹扣點為B級,但單色結論為Pass | [16 empty] | 色樣、品質樣廠商提供 | 已簽核 | 請參考驗貨員意見。(Please refer QA's comments.) |  |  |  | 2026/03/03 | 2026/04/11 |  |  |  |  | IND-GLD
191426 | 2025/12/08 | Auto |  | DKS | Demi Hsu 許嘉恬 | V2A | WAX15106NV2Q326 | TMKF-25-11193 | NAS |  |  | HONGGANG | CHINA | IND-GLD3 | 2026/01/20 | 2026/01/20 | Nylon/Elastane 83/17% | Knit | Interlock | Dyed | P/D,Jacquard | NA,Anti-Microbial,Wicking | 56 | 175 | 7575 | yds | Nianhua Li 李年華 | BLUE COVE | Discuss | 1822 | 1822 | 284 | 13.7 | 194 | 90 | 0 | 1.1% | 接疋,油/髒/色污 | [6 empty] | 單色扣點為B級,結論為Discuss | [16 empty] | 色樣、品質樣廠商提供 | 已簽核 | 請參考驗貨員意見。(Please refer QA's comments.) |  |  |  | 2026/03/03 | 2026/04/11 |  |  |  |  | IND-GLD
191142 | 2025/12/08 | Auto |  | DKS | Demi Hsu 許嘉恬 | V2A | WAX15106NV2Q326 | TMKF-25-11193 | NAS |  |  | HONGGANG | CHINA | IND-GLD3 | 2026/01/14 | 2026/01/14 | Nylon/Elastane 83/17% | Knit | Interlock | Dyed | P/D,Jacquard | NA,Anti-Microbial,Wicking | 56 | 175 | 5939 | yds | Nianhua Li 李年華 | BURGUNDY VELVET | Reject | 1954 | 1954 | 254 | 56.7 | 0 | 0 | 254 | 14% | 接疋,油/髒/色污 |  |  |  | 邊中色差 |  |  | 單色結論為Fail,請打下並覆驗 |  | 尚未覆驗 |  |  | 1. BURGUNDY VELVET：LOT F251220057#边中色差明显、部分疋色污扣分C级，REJECT。（寄样） 2. 抽驗匹瑕疵扣分為B級，若有超損以成衣廠反應為準。 3. 以碼重估算碼長，LOT F251220057#短碼 1.18%，請布厂更改碼長。 | 油汙安排重修,覆驗完OK再出貨 | [10 empty] | 色樣、品質樣廠商提供 | 已簽核 | 請參考驗貨員意見。(Please refer QA's comments.) |  |  | 2026/01/15 | 2026/03/03 | 2026/04/11 |  | 簽核中 |  |  | IND-GLD
191425 | 2025/12/08 | Auto |  | DKS | Demi Hsu 許嘉恬 | V2A | WAX15106NV2Q326 | TMKF-25-11193 | NAS |  |  | HONGGANG | CHINA | IND-GLD3 | 2026/01/20 | 2026/01/20 | Nylon/Elastane 83/17% | Knit | Interlock | Dyed | P/D,Jacquard | NA,Anti-Microbial,Wicking | 56 | 175 | 5939 | yds | Nianhua Li 李年華 | BURGUNDY VELVET | Reject | 4035 | 4035 | 545 | 70.8 | 0 | 0 | 545 | 18.2% | 接疋,油/髒/色污,破洞 |  |  |  | 邊中色差 |  |  | 單色結論為Fail,請打下並覆驗 |  | 簽核完成 |  |  | 1. BURGUNDY VELVET：F251220059#对布厂提供头缸偏蓝C级；LOT F251220058#、F251220059#边中色差明显C级；部分疋色污扣分C级,，REJECT。（寄样） 2. 抽驗匹瑕疵扣分為B級，若有超損以成衣廠反應為準。 | 油汙布廠安排回修, 下周覆驗 邊中色差請布廠寄5y到工廠, 試做衣服看是否可MA | [10 empty] | 色樣、品質樣廠商提供 | 已簽核 | 請參考驗貨員意見。(Please refer QA's comments.) |  |  |  | 2026/03/03 | 2026/04/11 |  | 覆驗完成 |  |  | IND-GLD
191344 | 2025/12/08 | Auto |  | DKS | Demi Hsu 許嘉恬 | V2A | WAX15106NV2Q326 | TMKF-25-11193 | NAS |  |  | HONGGANG | CHINA | IND-GLD3 | 2026/01/19 | 2026/01/19 | Nylon/Elastane 83/17% | Knit | Interlock | Dyed | P/D,Jacquard | NA,Anti-Microbial,Wicking | 56 | 175 | 6586 | yds | Nianhua Li 李年華 | CARINARIA | Agree | 5344 | 5344 | 665 | 8.4 | 498 | 167 | 0 | 0% | 接疋,油/髒/色污 | [6 empty] | 部分匹扣點為B級,但單色結論為Pass | [16 empty] | 色樣、品質樣廠商提供 | 已簽核 | 請參考驗貨員意見。(Please refer QA's comments.) |  |  |  | 2026/03/03 | 2026/04/11 |  |  |  |  | IND-GLD
191144 | 2025/12/08 | Auto |  | DKS | Demi Hsu 許嘉恬 | V2A | WAX15106NV2Q326 | TMKF-25-11193 | NAS |  |  | HONGGANG | CHINA | IND-GLD3 | 2026/01/14 | 2026/01/14 | Nylon/Elastane 83/17% | Knit | Interlock | Dyed | P/D,Jacquard | NA,Anti-Microbial,Wicking | 56 | 175 | 6546 | yds | Nianhua Li 李年華 | PURE EBONY | Discuss | 2545 | 2545 | 393 | 10.9 | 246 | 147 | 0 | 0.3% | 接疋,斷紗(斷經/斷緯),油/髒/色污,破洞 |  |  |  |  | 布邊不良 |  | 單色扣點為B級,結論為Discuss | [16 empty] | 色樣、品質樣廠商提供 | 已簽核 | 請參考驗貨員意見。(Please refer QA's comments.) |  |  | 2026/01/15 | 2026/03/03 | 2026/04/11 |  |  |  |  | IND-GLD
191347 | 2025/12/08 | Auto |  | DKS | Demi Hsu 許嘉恬 | V2A | WAX15106NV2Q326 | TMKF-25-11193 | NAS |  |  | HONGGANG | CHINA | IND-GLD3 | 2026/01/19 | 2026/01/19 | Nylon/Elastane 83/17% | Knit | Interlock | Dyed | P/D,Jacquard | NA,Anti-Microbial,Wicking | 56 | 175 | 6546 | yds | Nianhua Li 李年華 | PURE EBONY | Agree | 2329 | 2329 | 289 | 7.3 | 207 | 82 | 0 | 0% | 接疋,斷紗(斷經/斷緯),油/髒/色污 | [6 empty] | 部分匹扣點為B級,但單色結論為Pass | [16 empty] | 色樣、品質樣廠商提供 | 已簽核 | 請參考驗貨員意見。(Please refer QA's comments.) |  |  |  | 2026/03/03 | 2026/04/11 |  |  |  |  | IND-GLD
191424 | 2025/12/08 | Auto |  | DKS | Demi Hsu 許嘉恬 | V2A | WAX15106NV2Q326 | TMKF-25-11193 | NAS |  |  | HONGGANG | CHINA | IND-GLD3 | 2026/01/20 | 2026/01/20 | Nylon/Elastane 83/17% | Knit | Interlock | Dyed | P/D,Jacquard | NA,Anti-Microbial,Wicking | 56 | 175 | 6546 | yds | Nianhua Li 李年華 | PURE EBONY | Discuss | 1311 | 1311 | 185 | 7.6 | 95 | 90 | 0 | 0% | 接疋,擦傷/刮傷/勾紗 | [6 empty] | 單色扣點為B級,結論為Discuss | [16 empty] | 色樣、品質樣廠商提供 | 已簽核 | 請參考驗貨員意見。(Please refer QA's comments.) |  |  |  | 2026/03/03 | 2026/04/11 |  |  |  |  | IND-GLD
191143 | 2025/12/08 | Auto |  | DKS | Demi Hsu 許嘉恬 | V2A | WAX15106NV2Q326 | TMKF-25-11193 | NAS |  |  | HONGGANG | CHINA | IND-GLD3 | 2026/01/14 | 2026/01/14 | Nylon/Elastane 83/17% | Knit | Interlock | Dyed | P/D,Jacquard | NA,Anti-Microbial,Wicking | 56 | 175 | 5880 | yds | Nianhua Li 李年華 | PURE WHITE | Agree | 1981 | 1981 | 247 | 8.5 | 161 | 86 | 0 | 0% | 接疋,油/髒/色污 |  |  |  |  | 布邊不良 |  | 部分匹扣點為B級,但單色結論為Pass | [16 empty] | 色樣、品質樣廠商提供 | 已簽核 | 請參考驗貨員意見。(Please refer QA's comments.) |  |  | 2026/01/15 | 2026/03/03 | 2026/04/11 |  |  |  |  | IND-GLD
191346 | 2025/12/08 | Auto |  | DKS | Demi Hsu 許嘉恬 | V2A | WAX15106NV2Q326 | TMKF-25-11193 | NAS |  |  | HONGGANG | CHINA | IND-GLD3 | 2026/01/19 | 2026/01/19 | Nylon/Elastane 83/17% | Knit | Interlock | Dyed | P/D,Jacquard | NA,Anti-Microbial,Wicking | 56 | 175 | 5880 | yds | Nianhua Li 李年華 | PURE WHITE | Agree | 2005 | 2005 | 267 | 6.4 | 267 | 0 | 0 | 0% | 接疋,油/髒/色污 | [6 empty] | 大貨品質在接受標準內 | [16 empty] | 色樣、品質樣廠商提供 | 已簽核 | 請參考驗貨員意見。(Please refer QA's comments.) |  |  |  | 2026/03/03 | 2026/04/11 |  |  |  |  | IND-GLD
191423 | 2025/12/08 | Auto |  | DKS | Demi Hsu 許嘉恬 | V2A | WAX15106NV2Q326 | TMKF-25-11193 | NAS |  |  | HONGGANG | CHINA | IND-GLD3 | 2026/01/20 | 2026/01/20 | Nylon/Elastane 83/17% | Knit | Interlock | Dyed | P/D,Jacquard | NA,Anti-Microbial,Wicking | 56 | 175 | 5880 | yds | Nianhua Li 李年華 | PURE WHITE | Agree | 1888 | 1888 | 254 | 5.9 | 254 | 0 | 0 | 0% | 接疋,油/髒/色污 | [6 empty] | 大貨品質在接受標準內 | [16 empty] | 色樣、品質樣廠商提供 | 已簽核 | 請參考驗貨員意見。(Please refer QA's comments.) |  |  |  | 2026/03/03 | 2026/04/11 |  |  |  |  | IND-GLD
191136 | 2025/12/08 | Auto |  | DKS | Demi Hsu 許嘉恬 | V2A | WAX15106NV2Q326 | TMKF-25-11194 | NAS |  |  | HONGGANG | CHINA | IND-GLD3 | 2026/01/14 | 2026/01/14 | Nylon/Elastane 90/10% | Knit | Rib | Dyed | P/D | NA,Anti-Microbial,Wicking | 52 | 200 | 234 | yds | Nianhua Li 李年華 | BLUE COVE | Agree | 208 | 208 | 86 | 4.7 | 86 | 0 | 0 | 0% | 接疋 | [6 empty] | 大貨品質在接受標準內 | [16 empty] | 色樣、品質樣廠商提供 | 已簽核 | 請參考驗貨員意見。(Please refer QA's comments.) |  |  | 2026/01/15 | 2026/03/03 | 2026/04/11 |  |  |  |  | IND-GLD
191349 | 2025/12/08 | Auto |  | DKS | Demi Hsu 許嘉恬 | V2A | WAX15106NV2Q326 | TMKF-25-11194 | NAS |  |  | HONGGANG | CHINA | IND-GLD3 | 2026/01/19 | 2026/01/19 | Nylon/Elastane 90/10% | Knit | Rib | Dyed | P/D | NA,Anti-Microbial,Wicking | 52 | 200 | 183 | yds | Nianhua Li 李年華 | BURGUNDY VELVET | Agree | 224 | 224 | 83 | 4.8 | 83 | 0 | 0 | 0% | 接疋 | [6 empty] | 大貨品質在接受標準內 | [16 empty] | 色樣、品質樣廠商提供 | 已簽核 | 請參考驗貨員意見。(Please refer QA's comments.) |  |  |  | 2026/03/03 | 2026/04/11 |  |  |  |  | IND-GLD
191137 | 2025/12/08 | Auto |  | DKS | Demi Hsu 許嘉恬 | V2A | WAX15106NV2Q326 | TMKF-25-11194 | NAS |  |  | HONGGANG | CHINA | IND-GLD3 | 2026/01/14 | 2026/01/14 | Nylon/Elastane 90/10% | Knit | Rib | Dyed | P/D | NA,Anti-Microbial,Wicking | 52 | 200 | 203 | yds | Nianhua Li 李年華 | CARINARIA | Discuss | 310 | 310 | 88 | 14.8 | 0 | 88 | 0 | 1.4% | 接疋,油/髒/色污 | [6 empty] | 單色扣點為B級,結論為Discuss | [16 empty] | 色樣、品質樣廠商提供 | 已簽核 | 請參考驗貨員意見。(Please refer QA's comments.) |  |  | 2026/01/15 | 2026/03/03 | 2026/04/11 |  |  |  |  | IND-GLD
191351 | 2025/12/08 | Auto |  | DKS | Demi Hsu 許嘉恬 | V2A | WAX15106NV2Q326 | TMKF-25-11194 | NAS |  |  | HONGGANG | CHINA | IND-GLD3 | 2026/01/19 | 2026/01/19 | Nylon/Elastane 90/10% | Knit | Rib | Dyed | P/D | NA,Anti-Microbial,Wicking | 52 | 200 | 203 | yds | Nianhua Li 李年華 | PURE EBONY | Agree | 202 | 202 | 80 | 10 | 80 | 0 | 0 | 0% | 接疋,油/髒/色污 | [6 empty] | 大貨品質在接受標準內 | [16 empty] | 色樣、品質樣廠商提供 | 已簽核 | 請參考驗貨員意見。(Please refer QA's comments.) |  |  |  | 2026/03/03 | 2026/04/11 |  |  |  |  | IND-GLD
191350 | 2025/12/08 | Auto |  | DKS | Demi Hsu 許嘉恬 | V2A | WAX15106NV2Q326 | TMKF-25-11194 | NAS |  |  | HONGGANG | CHINA | IND-GLD3 | 2026/01/19 | 2026/01/19 | Nylon/Elastane 90/10% | Knit | Rib | Dyed | P/D | NA,Anti-Microbial,Wicking | 52 | 200 | 182 | yds | Nianhua Li 李年華 | PURE WHITE | Reject | 195 | 195 | 84 | 7.1 | 0 | 0 | 84 | 0% | 接疋,油/髒/色污 |  |  |  | 缸差過大 |  |  | 單色結論為Fail,請打下並覆驗 |  | 簽核完成 |  |  | 1. PURE WHITE：LOT F251219183-WYS1#对布厂提供头缸偏黄，C级REJECT。、 2. 以碼重估算碼長，部分缸短碼1.76%~4.18%，請布厂更改碼長。 | 面料顏色斷差無法回修, 安排重作後再約覆驗 | [10 empty] | 色樣、品質樣廠商提供 | 已簽核 | 請參考驗貨員意見。(Please refer QA's comments.) |  |  |  | 2026/03/03 | 2026/04/11 |  | 覆驗完成 |  |  | IND-GLD
191948 | 2025/12/08 | Auto |  | DKS | Demi Hsu 許嘉恬 | V2A | WAX15106NV2Q326 | TMKF-25-11194 | NAS |  |  | HONGGANG | CHINA | IND-GLD3 | 2026/01/24 | 2026/01/28 | Nylon/Elastane 90/10% | Knit | Rib | Dyed | P/D | NA,Anti-Microbial,Wicking | 52 | 200 | 182 | yds | Nianhua Li 李年華 | PURE WHITE | Agree | 185 | 185 | 88 | 0 | 88 | 0 | 0 | 0% | [7 empty] | 大貨品質在接受標準內 | [16 empty] | 色樣、品質樣廠商提供 | 已簽核 | 請參考驗貨員意見。(Please refer QA's comments.) |  |  |  | 2026/03/03 | 2026/04/11 |  |  |  |  | IND-GLD
190441 | 2025/12/08 | Auto |  | KOH | Irma Liu 劉晏伶 | V3C | WC6UJ100 | TMKF-25-11195 | AS |  |  | 七色彩虹 | CHINA | VIN-TPLC | 2026/01/02 | 2026/01/02 | Cotton(BCI) 100% | Knit | Interlock | PRT | Reactive PRT | NA,NA | 70 | 195 | 241 | kgs | Gul Wang 王國安 | BLACK EASY BORDER249 | Discuss | 267.16 | 817 | 143.1 | 11.2 | 72 | 71.1 | 0 | 0.4% | 接疋,破洞 | [6 empty] | 單色扣點為B級,結論為Discuss | [16 empty] | 色樣、品質樣廠商提供 | 已簽核 | 請參考驗貨員意見。(Please refer QA's comments.) |  |  | 2026/01/07 | 2026/02/24 | 2026/04/08 |  |  |  |  | VIN-TPL
190440 | 2025/12/08 | Auto |  | KOH | Irma Liu 劉晏伶 | V3C | WC6UJ100 | TMKF-25-11195 | AS |  |  | 七色彩虹 | CHINA | VIN-TPLC | 2026/01/02 | 2026/01/02 | Cotton(BCI) 100% | Knit | Interlock | PRT | Reactive PRT | NA,NA | 70 | 195 | 2531 | kgs | Gul Wang 王國安 | BLACK JOYFUL BATIK402 | Agree | 2611.75 | 7987 | 910.3 | 10.1 | 421.8 | 488.5 | 0 | 0% | 印花瑕疵,接疋,油/髒/色污,破洞 | [6 empty] | 部分匹扣點為B級,但單色結論為Pass | [16 empty] | 色樣、品質樣廠商提供 | 已簽核 | 請參考驗貨員意見。(Please refer QA's comments.) |  |  | 2026/01/07 | 2026/02/24 | 2026/04/08 |  |  |  |  | VIN-TPL
190439 | 2025/12/08 | Auto |  | KOH | Irma Liu 劉晏伶 | V3C | WC6UJ100 | TMKF-25-11196 | AS |  |  | 七色彩虹 | CHINA | VIN-TPLC | 2026/01/02 | 2026/01/02 | Cotton(BCI)/Spandex 95/5% | Knit | Jersey | Dyed | P/D | NA,NA | 62 | 150 | 1296 | kgs | Gul Wang 王國安 | 660_941 MINERAL BLACK | Agree | 1352.74 | 6039 | 621.2 | 8 | 412.5 | 208.7 | 0 | 0% | 接疋,斷紗(斷經/斷緯),油/髒/色污,破洞 | [6 empty] | 部分匹扣點為B級,但單色結論為Pass | [16 empty] | 色樣、品質樣廠商提供 | 已簽核 | 請參考驗貨員意見。(Please refer QA's comments.) |  |  | 2026/01/07 | 2026/02/24 | 2026/04/08 |  |  |  |  | VIN-TPL
191915 | 2025/12/08 | Auto |  | UAM | Shine Lin 林韶瑩 | V1A | 1383166_FW26 | TMKF-25-11197 | AS |  |  | HUA FENG | CHINA | IND-GLR1 | 2026/01/27 | 2026/01/27 | Polyester 100% | Woven | Plain Weave | Dyed | P/D | NA,NA | 56 | 73 | 5374 | yds | Jimmy Shi 石振華 | WASHED NAVY | Reject | 3382 | 3382 | 440 | 3.6 | 172 | 0 | 268 | 0% | 接疋,橫檔/橫條 | [5 empty] | 克重過輕 | 單色結論為Fail,請打下並覆驗 |  | 簽核完成 |  |  | 1>PD260119009克重偏輕8.22%，C級Reject。 | [11 empty] | 色樣、品質樣廠商提供 | 已簽核 | 請參考驗貨員意見。(Please refer QA's comments.) |  |  | 2026/01/29 | 2025/12/31 | 2026/02/14 |  | 覆驗完成 |  |  | IND-GLR1
191975 | 2025/12/08 | Auto |  | UAM | Shine Lin 林韶瑩 | V1A | 1383166_FW26 | TMKF-25-11197 | AS |  |  | HUA FENG | CHINA | IND-GLR1 | 2026/01/28 | 2026/01/28 | Polyester 100% | Woven | Plain Weave | Dyed | P/D | NA,NA | 56 | 73 | 5374 | yds | Jimmy Shi 石振華 | WASHED NAVY | Reject | 1475 | 1475 | 195 | 4.1 | 0 | 0 | 195 | 0% | 接疋,擦傷/刮傷/勾紗,橫檔/橫條 | [5 empty] | 克重過輕 | 單色結論為Fail,請打下並覆驗 |  | 簽核完成 |  |  | 1>PD260116046克重偏輕8.22%，距離佈邊2”內循環拉傷（有效可裁58”），C級Reject。 | 不出貨 | 二側布邊2"有勾紗 | [9 empty] | 色樣、品質樣廠商提供 | 已簽核 | 請參考驗貨員意見。(Please refer QA's comments.) |  |  | 2026/01/29 | 2025/12/31 | 2026/02/14 |  | 同意出貨-固定瑕疵，可重排馬克補損使用 |  |  | IND-GLR1
190782 | 2025/12/08 | Auto |  | UAM | Shine Lin 林韶瑩 | V1A | 1383166_FW26,1383168_FW26,1383356_FW26 | TMKF-25-11197,TMKF-25-11202,TMKF-25-11328 | AS |  |  | HUA FENG | CHINA | IND-GLR1 STL4 | 2026/01/08 | 2026/01/08 | Polyester 100% | Woven | Plain Weave | Dyed | P/D | NA,NA | 56 | 73 | 6917 | yds | Nianhua Li 李年華 | AEGEAN BLUE 430 | Agree | 1861 | 1861 | 390 | 3.8 | 390 | 0 | 0 | 0% | 接疋,擦傷/刮傷/勾紗,橫檔/橫條,油/髒/色污 | [6 empty] | 大貨品質在接受標準內 | [16 empty] | 色樣、品質樣廠商提供 | 已簽核 | 請參考驗貨員意見。(Please refer QA's comments.) |  |  | 2026/01/08 | 2026/01/06 | 2026/02/14 |  |  |  |  | IND-GLR1
190778 | 2025/12/08 | Auto |  | UAM | Shine Lin 林韶瑩 | V1A | 1383166_FW26,1383168_FW26,1383356_FW26 | TMKF-25-11197,TMKF-25-11202,TMKF-25-11328 | AS |  |  | HUA FENG | CHINA | IND-GLR1 STL4 | 2026/01/08 | 2026/01/08 | Polyester 100% | Woven | Plain Weave | Dyed | P/D | NA,NA | 56 | 73 | 3308 | yds | Nianhua Li 李年華 | BLUE SMOKE | Agree | 2712 | 2712 | 408 | 6.1 | 408 | 0 | 0 | 0% | 接疋,擦傷/刮傷/勾紗,棉粒/結頭/粗節,油/髒/色污 | [6 empty] | 大貨品質在接受標準內 | [16 empty] | 色樣、品質樣廠商提供 | 已簽核 | 請參考驗貨員意見。(Please refer QA's comments.) |  |  | 2026/01/08 | 2026/01/06 | 2026/02/14 |  |  |  |  | IND-GLR1
190783 | 2025/12/08 | Auto |  | UAM | Shine Lin 林韶瑩 | V1A | 1383166_FW26,1383168_FW26,1383356_FW26 | TMKF-25-11197,TMKF-25-11202,TMKF-25-11328 | AS |  |  | HUA FENG | CHINA | IND-GLR1 STL4 | 2026/01/08 | 2026/01/08 | Polyester 100% | Woven | Plain Weave | Dyed | P/D | NA,NA | 56 | 73 | 3161 | yds | Nianhua Li 李年華 | CAMPUS IVY 312 | Reject | 2587 | 2587 | 420 | 9.8 | 188 | 0 | 232 | 0% | 接疋,擦傷/刮傷/勾紗,斷紗(斷經/斷緯),橫檔/橫條 | [6 empty] | 單色結論為Fail,請打下並覆驗 |  | 簽核完成 |  |  | 此次覆驗新生產大貨 ，結果如下: 1. CAMPUS IVY 312：LOT PD251222191#布边6.75"内连续勾纱C级，整缸打下。（扣除勾纱部分，可裁52.5"，寄样） | [11 empty] | 色樣、品質樣廠商提供 | 已簽核 | 請參考驗貨員意見。(Please refer QA's comments.) |  |  | 2026/01/08 | 2026/01/06 | 2026/02/14 |  | 覆驗完成 |  |  | IND-GLR1
190777 | 2025/12/08 | Auto |  | UAM | Shine Lin 林韶瑩 | V1A | 1383166_FW26,1383168_FW26,1383356_FW26 | TMKF-25-11197,TMKF-25-11202,TMKF-25-11328 | AS |  |  | HUA FENG | CHINA | IND-GLR1 STL4 | 2026/01/08 | 2026/01/08 | Polyester 100% | Woven | Plain Weave | Dyed | P/D | NA,NA | 56 | 73 | 115 | yds | Nianhua Li 李年華 | DARK MAROON | Agree | 115 | 115 | 115 | 3.5 | 115 | 0 | 0 | 0% | 接疋 | [6 empty] | 大貨品質在接受標準內 | [16 empty] | 色樣、品質樣廠商提供 | 已簽核 | 請參考驗貨員意見。(Please refer QA's comments.) |  |  | 2026/01/08 | 2026/01/06 | 2026/02/14 |  |  |  |  | IND-GLR1
190779 | 2025/12/08 | Auto |  | UAM | Shine Lin 林韶瑩 | V1A | 1383166_FW26,1383168_FW26,1383356_FW26 | TMKF-25-11197,TMKF-25-11202,TMKF-25-11328 | AS |  |  | HUA FENG | CHINA | IND-GLR1 STL4 | 2026/01/08 | 2026/01/08 | Polyester 100% | Woven | Plain Weave | Dyed | P/D | NA,NA | 56 | 73 | 1630 | yds | Nianhua Li 李年華 | HALO GRAY | Agree | 1427 | 1427 | 226 | 2.2 | 226 | 0 | 0 | 0% | 接疋,斷紗(斷經/斷緯) | [6 empty] | 大貨品質在接受標準內 | [16 empty] | 色樣、品質樣廠商提供 | 已簽核 | 請參考驗貨員意見。(Please refer QA's comments.) |  |  | 2026/01/08 | 2026/01/06 | 2026/02/14 |  |  |  |  | IND-GLR1
190457 | 2025/12/08 | Auto |  | UAM | Shine Lin 林韶瑩 | V1A | 1383166_FW26,1383356_FW26,1383356_SS26_1 | TMKF-25-11197,TMKF-25-11287,TMKF-25-11328 | AS |  |  | HUA FENG | CHINA | IND-GLR1 STL4 | 2026/01/02 | 2026/01/02 | Polyester 100% | Woven | Plain Weave | Dyed | P/D | NA,NA | 56 | 73 | 6917 | yds | Nianhua Li 李年華 | AEGEAN BLUE 430 | Agree | 4252 | 4252 | 677 | 3.8 | 677 | 0 | 0 | 0% | 接疋,橫檔/橫條,油/髒/色污 | [6 empty] | 大貨品質在接受標準內 | [16 empty] | 色樣、品質樣廠商提供 | 已簽核 | 請參考驗貨員意見。(Please refer QA's comments.) |  |  | 2026/01/08 | 2025/11/09 | 2026/01/06 |  |  |  |  | IND-GLR1
190456 | 2025/12/08 | Auto |  | UAM | Shine Lin 林韶瑩 | V1A | 1383166_FW26,1383356_FW26,1383356_SS26_1 | TMKF-25-11197,TMKF-25-11287,TMKF-25-11328 | AS |  |  | HUA FENG | CHINA | IND-GLR1 STL4 | 2026/01/02 | 2026/01/02 | Polyester 100% | Woven | Plain Weave | Dyed | P/D | NA,NA | 56 | 73 | 6743 | yds | Nianhua Li 李年華 | BLACK | Agree | 1328 | 1328 | 205 | 8.3 | 205 | 0 | 0 | 0% | 接疋,橫檔/橫條,油/髒/色污 | [6 empty] | 大貨品質在接受標準內 | [16 empty] | 色樣、品質樣廠商提供 | 已簽核 | 請參考驗貨員意見。(Please refer QA's comments.) |  |  | 2026/01/08 | 2025/11/09 | 2026/01/06 |  |  |  |  | IND-GLR1
190458 | 2025/12/08 | Auto |  | UAM | Shine Lin 林韶瑩 | V1A | 1383166_FW26,1383356_FW26,1383356_SS26_1 | TMKF-25-11197,TMKF-25-11287,TMKF-25-11328 | AS |  |  | HUA FENG | CHINA | IND-GLR1 STL4 | 2026/01/02 | 2026/01/02 | Polyester 100% | Woven | Plain Weave | Dyed | P/D | NA,NA | 56 | 73 | 2449 | yds | Nianhua Li 李年華 | BLUE HAZE | Agree | 1935 | 1935 | 761 | 9.3 | 395 | 366 | 0 | 0% | 接疋,擦傷/刮傷/勾紗,斷紗(斷經/斷緯),橫檔/橫條,油/髒/色污 | [6 empty] | 部分匹扣點為B級,但單色結論為Pass | [16 empty] | 色樣、品質樣廠商提供 | 已簽核 | 請參考驗貨員意見。(Please refer QA's comments.) |  |  | 2026/01/08 | 2025/11/09 | 2026/01/06 |  |  |  |  | IND-GLR1
190454 | 2025/12/08 | Auto |  | UAM | Shine Lin 林韶瑩 | V1A | 1383166_FW26,1383356_FW26,1383356_SS26_1 | TMKF-25-11197,TMKF-25-11287,TMKF-25-11328 | AS |  |  | HUA FENG | CHINA | IND-GLR1 STL4 | 2026/01/02 | 2026/01/02 | Polyester 100% | Woven | Plain Weave | Dyed | P/D | NA,NA | 56 | 73 | 3308 | yds | Nianhua Li 李年華 | BLUE SMOKE | Discuss | 1003 | 1003 | 198 | 16.2 | 0 | 198 | 0 | 1.9% | 接疋,斷紗(斷經/斷緯),橫檔/橫條 | [6 empty] | 單色扣點為B級,結論為Discuss | [16 empty] | 色樣、品質樣廠商提供 | 已簽核 | 請參考驗貨員意見。(Please refer QA's comments.) |  |  | 2026/01/08 | 2025/11/09 | 2026/01/06 |  |  |  |  | IND-GLR1
190455 | 2025/12/08 | Auto |  | UAM | Shine Lin 林韶瑩 | V1A | 1383166_FW26,1383356_FW26,1383356_SS26_1 | TMKF-25-11197,TMKF-25-11287,TMKF-25-11328 | AS |  |  | HUA FENG | CHINA | IND-GLR1 STL4 | 2026/01/02 | 2026/01/02 | Polyester 100% | Woven | Plain Weave | Dyed | P/D | NA,NA | 56 | 73 | 713 | yds | Nianhua Li 李年華 | FUCHSIA DUSK | Agree | 713 | 713 | 197 | 4.6 | 197 | 0 | 0 | 0% | 接疋,斷紗(斷經/斷緯),油/髒/色污 | [6 empty] | 大貨品質在接受標準內 | [16 empty] | 色樣、品質樣廠商提供 | 已簽核 | 請參考驗貨員意見。(Please refer QA's comments.) |  |  | 2026/01/08 | 2025/11/09 | 2026/01/06 |  |  |  |  | IND-GLR1
190438 | 2025/12/08 | Auto |  | KOH | Irma Liu 劉晏伶 | V3C | WC6SJ007_SU26 | TMKF-25-11203 | AS |  |  | 七色彩虹 | CHINA | VIN-TPLC | 2026/01/02 | 2026/01/02 | Cotton(BCI) 100% | Knit | Interlock | PRT | Reactive PRT | NA,NA | 70 | 195 | 304 | kgs | Gul Wang 王國安 | NAVY INKY FLORAL130 | Discuss | 334.19 | 1022 | 118.9 | 10.9 | 71.7 | 47.2 | 0 | 0.3% | 接疋,油/髒/色污,破洞 | [6 empty] | 單色扣點為B級,結論為Discuss | [16 empty] | 色樣、品質樣廠商提供 | 已簽核 | 請參考驗貨員意見。(Please refer QA's comments.) |  |  | 2026/01/07 | 2026/01/14 | 2026/02/25 |  |  |  |  | VIN-TPL
190437 | 2025/12/08 | Auto |  | KOH | Irma Liu 劉晏伶 | V3C | WC6SJ007_SU26 | TMKF-25-11203 | AS |  |  | 七色彩虹 | CHINA | VIN-TPLC | 2026/01/02 | 2026/01/02 | Cotton(BCI) 100% | Knit | Interlock | PRT | Reactive PRT | NA,NA | 70 | 195 | 301 | kgs | Gul Wang 王國安 | NAVY JACOBEAN IVY827 | Discuss | 363.62 | 1112 | 225.9 | 10.6 | 80.7 | 145.2 | 0 | 0.2% | 接疋,油/髒/色污,破洞 | [6 empty] | 單色扣點為B級,結論為Discuss | [16 empty] | 色樣、品質樣廠商提供 | 已簽核 | 請參考驗貨員意見。(Please refer QA's comments.) |  |  | 2026/01/07 | 2026/01/14 | 2026/02/25 |  |  |  |  | VIN-TPL
190436 | 2025/12/08 | Auto |  | KOH | Irma Liu 劉晏伶 | V3C | WC6SJ007_SU26 | TMKF-25-11203 | AS |  |  | 七色彩虹 | CHINA | VIN-TPLC | 2026/01/02 | 2026/01/02 | Cotton(BCI) 100% | Knit | Interlock | PRT | Reactive PRT | NA,NA | 70 | 195 | 2418 | kgs | Gul Wang 王國安 | RUST SUNNY PALM405 | Agree | 1453.52 | 4445 | 550.9 | 9.8 | 342.7 | 208.2 | 0 | 0% | 印花瑕疵,接疋,油/髒/色污,破洞 | [6 empty] | 部分匹扣點為B級,但單色結論為Pass | [16 empty] | 色樣、品質樣廠商提供 | 已簽核 | 請參考驗貨員意見。(Please refer QA's comments.) |  |  | 2026/01/07 | 2026/01/14 | 2026/02/25 |  |  |  |  | VIN-TPL
190435 | 2025/12/08 | Auto |  | KOH | Irma Liu 劉晏伶 | V3C | WC6SJ007_SU26 | TMKF-25-11204 | AS |  |  | 七色彩虹 | CHINA | VIN-TPLC | 2026/01/02 | 2026/01/02 | Cotton(BCI)/Spandex 95/5% | Knit | Jersey | Dyed | P/D | NA,NA | 62 | 150 | 1595 | kgs | Gul Wang 王國安 | 654_980 SEATLE NAVY | Agree | 1705.76 | 7615 | 939.3 | 6.9 | 832.9 | 106.4 | 0 | 0% | 接疋,斷紗(斷經/斷緯),棉粒/結頭/粗節,油/髒/色污,破洞 | [6 empty] | 部分匹扣點為B級,但單色結論為Pass | [16 empty] | 色樣、品質樣廠商提供 | 已簽核 | 請參考驗貨員意見。(Please refer QA's comments.) |  |  | 2026/01/07 | 2026/01/14 | 2026/02/25 |  |  |  |  | VIN-TPL
190791 | 2025/12/08 | Auto |  | KOH | Irma Liu 劉晏伶 | V3C | WC6SJ007_SU26 | TMKF-25-11206 | AS |  |  | SEWANG | VIETNAM | VIN-TPLC | 2026/01/08 | 2026/01/08 | Cotton(BCI)/Polyester 60/40% | Knit | Interlock | Dyed | P/D | NA,NA | 66 | 195 | 11250 | yds | Alan Ku 古育倫 | 655_940 GENUINE NAVY | Discuss | 6130 | 6130 | 493 | 11.2 | 184 | 309 | 0 | 0.4% | 接疋,擦傷/刮傷/勾紗,棉粒/結頭/粗節,橫檔/橫條,油/髒/色污,破洞 | [6 empty] | 單色扣點為B級,結論為Discuss | [16 empty] | 色樣、品質樣廠商提供 | 已簽核 | 請參考驗貨員意見。(Please refer QA's comments.) |  |  | 2026/01/13 | 2026/01/14 | 2026/02/25 |  |  |  |  | VIN-TPL
190790 | 2025/12/08 | Auto |  | KOH | Irma Liu 劉晏伶 | V3C | WC6SJ007_SU26 | TMKF-25-11206 | AS |  |  | SEWANG | VIETNAM | VIN-TPLC | 2026/01/08 | 2026/01/08 | Cotton(BCI)/Polyester 60/40% | Knit | Interlock | Dyed | P/D | NA,NA | 66 | 195 | 11330 | yds | Alan Ku 古育倫 | 660_941 MINERAL BLACK | Discuss | 5852 | 5852 | 488 | 10.2 | 185 | 303 | 0 | 0.1% | 接疋,棉粒/結頭/粗節,油/髒/色污,破洞 | [6 empty] | 單色扣點為B級,結論為Discuss | [16 empty] | 色樣、品質樣廠商提供 | 已簽核 | 請參考驗貨員意見。(Please refer QA's comments.) |  |  | 2026/01/13 | 2026/01/14 | 2026/02/25 |  |  |  |  | VIN-TPL
190793 | 2025/12/08 | Auto |  | KOH | Irma Liu 劉晏伶 | V3C | WC6SJ007_SU26 | TMKF-25-11207 | AS |  |  | SEWANG | VIETNAM | VIN-TPLC | 2026/01/08 | 2026/01/08 | Cotton(BCI)/Spandex 95/5% | Knit | Jersey | Dyed | P/D | NA,NA | 62 | 150 | 8002 | yds | Alan Ku 古育倫 | 655_940 GENUINE NAVY | Discuss | 1651 | 1651 | 168 | 16.1 | 83 | 85 | 0 | 1.8% | 斷紗(斷經/斷緯),棉粒/結頭/粗節,異纖/飛花,破洞 | [6 empty] | 單色扣點為B級,結論為Discuss | [16 empty] | 色樣、品質樣廠商提供 | 已簽核 | 請參考驗貨員意見。(Please refer QA's comments.) |  |  | 2026/01/13 | 2026/01/14 | 2026/02/25 |  |  |  |  | VIN-TPL
190792 | 2025/12/08 | Auto |  | KOH | Irma Liu 劉晏伶 | V3C | WC6SJ007_SU26 | TMKF-25-11207 | AS |  |  | SEWANG | VIETNAM | VIN-TPLC | 2026/01/08 | 2026/01/08 | Cotton(BCI)/Spandex 95/5% | Knit | Jersey | Dyed | P/D | NA,NA | 62 | 150 | 8079 | yds | Alan Ku 古育倫 | 660_941 MINERAL BLACK | Discuss | 1393 | 1393 | 171 | 17.5 | 0 | 171 | 0 | 2.3% | 斷紗(斷經/斷緯),棉粒/結頭/粗節,橫檔/橫條,油/髒/色污,破洞 | [6 empty] | 單色扣點為B級,結論為Discuss | [16 empty] | 色樣、品質樣廠商提供 | 已簽核 | 請參考驗貨員意見。(Please refer QA's comments.) |  |  | 2026/01/13 | 2026/01/14 | 2026/02/25 |  |  |  |  | VIN-TPL
190539 | 2025/12/23 | Auto |  | DKS | Demi Hsu 許嘉恬 | V2A | WAX186_Q326 | TMKF-25-11211 | AS |  |  | ARCH TEXTILES | CHINA | VIN-LR1 | 2026/01/04 | 2026/01/04 | Polyester/Modal/Spandex 47/43/10% | Knit | Scuba | Dyed | P/D | NA,Wrinklefree | 59 | 320 | 813 | yds | Gul Wang 王國安 | CLOUD COVER | Reject | 4556 | 4556 | 923.2 | 21.8 | 110.7 | 342.5 | 470 | 3.5% | 接疋,擦傷/刮傷/勾紗,斷紗(斷經/斷緯),棉粒/結頭/粗節,油/髒/色污,異纖/飛花,破洞,針痕/直條 | [6 empty] | 單色結論為Fail,請打下並覆驗 | 部分缸直条不OK打下评C级 | 簽核完成 |  |  | 1，抽驗匹- 缸差（告知已经有核可）、匹差、匹內差(邊中)在接受範圍内。 2，抽验CLOUD COVER LOT4# R30 R42 LOT5# R61 LOT6# R88距边11”20”25”直条不OK打下评C级（附有图片及布办）。 3，抽验疋断纱，破洞及反面污渍瑕疵有超分超损，ARCH需补足损耗出货，正反面验货结果。 4，因验货比例有放大（正反面20%），验货申请时间不足，约1700码来不及验货，已经有要求ARCH重新再申请。 | C級打下安排覆驗 | [10 empty] | 色樣、品質樣廠商提供 | 已簽核 | 請參考驗貨員意見。(Please refer QA's comments.) |  |  | 2026/01/12 | 2026/03/10 | 2026/04/16 |  | 覆驗完成 |  |  | VIN-LR1
190538 | 2025/12/23 | Auto |  | DKS | Demi Hsu 許嘉恬 | V2A | WAX186_Q326 | TMKF-25-11211 | AS |  |  | ARCH TEXTILES | CHINA | VIN-LR1 | 2026/01/04 | 2026/01/04 | Polyester/Modal/Spandex 47/43/10% | Knit | Scuba | Dyed | P/D | NA,Wrinklefree | 59 | 320 | 813 | yds | Gul Wang 王國安 | KANGAROO | Discuss | 1141 | 1141 | 239.4 | 14.2 | 59.6 | 179.8 | 0 | 1.3% | 接疋,油/髒/色污,破洞 | [6 empty] | 單色扣點為B級,結論為Discuss | [16 empty] | 色樣、品質樣廠商提供 | 已簽核 | 請參考驗貨員意見。(Please refer QA's comments.) |  |  | 2026/01/12 | 2026/03/10 | 2026/04/16 |  |  |  |  | VIN-LR1
190840 | 2025/12/23 | Auto |  | DKS | Demi Hsu 許嘉恬 | V2A | WAX186_Q326,WAX237_Q326,WAX238_Q326,WAX266_Q326 | TMKF-25-11211,TMKF-25-11219,TMKF-25-11220,TMKF-25-11222 | AS |  |  | ARCH TEXTILES | CHINA | VIN-LR1 MK2A | 2026/01/09 | 2026/01/09 | Polyester/Modal/Spandex 47/43/10% | Knit | Scuba | Dyed | P/D | NA,Wrinklefree | 59 | 320 | 22169 | yds | Gul Wang 王國安 | CLOUD COVER | Reject | 11138 | 11138 | 2306.3 | 15.6 | 283.6 | 1733.1 | 289.6 | 1.7% | 接疋,斷紗(斷經/斷緯),油/髒/色污,異纖/飛花,破洞,針痕/直條 | [6 empty] | 部分匹為C級打下,但單色結論為Discuss | 部分缸正反面直条打下评C级 | [15 empty] | 色樣、品質樣廠商提供 | 已簽核 | 請參考驗貨員意見。(Please refer QA's comments.) |  |  | 2026/01/12 | 2026/03/10 | 2026/04/16 |  |  |  |  | VIN-LR1
191229 | 2025/12/23 | Auto |  | DKS | Demi Hsu 許嘉恬 | V2A | WAX186_Q326,WAX238_Q326 | TMKF-25-11211,TMKF-25-11220 | AS |  |  | ARCH TEXTILES | CHINA | VIN-LR1 MK2A | 2026/01/16 | 2026/01/16 | Polyester/Modal/Spandex 47/43/10% | Knit | Scuba | Dyed | P/D | NA,Wrinklefree | 59 | 320 | 2575 | yds | Gul Wang 王國安 | CARINARIA | Discuss | 2205 | 2205 | 554.2 | 18.6 | 0 | 554.2 | 0 | 2.6% | 接疋,斷紗(斷經/斷緯),油/髒/色污,破洞 | [6 empty] | 單色扣點為B級,結論為Discuss | [16 empty] | 色樣、品質樣廠商提供 | 已簽核 | 請參考驗貨員意見。(Please refer QA's comments.) |  |  | 2026/01/19 | 2026/03/10 | 2026/04/16 |  |  |  |  | VIN-LR1
191338 | 2025/12/23 | Auto |  | DKS | Demi Hsu 許嘉恬 | V2A | WAX186_Q326,WAX237_Q326,WAX238_Q326,WAX266_Q326 | TMKF-25-11211,TMKF-25-11219,TMKF-25-11220,TMKF-25-11222 | AS |  |  | ARCH TEXTILES | CHINA | VIN-LR1 MK2A | 2026/01/19 | 2026/01/19 | Polyester/Modal/Spandex 47/43/10% | Knit | Scuba | Dyed | P/D | NA,Wrinklefree | 59 | 320 | 22169 | yds | Gul Wang 王國安 | CLOUD COVER | Reject | 4540 | 4540 | 1261.1 | 21.6 | 168.2 | 921.5 | 171.4 | 3.5% | 接疋,斷紗(斷經/斷緯),橫檔/橫條,油/髒/色污,異纖/飛花,破洞 | [6 empty] | 部分匹為C級打下,但單色結論為Discuss | 部分缸正反面断丝污渍超分不OK打下評C级 | [15 empty] | 色樣、品質樣廠商提供 | 已簽核 | 請參考驗貨員意見。(Please refer QA's comments.) |  |  | 2026/01/19 | 2026/03/10 | 2026/04/16 |  |  |  |  | VIN-LR1
191455 | 2026/01/21 | Yao Deng 鄧堯 |  | DKS | Sherry Hsu 許亞渲 | V2B | WGH1023_Q326,WGH1034_Q326 | TMKF-25-11212,TMKF-25-11213 | NAS |  |  | 金旭 | CHINA | IND-GLD3 | 2026/01/21 | 2026/01/21 | Polyester 100% | Knit | Jacquard | Dyed | P/D | NA,Quick Dry,Wicking | 65 | 185 | 2937 | yds | Yao Deng 鄧堯 | DRESS BLUES | Reject | 1573 | 1573 | 163 | 39.3 | 0 | 83 | 80 | 8.8% | 接疋,染折/折痕,破洞 | [6 empty] | 單色結論為Fail,請打下並覆驗 |  | 簽核完成 |  |  | 1>DRESS BLUES 25120627#抽验匹折痕超疵超分不ok,C级Reject. 2>POWDERED SUGAR 25120626#抽验匹克重偏轻8.11%不ok,C级Reject. | 不出貨 | [10 empty] | 色樣、品質樣廠商提供 | 已簽核 | 請參考驗貨員意見。(Please refer QA's comments.) |  |  | 2026/03/31 | 2026/03/27 | 2026/04/13 |  | 此面料後續不再安排出貨 |  |  | IND-GLD
191456 | 2026/01/21 | Yao Deng 鄧堯 |  | DKS | Sherry Hsu 許亞渲 | V2B | WGH1023_Q326,WGH1034_Q326 | TMKF-25-11212,TMKF-25-11213 | NAS |  |  | 金旭 | CHINA | IND-GLD3 | 2026/01/21 | 2026/01/21 | Polyester 100% | Knit | Jacquard | Dyed | P/D | NA,Quick Dry,Wicking | 65 | 185 | 69 | yds | Yao Deng 鄧堯 | POWDERED SUGAR | Reject | 58 | 58 | 58 | 13.8 | 0 | 0 | 58 | 1.1% | 接疋,破洞 | [5 empty] | 克重過輕 | 單色結論為Fail,請打下並覆驗 |  | 簽核完成 |  |  | 1>DRESS BLUES 25120627#抽验匹折痕超疵超分不ok,C级Reject. 2>POWDERED SUGAR 25120626#抽验匹克重偏轻8.11%不ok,C级Reject. | 不出貨 | [10 empty] | 色樣、品質樣廠商提供 | 已簽核 | 請參考驗貨員意見。(Please refer QA's comments.) |  |  | 2026/03/31 | 2026/03/27 | 2026/04/13 |  | 此面料後續不再安排出貨 |  |  | IND-GLD
190675 | 2025/12/23 | Auto |  | DKS | Sherry Hsu 許亞渲 | V2B | WGH3023_Q326 | TMKF-25-11215 | AS |  |  | REO-ECO | CHINA | IND-GLR2 | 2026/01/07 | 2026/01/07 | Polyester/Spandex 92/8% | Woven | Twill | Dyed | P/D | NA,Quick Dry,UPF 50+,Wicking | 56 | 184 | 50 | yds | Ajun He 何緒君 | DRESS BLUES | Agree | 98 | 98 | 98 | 4.1 | 98 | 0 | 0 | 0% | 斷紗(斷經/斷緯) | [6 empty] | 大貨品質在接受標準內 | [16 empty] | 色樣、品質樣廠商提供 | 已簽核 | 請參考驗貨員意見。(Please refer QA's comments.) |  |  | 2026/01/31 | 2026/03/07 | 2026/04/13 |  |  |  |  | IND-GLR2
190674 | 2025/12/23 | Auto |  | DKS | Sherry Hsu 許亞渲 | V2B | WGH3023_Q326 | TMKF-25-11215 | AS |  |  | REO-ECO | CHINA | IND-GLR2 | 2026/01/07 | 2026/01/07 | Polyester/Spandex 92/8% | Woven | Twill | Dyed | P/D | NA,Quick Dry,UPF 50+,Wicking | 56 | 184 | 108 | yds | Ajun He 何緒君 | POWDERED SUGAR | Agree | 271 | 271 | 75 | 9.3 | 75 | 0 | 0 | 0% | 擦傷/刮傷/勾紗,棉粒/結頭/粗節,油/髒/色污 | [6 empty] | 大貨品質在接受標準內 | [16 empty] | 色樣、品質樣廠商提供 | 已簽核 | 請參考驗貨員意見。(Please refer QA's comments.) |  |  | 2026/01/31 | 2026/03/07 | 2026/04/13 |  |  |  |  | IND-GLR2
190676 | 2025/12/23 | Auto |  | DKS | Sherry Hsu 許亞渲 | V2B | WGH3023_Q326 | TMKF-25-11216 | AS |  |  | REO-ECO | CHINA | IND-GLR2 | 2026/01/07 | 2026/01/07 | Polyester/Spandex 92/8% | Woven | Twill | PRT | Digital PRT | NA,Quick Dry,UPF 50+,Wicking | 56 | 184 | 0 | yds | Ajun He 何緒君 | WHWF26_Q3_CLBSPRTCOLG | Agree | 490 | 490 | 66 | 4.5 | 66 | 0 | 0 | 0% | 油/髒/色污 | [6 empty] | 大貨品質在接受標準內 | [16 empty] | 色樣、品質樣廠商提供 | 已簽核 | 請參考驗貨員意見。(Please refer QA's comments.) |  |  | 2026/01/31 | 2026/03/07 | 2026/04/13 |  |  |  |  | IND-GLR2
191614 | 2025/12/23 | Auto |  | DKS | Demi Hsu 許嘉恬 | V2A | WAX22RE_Q326 | TMKF-25-11217 | AS |  |  | ARCH TEXTILES | CHINA | VIN-MK2A | 2026/01/23 | 2026/01/23 | Polyester/Modal/Spandex 47/43/10% | Knit | Scuba | Dyed | P/D | NA,Wrinklefree | 59 | 320 | 13977 | yds | Gul Wang 王國安 | DARKER ARDOSIA SLATE | Reject | 1914 | 1914 | 443.2 | 20.1 | 0 | 218.1 | 225.1 | 3% | 接疋,斷紗(斷經/斷緯),橫檔/橫條,油/髒/色污,破洞 | [5 empty] | 克重過輕 | 單色結論為Fail,請打下並覆驗 | 部分缸反面横条明显打下评C级 | 簽核完成 |  |  | 1，抽驗匹- 缸差（告知已经有核可）、匹差、匹內差(邊中)在接受範圍内，每缸有取样1码寄台北。 2，抽验部分疋反面横条较明显不OK，依据检验标准暂先打下评C级（附有图片及布办）。 3，抽验疋断纱，破洞及反面，污渍瑕疵有超分超损，ARCH需补足损耗出货，正反面各按不低于10%验货结果。 4，部分缸克重回缩前偏轻-6%，参照1/23回缩后布办，預计回缩24小时后可达订单要求，记录出货。 | 背面橫條明顯不接受, 安排本周五覆驗 | [10 empty] | 色樣、品質樣廠商提供 | 已簽核 | 請參考驗貨員意見。(Please refer QA's comments.) |  |  |  | 2026/03/10 | 2026/04/16 |  | 覆驗完成 |  |  | VIN-MK2
191178 | 2025/12/23 | Auto |  | DKS | Demi Hsu 許嘉恬 | V2A | WAX22RE_Q326,WAX237_Q326,WAX238_Q326,WAX240_Q326,WAX266_Q326,WAX286_Q326 | TMKF-25-11217,TMKF-25-11219,TMKF-25-11220,TMKF-25-11221,TMKF-25-11222,TMKF-25-11223 | AS |  |  | ARCH TEXTILES | CHINA | VIN-LR2 MK2A | 2026/01/15 | 2026/01/15 | Polyester/Modal/Spandex 47/43/10% | Knit | Scuba | Dyed | P/D | NA,Wrinklefree | 59 | 320 | 16507 | yds | Gul Wang 王國安 | DARKER ARDOSIA SLATE | Reject | 4679 | 4679 | 1047.2 | 10.7 | 352.9 | 578.3 | 116 | 0.2% | 接疋,擦傷/刮傷/勾紗,斷紗(斷經/斷緯),橫檔/橫條,油/髒/色污,破洞,針痕/直條 | [6 empty] | 部分匹為C級打下,但單色結論為Discuss | 部分缸反面直条打下评C级 | [15 empty] | 色樣、品質樣廠商提供 | 已簽核 | 請參考驗貨員意見。(Please refer QA's comments.) |  |  | 2026/01/19 | 2026/03/10 | 2026/04/16 |  |  |  |  | VIN-LR2
191231 | 2025/12/23 | Auto |  | DKS | Demi Hsu 許嘉恬 | V2A | WAX22RE_Q326,WAX237_Q326,WAX238_Q326,WAX240_Q326,WAX266_Q326,WAX286_Q326 | TMKF-25-11217,TMKF-25-11219,TMKF-25-11220,TMKF-25-11221,TMKF-25-11222,TMKF-25-11223 | AS |  |  | ARCH TEXTILES | CHINA | VIN-LR2 MK2A | 2026/01/16 | 2026/01/16 | Polyester/Modal/Spandex 47/43/10% | Knit | Scuba | Dyed | P/D | NA,Wrinklefree | 59 | 320 | 16507 | yds | Gul Wang 王國安 | DARKER ARDOSIA SLATE | Reject | 2130 | 2130 | 468.4 | 14.3 | 0 | 408.3 | 60.1 | 1.3% | 接疋,斷紗(斷經/斷緯),橫檔/橫條,油/髒/色污,破洞,針痕/直條 | [6 empty] | 部分匹為C級打下,但單色結論為Discuss | 部分疋反面横条明显打下评C级 | [15 empty] | 色樣、品質樣廠商提供 | 已簽核 | 請參考驗貨員意見。(Please refer QA's comments.) |  |  | 2026/01/19 | 2026/03/10 | 2026/04/16 |  |  |  |  | VIN-LR2
191177 | 2025/12/23 | Auto |  | DKS | Demi Hsu 許嘉恬 | V2A | WAX22RE_Q326,WAX237_Q326,WAX238_Q326,WAX240_Q326,WAX266_Q326,WAX286_Q326 | TMKF-25-11217,TMKF-25-11219,TMKF-25-11220,TMKF-25-11221,TMKF-25-11222,TMKF-25-11223 | AS |  |  | ARCH TEXTILES | CHINA | VIN-LR2 MK2A | 2026/01/15 | 2026/01/15 | Polyester/Modal/Spandex 47/43/10% | Knit | Scuba | Dyed | P/D | NA,Wrinklefree | 59 | 320 | 38457 | yds | Gul Wang 王國安 | PURE BLACK | Discuss | 11394 | 11394 | 2392 | 15.1 | 486.9 | 1905.1 | 0 | 1.5% | 接疋,擦傷/刮傷/勾紗,斷紗(斷經/斷緯),染折/折痕,橫檔/橫條,油/髒/色污,異纖/飛花,破洞 | [6 empty] | 單色扣點為B級,結論為Discuss | [16 empty] | 色樣、品質樣廠商提供 | 已簽核 | 請參考驗貨員意見。(Please refer QA's comments.) |  |  | 2026/01/19 | 2026/03/10 | 2026/04/16 |  |  |  |  | VIN-LR2
191230 | 2025/12/23 | Auto |  | DKS | Demi Hsu 許嘉恬 | V2A | WAX22RE_Q326,WAX237_Q326,WAX238_Q326,WAX240_Q326,WAX266_Q326,WAX286_Q326 | TMKF-25-11217,TMKF-25-11219,TMKF-25-11220,TMKF-25-11221,TMKF-25-11222,TMKF-25-11223 | AS |  |  | ARCH TEXTILES | CHINA | VIN-LR2 MK2A | 2026/01/16 | 2026/01/16 | Polyester/Modal/Spandex 47/43/10% | Knit | Scuba | Dyed | P/D | NA,Wrinklefree | 59 | 320 | 38457 | yds | Gul Wang 王國安 | PURE BLACK | Discuss | 2272 | 2272 | 478.2 | 16.3 | 60.3 | 417.9 | 0 | 1.9% | 接疋,擦傷/刮傷/勾紗,橫檔/橫條,油/髒/色污,破洞 | [6 empty] | 單色扣點為B級,結論為Discuss | [16 empty] | 色樣、品質樣廠商提供 | 已簽核 | 請參考驗貨員意見。(Please refer QA's comments.) |  |  | 2026/01/19 | 2026/03/10 | 2026/04/16 |  |  |  |  | VIN-LR2
191339 | 2025/12/23 | Auto |  | DKS | Demi Hsu 許嘉恬 | V2A | WAX22RE_Q326,WAX237_Q326,WAX238_Q326,WAX240_Q326,WAX266_Q326,WAX286_Q326 | TMKF-25-11217,TMKF-25-11219,TMKF-25-11220,TMKF-25-11221,TMKF-25-11222,TMKF-25-11223 | AS |  |  | ARCH TEXTILES | CHINA | VIN-LR2 MK2A | 2026/01/19 | 2026/01/19 | Polyester/Modal/Spandex 47/43/10% | Knit | Scuba | Dyed | P/D | NA,Wrinklefree | 59 | 320 | 38457 | yds | Gul Wang 王國安 | PURE BLACK | Discuss | 5022 | 5022 | 1078 | 19.2 | 60.7 | 1017.3 | 0 | 2.8% | 接疋,擦傷/刮傷/勾紗,斷紗(斷經/斷緯),橫檔/橫條,油/髒/色污,異纖/飛花,破洞 | [6 empty] | 單色扣點為B級,結論為Discuss | [16 empty] | 色樣、品質樣廠商提供 | 已簽核 | 請參考驗貨員意見。(Please refer QA's comments.) |  |  | 2026/01/19 | 2026/03/10 | 2026/04/16 |  |  |  |  | VIN-LR2
192029 | 2025/12/23 | Auto |  | DKS | Demi Hsu 許嘉恬 | V2A | WAX22RE_Q326,WAX237_Q326,WAX238_Q326,WAX266_Q326 | TMKF-25-11217,TMKF-25-11219,TMKF-25-11220,TMKF-25-11222 | AS |  |  | ARCH TEXTILES | CHINA | VIN-MK2A | 2026/01/29 | 2026/01/29 | Polyester/Modal/Spandex 47/43/10% | Knit | Scuba | Dyed | P/D | NA,Wrinklefree | 59 | 320 | 21356 | yds | Gul Wang 王國安 | CLOUD COVER | Discuss | 5709 | 5709 | 1176.6 | 13.9 | 235.2 | 941.4 | 0 | 1.2% | 接疋,斷紗(斷經/斷緯),油/髒/色污,異纖/飛花,破洞 | [6 empty] | 單色扣點為B級,結論為Discuss | [16 empty] | 色樣、品質樣廠商提供 | 已簽核 | 請參考驗貨員意見。(Please refer QA's comments.) |  |  |  | 2026/03/10 | 2026/04/16 |  |  |  |  | VIN-MK2
191564 | 2025/12/23 | Auto |  | DKS | Demi Hsu 許嘉恬 | V2A | WAX186_Q326,WAX22RE_Q326,WAX238_Q326,WAX240_Q326,WAX266_Q326,WAX286_Q326 | TMKF-25-11211,TMKF-25-11217,TMKF-25-11220,TMKF-25-11221,TMKF-25-11222,TMKF-25-11223 | AS |  |  | ARCH TEXTILES | CHINA | VIN-LR1 LR2 MK2A | 2026/01/24 | 2026/01/22 | Polyester/Modal/Spandex 47/43/10% | Knit | Scuba | Dyed | P/D | NA,Wrinklefree | 59 | 320 | 11379 | yds | Gul Wang 王國安 | KANGAROO | Reject | 1648 | 1648 | 458.4 | 19.9 | 120.6 | 168.9 | 168.9 | 3% | 接疋,擦傷/刮傷/勾紗,斷紗(斷經/斷緯),橫檔/橫條,油/髒/色污,破洞,針痕/直條 | [6 empty] | 單色結論為Fail,請打下並覆驗 | 反面直条多条明显打下评C级 | 簽核完成 |  |  | KANGAROO此次覆验LOT3# 因正反面直条打下重验缸，此次覆验结果如下： 1，抽驗匹- 缸差（告知已经有核可）、匹差、匹內差(邊中)在接受範圍内，每缸有取样1码寄台北+1码ARCH。 2，抽验KANGAROO LOT3# 8#反面距边10”18.5”24”直条明显（附办同1/16出办台北瑕疵布办一致），暂打下评C级。 3，其余抽验疋断纱，破洞及反面污渍瑕疵有超分超损，ARCH需补足损耗出货，正反面各按不低于10%验货结果。 4，抽验PURE BLACK LOT 5-1#R14回缩前偏轻-9.4%（290g/m2）回縮24小时 不OK打下评C级，加抽疋在接受范围内。 | 背面直條明顯不接受, 安排本周五覆驗 | [10 empty] | 色樣、品質樣廠商提供 | 已簽核 | 請參考驗貨員意見。(Please refer QA's comments.) |  |  |  | 2026/03/10 | 2026/04/16 |  | 覆驗完成 |  |  | VIN-LR1
191563 | 2025/12/23 | Auto |  | DKS | Demi Hsu 許嘉恬 | V2A | WAX186_Q326,WAX22RE_Q326,WAX238_Q326,WAX240_Q326,WAX266_Q326,WAX286_Q326 | TMKF-25-11211,TMKF-25-11217,TMKF-25-11220,TMKF-25-11221,TMKF-25-11222,TMKF-25-11223 | AS |  |  | ARCH TEXTILES | CHINA | VIN-LR1 LR2 MK2A | 2026/01/24 | 2026/01/22 | Polyester/Modal/Spandex 47/43/10% | Knit | Scuba | Dyed | P/D | NA,Wrinklefree | 59 | 320 | 43806 | yds | Gul Wang 王國安 | PURE BLACK | Reject | 6735 | 6735 | 1604.2 | 17.5 | 354.7 | 1193.6 | 55.9 | 2.3% | 接疋,擦傷/刮傷/勾紗,斷紗(斷經/斷緯),橫檔/橫條,油/髒/色污,異纖/飛花,破洞 | [5 empty] | 克重過輕 | 部分匹為C級打下,但單色結論為Discuss | 部分缸克重太轻打下评C级 | [15 empty] | 色樣、品質樣廠商提供 | 已簽核 | 請參考驗貨員意見。(Please refer QA's comments.) |  |  |  | 2026/03/10 | 2026/04/16 |  |  |  |  | VIN-LR1
190537 | 2025/12/23 | Auto |  | DKS | Demi Hsu 許嘉恬 | V2A | WAX186_Q326,WAX22RE_Q326,WAX238_Q326,WAX240_Q326,WAX266_Q326,WAX286_Q326 | TMKF-25-11211,TMKF-25-11217,TMKF-25-11220,TMKF-25-11221,TMKF-25-11222,TMKF-25-11223 | AS |  |  | ARCH TEXTILES | CHINA | VIN-LR1 LR2 MK2A | 2026/01/04 | 2026/01/04 | Polyester/Modal/Spandex 47/43/10% | Knit | Scuba | Dyed | P/D | NA,Wrinklefree | 59 | 320 | 38833 | yds | Gul Wang 王國安 | PURE BLACK | Reject | 6423 | 6423 | 1533.5 | 14.5 | 638.6 | 837.3 | 57.6 | 1.3% | 接疋,擦傷/刮傷/勾紗,斷紗(斷經/斷緯),橫檔/橫條,油/髒/色污,破洞 | [6 empty] | 部分匹為C級打下,但單色結論為Discuss | 部分缸污渍超分太多打下评C级 | [15 empty] | 色樣、品質樣廠商提供 | 已簽核 | 請參考驗貨員意見。(Please refer QA's comments.) |  |  | 2026/01/12 | 2026/03/10 | 2026/04/16 |  |  |  |  | VIN-LR1
191228 | 2025/12/23 | Auto |  | DKS | Demi Hsu 許嘉恬 | V2A | WAX186_Q326,WAX238_Q326,WAX286_Q326 | TMKF-25-11211,TMKF-25-11220,TMKF-25-11223 | AS |  |  | ARCH TEXTILES | CHINA | VIN-LR1 LR2 MK2A | 2026/01/16 | 2026/01/16 | Polyester/Modal/Spandex 47/43/10% | Knit | Scuba | Dyed | P/D | NA,Wrinklefree | 59 | 320 | 10430 | yds | Gul Wang 王國安 | KANGAROO | Reject | 8039 | 8039 | 1875.8 | 18.2 | 178.2 | 1117.4 | 580.2 | 2.5% | 接疋,擦傷/刮傷/勾紗,斷紗(斷經/斷緯),橫檔/橫條,油/髒/色污,破洞,針痕/直條 | [6 empty] | 單色結論為Fail,請打下並覆驗 | 部分缸正面及反面直条及横条打下评C级 | 簽核完成 |  |  | 1，抽驗匹- 缸差（告知已经有核可）、匹差、匹內差(邊中)在接受範圍内，每缸有取样1码寄台北+1码ARCH。 2，抽验 LOT 3# 距边19.5-28.5”正面有直条各1条明显不OK打下评C级（附有图片及布办）。 3，其余部分抽验缸反面横条及直条明显，依据检验标准打下评C级（详见验货明细，附有图片及布办） 4，抽验疋断纱，破洞及反面小勾丝，污渍瑕疵有超分超损，ARCH需补足损耗出货，正反面各按不低于10%验货结果。 | 正面直條明顯reject, 重新覆驗後再出貨 | [10 empty] | 色樣、品質樣廠商提供 | 已簽核 | 請參考驗貨員意見。(Please refer QA's comments.) |  |  | 2026/01/19 | 2026/03/10 | 2026/04/16 |  | 覆驗完成 |  |  | VIN-LR1
190852 | 2025/12/23 | Auto |  | DKS | Demi Hsu 許嘉恬 | V2A | WAX22RE_Q326,WAX238_Q326,WAX240_Q326,WAX266_Q326,WAX286_Q326 | TMKF-25-11217,TMKF-25-11220,TMKF-25-11221,TMKF-25-11222,TMKF-25-11223 | AS |  |  | ARCH TEXTILES | CHINA | VIN-LR2 MK2A | 2026/01/09 | 2026/01/09 | Polyester/Modal/Spandex 47/43/10% | Knit | Scuba | Dyed | P/D | NA,Wrinklefree | 59 | 320 | 38457 | yds | Gul Wang 王國安 | PURE BLACK | Discuss | 5634 | 5634 | 1190.2 | 12.9 | 301.2 | 889 | 0 | 0.9% | 接疋,擦傷/刮傷/勾紗,斷紗(斷經/斷緯),橫檔/橫條,油/髒/色污,破洞 | [6 empty] | 單色扣點為B級,結論為Discuss | [16 empty] | 色樣、品質樣廠商提供 | 已簽核 | 請參考驗貨員意見。(Please refer QA's comments.) |  |  | 2026/01/19 | 2026/03/10 | 2026/04/16 |  |  |  |  | VIN-LR2
192031 | 2025/12/23 | Auto |  | DKS | Gloria Tseng 曾珮雅 | V2B | WCG4004_Q326 | TMKF-25-11227 | AS |  |  | ARCH TEXTILES | CHINA | VIN-MK2B | 2026/01/29 | 2026/01/29 | Polyester/Modal/Spandex 47/43/10% | Knit | Scuba | Dyed | P/D | NA,Stain Release,Wrinklefree | 59 | 320 | 1053 | yds | Gul Wang 王國安 | PURE BLACK | Discuss | 1585 | 1585 | 347.6 | 15.5 | 0 | 347.6 | 0 | 1.7% | 接疋,擦傷/刮傷/勾紗,斷紗(斷經/斷緯),油/髒/色污,破洞 | [6 empty] | 單色扣點為B級,結論為Discuss | [16 empty] | 色樣、品質樣廠商提供 | 已簽核 | 請參考驗貨員意見。(Please refer QA's comments.) |  |  | 2026/01/31 | 2026/04/14 | 2026/05/04 |  |  |  |  | VIN-MK2
191140 | 2025/12/23 | Auto |  | DKS | Lu Lee 李璐 | V2B | WCG1006_Q326 | TMKF-25-11235 | NAS |  |  | HONGGANG | CHINA | IND-GLR2 | 2026/01/14 | 2026/01/14 | Nylon/Elastane 83/17% | Knit | Interlock | Dyed | P/D,Jacquard | NA,Anti-Microbial,Wicking | 56 | 175 | 2858 | yds | Nianhua Li 李年華 | EVERGREEN GLADE | Agree | 2836 | 2836 | 338 | 3.8 | 338 | 0 | 0 | 0% | 接疋,斷紗(斷經/斷緯),橫檔/橫條,油/髒/色污 | [6 empty] | 大貨品質在接受標準內 | [16 empty] | 色樣、品質樣廠商提供 | 已簽核 | 請參考驗貨員意見。(Please refer QA's comments.) |  |  | 2026/01/26 | 2026/03/03 | 2026/04/13 |  |  |  |  | IND-GLR2
191348 | 2025/12/23 | Auto |  | DKS | Lu Lee 李璐 | V2B | WCG1006_Q326 | TMKF-25-11235 | NAS |  |  | HONGGANG | CHINA | IND-GLR2 | 2026/01/19 | 2026/01/19 | Nylon/Elastane 83/17% | Knit | Interlock | Dyed | P/D,Jacquard | NA,Anti-Microbial,Wicking | 56 | 175 | 3829 | yds | Nianhua Li 李年華 | PURE EBONY | Agree | 3971 | 3971 | 459 | 5.4 | 459 | 0 | 0 | 0% | 接疋,斷紗(斷經/斷緯),油/髒/色污 | [6 empty] | 大貨品質在接受標準內 | [16 empty] | 色樣、品質樣廠商提供 | 已簽核 | 請參考驗貨員意見。(Please refer QA's comments.) |  |  | 2026/01/26 | 2026/03/03 | 2026/04/13 |  |  |  |  | IND-GLR2
191141 | 2025/12/23 | Auto |  | DKS | Lu Lee 李璐 | V2B | WCG1006_Q326 | TMKF-25-11235 | NAS |  |  | HONGGANG | CHINA | IND-GLR2 | 2026/01/14 | 2026/01/14 | Nylon/Elastane 83/17% | Knit | Interlock | Dyed | P/D,Jacquard | NA,Anti-Microbial,Wicking | 56 | 175 | 3795 | yds | Nianhua Li 李年華 | PURE WHITE | Agree | 3425 | 3425 | 427 | 5.6 | 345 | 82 | 0 | 0% | 接疋,斷紗(斷經/斷緯),油/髒/色污 | [6 empty] | 部分匹扣點為B級,但單色結論為Pass | [16 empty] | 色樣、品質樣廠商提供 | 已簽核 | 請參考驗貨員意見。(Please refer QA's comments.) |  |  | 2026/01/26 | 2026/03/03 | 2026/04/13 |  |  |  |  | IND-GLR2
191516 | 2025/12/23 | Auto |  | DKS | Gloria Tseng 曾珮雅 | V2B | WCG2013P_Q326 | TMKF-25-11238 | AS |  |  | REO-ECO | CHINA | IND-GLD5 | 2026/01/21 | 2026/01/21 | Polyester/Spandex 86/14% | Woven | Plain Weave | PRT + Dyed | Pigment PRT,P/D | NA,Anti-Odor,Quick Dry | 56 | 125 | 8541 | yds | Ken Kong 孔祥松 | WILDLIGHTV2_PUREWHITE | Reject | 8159 | 8159 | 1012 | 3 | 767 | 0 | 245 | 0% | 接疋,棉粒/結頭/粗節,油/髒/色污 |  |  | 緯斜/緯弧過大 |  |  |  | 單色結論為Fail,請打下並覆驗 | 2607# | 簽核完成 |  |  | 1,部分缸纬斜偏大，评C级单缸打下，其余抽驗匹瑕疵扣分在接受標準內。 2,檢查抽驗匹- 缸差、匹差、匹內差(邊中)在接受範圍，請分缸使用。 | [11 empty] | 色樣、品質樣廠商提供 | 已簽核 | 請參考驗貨員意見。(Please refer QA's comments.) |  |  | 2026/01/26 | 2026/03/01 | 2026/04/13 |  | 覆驗完成 |  |  | IND-GLD
191992 | 2025/12/23 | Auto |  | DKS | Gloria Tseng 曾珮雅 | V2B | WCG2013P_Q326 | TMKF-25-11238 | AS |  |  | REO-ECO | CHINA | IND-GLD5 | 2026/01/29 | 2026/01/29 | Polyester/Spandex 86/14% | Woven | Plain Weave | PRT + Dyed | Pigment PRT,P/D | NA,Anti-Odor,Quick Dry | 56 | 125 | 8541 | yds | Ajun He 何緒君 | WILDLIGHTV2_PUREWHITE | Agree | 1767 | 1767 | 238 | 0.8 | 238 | 0 | 0 | 0% | [5 empty] | 背面瑕疵 |  | 大貨品質在接受標準內 | [16 empty] | 色樣、品質樣廠商提供 | 已簽核 | 請參考驗貨員意見。(Please refer QA's comments.) |  |  |  | 2026/03/01 | 2026/04/13 |  |  |  |  | IND-GLD
191730 | 2025/12/23 | Auto |  | DKS | Gloria Tseng 曾珮雅 | V2B | WCG3019_Q326 | TMKF-25-11240 | AS |  |  | 錦群 | CHINA | IND-GLR2 | 2026/01/24 | 2026/01/24 | Polyester/Spandex 84/16% | Woven | Twill | Dyed | P/D,1x1 | NA,NA | 57 | 90 | 677 | yds | Qiang Chen 陳強 | PURE WHITE | Agree | 749 | 749 | 195 | 7.7 | 195 | 0 | 0 | 0% | 接疋,擦傷/刮傷/勾紗,棉粒/結頭/粗節,油/髒/色污 | [6 empty] | 大貨品質在接受標準內 | [16 empty] | 色樣、品質樣廠商提供 | 已簽核 | 請參考驗貨員意見。(Please refer QA's comments.) |  |  | 2026/01/31 | 2026/03/03 | 2026/04/13 |  |  |  |  | IND-GLR2
191616 | 2025/12/23 | Auto |  | DKS | Sherry Hsu 許亞渲 | V2B | MVG3024_Q326 | TMKF-25-11243 | AS |  |  | ARCH TEXTILES | CHINA | VIN-LR2 | 2026/01/23 | 2026/01/23 | Polyester/Modal/Spandex 47/43/10% | Knit | Scuba | Dyed | P/D | NA,Stain Release,Wrinklefree | 59 | 320 | 871 | yds | Gul Wang 王國安 | BLUE FLASH | Discuss | 837 | 837 | 232.4 | 21.1 | 0 | 232.4 | 0 | 3.3% | 接疋,斷紗(斷經/斷緯),油/髒/色污,破洞 | [6 empty] | 單色扣點為B級,結論為Discuss | [16 empty] | 色樣、品質樣廠商提供 | 已簽核 | 請參考驗貨員意見。(Please refer QA's comments.) |  |  | 2026/01/26 | 2026/04/25 | 2026/05/28 |  |  |  |  | VIN-LR2
191615 | 2025/12/23 | Auto |  | DKS | Sherry Hsu 許亞渲 | V2B | MVG3024_Q326 | TMKF-25-11243 | AS |  |  | ARCH TEXTILES | CHINA | VIN-LR2 | 2026/01/23 | 2026/01/23 | Polyester/Modal/Spandex 47/43/10% | Knit | Scuba | Dyed | P/D | NA,Stain Release,Wrinklefree | 59 | 320 | 1075 | yds | Gul Wang 王國安 | GRAPE LEAF | Reject | 1163 | 1163 | 234.2 | 19.2 | 0 | 117.1 | 117.1 | 2.8% | 接疋,橫檔/橫條,油/髒/色污,破洞 | [6 empty] | 單色結論為Fail,請打下並覆驗 | 反面横条明显不OK评C级 | 簽核完成 |  |  | 1，抽驗匹- 缸差（告知已经有核可）、匹差、匹內差(邊中)在接受範圍内，每缸有取样1码寄台北。 2，GRAPE LEAF抽验部分疋反面横条较明显不OK，依据检验标准暂先打下评C级（附有图片及布办）。 3，抽验疋断纱，破洞及反面，污渍瑕疵有超分超损，ARCH需补足损耗出货，正反面各按不低于10%验货结果。 | [11 empty] | 色樣、品質樣廠商提供 | 已簽核 | 請參考驗貨員意見。(Please refer QA's comments.) |  |  | 2026/01/26 | 2026/04/25 | 2026/05/28 |  | 覆驗完成 |  |  | VIN-LR2
192033 | 2025/12/23 | Auto |  | DKS | Sherry Hsu 許亞渲 | V2B | MVG3024_Q326 | TMKF-25-11243 | AS |  |  | ARCH TEXTILES | CHINA | VIN-LR2 | 2026/01/31 | 2026/01/29 | Polyester/Modal/Spandex 47/43/10% | Knit | Scuba | Dyed | P/D | NA,Stain Release,Wrinklefree | 59 | 320 | 1075 | yds | Gul Wang 王國安 | GRAPE LEAF | Discuss | 1121 | 1121 | 242 | 15.7 | 0 | 242 | 0 | 1.7% | 接疋,橫檔/橫條,油/髒/色污,破洞 | [6 empty] | 單色扣點為B級,結論為Discuss | [16 empty] | 色樣、品質樣廠商提供 | 已簽核 | 請參考驗貨員意見。(Please refer QA's comments.) |  |  |  | 2026/04/25 | 2026/05/28 |  |  |  |  | VIN-LR2
191817 | 2025/12/23 | Auto |  | DKS | Sherry Hsu 許亞渲 | V2B | MVG3024_Q326 | TMKF-25-11243 | AS |  |  | ARCH TEXTILES | CHINA | VIN-LR2 | 2026/01/27 | 2026/01/27 | Polyester/Modal/Spandex 47/43/10% | Knit | Scuba | Dyed | P/D | NA,Stain Release,Wrinklefree | 59 | 320 | 4661 | yds | Gul Wang 王國安 | KHAKI SAND | Discuss | 4867 | 4867 | 1179 | 16.2 | 297.3 | 881.7 | 0 | 1.9% | 接疋,擦傷/刮傷/勾紗,斷紗(斷經/斷緯),油/髒/色污,破洞 | [6 empty] | 單色扣點為B級,結論為Discuss | [16 empty] | 色樣、品質樣廠商提供 | 已簽核 | 請參考驗貨員意見。(Please refer QA's comments.) |  |  |  | 2026/04/25 | 2026/05/28 |  |  |  |  | VIN-LR2
191818 | 2025/12/23 | Auto |  | DKS | Sherry Hsu 許亞渲 | V2B | MVG3024_Q326 | TMKF-25-11243 | AS |  |  | ARCH TEXTILES | CHINA | VIN-LR2 | 2026/01/27 | 2026/01/27 | Polyester/Modal/Spandex 47/43/10% | Knit | Scuba | Dyed | P/D | NA,Stain Release,Wrinklefree | 59 | 320 | 4661 | yds | Gul Wang 王國安 | PURE BLACK | Reject | 5210 | 5210 | 1261 | 18.7 | 60.3 | 1027.5 | 173.2 | 2.6% | 接疋,擦傷/刮傷/勾紗,斷紗(斷經/斷緯),橫檔/橫條,油/髒/色污,破洞,針痕/直條 | [6 empty] | 部分匹為C級打下,但單色結論為Discuss | 部分缸因破洞超分太多打下评C级 | [15 empty] | 色樣、品質樣廠商提供 | 已簽核 | 請參考驗貨員意見。(Please refer QA's comments.) |  |  |  | 2026/04/25 | 2026/05/28 |  |  |  |  | VIN-LR2
192032 | 2025/12/23 | Auto |  | DKS | Sherry Hsu 許亞渲 | V2B | MVG3024_Q326 | TMKF-25-11243 | AS |  |  | ARCH TEXTILES | CHINA | VIN-LR2 | 2026/01/31 | 2026/01/29 | Polyester/Modal/Spandex 47/43/10% | Knit | Scuba | Dyed | P/D | NA,Stain Release,Wrinklefree | 59 | 320 | 4661 | yds | Gul Wang 王國安 | PURE BLACK | Discuss | 575 | 575 | 232.2 | 15.9 | 0 | 232.2 | 0 | 1.8% | 接疋,斷紗(斷經/斷緯),油/髒/色污,破洞 | [6 empty] | 單色扣點為B級,結論為Discuss | [16 empty] | 色樣、品質樣廠商提供 | 已簽核 | 請參考驗貨員意見。(Please refer QA's comments.) |  |  |  | 2026/04/25 | 2026/05/28 |  |  |  |  | VIN-LR2
191410 | 2025/12/08 | Auto |  | SMA | Ruby Nguyen 阮氏俄 | V2A | NEA500_SP26,NEA502_SP26 | TMKF-25-11249,TMKF-25-11252 | AS |  |  | FOUNTAIN SET | CHINA | IND-GLD1 GLD2 | 2026/01/20 | 2026/01/20 | Cotton/Polyester 52/48% | Knit | French Terry | Dyed | P/D | NA,NA | 68 | 320 | 6587 | yds | Jiangao Zhang 張建高 | BLACK | Discuss | 6959 | 6959 | 800.7 | 16.1 | 286.6 | 514.1 | 0 | 1.8% | 接疋,擦傷/刮傷/勾紗,斷紗(斷經/斷緯),橫檔/橫條,油/髒/色污,異纖/飛花,破洞,針痕/直條 | [6 empty] | 單色扣點為B級,結論為Discuss | [16 empty] | 色樣、品質樣廠商提供 | 已簽核 | 請參考驗貨員意見。(Please refer QA's comments.) |  |  | 2026/02/07 | 2026/02/28 | 2026/04/04 |  |  |  |  | IND-GLD
191411 | 2025/12/08 | Auto |  | SMA | Ruby Nguyen 阮氏俄 | V2A | NEA500_SP26,NEA502_SP26 | TMKF-25-11249,TMKF-25-11252 | AS |  |  | FOUNTAIN SET | CHINA | IND-GLD1 GLD2 | 2026/01/20 | 2026/01/20 | Cotton/Polyester 52/48% | Knit | French Terry | Dyed | P/D | NA,NA | 68 | 320 | 1882 | yds | Jiangao Zhang 張建高 | GRAPHITE | Reject | 1967.5 | 1967.5 | 240.2 | 15.4 | 124.8 | 82.9 | 32.5 | 1.6% | 接疋,斷紗(斷經/斷緯),油/髒/色污,針痕/直條 | [6 empty] | 部分匹為C級打下,但單色結論為Discuss | [16 empty] | 色樣、品質樣廠商提供 | 已簽核 | 請參考驗貨員意見。(Please refer QA's comments.) |  |  | 2026/02/07 | 2026/02/28 | 2026/04/04 |  |  |  |  | IND-GLD
191413 | 2025/12/08 | Auto |  | SMA | Ruby Nguyen 阮氏俄 | V2A | NEA500_SP26,NEA502_SP26 | TMKF-25-11250,TMKF-25-11254 | AS |  |  | FOUNTAIN SET | CHINA | IND-GLD1 GLD2 | 2026/01/20 | 2026/01/20 | Cotton/Polyester 60/40% | Knit | Jersey | Dyed | P/D | NA,NA | 65 | 135 | 963 | yds | Jiangao Zhang 張建高 | BLACK | Discuss | 1042 | 1042 | 204.9 | 11.7 | 107.7 | 97.2 | 0 | 0.5% | 接疋,斷紗(斷經/斷緯),橫檔/橫條,油/髒/色污,異纖/飛花 |  |  |  |  | 布邊不良 |  | 單色扣點為B級,結論為Discuss | [16 empty] | 色樣、品質樣廠商提供 | 已簽核 | 請參考驗貨員意見。(Please refer QA's comments.) |  |  | 2026/02/07 | 2026/02/28 | 2026/04/04 |  |  |  |  | IND-GLD
191412 | 2025/12/08 | Auto |  | SMA | Ruby Nguyen 阮氏俄 | V2A | NEA500_SP26,NEA502_SP26 | TMKF-25-11250,TMKF-25-11254 | AS |  |  | FOUNTAIN SET | CHINA | IND-GLD1 GLD2 | 2026/01/20 | 2026/01/20 | Cotton/Polyester 60/40% | Knit | Jersey | Dyed | P/D | NA,NA | 65 | 135 | 240 | yds | Jiangao Zhang 張建高 | GRAPHITE | Agree | 306 | 306 | 93.1 | 4.3 | 93.1 | 0 | 0 | 0% | 接疋 | [6 empty] | 大貨品質在接受標準內 | [16 empty] | 色樣、品質樣廠商提供 | 已簽核 | 請參考驗貨員意見。(Please refer QA's comments.) |  |  | 2026/02/07 | 2026/02/28 | 2026/04/04 |  |  |  |  | IND-GLD
191415 | 2025/12/08 | Auto |  | SMA | Ruby Nguyen 阮氏俄 | V2A | NEA500_SP26,NEA502_SP26 | TMKF-25-11251,TMKF-25-11253 | AS |  |  | FOUNTAIN SET | CHINA | IND-GLD1 GLD2 | 2026/01/20 | 2026/01/20 | Cotton/Polyester/Spandex 57/40/3% | Knit | Rib | Dyed | P/D | NA,NA | 45 | 340 | 2696 | yds | Jiangao Zhang 張建高 | BLACK | Discuss | 2990 | 2990 | 412.9 | 14 | 0 | 412.9 | 0 | 1.2% | 接疋,擦傷/刮傷/勾紗,斷紗(斷經/斷緯),油/髒/色污,異纖/飛花,破洞 | [6 empty] | 單色扣點為B級,結論為Discuss | [16 empty] | 色樣、品質樣廠商提供 | 已簽核 | 請參考驗貨員意見。(Please refer QA's comments.) |  |  | 2026/02/07 | 2026/02/28 | 2026/04/04 |  |  |  |  | IND-GLD
191414 | 2025/12/08 | Auto |  | SMA | Ruby Nguyen 阮氏俄 | V2A | NEA500_SP26,NEA502_SP26 | TMKF-25-11251,TMKF-25-11253 | AS |  |  | FOUNTAIN SET | CHINA | IND-GLD1 GLD2 | 2026/01/20 | 2026/01/20 | Cotton/Polyester/Spandex 57/40/3% | Knit | Rib | Dyed | P/D | NA,NA | 45 | 340 | 759 | yds | Jiangao Zhang 張建高 | GRAPHITE | Agree | 826 | 826 | 129.3 | 7 | 129.3 | 0 | 0 | 0% | 接疋,油/髒/色污,異纖/飛花 | [6 empty] | 大貨品質在接受標準內 | [16 empty] | 色樣、品質樣廠商提供 | 已簽核 | 請參考驗貨員意見。(Please refer QA's comments.) |  |  | 2026/02/07 | 2026/02/28 | 2026/04/04 |  |  |  |  | IND-GLD
190490 | 2025/12/23 | Auto |  | GAP | Ariel Hu 胡銥芸 | V5C | 894387_SP26 | TMKF-25-11255 | AS |  |  | TUNG GA | VIETNAM | VIN-MK3A | 2026/01/02 | 2026/01/02 | Linen/Viscose 55/45% | Woven | Plain Weave | Dyed | P/D | NA,NA | 51 | 210 | 1594 | yds | NgocBich | TERRA BROWN V2 | Discuss | 1641 | 1641 | 118 | 32.2 | 0 | 118 | 0 | 6.7% | 擦傷/刮傷/勾紗,斷紗(斷經/斷緯),異纖/飛花 | [6 empty] | 單色扣點為B級,結論為Discuss | [16 empty] | 色樣、品質樣廠商提供 | 已簽核 | 請參考驗貨員意見。(Please refer QA's comments.) |  |  | 2026/01/17 | 2025/11/10 | 2026/01/02 |  |  |  |  | VIN-MK3
190677 | 2025/12/08 | Auto |  | DKS | Etta Chiang 江俐蓉 | V2A | WAX279_Q326 | TMKF-25-11259 | AS |  |  | REO-ECO | CHINA | IND-GLR1 | 2026/01/07 | 2026/01/07 | Polyester/Spandex 86/14% | Woven | Plain Weave | Dyed | Pigment Dye | NA,Anti-Odor,Quick Dry | 56 | 125 | 2962 | yds | Ajun He 何緒君 | PURE BLACK | Agree | 1619 | 1619 | 187 | 4.8 | 187 | 0 | 0 | 0% | 擦傷/刮傷/勾紗,橫檔/橫條 | [6 empty] | 大貨品質在接受標準內 | [16 empty] | 色樣、品質樣廠商提供 | 已簽核 | 請參考驗貨員意見。(Please refer QA's comments.) |  |  | 2026/01/30 | 2026/03/10 | 2026/03/30 |  |  |  |  | IND-GLR1
191055 | 2025/12/08 | Auto |  | SMA | Ruby Nguyen 阮氏俄 | V2A | EB2560_SP26,EB2570_SP26 | TMKF-25-11257,TMKF-25-11260 | AS |  |  | 江蘇新凱盛 | CHINA | IND-GLD2 | 2026/01/14 | 2026/01/14 | Recycled Polyester 100% | Knit | Fleece | Dyed | P/D | Brush (1 side),Wicking | 60 | 210 | 7035 | yds | Jun Yan 嚴軍 | RIVER BLUE NAVY | Agree | 7459 | 7459 | 1503.1 | 3.9 | 1369.8 | 133.3 | 0 | 0% | 接疋,擦傷/刮傷/勾紗,油/髒/色污 |  |  |  |  | 布邊不良 |  | 部分匹扣點為B級,但單色結論為Pass | [16 empty] | 色樣、品質樣廠商提供 | 已簽核 | 請參考驗貨員意見。(Please refer QA's comments.) |  |  | 2026/01/19 | 2026/02/13 | 2026/04/10 |  |  |  |  | IND-GLD
190577 | 2025/12/08 | Auto |  | UAM | Shine Lin 林韶瑩 | V1A | 6013799 | TMKF-25-11284 | AS |  |  | 綿春(VIN) | VIETNAM | IND-GLS3 | 2026/01/05 | 2026/01/05 | Polyester 100% | Knit | Mesh | Dyed | P/D | NA,NA | 60 | 52 | 829 | yds | HoaNguyen | BLACK 001 | Agree | 829 | 829 | 499 | 6.4 | 499 | 0 | 0 | 0% | 橫檔/橫條,破洞 | [6 empty] | 大貨品質在接受標準內 | [16 empty] | 色樣、品質樣廠商提供 | 已簽核 | 請參考驗貨員意見。(Please refer QA's comments.) |  |  | 2026/01/09 | 2026/01/24 | 2026/03/10 |  |  |  |  | IND-GLS
190578 | 2025/12/08 | Auto |  | UAM | Shine Lin 林韶瑩 | V1A | 6013799 | TMKF-25-11284 | AS |  |  | 綿春(VIN) | VIETNAM | IND-GLS3 | 2026/01/05 | 2026/01/05 | Polyester 100% | Knit | Mesh | Dyed | P/D | NA,NA | 60 | 52 | 548 | yds | HoaNguyen | MIDNIGHT NAVY 410 | Agree | 548 | 548 | 489 | 6.5 | 489 | 0 | 0 | 0% | 破洞 | [6 empty] | 大貨品質在接受標準內 | [16 empty] | 色樣、品質樣廠商提供 | 已簽核 | 請參考驗貨員意見。(Please refer QA's comments.) |  |  | 2026/01/09 | 2026/01/24 | 2026/03/10 |  |  |  |  | IND-GLS
191208 | 2025/12/08 | Auto |  | SMA | Etta Chiang 江俐蓉 | V2A | K880_SP26,LK880_SP26,LK881_SP26 | TMKF-25-11296,TMKF-25-11334,TMKF-25-11335 | AS |  |  | PARADISE | CHINA | IND-GLD2 GLD5 | 2026/01/15 | 2026/01/16 | Recycled Polyester/Spandex 89/11% | Knit | Interlock | Dyed | P/D | NA,Wicking | 60 | 260 | 16769 | yds | Jun Yan 嚴軍 | DEEP BLACK | Agree | 17506 | 17506 | 2049.6 | 8.3 | 1490.4 | 559.2 | 0 | 0% | 接疋,擦傷/刮傷/勾紗,橫檔/橫條,油/髒/色污,破洞 | [6 empty] | 部分匹扣點為B級,但單色結論為Pass | [16 empty] | 色樣、品質樣廠商提供 | 已簽核 | 請參考驗貨員意見。(Please refer QA's comments.) |  |  | 2026/01/24 | 2025/12/17 | 2026/01/31 |  |  |  |  | IND-GLD
191206 | 2025/12/08 | Auto |  | SMA | Etta Chiang 江俐蓉 | V2A | K880_SP26,LK880_SP26,LK881_SP26 | TMKF-25-11296,TMKF-25-11334,TMKF-25-11335 | AS |  |  | PARADISE | CHINA | IND-GLD2 GLD5 | 2026/01/15 | 2026/01/16 | Recycled Polyester/Spandex 89/11% | Knit | Interlock | Dyed | P/D | NA,Wicking | 60 | 260 | 14552 | yds | Jun Yan 嚴軍 | TRUE NAVY | Agree | 15437 | 15437 | 1822.7 | 8.4 | 1332.4 | 490.3 | 0 | 0% | 接疋,擦傷/刮傷/勾紗,斷紗(斷經/斷緯),橫檔/橫條,油/髒/色污,破洞 | [6 empty] | 部分匹扣點為B級,但單色結論為Pass | [16 empty] | 色樣、品質樣廠商提供 | 已簽核 | 請參考驗貨員意見。(Please refer QA's comments.) |  |  | 2026/01/24 | 2025/12/17 | 2026/01/31 |  |  |  |  | IND-GLD
191207 | 2025/12/08 | Auto |  | SMA | Etta Chiang 江俐蓉 | V2A | K880_SP26,LK880_SP26,LK881_SP26 | TMKF-25-11296,TMKF-25-11334,TMKF-25-11335 | AS |  |  | PARADISE | CHINA | IND-GLD2 GLD5 | 2026/01/15 | 2026/01/16 | Recycled Polyester/Spandex 89/11% | Knit | Interlock | Dyed | P/D | NA,Wicking | 60 | 260 | 3305 | yds | Jun Yan 嚴軍 | TRUE ROYAL | Discuss | 4072 | 4072 | 494.5 | 10.1 | 241 | 253.5 | 0 | 0% | 接疋,擦傷/刮傷/勾紗,橫檔/橫條,油/髒/色污,破洞 | [6 empty] | 單色扣點為B級,結論為Discuss | [16 empty] | 色樣、品質樣廠商提供 | 已簽核 | 請參考驗貨員意見。(Please refer QA's comments.) |  |  | 2026/01/24 | 2025/12/17 | 2026/01/31 |  |  |  |  | IND-GLD
191209 | 2025/12/08 | Auto |  | SMA | Etta Chiang 江俐蓉 | V2A | K880_SP26 | TMKF-25-11297 | AS |  |  | PARADISE | CHINA | IND-GLD5 | 2026/01/15 | 2026/01/15 | Recycled Polyester/Spandex/Polyester 81/11/8% | Knit | Interlock | Dyed | P/D | NA,Wicking | 60 | 260 | 3457 | yds | Jun Yan 嚴軍 | GREY STEEL HEATHER | Agree | 3928 | 3928 | 483.1 | 6 | 420.3 | 62.8 | 0 | 0% | 接疋,橫檔/橫條,油/髒/色污,破洞 | [6 empty] | 部分匹扣點為B級,但單色結論為Pass | [16 empty] | 色樣、品質樣廠商提供 | 已簽核 | 請參考驗貨員意見。(Please refer QA's comments.) |  |  | 2026/01/24 | 2025/12/17 | 2026/01/31 |  |  |  |  | IND-GLD
191592 | 2025/12/08 | Auto |  | SMA | Ruby Nguyen 阮氏俄 | V2A | MM3000_SP26 | TMKF-25-11298 | AS |  |  | PARADISE | CHINA | IND-GLD2 | 2026/01/23 | 2026/01/23 | Polyester 100% | Knit | Double Knit | Dyed | Pigment Dye | NA,NA | 64 | 280 | 4520 | yds | Yao Deng 鄧堯 | DEEP BLACK | Discuss | 4527.5 | 4527.5 | 598.3 | 25.7 | 0 | 598.3 | 0 | 4.7% | 接疋,棉粒/結頭/粗節,油/髒/色污,異纖/飛花,破洞 | [6 empty] | 單色扣點為B級,結論為Discuss | [16 empty] | 色樣、品質樣廠商提供 | 已簽核 | 請參考驗貨員意見。(Please refer QA's comments.) |  |  | 2026/02/03 | 2026/02/15 | 2026/05/05 |  |  |  |  | IND-GLD
191593 | 2025/12/08 | Auto |  | SMA | Ruby Nguyen 阮氏俄 | V2A | MM3000_SP26 | TMKF-25-11299 | AS |  |  | PARADISE | CHINA | IND-GLD2 | 2026/01/23 | 2026/01/23 | Polyester/Spandex 96/4% | Knit | Rib | Dyed | Pigment Dye | NA,NA | 58 | 360 | 914 | yds | Yao Deng 鄧堯 | DEEP BLACK | Discuss | 962.6 | 962.6 | 146.9 | 10.2 | 48.9 | 98 | 0 | 0.1% | 接疋,棉粒/結頭/粗節,油/髒/色污 | [6 empty] | 單色扣點為B級,結論為Discuss | [16 empty] | 色樣、品質樣廠商提供 | 已簽核 | 請參考驗貨員意見。(Please refer QA's comments.) |  |  | 2026/02/03 | 2026/02/15 | 2026/05/05 |  |  |  |  | IND-GLD
191120 | 2025/12/08 | Auto |  | UAM | Shine Lin 林韶瑩 | V1A | 6015106 | TMKF-25-11302 | AS |  |  | HUA FENG | CHINA | IND-GLR1 | 2026/01/14 | 2026/01/14 | Polyester/Spandex 87/13% | Woven | Plain Weave | PRT | Digital PRT | NA,DWR | 48 | 159 | 7484 | yds | Jiangao Zhang 張建高 | P03049 | Discuss | 2927 | 2927 | 476 | 7.6 | 396 | 80 | 0 | 0% | 斷紗(斷經/斷緯),染折/折痕,油/髒/色污 |  |  |  |  | 布邊不良 |  | 單色扣點為B級,結論為Discuss | [16 empty] | 色樣、品質樣廠商提供 | 已簽核 | 請參考驗貨員意見。(Please refer QA's comments.) |  |  | 2026/02/02 | 2026/01/19 | 2026/03/10 |  |  |  |  | IND-GLR1
191808 | 2025/12/08 | Auto |  | UAM | Shine Lin 林韶瑩 | V1A | 6015106 | TMKF-25-11302 | AS |  |  | HUA FENG | CHINA | IND-GLR1 | 2026/01/27 | 2026/01/27 | Polyester/Spandex 87/13% | Woven | Plain Weave | PRT | Digital PRT | NA,DWR | 48 | 159 | 7484 | yds | Jimmy Shi 石振華 | P03049 | Agree | 313 | 313 | 63 | 6.3 | 63 | 0 | 0 | 0% | 接疋 | [6 empty] | 大貨品質在接受標準內 | [16 empty] | 色樣、品質樣廠商提供 | 已簽核 | 請參考驗貨員意見。(Please refer QA's comments.) |  |  | 2026/02/02 | 2026/01/19 | 2026/03/10 |  |  |  |  | IND-GLR1
191641 | 2025/12/09 | Auto |  | DKS | Demi Hsu 許嘉恬 | V2A | WAX157_Q326,WAX284_Q326,WAX66_Q326 | TMKF-25-11314,TMKF-25-11316,TMKF-25-11317 | AS |  |  | 錦群 | CHINA | IND-GLR1 GLR2 | 2026/01/24 | 2026/01/24 | Polyester/Spandex 84/16% | Woven | Twill | Dyed | P/D,1x1 | NA,NA | 57 | 90 | 2426 | yds | Qiang Chen 陳強 | BLUE WHISP | Agree | 2494 | 2494 | 188 | 9 | 188 | 0 | 0 | 0% | 接疋,棉粒/結頭/粗節,油/髒/色污 | [6 empty] | 大貨品質在接受標準內 | [16 empty] | 色樣、品質樣廠商提供 | 已簽核 | 請參考驗貨員意見。(Please refer QA's comments.) |  |  | 2026/01/26 | 2026/03/03 | 2026/04/11 |  |  |  |  | IND-GLR1
191639 | 2025/12/09 | Auto |  | DKS | Demi Hsu 許嘉恬 | V2A | WAX157_Q326,WAX284_Q326,WAX66_Q326 | TMKF-25-11314,TMKF-25-11316,TMKF-25-11317 | AS |  |  | 錦群 | CHINA | IND-GLR1 GLR2 | 2026/01/24 | 2026/01/24 | Polyester/Spandex 84/16% | Woven | Twill | Dyed | P/D,1x1 | NA,NA | 57 | 90 | 2232 | yds | Qiang Chen 陳強 | CHOCOLATE PLUM | Agree | 2289 | 2289 | 219 | 6.8 | 219 | 0 | 0 | 0% | 接疋,擦傷/刮傷/勾紗,棉粒/結頭/粗節,油/髒/色污 | [6 empty] | 大貨品質在接受標準內 | [16 empty] | 色樣、品質樣廠商提供 | 已簽核 | 請參考驗貨員意見。(Please refer QA's comments.) |  |  | 2026/01/26 | 2026/03/03 | 2026/04/11 |  |  |  |  | IND-GLR1
191638 | 2025/12/09 | Auto |  | DKS | Demi Hsu 許嘉恬 | V2A | WAX157_Q326,WAX284_Q326,WAX66_Q326 | TMKF-25-11314,TMKF-25-11316,TMKF-25-11317 | AS |  |  | 錦群 | CHINA | IND-GLR1 GLR2 | 2026/01/24 | 2026/01/24 | Polyester/Spandex 84/16% | Woven | Twill | Dyed | P/D,1x1 | NA,NA | 57 | 90 | 2455 | yds | Qiang Chen 陳強 | CLIMBING IVY | Discuss | 2481 | 2481 | 305 | 10.2 | 121 | 184 | 0 | 0.1% | 接疋,棉粒/結頭/粗節,油/髒/色污 | [6 empty] | 單色扣點為B級,結論為Discuss | [16 empty] | 色樣、品質樣廠商提供 | 已簽核 | 請參考驗貨員意見。(Please refer QA's comments.) |  |  | 2026/01/26 | 2026/03/03 | 2026/04/11 |  |  |  |  | IND-GLR1
191642 | 2025/12/09 | Auto |  | DKS | Demi Hsu 許嘉恬 | V2A | WAX157_Q326,WAX284_Q326,WAX66_Q326 | TMKF-25-11314,TMKF-25-11316,TMKF-25-11317 | AS |  |  | 錦群 | CHINA | IND-GLR1 GLR2 | 2026/01/24 | 2026/01/24 | Polyester/Spandex 84/16% | Woven | Twill | Dyed | P/D,1x1 | NA,NA | 57 | 90 | 2468 | yds | Qiang Chen 陳強 | KANGAROO | Discuss | 2527 | 2527 | 377 | 12.5 | 0 | 377 | 0 | 0.8% | 接疋,擦傷/刮傷/勾紗,棉粒/結頭/粗節,橫檔/橫條,油/髒/色污,破洞 | [6 empty] | 單色扣點為B級,結論為Discuss | [16 empty] | 色樣、品質樣廠商提供 | 已簽核 | 請參考驗貨員意見。(Please refer QA's comments.) |  |  | 2026/01/26 | 2026/03/03 | 2026/04/11 |  |  |  |  | IND-GLR1
191640 | 2025/12/09 | Auto |  | DKS | Demi Hsu 許嘉恬 | V2A | WAX157_Q326,WAX284_Q326,WAX66_Q326 | TMKF-25-11314,TMKF-25-11316,TMKF-25-11317 | AS |  |  | 錦群 | CHINA | IND-GLR1 GLR2 | 2026/01/24 | 2026/01/24 | Polyester/Spandex 84/16% | Woven | Twill | Dyed | P/D,1x1 | NA,NA | 57 | 90 | 3266 | yds | Qiang Chen 陳強 | PURE BLACK | Agree | 3093 | 3093 | 321 | 9 | 321 | 0 | 0 | 0% | 接疋,擦傷/刮傷/勾紗,棉粒/結頭/粗節,油/髒/色污 | [6 empty] | 大貨品質在接受標準內 | [16 empty] | 色樣、品質樣廠商提供 | 已簽核 | 請參考驗貨員意見。(Please refer QA's comments.) |  |  | 2026/01/26 | 2026/03/03 | 2026/04/11 |  |  |  |  | IND-GLR1
191643 | 2025/12/09 | Auto |  | DKS | Demi Hsu 許嘉恬 | V2A | WAX157_Q326,WAX284_Q326,WAX66_Q326 | TMKF-25-11314,TMKF-25-11316,TMKF-25-11317 | AS |  |  | 錦群 | CHINA | IND-GLR1 GLR2 | 2026/01/24 | 2026/01/24 | Polyester/Spandex 84/16% | Woven | Twill | Dyed | P/D,1x1 | NA,NA | 57 | 90 | 731 | yds | Qiang Chen 陳強 | PURE EBONY | Agree | 758 | 758 | 107 | 7.5 | 107 | 0 | 0 | 0% | 接疋,棉粒/結頭/粗節,油/髒/色污 | [6 empty] | 大貨品質在接受標準內 | [16 empty] | 色樣、品質樣廠商提供 | 已簽核 | 請參考驗貨員意見。(Please refer QA's comments.) |  |  | 2026/01/26 | 2026/03/03 | 2026/04/11 |  |  |  |  | IND-GLR1
191428 | 2025/12/08 | Auto |  | UAM | Shine Lin 林韶瑩 | V1A | 6010992 | TMKF-25-11323 | AS |  |  | N-STARS | TAIWAN | IND-GLR1 | 2026/01/19 | 2026/01/20 | Nylon/Spandex 93/7% | Woven | Rip Stop | Dyed | P/D | NA,DWR | 48 | 163 | 7530 | yds | Allen Wu 吳育騰 | BLACK | Reject | 7557 | 7557 | 840 | 1.2 | 0 | 0 | 840 | 0% | 斷紗(斷經/斷緯),油/髒/色污 |  |  |  | 缸差過大 |  |  | 單色結論為Fail,請打下並覆驗 |  | 簽核完成 |  |  | BLACK : 缸差太大_REJ。 | S#6010992 BLACK缸差差距大 | UA讀色標準BASE ON QTX 讀值 主光源D65：1.0 副光源U3500：1.3 讀值都在客人允收內，會提供同色光缸號，請工廠務必分缸/分批裁/分PO裁剪 | [9 empty] | 無色樣，品質樣業務提供 | 已簽核 | 單色C級比率超過20%，結論為Fail。(The C grade is over 20%, conclusion is Fail.) |  |  | 2026/02/06 | 2026/02/27 | 2026/04/14 | 張兆渝 同意出貨 依UA客人標準 讀值在允收範圍內，台北先分色光給工廠，請工廠分缸/分PO安排。 | 同意出貨-客戶允收標準內 |  |  | IND-GLR1
191427 | 2025/12/08 | Auto |  | UAM | Shine Lin 林韶瑩 | V1A | 6010992 | TMKF-25-11323 | AS |  |  | N-STARS | TAIWAN | IND-GLR1 | 2026/01/19 | 2026/01/20 | Nylon/Spandex 93/7% | Woven | Rip Stop | Dyed | P/D | NA,DWR | 48 | 163 | 6333 | yds | Allen Wu 吳育騰 | STONE | Agree | 5846 | 5846 | 577 | 2.3 | 577 | 0 | 0 | 0% | 油/髒/色污 | [6 empty] | 大貨品質在接受標準內 | [16 empty] | 無色樣，品質樣業務提供 | 已簽核 | 單色C級比率超過20%，結論為Fail。(The C grade is over 20%, conclusion is Fail.) |  |  | 2026/02/06 | 2026/02/27 | 2026/04/14 |  |  |  |  | IND-GLR1
191721 | 2025/12/08 | Auto |  | UAM | Shine Lin 林韶瑩 | V1A | 1383356_FW26 | TMKF-25-11328 | AS |  |  | HUA FENG | CHINA | IND-GLR1 STL4 | 2026/01/25 | 2026/01/25 | Polyester 100% | Woven | Plain Weave | Dyed | P/D | NA,NA | 56 | 73 | 79057 | yds | Jimmy Shi 石振華 | BLACK 001 | Agree | 22291 | 22291 | 3042 | 5.9 | 2752 | 156 | 134 | 0% | 接疋,擦傷/刮傷/勾紗,斷紗(斷經/斷緯),棉粒/結頭/粗節,橫檔/橫條,油/髒/色污 | [5 empty] | 克重過輕 | 部分匹為C級打下,但單色結論為Pass | [16 empty] | 色樣、品質樣廠商提供 | 已簽核 | 請參考驗貨員意見。(Please refer QA's comments.) |  |  | 2026/01/29 | 2026/01/12 | 2026/02/27 |  |  |  |  | IND-GLR1
191796 | 2025/12/08 | Auto |  | UAM | Shine Lin 林韶瑩 | V1A | 1383356_FW26 | TMKF-25-11328 | AS |  |  | HUA FENG | CHINA | IND-GLR1 STL4 | 2026/01/26 | 2026/01/26 | Polyester 100% | Woven | Plain Weave | Dyed | P/D | NA,NA | 56 | 73 | 79057 | yds | Jimmy Shi 石振華 | BLACK 001 | Agree | 11525 | 11525 | 1348 | 6.1 | 938 | 410 | 0 | 0% | 接疋,斷紗(斷經/斷緯),橫檔/橫條,油/髒/色污 | [6 empty] | 部分匹扣點為B級,但單色結論為Pass | [16 empty] | 色樣、品質樣廠商提供 | 已簽核 | 請參考驗貨員意見。(Please refer QA's comments.) |  |  | 2026/01/29 | 2026/01/12 | 2026/02/27 |  |  |  |  | IND-GLR1
191916 | 2025/12/08 | Auto |  | UAM | Shine Lin 林韶瑩 | V1A | 1383356_FW26 | TMKF-25-11328 | AS |  |  | HUA FENG | CHINA | IND-GLR1 STL4 | 2026/01/27 | 2026/01/27 | Polyester 100% | Woven | Plain Weave | Dyed | P/D | NA,NA | 56 | 73 | 79057 | yds | Jimmy Shi 石振華 | BLACK 001 | Agree | 21372 | 21372 | 2612 | 5.6 | 2532 | 80 | 0 | 0% | 接疋,擦傷/刮傷/勾紗,棉粒/結頭/粗節,橫檔/橫條 | [6 empty] | 部分匹扣點為B級,但單色結論為Pass | [16 empty] | 色樣、品質樣廠商提供 | 已簽核 | 請參考驗貨員意見。(Please refer QA's comments.) |  |  | 2026/01/29 | 2026/01/12 | 2026/02/27 |  |  |  |  | IND-GLR1
191121 | 2025/12/08 | Auto |  | UAM | Shine Lin 林韶瑩 | V1A | 1383356_FW26 | TMKF-25-11328 | AS |  |  | HUA FENG | CHINA | IND-GLR1 STL4 | 2026/01/14 | 2026/01/14 | Polyester 100% | Woven | Plain Weave | Dyed | P/D | NA,NA | 56 | 73 | 3161 | yds | Jiangao Zhang 張建高 | CAMPUS IVY 312 | Discuss | 818 | 818 | 284 | 10.2 | 0 | 284 | 0 | 0.1% | 斷紗(斷經/斷緯),棉粒/結頭/粗節,油/髒/色污 | [6 empty] | 單色扣點為B級,結論為Discuss | [16 empty] | 色樣、品質樣廠商提供 | 已簽核 | 請參考驗貨員意見。(Please refer QA's comments.) |  |  | 2026/01/29 | 2026/01/12 | 2026/02/27 |  |  |  |  | IND-GLR1
190519 | 2025/12/08 | Auto |  | UAM | Shine Lin 林韶瑩 | V1A | 1383356_FW26 | TMKF-25-11329 | AS |  |  | 綿春(VIN) | VIETNAM | IND-GLR1 STL4 | 2026/01/03 | 2026/01/03 | Polyester 100% | Knit | Mesh | Dyed | P/D | NA,NA | 60 | 52 | 2334 | yds | HoaNguyen | AEGEAN BLUE 430 | Agree | 2327 | 2327 | 232 | 8.6 | 232 | 0 | 0 | 0% | 橫檔/橫條,油/髒/色污 | [6 empty] | 大貨品質在接受標準內 | [16 empty] | 色樣、品質樣廠商提供 | 已簽核 | 請參考驗貨員意見。(Please refer QA's comments.) |  |  | 2026/01/09 | 2026/01/12 | 2026/02/27 |  |  |  |  | IND-GLR1
190521 | 2025/12/08 | Auto |  | UAM | Shine Lin 林韶瑩 | V1A | 1383356_FW26 | TMKF-25-11329 | AS |  |  | 綿春(VIN) | VIETNAM | IND-GLR1 STL4 | 2026/01/03 | 2026/01/03 | Polyester 100% | Knit | Mesh | Dyed | P/D | NA,NA | 60 | 52 | 26431 | yds | HoaNguyen | BLACK 001 | Agree | 23148 | 23148 | 3049 | 4.4 | 2564 | 485 | 0 | 0% | 接疋,橫檔/橫條,油/髒/色污,破洞,破洞修補痕 | [6 empty] | 部分匹扣點為B級,但單色結論為Pass | [16 empty] | 色樣、品質樣廠商提供 | 已簽核 | 請參考驗貨員意見。(Please refer QA's comments.) |  |  | 2026/01/09 | 2026/01/12 | 2026/02/27 |  |  |  |  | IND-GLR1
190576 | 2025/12/08 | Auto |  | UAM | Shine Lin 林韶瑩 | V1A | 1383356_FW26 | TMKF-25-11329 | AS |  |  | 綿春(VIN) | VIETNAM | IND-GLR1 STL4 | 2026/01/05 | 2026/01/05 | Polyester 100% | Knit | Mesh | Dyed | P/D | NA,NA | 60 | 52 | 26431 | yds | HoaNguyen | BLACK 001 | Reject | 5161 | 5161 | 1178 | 15.3 | 734 | 217 | 227 | 1.6% | 接疋,橫檔/橫條,油/髒/色污,破洞 | [6 empty] | 單色結論為Fail,請打下並覆驗 | [16 empty] | 色樣、品質樣廠商提供 | 已簽核 | 請參考驗貨員意見。(Please refer QA's comments.) |  |  | 2026/01/09 | 2026/01/12 | 2026/02/27 |  |  |  |  | IND-GLR1
190520 | 2025/12/08 | Auto |  | UAM | Shine Lin 林韶瑩 | V1A | 1383356_FW26 | TMKF-25-11329 | AS |  |  | 綿春(VIN) | VIETNAM | IND-GLR1 STL4 | 2026/01/03 | 2026/01/03 | Polyester 100% | Knit | Mesh | Dyed | P/D | NA,NA | 60 | 52 | 1061 | yds | HoaNguyen | CAMPUS IVY 312 | Agree | 1445 | 1445 | 242 | 3.7 | 242 | 0 | 0 | 0% | 橫檔/橫條,油/髒/色污,破洞 | [6 empty] | 大貨品質在接受標準內 | [16 empty] | 色樣、品質樣廠商提供 | 已簽核 | 請參考驗貨員意見。(Please refer QA's comments.) |  |  | 2026/01/09 | 2026/01/12 | 2026/02/27 |  |  |  |  | IND-GLR1
190446 | 2025/12/23 | Auto |  | TGT | Angela Chen 陳柔婷 | V5B | X0M15K_C326 | TMKF-25-11332 | NAS |  |  | 蘇州東奕盛 | CHINA | IND-GLD5 | 2026/01/02 | 2026/01/02 | Recycled Polyester 100% | Knit | Fleece | Dyed | P/D | NA,NA | 67 | 250 | 61097 | yds | Leo Li 李勇 | ANGORA PINK HEART | Discuss | 13931 | 13931 | 1433.4 | 8.7 | 1010 | 423.4 | 0 | 0% | 接疋,油/髒/色污,破洞 |  |  | 緯斜/緯弧過大 |  | 布邊不良 |  | 單色扣點為B級,結論為Discuss | [16 empty] | 色樣、品質樣廠商提供 | 已簽核 | 請參考驗貨員意見。(Please refer QA's comments.) |  |  | 2026/01/08 | 2026/02/07 | 2026/04/04 |  |  |  |  | IND-GLD
191315 | 2025/12/23 | Auto |  | TGT | Angela Chen 陳柔婷 | V5B | X0M15K_C326 | TMKF-25-11332 | NAS |  |  | 蘇州東奕盛 | CHINA | IND-GLD5 | 2026/01/19 | 2026/01/19 | Recycled Polyester 100% | Knit | Fleece | Dyed | P/D | NA,NA | 67 | 250 | 61097 | yds | Leo Li 李勇 | ANGORA PINK HEART | Discuss | 2276 | 2276 | 229.5 | 9.2 | 177.5 | 52 | 0 | 0% | 接疋,油/髒/色污,破洞 |  |  | 緯斜/緯弧過大 |  |  |  | 單色扣點為B級,結論為Discuss | [16 empty] | 色樣、品質樣廠商提供 | 已簽核 | 請參考驗貨員意見。(Please refer QA's comments.) |  |  |  | 2026/02/07 | 2026/04/04 |  |  |  |  | IND-GLD
190700 | 2025/12/08 | Auto |  | KOH | Amei Wu 吳靜芳 | V3C | WT6UA601 | TMKF-25-11337 | AS |  |  | 金旭 | CHINA | IND-GLR2 | 2026/01/07 | 2026/01/07 | Polyester/Spandex 89/11% | Knit | Interlock | Dyed | P/D | NA,Wicking | 62 | 200 | 943 | yds | Jun Yan 嚴軍 | CLEAR BLUE | Agree | 1160 | 1160 | 244 | 2.9 | 244 | 0 | 0 | 0% | 接疋,油/髒/色污 | [6 empty] | 大貨品質在接受標準內 | [16 empty] | 色樣、品質樣廠商提供 | 已簽核 | 請參考驗貨員意見。(Please refer QA's comments.) |  |  | 2026/01/19 | 2026/02/17 | 2026/04/06 |  |  |  |  | IND-GLR2
190699 | 2025/12/08 | Auto |  | KOH | Amei Wu 吳靜芳 | V3C | WT6UA601 | TMKF-25-11337 | AS |  |  | 金旭 | CHINA | IND-GLR2 | 2026/01/07 | 2026/01/07 | Polyester/Spandex 89/11% | Knit | Interlock | Dyed | P/D | NA,Wicking | 62 | 200 | 992 | yds | Jun Yan 嚴軍 | MODERN WHITE | Agree | 1013 | 1013 | 233 | 4.3 | 233 | 0 | 0 | 0% | 接疋,擦傷/刮傷/勾紗,油/髒/色污 | [6 empty] | 大貨品質在接受標準內 | [16 empty] | 色樣、品質樣廠商提供 | 已簽核 | 請參考驗貨員意見。(Please refer QA's comments.) |  |  | 2026/01/19 | 2026/02/17 | 2026/04/06 |  |  |  |  | IND-GLR2
190698 | 2025/12/08 | Auto |  | KOH | Amei Wu 吳靜芳 | V3C | WT6UA601 | TMKF-25-11337 | AS |  |  | 金旭 | CHINA | IND-GLR2 | 2026/01/07 | 2026/01/07 | Polyester/Spandex 89/11% | Knit | Interlock | Dyed | P/D | NA,Wicking | 62 | 200 | 996 | yds | Jun Yan 嚴軍 | NAVY ROMANCE | Discuss | 880 | 880 | 238 | 12.2 | 0 | 238 | 0 | 0.7% | 接疋,擦傷/刮傷/勾紗,油/髒/色污,破洞 | [6 empty] | 單色扣點為B級,結論為Discuss | [16 empty] | 色樣、品質樣廠商提供 | 已簽核 | 請參考驗貨員意見。(Please refer QA's comments.) |  |  | 2026/01/19 | 2026/02/17 | 2026/04/06 |  |  |  |  | IND-GLR2
190581 | 2025/12/09 | Auto |  | UAM | Shine Lin 林韶瑩 | V1A | 6014063 | TMKF-25-11344 | AS |  |  | 綿春(VIN) | VIETNAM | IND-GLS2 | 2026/01/05 | 2026/01/05 | Polyester 100% | Knit | Mesh | Dyed | P/D | NA,NA | 60 | 52 | 459 | yds | HoaNguyen | BLACK | Reject | 459 | 459 | 459 | 14.8 | 0 | 0 | 459 | 1.4% | 擦傷/刮傷/勾紗,橫檔/橫條,破洞 | [5 empty] | 匹長不足 | 單色結論為Fail,請打下並覆驗 |  | 簽核完成 |  |  | 1.顏色:BLACK/缸號:25Y-24233/全缸性離布邊0~12"勾紗,整缸判C級。 2.顏色:BLACK/缸號:25Y-24234/以碼重換算碼長，短碼9.78%差異過大，整缸判C級，請供應商確認。 | BLACK因布重換算問題導至驗貨標簽短碼，驗貨布重73.5G/Y~77.6G/Y (STD 75G/Y)有在標準內 1.Lot#25Y-24234 短碼 2.Lot#25Y-24233勾紗 | 1.Lot#25Y-24234 短碼，只有一匹布270yds，會補25Y (9.3%) FOC 2.Lot#25Y-24233勾紗：此缸只出 1 疋/189Y，全匹補布189Y FOC | [9 empty] | 色樣、品質樣廠商提供 | 已簽核 | 請參考驗貨員意見。(Please refer QA's comments.) |  |  | 2026/01/09 | 2026/02/06 | 2026/04/07 | 張兆渝 同意出貨 確實換算設定錯誤，實無超重問題，布廠同步FOC補布，勾紗問題依比例FOC補布。同意出貨 | 同意出貨-客戶允收標準內 |  |  | IND-GLS
191973 | 2025/12/09 | Auto |  | UAM | Shine Lin 林韶瑩 | V1A | 6011047_FW26 | TMKF-25-11345 | AS |  |  | HUA FENG | CHINA | IND-GLS3 | 2026/01/28 | 2026/01/28 | Polyester 100% | Woven | Plain Weave | PRT + Dyed | Pigment PRT,P/D | NA,NA | 56 | 73 | 5283 | yds | Jimmy Shi 石振華 | DG BLUE ATLANTIS_BK | Reject | 1310 | 1310 | 153 | 2.6 | 0 | 0 | 153 | 0% | 接疋 | [5 empty] | 克重過輕 | 單色結論為Fail,請打下並覆驗 |  | 簽核完成 |  |  | 1>大貨標籤淨重未扣墊紙重量，扣除墊紙后按實際淨重換算碼長，碼長不短。 2>DG BLUE ATLANTIS_BK：X260124019克重偏輕7.53%，C級Reject。 | 不出貨 | [10 empty] | 色樣、品質樣廠商提供 | 已簽核 | 請參考驗貨員意見。(Please refer QA's comments.) |  |  |  | 2026/02/21 | 2026/04/21 |  | 此面料後續不再安排出貨 |  |  | IND-GLS
191972 | 2025/12/09 | Auto |  | UAM | Shine Lin 林韶瑩 | V1A | 6011047_FW26 | TMKF-25-11345 | AS |  |  | HUA FENG | CHINA | IND-GLS3 | 2026/01/28 | 2026/01/28 | Polyester 100% | Woven | Plain Weave | PRT + Dyed | Pigment PRT,P/D | NA,NA | 56 | 73 | 3317 | yds | Jimmy Shi 石振華 | DG ORANGE BASE_BK | Agree | 2835 | 2835 | 336 | 2.4 | 336 | 0 | 0 | 0% | 接疋,橫檔/橫條 | [6 empty] | 大貨品質在接受標準內 | [16 empty] | 色樣、品質樣廠商提供 | 已簽核 | 請參考驗貨員意見。(Please refer QA's comments.) |  |  |  | 2026/02/21 | 2026/04/21 |  |  |  |  | IND-GLS
190994 | 2025/12/09 | Auto |  | DKS | Sherry Hsu 許亞渲 | V2B | DAM15201CC_Q326 | TMKF-25-11351 | AS |  |  | 錦群 | TAIWAN | VIN-MK2A | 2025/12/30 | 2026/01/12 | Polyester 100% | Knit | Crepe | Dyed | P/D | NA,Wicking | 58 | 95 | 3650.98 | yds | Bill Wang 王逢茂 | PURE BLACK | Agree | 4499 | 4499 | 1202 | 2.9 | 1202 | 0 | 0 | 0% | 接疋,擦傷/刮傷/勾紗,油/髒/色污 | [6 empty] | 大貨品質在接受標準內 | [16 empty] | 無色樣，品質樣業務提供 | 已簽核 | 單色結論為Pass。(The conclusion is Pass.) |  |  |  | 2026/03/05 | 2026/04/29 |  |  |  |  | VIN-MK2
191526 | 2025/12/09 | Auto |  | DKS | Sherry Hsu 許亞渲 | V2B | DAM15202CC_Q326 | TMKF-25-11358 | AS |  |  | 錦群 | TAIWAN | VIN-MK2A | 2025/12/30 | 2026/01/22 | Polyester 100% | Knit | Crepe | Dyed | P/D | NA,Wicking | 58 | 95 | 2444 | yds | Bill Wang 王逢茂 | PURE BLACK | Agree | 5345 | 5345 | 1309 | 2.2 | 1309 | 0 | 0 | 0% | 接疋,擦傷/刮傷/勾紗,油/髒/色污 | [6 empty] | 大貨品質在接受標準內 | [16 empty] | 無色樣，品質樣業務提供 | 已簽核 | 單色結論為Pass。(The conclusion is Pass.) |  |  |  | 2026/03/10 | 2026/04/29 |  |  |  |  | VIN-MK2
191495 | 2025/12/09 | Auto |  | TGT | Lucie La 羅氏黎 | V5A | X0395G_C326 | TMKF-25-11366 | AS |  |  | HUGE BAMBOO | VIETNAM | VIN-MK3A | 2026/01/20 | 2026/01/20 | Recycled Polyester 100% | Knit | Mesh | Dyed | P/D | NA,NA | 59 | 75 | 8697 | yds | NgocBich | BLACK ONYX | Agree | 5852 | 5852 | 545 | 6.4 | 366 | 179 | 0 | 0% | 接疋,擦傷/刮傷/勾紗,破洞 |  |  |  |  | 布邊不良 |  | 部分匹扣點為B級,但單色結論為Pass | [16 empty] | 色樣、品質樣廠商提供 | 已簽核 | 請參考驗貨員意見。(Please refer QA's comments.) |  |  | 2026/01/24 | 2026/02/28 | 2026/04/13 |  |  |  |  | VIN-MK3
191492 | 2025/12/09 | Auto |  | TGT | Lucie La 羅氏黎 | V5A | X0395G_C326 | TMKF-25-11366 | AS |  |  | HUGE BAMBOO | VIETNAM | VIN-MK3A | 2026/01/20 | 2026/01/20 | Recycled Polyester 100% | Knit | Mesh | Dyed | P/D | NA,NA | 59 | 75 | 6501 | yds | NgocBich | FUNCTIONAL GRAY | Agree | 2922 | 2922 | 360 | 0 | 360 | 0 | 0 | 0% | [7 empty] | 大貨品質在接受標準內 | [16 empty] | 色樣、品質樣廠商提供 | 已簽核 | 請參考驗貨員意見。(Please refer QA's comments.) |  |  | 2026/01/24 | 2026/02/28 | 2026/04/13 |  |  |  |  | VIN-MK3
191494 | 2025/12/09 | Auto |  | TGT | Lucie La 羅氏黎 | V5A | X0395G_C326 | TMKF-25-11366 | AS |  |  | HUGE BAMBOO | VIETNAM | VIN-MK3A | 2026/01/20 | 2026/01/20 | Recycled Polyester 100% | Knit | Mesh | Dyed | P/D | NA,NA | 59 | 75 | 7030 | yds | NgocBich | STARLESS NIGHT BLUE | Agree | 3146 | 3146 | 398 | 1.3 | 398 | 0 | 0 | 0% | 擦傷/刮傷/勾紗 | [6 empty] | 大貨品質在接受標準內 | [16 empty] | 色樣、品質樣廠商提供 | 已簽核 | 請參考驗貨員意見。(Please refer QA's comments.) |  |  | 2026/01/24 | 2026/02/28 | 2026/04/13 |  |  |  |  | VIN-MK3
191493 | 2025/12/09 | Auto |  | TGT | Lucie La 羅氏黎 | V5A | X0395G_C326 | TMKF-25-11366 | AS |  |  | HUGE BAMBOO | VIETNAM | VIN-MK3A | 2026/01/20 | 2026/01/20 | Recycled Polyester 100% | Knit | Mesh | Dyed | P/D | NA,NA | 59 | 75 | 361 | yds | NgocBich | VIRTUAL GREEN | Discuss | 361 | 361 | 178 | 14 | 0 | 178 | 0 | 1.2% | 擦傷/刮傷/勾紗,油/髒/色污 | [6 empty] | 單色扣點為B級,結論為Discuss | [16 empty] | 色樣、品質樣廠商提供 | 已簽核 | 請參考驗貨員意見。(Please refer QA's comments.) |  |  | 2026/01/24 | 2026/02/28 | 2026/04/13 |  |  |  |  | VIN-MK3
190784 | 2025/12/09 | Auto |  | UAM | Shine Lin 林韶瑩 | V1A | 6009542_FW26,6015106 | TMKF-25-11309,TMKF-25-11367 | AS |  |  | HUA FENG | CHINA | IND-GLR1 | 2026/01/08 | 2026/01/08 | Polyester/Spandex 87/13% | Woven | Plain Weave | Dyed | P/D | NA,DWR | 50 | 159 | 5165 | yds | Nianhua Li 李年華 | STONE | Agree | 1955 | 1955 | 310 | 6.8 | 310 | 0 | 0 | 0% | 接疋,棉粒/結頭/粗節,油/髒/色污 | [6 empty] | 大貨品質在接受標準內 | [16 empty] | 色樣、品質樣廠商提供 | 已簽核 | 請參考驗貨員意見。(Please refer QA's comments.) |  |  | 2026/01/09 | 2025/12/21 | 2026/01/27 |  |  |  |  | IND-GLR1
191336 | 2025/12/09 | Auto |  | UAM | Shine Lin 林韶瑩 | V1A | 6009542_FW26,6015282 | TMKF-25-11371,TMKF-25-11434 | AS |  |  | J&B | CHINA | IND-GLR1 | 2026/01/19 | 2026/01/19 | Recycled Polyester/Spandex 91/9% | Woven | Rip Stop | Dyed | P/D | NA,DWR | 56 | 153 | 2838 | yds | Jun Yan 嚴軍 | BLACK | Discuss | 2232.5 | 2232.5 | 617.5 | 11.7 | 274 | 343.5 | 0 | 0.5% | 接疋,擦傷/刮傷/勾紗,斷紗(斷經/斷緯),棉粒/結頭/粗節,橫檔/橫條,油/髒/色污 | [6 empty] | 單色扣點為B級,結論為Discuss | [16 empty] | 色樣、品質樣廠商提供 | 已簽核 | 請參考驗貨員意見。(Please refer QA's comments.) |  |  | 2026/01/26 | 2025/12/21 | 2026/01/27 |  |  |  |  | IND-GLR1
191337 | 2025/12/09 | Auto |  | UAM | Shine Lin 林韶瑩 | V1A | 6009542_FW26,6015282 | TMKF-25-11371,TMKF-25-11434 | AS |  |  | J&B | CHINA | IND-GLR1 | 2026/01/19 | 2026/01/19 | Recycled Polyester/Spandex 91/9% | Woven | Rip Stop | Dyed | P/D | NA,DWR | 56 | 153 | 1459 | yds | Jun Yan 嚴軍 | STONE | Agree | 1461.5 | 1461.5 | 590.5 | 4.6 | 590.5 | 0 | 0 | 0% | 接疋,油/髒/色污 | [6 empty] | 大貨品質在接受標準內 | [16 empty] | 色樣、品質樣廠商提供 | 已簽核 | 請參考驗貨員意見。(Please refer QA's comments.) |  |  | 2026/01/26 | 2025/12/21 | 2026/01/27 |  |  |  |  | IND-GLR1
190802 | 2025/12/23 | Auto |  | GAP | Josie Do 杜氏翠恆 | V5C | 882924_SP26 | TMKF-25-11376 | AS |  |  | TUNG GA | VIETNAM | VIN-MK3A | 2026/01/07 | 2026/01/07 | Linen 100% | Woven | Plain Weave | Dyed | P/D | NA,NA | 51 | 115 | 697 | yds | NgocBich | VINTAGE NAVY | Discuss | 696.7 | 696.7 | 139.2 | 14.4 | 0 | 139.2 | 0 | 1.3% | 擦傷/刮傷/勾紗,斷紗(斷經/斷緯),棉粒/結頭/粗節 | [6 empty] | 單色扣點為B級,結論為Discuss | [16 empty] | 色樣、品質樣廠商提供 | 已簽核 | 請參考驗貨員意見。(Please refer QA's comments.) |  |  | 2026/01/10 | 2025/11/12 | 2026/01/07 |  |  |  |  | VIN-MK3
190450 | 2025/12/23 | Auto |  | TGT | Angela Chen 陳柔婷 | V5B | L05W74_C326 | TMKF-25-11382 | NAS |  |  | 蘇州東奕盛 | CHINA | IND-GLD5 | 2026/01/02 | 2026/01/02 | Recycled Polyester 100% | Knit | Fleece | Dyed | P/D | NA,NA | 67 | 250 | 37857 | yds | Leo Li 李勇 | NAVY VOYAGE CHECKER | Agree | 11472 | 11472 | 1182.5 | 5.2 | 948.5 | 234 | 0 | 0% | 接疋,油/髒/色污,破洞 |  |  | 緯斜/緯弧過大 |  |  |  | 部分匹扣點為B級,但單色結論為Pass | [16 empty] | 色樣、品質樣廠商提供 | 已簽核 | 請參考驗貨員意見。(Please refer QA's comments.) |  |  | 2026/01/08 | 2026/01/31 | 2026/03/10 |  |  |  |  | IND-GLD
191314 | 2025/12/23 | Auto |  | TGT | Angela Chen 陳柔婷 | V5B | L05W74_C326 | TMKF-25-11382 | NAS |  |  | 蘇州東奕盛 | CHINA | IND-GLD5 | 2026/01/19 | 2026/01/19 | Recycled Polyester 100% | Knit | Fleece | Dyed | P/D | NA,NA | 67 | 250 | 37857 | yds | Leo Li 李勇 | NAVY VOYAGE CHECKER | Discuss | 3490 | 3490 | 359 | 15.9 | 118 | 241 | 0 | 1.8% | 擦傷/刮傷/勾紗,破洞 |  |  | 緯斜/緯弧過大 |  |  |  | 單色扣點為B級,結論為Discuss | [16 empty] | 色樣、品質樣廠商提供 | 已簽核 | 請參考驗貨員意見。(Please refer QA's comments.) |  |  |  | 2026/01/31 | 2026/03/10 |  |  |  |  | IND-GLD
190493 | 2025/12/09 | Auto |  | DKS | Sherry Hsu 許亞渲 | V2B | DAM15201_Q326 | TMKF-25-11392 | NAS |  |  | 井澤 | CHINA | VIN-MK2A | 2026/01/04 | 2026/01/03 | Polyester/Spandex 91/9% | Woven | Plain Weave | Dyed | P/D | NA,UPF 50+,Wicking | 53 | 94 | 8309 | yds | Yong Wang 王勇 | BLUE CHALK | Reject | 8137 | 8137 | 872 | 2.9 | 557 | 0 | 315 | 0% | 接疋,擦傷/刮傷/勾紗,橫檔/橫條,油/髒/色污 |  |  |  | 缸差過大 |  |  | 單色結論為Fail,請打下並覆驗 |  | 簽核完成 |  |  | 1·BLUE CHALK 07615缸颜色太黄不OK判C级打下，请回修。07616缸第10匹污渍太多不OK判C级打下，请重新检验。 2·按实际克重，门幅换算码长，BLUE CHALK 07617缸短码1·5%，UNIVERSITY NAVY 07591缸短码1%，请补足码长。 | [11 empty] | 色樣、品質樣廠商提供 | 已簽核 | 請參考驗貨員意見。(Please refer QA's comments.) |  |  | 2026/01/26 | 2026/03/16 | 2026/04/29 |  | 覆驗完成 |  |  | VIN-MK2
190980 | 2025/12/09 | Auto |  | DKS | Sherry Hsu 許亞渲 | V2B | DAM15201_Q326 | TMKF-25-11392 | NAS |  |  | 井澤 | CHINA | VIN-MK2A | 2026/01/18 | 2026/01/12 | Polyester/Spandex 91/9% | Woven | Plain Weave | Dyed | P/D | NA,UPF 50+,Wicking | 53 | 94 | 8309 | yds | Yong Wang 王勇 | BLUE CHALK | Reject | 2116 | 2116 | 222 | 5.9 | 0 | 0 | 222 | 0% | 油/髒/色污 |  |  |  | 缸差過大 |  |  | 單色結論為Fail,請打下並覆驗 |  | 簽核完成 |  |  | 1·颜色太黄不OK判C级打下。 | [11 empty] | 色樣、品質樣廠商提供 | 已簽核 | 請參考驗貨員意見。(Please refer QA's comments.) |  |  | 2026/01/26 | 2026/03/16 | 2026/04/29 |  | 覆驗完成 |  |  | VIN-MK2
190494 | 2025/12/09 | Auto |  | DKS | Sherry Hsu 許亞渲 | V2B | DAM15201_Q326 | TMKF-25-11392 | NAS |  |  | 井澤 | CHINA | VIN-MK2A | 2026/01/04 | 2026/01/03 | Polyester/Spandex 91/9% | Woven | Plain Weave | Dyed | P/D | NA,UPF 50+,Wicking | 53 | 94 | 4103 | yds | Yong Wang 王勇 | UNIVERSITY NAVY | Agree | 5120 | 5120 | 625 | 4.5 | 625 | 0 | 0 | 0% | 擦傷/刮傷/勾紗,斷紗(斷經/斷緯),橫檔/橫條,油/髒/色污 |  |  |  |  | 布邊不良 |  | 大貨品質在接受標準內 | [16 empty] | 色樣、品質樣廠商提供 | 已簽核 | 請參考驗貨員意見。(Please refer QA's comments.) |  |  | 2026/01/26 | 2026/03/16 | 2026/04/29 |  |  |  |  | VIN-MK2
190878 | 2025/12/09 | Auto |  | DKS | Sherry Hsu 許亞渲 | V2B | DAM15201_Q326 | TMKF-25-11393 | NAS |  |  | 井澤 | CHINA | VIN-MK2A | 2026/01/10 | 2026/01/10 | Polyester/Spandex 91/9% | Woven | Plain Weave | PRT + Dyed | Paper PRT,P/D | NA,UPF 50+,Wicking | 53 | 94 | 6606 | yds | Yong Wang 王勇 | CRASH BLACK/OLIVE | Agree | 7377 | 7377 | 844 | 1.9 | 844 | 0 | 0 | 0% | 接疋,斷紗(斷經/斷緯) | [6 empty] | 大貨品質在接受標準內 | [16 empty] | 色樣、品質樣廠商提供 | 已簽核 | 請參考驗貨員意見。(Please refer QA's comments.) |  |  | 2026/01/26 | 2026/03/16 | 2026/04/29 |  |  |  |  | VIN-MK2
190627 | 2025/12/09 | Auto |  | DKS | Sherry Hsu 許亞渲 | V2B | DAM15201_Q326 | TMKF-25-11396 | AS |  |  | 錦群 | TAIWAN | VIN-MK2A | 2025/12/30 | 2026/01/06 | Polyester 100% | Knit | Crepe | Dyed | P/D | NA,Wicking | 58 | 95 | 3138 | yds | Bill Wang 王逢茂 | BLUE CHALK | Agree | 4368 | 4368 | 1179 | 3.4 | 1179 | 0 | 0 | 0% | 接疋,擦傷/刮傷/勾紗,油/髒/色污 | [6 empty] | 大貨品質在接受標準內 | [16 empty] | 無色樣，品質樣業務提供 | 已簽核 | 單色結論為Pass。(The conclusion is Pass.) |  |  | 2026/01/30 | 2026/03/16 | 2026/04/29 |  |  |  |  | VIN-MK2
191773 | 2025/12/09 | Auto |  | DKS | Sherry Hsu 許亞渲 | V2B | DAM15201_Q326 | TMKF-25-11396 | AS |  |  | 錦群 | TAIWAN | VIN-MK2A | 2025/12/30 | 2026/01/26 | Polyester 100% | Knit | Crepe | Dyed | P/D | NA,Wicking | 58 | 95 | 3207 | yds | Bill Wang 王逢茂 | PURE BLACK | Agree | 4174 | 4174 | 899 | 3.3 | 899 | 0 | 0 | 0% | 接疋,擦傷/刮傷/勾紗,油/髒/色污 | [6 empty] | 大貨品質在接受標準內 | [16 empty] | 無色樣，品質樣業務提供 | 已簽核 | 部分匹扣點為B級，但單色結論為Pass。(Some rolls are B grade, but conclusion is Pass.) |  |  | 2026/01/30 | 2026/03/16 | 2026/04/29 |  |  |  |  | VIN-MK2
191772 | 2025/12/09 | Auto |  | DKS | Sherry Hsu 許亞渲 | V2B | DAM15201_Q326 | TMKF-25-11396 | AS |  |  | 錦群 | TAIWAN | VIN-MK2A | 2025/12/30 | 2026/01/26 | Polyester 100% | Knit | Crepe | Dyed | P/D | NA,Wicking | 58 | 95 | 1555 | yds | Bill Wang 王逢茂 | UNIVERSITY NAVY | Discuss | 2306 | 2306 | 578 | 6.1 | 447 | 131 | 0 | 0% | 接疋,擦傷/刮傷/勾紗,油/髒/色污 | [6 empty] | 大貨品質在接受標準內 | [16 empty] | 無色樣，品質樣業務提供 | 已簽核 | 部分匹扣點為B級，但單色結論為Pass。(Some rolls are B grade, but conclusion is Pass.) |  |  | 2026/01/30 | 2026/03/16 | 2026/04/29 |  |  |  |  | VIN-MK2
191249 | 2025/12/09 | Auto |  | DKS | Sherry Hsu 許亞渲 | V2B | DAG14127_Q326 | TMKF-25-11398 | NAS |  |  | 井澤 | CHINA | VIN-MK2B | 2026/01/17 | 2026/01/17 | Polyester/Spandex 91/9% | Woven | Plain Weave | Dyed | P/D | NA,UPF 50+,Wicking | 54 | 94 | 3354 | yds | Yong Wang 王勇 | CYBER BLUSH | Agree | 1606 | 1606 | 167 | 4.2 | 167 | 0 | 0 | 0% | 接疋,油/髒/色污 | [6 empty] | 大貨品質在接受標準內 | [16 empty] | 色樣、品質樣廠商提供 | 已簽核 | 請參考驗貨員意見。(Please refer QA's comments.) |  |  | 2026/01/26 | 2026/03/02 | 2026/04/16 |  |  |  |  | VIN-MK2
191624 | 2025/12/09 | Auto |  | DKS | Sherry Hsu 許亞渲 | V2B | DAG14127_Q326 | TMKF-25-11398 | NAS |  |  | 井澤 | CHINA | VIN-MK2B | 2026/01/24 | 2026/01/24 | Polyester/Spandex 91/9% | Woven | Plain Weave | Dyed | P/D | NA,UPF 50+,Wicking | 54 | 94 | 3354 | yds | Yong Wang 王勇 | CYBER BLUSH | Agree | 1413 | 1413 | 151 | 3.3 | 151 | 0 | 0 | 0% | 油/髒/色污 | [6 empty] | 大貨品質在接受標準內 | [16 empty] | 色樣、品質樣廠商提供 | 已簽核 | 請參考驗貨員意見。(Please refer QA's comments.) |  |  | 2026/01/26 | 2026/03/02 | 2026/04/16 |  |  |  |  | VIN-MK2
191625 | 2025/12/09 | Auto |  | DKS | Sherry Hsu 許亞渲 | V2B | DAG14127_Q326 | TMKF-25-11400 | NAS |  |  | 井澤 | CHINA | VIN-MK2B | 2026/01/24 | 2026/01/24 | Polyester/Spandex 91/9% | Woven | Plain Weave | Dyed | P/D | NA,UPF 50+ | 54 | 94 | 3354 | yds | Yong Wang 王勇 | .COM WHITE BLUE CHALK | Agree | 3335 | 3335 | 408 | 2 | 408 | 0 | 0 | 0% | 接疋 | [6 empty] | 大貨品質在接受標準內 | [16 empty] | 色樣、品質樣廠商提供 | 已簽核 | 請參考驗貨員意見。(Please refer QA's comments.) |  |  | 2026/01/26 | 2026/03/02 | 2026/04/16 |  |  |  |  | VIN-MK2
191011 | 2025/12/09 | Auto |  | DKS | Sherry Hsu 許亞渲 | V2B | DAG14127_Q326 | TMKF-25-11400 | NAS |  |  | 井澤 | CHINA | VIN-MK2B | 2026/01/12 | 2026/01/12 | Polyester/Spandex 91/9% | Woven | Plain Weave | Dyed | P/D | NA,UPF 50+ | 54 | 94 | 2088 | yds | Yong Wang 王勇 | FLORA FLARE UBE/LIME | Agree | 2098 | 2098 | 237 | 1.7 | 237 | 0 | 0 | 0% | 接疋 | [6 empty] | 大貨品質在接受標準內 | [16 empty] | 色樣、品質樣廠商提供 | 已簽核 | 請參考驗貨員意見。(Please refer QA's comments.) |  |  | 2026/01/26 | 2026/03/02 | 2026/04/16 |  |  |  |  | VIN-MK2
190882 | 2026/01/01 | Auto |  | ONY | Amy Chang 張春暖 | V7C | 909354_SU26 | TMKF-25-11402 | AS |  |  | H WEAR | CHINA | IND-STL2 | 2026/01/10 | 2026/01/10 | Linen/Rayon 55/45% | Woven | Plain Weave | Dyed | P/D | NA,NA | 51 | 190 | 55666 | yds | Gul Wang 王國安 | IN THE NAVY | Reject | 33000 | 33000 | 3417.5 | 20 | 0 | 1707.8 | 1709.7 | 3% | 接疋,擦傷/刮傷/勾紗,棉粒/結頭/粗節,油/髒/色污,異纖/飛花,破洞,針痕/直條 | [5 empty] | 幅寬不足 | 單色結論為Fail,請打下並覆驗 | 异纤多，直条及幅宽窄打下评C级 | VM簽核中 |  |  | 1，抽驗匹- 缸差颜色（告知已经有核可）、匹差差异轻微，匹內差(邊中)在接受範圍，請分缸使用，验布机测量码长不短码。 2，抽部分疋白色异纤（1-3mm）每匹约110码达50-70粒，直条及幅宽窄0.25-0.75”不OK打下评C级（详见验货明细并附有布办）。 3，抽验疋针尖大（小于1mm）白色异纤每码3-5粒未作评级（附有布办），大于1-3mm异纤及污渍（异纤溶烘痕）计点超分超损评B级。 | Defect on narrow width 0.5'', and foreign yarn | Reg foreign yarn mill will arrange mender to fix on gmt, reg narrow width mill will make replenishment to cover the shortage. Continuously track the actual fabric delivery status to the factory. If additional fabric is needed, the fabric mill will arrange it as soon as possible. | [9 empty] | 色樣、品質樣廠商提供 | 已簽核 | 請參考驗貨員意見。(Please refer QA's comments.) |  |  | 2026/01/15 | 2026/01/31 | 2026/03/05 | 需業務確認 | 簽核中 |  |  | IND-STL
191382 | 2026/01/01 | Auto |  | ONY | Amy Chang 張春暖 | V7C | 909354_SU26 | TMKF-25-11402 | AS |  |  | H WEAR | CHINA | IND-STL2 | 2026/01/20 | 2026/01/20 | Linen/Rayon 55/45% | Woven | Plain Weave | Dyed | P/D | NA,NA | 51 | 190 | 55666 | yds | Changzhi Wang 王昌智 | IN THE NAVY | Reject | 3739 | 3739 | 670.5 | 24.3 | 0 | 560.7 | 109.8 | 4.3% | 擦傷/刮傷/勾紗,棉粒/結頭/粗節,油/髒/色污,異纖/飛花,破洞 |  |  |  |  | 修布痕 | 幅寬不足 | 部分匹為C級打下,但單色結論為Discuss | [16 empty] | 色樣、品質樣廠商提供 | 已簽核 | 請參考驗貨員意見。(Please refer QA's comments.) |  |  | 2026/01/29 | 2026/01/31 | 2026/03/05 |  |  |  |  | IND-STL
190787 | 2025/12/09 | Auto |  | DKS | Sherry Hsu 許亞渲 | V2B | DAG14127_Q326 | TMKF-25-11403 | AS |  |  | 錦群 | TAIWAN | VIN-MK2B | 2026/01/08 | 2026/01/08 | Polyester 100% | Knit | Crepe | Dyed | P/D | NA,Wicking | 58 | 95 | 2023 | yds | Bill Wang 王逢茂 | PURE WHITE | Agree | 2329 | 2329 | 440 | 3 | 440 | 0 | 0 | 0% | 接疋,擦傷/刮傷/勾紗,油/髒/色污 | [6 empty] | 大貨品質在接受標準內 | [16 empty] | 無色樣，品質樣業務提供 | 已簽核 | 單色結論為Pass。(The conclusion is Pass.) |  |  | 2026/01/30 | 2026/03/02 | 2026/04/16 |  |  |  |  | VIN-MK2
190788 | 2025/12/09 | Auto |  | DKS | Sherry Hsu 許亞渲 | V2B | DAG14127_Q326 | TMKF-25-11403 | AS |  |  | 錦群 | TAIWAN | VIN-MK2B | 2026/01/08 | 2026/01/08 | Polyester 100% | Knit | Crepe | Dyed | P/D | NA,Wicking | 58 | 95 | 1259 | yds | Bill Wang 王逢茂 | TEAM PURPLE | Agree | 1527 | 1527 | 299 | 3.7 | 299 | 0 | 0 | 0% | 接疋,擦傷/刮傷/勾紗,油/髒/色污 | [6 empty] | 大貨品質在接受標準內 | [16 empty] | 無色樣，品質樣業務提供 | 已簽核 | 單色結論為Pass。(The conclusion is Pass.) |  |  | 2026/01/30 | 2026/03/02 | 2026/04/16 |  |  |  |  | VIN-MK2
190879 | 2025/12/09 | Auto |  | DKS | Sherry Hsu 許亞渲 | V2B | DAG14108_Q326 | TMKF-25-11405 | NAS |  |  | 井澤 | CHINA | IND-GLD2 | 2026/01/10 | 2026/01/10 | Polyester/Spandex 89/11% | Woven | Plain Weave | PRT + Dyed | Pigment PRT,P/D | NA,UPF 50+,Wicking | 54 | 125 | 0 | yds | Yong Wang 王勇 | TRADITIONAL CAMO BLAC | Agree | 4435 | 4435 | 491 | 1.4 | 491 | 0 | 0 | 0% | 印花瑕疵(塞網),擦傷/刮傷/勾紗 | [6 empty] | 大貨品質在接受標準內 | [16 empty] | 色樣、品質樣廠商提供 | 已簽核 | 請參考驗貨員意見。(Please refer QA's comments.) |  |  | 2026/01/26 | 2026/03/02 | 2026/04/13 |  |  |  |  | IND-GLD
190769 | 2025/12/09 | Auto |  | GU | Cynthia Chen 陳律妏 | V6A | 60226N035A | TMKF-25-11407 | AS |  | A | 吳江佰陸 | CHINA | IND-STL3 | 2026/01/08 | 2026/01/08 | Nylon/Recycled Nylon 62/38% | Woven | Plain Weave | Dyed | P/D | NA,Cool,Quick Dry | 55 | 98 | 8771 | yds | Ajun He 何緒君 | 09 BLACK | Agree | 758 | 758 | 136 | 8.8 | 136 | 0 | 0 | 0% | 擦傷/刮傷/勾紗,橫檔/橫條 | [6 empty] | 大貨品質在接受標準內 | [16 empty] | 色樣、品質樣業務提供 | 已簽核 | 請參考驗貨員意見。(Please refer QA's comments.) |  |  | 2026/01/12 | 2025/12/01 | 2026/01/14 |  |  |  |  | IND-STL
190767 | 2025/12/09 | Auto |  | GU | Cynthia Chen 陳律妏 | V6A | 60226N035A | TMKF-25-11407 | AS |  | A | 吳江佰陸 | CHINA | IND-STL3 | 2026/01/08 | 2026/01/08 | Nylon/Recycled Nylon 62/38% | Woven | Plain Weave | Dyed | P/D | NA,Cool,Quick Dry | 55 | 98 | 6540 | yds | Ajun He 何緒君 | 71 PURPLE | Agree | 2274 | 2274 | 364 | 5.2 | 364 | 0 | 0 | 0% | 接疋,擦傷/刮傷/勾紗,棉粒/結頭/粗節,油/髒/色污 | [6 empty] | 大貨品質在接受標準內 | [16 empty] | 色樣、品質樣業務提供 | 已簽核 | 請參考驗貨員意見。(Please refer QA's comments.) |  |  | 2026/01/12 | 2025/12/01 | 2026/01/14 |  |  |  |  | IND-STL
191259 | 2025/12/09 | Auto |  | GU | Cynthia Chen 陳律妏 | V6A | 60226N035A | TMKF-25-11407 | AS |  | A | 吳江佰陸 | CHINA | IND-STL3 | 2026/01/17 | 2026/01/17 | Nylon/Recycled Nylon 62/38% | Woven | Plain Weave | Dyed | P/D | NA,Cool,Quick Dry | 55 | 98 | 6540 | yds | Ken Kong 孔祥松 | 71 PURPLE | Agree | 1177 | 1177 | 164 | 1.8 | 164 | 0 | 0 | 0% | 油/髒/色污 | [6 empty] | 大貨品質在接受標準內 | [16 empty] | 色樣、品質樣業務提供 | 已簽核 | 請參考驗貨員意見。(Please refer QA's comments.) |  |  |  | 2026/01/05 | 2026/02/02 |  |  |  |  | IND-STL
190789 | 2025/12/09 | Auto |  | DKS | Sherry Hsu 許亞渲 | V2B | DAG26101_Q326 | TMKF-25-11409 | AS |  |  | 錦群 | CHINA | CAB-MH3 | 2026/01/08 | 2026/01/31 | Polyester 100% | Knit | Crepe | Dyed | P/D | NA,Wicking | 58 | 95 | 1276 | yds | Bill Wang 王逢茂 | BLUE CHALK | Agree | 1743 | 1743 | 296 | 4.4 | 296 | 0 | 0 | 0% | 接疋,擦傷/刮傷/勾紗,油/髒/色污 | [6 empty] | 大貨品質在接受標準內 | [16 empty] | 無色樣，品質樣業務提供 | 已簽核 | 請參考驗貨員意見。(Please refer QA's comments.) |  |  |  | 2026/03/02 | 2026/04/11 |  |  |  |  | CAB-MH
191155 | 2025/12/09 | Auto |  | DKS | Sherry Hsu 許亞渲 | V2B | DAG14108_Q326 | TMKF-25-11410 | AS |  |  | 錦群 | TAIWAN | IND-GLD2 | 2026/01/08 | 2026/01/15 | Polyester 100% | Knit | Crepe | Dyed | P/D | NA,Wicking | 58 | 95 | 2023 | yds | Bill Wang 王逢茂 | PURE BLACK | Agree | 4408 | 4408 | 1167 | 2.3 | 1167 | 0 | 0 | 0% | 接疋,擦傷/刮傷/勾紗,油/髒/色污 | [6 empty] | 大貨品質在接受標準內 | [16 empty] | 無色樣，品質樣業務提供 | 已簽核 | 單色結論為Pass。(The conclusion is Pass.) |  |  | 2026/01/30 | 2026/03/02 | 2026/04/13 |  |  |  |  | IND-GLD
191156 | 2025/12/09 | Auto |  | DKS | Sherry Hsu 許亞渲 | V2B | DAG14108_Q326 | TMKF-25-11410 | AS |  |  | 錦群 | TAIWAN | IND-GLD2 | 2026/01/08 | 2026/01/15 | Polyester 100% | Knit | Crepe | Dyed | P/D | NA,Wicking | 58 | 95 | 759 | yds | Bill Wang 王逢茂 | UNIVERSITY NAVY | Agree | 1147 | 1147 | 299 | 4 | 299 | 0 | 0 | 0% | 接疋,擦傷/刮傷/勾紗,油/髒/色污,破洞 | [6 empty] | 大貨品質在接受標準內 | [16 empty] | 無色樣，品質樣業務提供 | 已簽核 | 單色結論為Pass。(The conclusion is Pass.) |  |  | 2026/01/30 | 2026/03/02 | 2026/04/13 |  |  |  |  | IND-GLD
191457 | 2025/12/09 | Auto |  | DKS | Sherry Hsu 許亞渲 | V2B | DAG26101_Q326 | TMKF-25-11412 | NAS |  |  | 金旭 | CHINA | CAB-MH3 | 2026/01/21 | 2026/01/21 | Polyester/Spandex 81/19% | Knit | Jersey | Dyed | P/D | NA,Wicking | 63 | 260 | 610 | yds | Yao Deng 鄧堯 | BLUE CHALK | Discuss | 1006 | 1006 | 117 | 12.8 | 0 | 117 | 0 | 0.8% | 接疋,油/髒/色污,破洞 | [6 empty] | 單色扣點為B級,結論為Discuss | [16 empty] | 色樣、品質樣廠商提供 | 已簽核 | 請參考驗貨員意見。(Please refer QA's comments.) |  |  | 2026/02/06 | 2026/03/02 | 2026/04/11 |  |  |  |  | CAB-MH
191458 | 2025/12/09 | Auto |  | DKS | Sherry Hsu 許亞渲 | V2B | DAG26101_Q326 | TMKF-25-11412 | NAS |  |  | 金旭 | CHINA | CAB-MH3 | 2026/01/21 | 2026/01/21 | Polyester/Spandex 81/19% | Knit | Jersey | Dyed | P/D | NA,Wicking | 63 | 260 | 549 | yds | Yao Deng 鄧堯 | GRAPE DUST | Discuss | 731 | 731 | 119 | 10.9 | 61 | 58 | 0 | 0.3% | 接疋,橫檔/橫條,油/髒/色污,破洞 | [6 empty] | 單色扣點為B級,結論為Discuss | [16 empty] | 色樣、品質樣廠商提供 | 已簽核 | 請參考驗貨員意見。(Please refer QA's comments.) |  |  | 2026/02/06 | 2026/03/02 | 2026/04/11 |  |  |  |  | CAB-MH
191729 | 2025/12/09 | Auto |  | DKS | Gloria Tseng 曾珮雅 | V2B | DAW25309_Q326 | TMKF-25-11419 | NAS |  |  | 海寧駿銳 | CHINA | VIN-MK2B | 2026/01/25 | 2026/01/25 | Polyester 100% | Knit | Jersey | Dyed | P/D | NA,Wicking | 67 | 110 | 1353 | yds | Jun Yan 嚴軍 | JET NAVY | Agree | 876 | 876 | 138 | 3.6 | 138 | 0 | 0 | 0% | 接疋,擦傷/刮傷/勾紗 | [6 empty] | 大貨品質在接受標準內 | [16 empty] | 色樣、品質樣廠商提供 | 已簽核 | 請參考驗貨員意見。(Please refer QA's comments.) |  |  |  | 2026/03/09 | 2026/05/28 |  |  |  |  | VIN-MK2
191728 | 2025/12/09 | Auto |  | DKS | Gloria Tseng 曾珮雅 | V2B | DAW25309_Q326 | TMKF-25-11419 | NAS |  |  | 海寧駿銳 | CHINA | VIN-MK2B | 2026/01/25 | 2026/01/25 | Polyester 100% | Knit | Jersey | Dyed | P/D | NA,Wicking | 67 | 110 | 1299 | yds | Jun Yan 嚴軍 | ROSEWOOD | Agree | 960 | 960 | 136 | 3.7 | 136 | 0 | 0 | 0% | 接疋,擦傷/刮傷/勾紗 | [6 empty] | 大貨品質在接受標準內 | [16 empty] | 色樣、品質樣廠商提供 | 已簽核 | 請參考驗貨員意見。(Please refer QA's comments.) |  |  |  | 2026/03/09 | 2026/05/28 |  |  |  |  | VIN-MK2
191174 | 2025/12/09 | Auto |  | DKS | Gloria Tseng 曾珮雅 | V2B | DAG16105_Q326,DAG16301_Q326,DAG25300_Q326,DAG25301_Q326,DAW25309_Q326,DSGG2602_Q326 | TMKF-25-11421,TMKF-25-11422,TMKF-25-11423,TMKF-25-11424,TMKF-25-11426 | AS |  |  | PARADISE | CHINA | VIN-MK2A MK2B | 2026/01/28 | 2026/01/15 | Polyester/Spandex 74/26% | Knit | Scuba | Dyed | P/D | Peach (2 side),UPF 50+,Wicking | 58 | 280 | 20897 | yds | Yao Deng 鄧堯 | PURE BLACK | Reject | 7438.7 | 7438.7 | 946.9 | 9 | 403.4 | 0 | 543.5 | 0% | 接疋,擦傷/刮傷/勾紗,斷紗(斷經/斷緯),染折/折痕,油/髒/色污,針痕/直條 |  |  |  |  | 布邊不良 |  | 單色結論為Fail,請打下並覆驗 |  | 簽核完成 |  |  | 1>缸差,左右色稍有差异,在接受范围内. 2>部分匹布面竖条多条稍明,剪办看不明显可接受. 3>部分缸布两边1.5"内磨毛痕明显不ok（详见查布明细）,C级Reject. 4>PURE BLACK 251128520#-3号卷距边21"磨毛擦伤全匹布ok,C级Reject. 5>PURE BLACK 251203113#手感不够滑,蓬松,勉强可接受. 6>ROSEWOOD 251210529R#手感硬不ok,C级Reject. | [11 empty] | 色樣、品質樣業務提供 | 已簽核 | 請參考驗貨員意見。(Please refer QA's comments.) |  |  | 2026/01/23 | 2026/03/22 | 2026/04/16 |  | 覆驗完成 |  |  | VIN-MK2
191173 | 2025/12/09 | Auto |  | DKS | Gloria Tseng 曾珮雅 | V2B | DAG16105_Q326,DAG16301_Q326,DAG25300_Q326,DAG25301_Q326,DAW25309_Q326,DSGG2602_Q326 | TMKF-25-11421,TMKF-25-11422,TMKF-25-11423,TMKF-25-11424,TMKF-25-11426 | AS |  |  | PARADISE | CHINA | VIN-MK2A MK2B | 2026/01/28 | 2026/01/15 | Polyester/Spandex 74/26% | Knit | Scuba | Dyed | P/D | Peach (2 side),UPF 50+,Wicking | 58 | 280 | 10384 | yds | Yao Deng 鄧堯 | ROSEWOOD | Reject | 2334.5 | 2334.5 | 238.3 | 10.1 | 58.2 | 60.5 | 119.6 | 0% | 接疋,斷紗(斷經/斷緯),破洞 |  | 手感不符 |  |  | 布邊不良 |  | 單色結論為Fail,請打下並覆驗 |  | 簽核完成 |  |  | 1>缸差,左右色稍有差异,在接受范围内. 2>部分匹布面竖条多条稍明,剪办看不明显可接受. 3>部分缸布两边1.5"内磨毛痕明显不ok（详见查布明细）,C级Reject. 4>PURE BLACK 251128520#-3号卷距边21"磨毛擦伤全匹布ok,C级Reject. 5>PURE BLACK 251203113#手感不够滑,蓬松,勉强可接受. 6>ROSEWOOD 251210529R#手感硬不ok,C级Reject. | [11 empty] | 色樣、品質樣業務提供 | 已簽核 | 請參考驗貨員意見。(Please refer QA's comments.) |  |  | 2026/01/23 | 2026/03/22 | 2026/04/16 |  | 同意出貨-瑕疵無法重修，補損出貨 |  |  | VIN-MK2
190865 | 2025/12/09 | Auto |  | DKS | Gloria Tseng 曾珮雅 | V2B | DAG16105_Q326,DAG16301_Q326,DAG25300_Q326,DAG25301_Q326,DAW25309_Q326,DSGG2602_Q326 | TMKF-25-11421,TMKF-25-11422,TMKF-25-11423,TMKF-25-11424,TMKF-25-11426 | AS |  |  | PARADISE | CHINA | VIN-MK2A MK2B | 2026/01/28 | 2026/01/09 | Polyester/Spandex 74/26% | Knit | Scuba | Dyed | P/D | Peach (2 side),UPF 50+,Wicking | 58 | 280 | 2370 | yds | Yao Deng 鄧堯 | CHERRY ICE | Discuss | 3311.6 | 3311.6 | 416.4 | 11.5 | 238.3 | 178.1 | 0 | 0.5% | 接疋,擦傷/刮傷/勾紗,油/髒/色污 | [6 empty] | 單色扣點為B級,結論為Discuss | [16 empty] | 色樣、品質樣業務提供 | 已簽核 | 請參考驗貨員意見。(Please refer QA's comments.) |  |  | 2026/01/23 | 2026/03/22 | 2026/04/16 |  |  |  |  | VIN-MK2
190864 | 2025/12/09 | Auto |  | DKS | Gloria Tseng 曾珮雅 | V2B | DAG16105_Q326,DAG16301_Q326,DAG25300_Q326,DAG25301_Q326,DAW25309_Q326,DSGG2602_Q326 | TMKF-25-11421,TMKF-25-11422,TMKF-25-11423,TMKF-25-11424,TMKF-25-11426 | AS |  |  | PARADISE | CHINA | VIN-MK2A MK2B | 2026/01/28 | 2026/01/09 | Polyester/Spandex 74/26% | Knit | Scuba | Dyed | P/D | Peach (2 side),UPF 50+,Wicking | 58 | 280 | 20897 | yds | Yao Deng 鄧堯 | PURE BLACK | Reject | 1888.8 | 1888.8 | 181.6 | 8.3 | 0 | 0 | 181.6 | 0% | 接疋,斷紗(斷經/斷緯),油/髒/色污 |  |  |  |  | 布邊不良 |  | 單色結論為Fail,請打下並覆驗 |  | 簽核完成 |  |  | 1>缸差,左右色稍有差异,在接受范围内. 2>部分匹瑕疵超疵有裁损,需补足. 3>部分匹布面竖条多条稍明,在接受范围内. 4>CHERRY ICE 251202043#/251213745#手感稍偏涩不够软,参考BROWN DECADENCE核可样,勉强可接受（寄样）. 5>PURE BLACK 251223189#布两边1.5"内磨毛痕明显不ok,C级Reject. | 布邊兩側1.5"磨毛痕明顯,但不影響可裁幅寬58",如到廠後成衣廠有額外損耗,布廠會安排補損 | 布邊兩側1.5"磨毛痕明顯,但不影響可裁幅寬58",如到廠後成衣廠有額外損耗,布廠會安排補損 | [9 empty] | 色樣、品質樣業務提供 | 已簽核 | 請參考驗貨員意見。(Please refer QA's comments.) |  |  | 2026/01/23 | 2026/03/22 | 2026/04/16 |  | 覆驗完成 |  |  | VIN-MK2
191927 | 2025/12/09 | Auto |  | DKS | Gloria Tseng 曾珮雅 | V2B | DAG16105_Q326,DAG16301_Q326,DAG25300_Q326,DAG25301_Q326,DAG25302_Q326,DAW25309_Q326,DSGG2602_Q326 | TMKF-25-11421,TMKF-25-11422,TMKF-25-11423,TMKF-25-11424,TMKF-25-11425,TMKF-25-11426 | AS |  |  | PARADISE | CHINA | VIN-MK2A MK2B | 2026/01/27 | 2026/01/27 | Polyester/Spandex 74/26% | Knit | Scuba | Dyed | P/D | Peach (2 side),UPF 50+,Wicking | 58 | 280 | 5201 | yds | Yao Deng 鄧堯 | BLUE CHALK | Agree | 4744 | 4744 | 575 | 7 | 525.5 | 49.5 | 0 | 0% | 接疋,油/髒/色污,破洞 | [6 empty] | 部分匹扣點為B級,但單色結論為Pass | [16 empty] | 色樣、品質樣業務提供 | 已簽核 | 請參考驗貨員意見。(Please refer QA's comments.) |  |  | 2026/03/20 | 2026/03/22 | 2026/04/16 |  |  |  |  | VIN-MK2
191928 | 2025/12/09 | Auto |  | DKS | Gloria Tseng 曾珮雅 | V2B | DAG16105_Q326,DAG16301_Q326,DAG25300_Q326,DAG25301_Q326,DAG25302_Q326,DAW25309_Q326,DSGG2602_Q326 | TMKF-25-11421,TMKF-25-11422,TMKF-25-11423,TMKF-25-11424,TMKF-25-11425,TMKF-25-11426 | AS |  |  | PARADISE | CHINA | VIN-MK2A MK2B | 2026/01/27 | 2026/01/27 | Polyester/Spandex 74/26% | Knit | Scuba | Dyed | P/D | Peach (2 side),UPF 50+,Wicking | 58 | 280 | 10892 | yds | Yao Deng 鄧堯 | JET NAVY | Reject | 2172 | 2172 | 234.6 | 7.7 | 177.3 | 0 | 57.3 | 0% | 接疋,斷紗(斷經/斷緯),油/髒/色污,針痕/直條 | [6 empty] | 單色結論為Fail,請打下並覆驗 |  | 簽核完成 |  |  | 1>缸差,头尾差较明,在接受范围内,其中ROSEWOOD 251216914A#-5号卷头尾色差明显不ok（寄样）,C级Reject. 2>部分匹瑕疵超疵有裁损,需补足. 3>依码重计算码长,TEAM RED 251208339#短码1.8%,TEAM ROYAL BLUE 251208338#短码0.85%,UNIVERSITY NAVY 251208342#短码3.93%,布厂需更改码长. 4>JET NAVY 251130664#抽验匹布面多条竖条稍明,在接受范围内,其中第5号卷距边26"竖条明显不ok（寄样）,C级Reject. 5>UNIVERSITY NAVY 251208342#布左边1.5"内,右边2"内磨毛痕明显布ok,251216917#布两边1.5"内磨毛痕明显布ok,C级Reject. 注：27-28号共两天报告. | [11 empty] | 色樣、品質樣業務提供 | 已簽核 | 請參考驗貨員意見。(Please refer QA's comments.) |  |  | 2026/03/20 | 2026/03/22 | 2026/04/16 |  | 覆驗完成 |  |  | VIN-MK2
191929 | 2025/12/09 | Auto |  | DKS | Gloria Tseng 曾珮雅 | V2B | DAG16105_Q326,DAG16301_Q326,DAG25300_Q326,DAG25301_Q326,DAG25302_Q326,DAW25309_Q326,DSGG2602_Q326 | TMKF-25-11421,TMKF-25-11422,TMKF-25-11423,TMKF-25-11424,TMKF-25-11425,TMKF-25-11426 | AS |  |  | PARADISE | CHINA | VIN-MK2A MK2B | 2026/01/27 | 2026/01/27 | Polyester/Spandex 74/26% | Knit | Scuba | Dyed | P/D | Peach (2 side),UPF 50+,Wicking | 58 | 280 | 20897 | yds | Yao Deng 鄧堯 | PURE BLACK | Agree | 14625 | 14625 | 1685.6 | 4.6 | 1685.6 | 0 | 0 | 0% | 接疋,斷紗(斷經/斷緯),棉粒/結頭/粗節,橫檔/橫條,油/髒/色污 | [6 empty] | 大貨品質在接受標準內 | [16 empty] | 色樣、品質樣業務提供 | 已簽核 | 請參考驗貨員意見。(Please refer QA's comments.) |  |  | 2026/03/20 | 2026/03/22 | 2026/04/16 |  |  |  |  | VIN-MK2
191930 | 2025/12/09 | Auto |  | DKS | Gloria Tseng 曾珮雅 | V2B | DAG16105_Q326,DAG16301_Q326,DAG25300_Q326,DAG25301_Q326,DAG25302_Q326,DAW25309_Q326,DSGG2602_Q326 | TMKF-25-11421,TMKF-25-11422,TMKF-25-11423,TMKF-25-11424,TMKF-25-11425,TMKF-25-11426 | AS |  |  | PARADISE | CHINA | VIN-MK2A MK2B | 2026/01/27 | 2026/01/27 | Polyester/Spandex 74/26% | Knit | Scuba | Dyed | P/D | Peach (2 side),UPF 50+,Wicking | 58 | 280 | 10384 | yds | Yao Deng 鄧堯 | ROSEWOOD | Agree | 5188 | 5188 | 593.5 | 7.6 | 416.9 | 117.1 | 59.5 | 0% | 接疋,斷紗(斷經/斷緯),橫檔/橫條,油/髒/色污,破洞 |  |  |  | 漸進色差 |  |  | 部分匹為C級打下,但單色結論為Pass | [16 empty] | 色樣、品質樣業務提供 | 已簽核 | 請參考驗貨員意見。(Please refer QA's comments.) |  |  | 2026/03/20 | 2026/03/22 | 2026/04/16 |  |  |  |  | VIN-MK2
191931 | 2025/12/09 | Auto |  | DKS | Gloria Tseng 曾珮雅 | V2B | DAG16105_Q326,DAG16301_Q326,DAG25300_Q326,DAG25301_Q326,DAG25302_Q326,DAW25309_Q326,DSGG2602_Q326 | TMKF-25-11421,TMKF-25-11422,TMKF-25-11423,TMKF-25-11424,TMKF-25-11425,TMKF-25-11426 | AS |  |  | PARADISE | CHINA | VIN-MK2A MK2B | 2026/01/27 | 2026/01/27 | Polyester/Spandex 74/26% | Knit | Scuba | Dyed | P/D | Peach (2 side),UPF 50+,Wicking | 58 | 280 | 68 | yds | Yao Deng 鄧堯 | TEAM RED | Discuss | 137 | 137 | 64.8 | 13.9 | 0 | 64.8 | 0 | 1.2% | 接疋,油/髒/色污 | [6 empty] | 單色扣點為B級,結論為Discuss | [16 empty] | 色樣、品質樣業務提供 | 已簽核 | 請參考驗貨員意見。(Please refer QA's comments.) |  |  | 2026/03/20 | 2026/03/22 | 2026/04/16 |  |  |  |  | VIN-MK2
191932 | 2025/12/09 | Auto |  | DKS | Gloria Tseng 曾珮雅 | V2B | DAG16105_Q326,DAG16301_Q326,DAG25300_Q326,DAG25301_Q326,DAG25302_Q326,DAW25309_Q326,DSGG2602_Q326 | TMKF-25-11421,TMKF-25-11422,TMKF-25-11423,TMKF-25-11424,TMKF-25-11425,TMKF-25-11426 | AS |  |  | PARADISE | CHINA | VIN-MK2A MK2B | 2026/01/27 | 2026/01/27 | Polyester/Spandex 74/26% | Knit | Scuba | Dyed | P/D | Peach (2 side),UPF 50+,Wicking | 58 | 280 | 68 | yds | Yao Deng 鄧堯 | TEAM ROYAL BLUE | Agree | 146 | 146 | 56.5 | 8.8 | 56.5 | 0 | 0 | 0% | 接疋,油/髒/色污 | [6 empty] | 大貨品質在接受標準內 | [16 empty] | 色樣、品質樣業務提供 | 已簽核 | 請參考驗貨員意見。(Please refer QA's comments.) |  |  | 2026/03/20 | 2026/03/22 | 2026/04/16 |  |  |  |  | VIN-MK2
191933 | 2025/12/09 | Auto |  | DKS | Gloria Tseng 曾珮雅 | V2B | DAG16105_Q326,DAG16301_Q326,DAG25300_Q326,DAG25301_Q326,DAG25302_Q326,DAW25309_Q326,DSGG2602_Q326 | TMKF-25-11421,TMKF-25-11422,TMKF-25-11423,TMKF-25-11424,TMKF-25-11425,TMKF-25-11426 | AS |  |  | PARADISE | CHINA | VIN-MK2A MK2B | 2026/01/27 | 2026/01/27 | Polyester/Spandex 74/26% | Knit | Scuba | Dyed | P/D | Peach (2 side),UPF 50+,Wicking | 58 | 280 | 5186 | yds | Yao Deng 鄧堯 | UNIVERSITY NAVY | Reject | 2745 | 2745 | 286 | 8.4 | 113.6 | 0 | 172.4 | 0% | 接疋,斷紗(斷經/斷緯),破洞 |  |  |  |  | 布邊不良 |  | 單色結論為Fail,請打下並覆驗 |  | 簽核完成 |  |  | 1>缸差,头尾差较明,在接受范围内,其中ROSEWOOD 251216914A#-5号卷头尾色差明显不ok（寄样）,C级Reject. 2>部分匹瑕疵超疵有裁损,需补足. 3>依码重计算码长,TEAM RED 251208339#短码1.8%,TEAM ROYAL BLUE 251208338#短码0.85%,UNIVERSITY NAVY 251208342#短码3.93%,布厂需更改码长. 4>JET NAVY 251130664#抽验匹布面多条竖条稍明,在接受范围内,其中第5号卷距边26"竖条明显不ok（寄样）,C级Reject. 5>UNIVERSITY NAVY 251208342#布左边1.5"内,右边2"内磨毛痕明显布ok,251216917#布两边1.5"内磨毛痕明显布ok,C级Reject. 注：27-28号共两天报告. | 不出貨 | 距邊固定瑕疵,但不影響標準可裁 58", 如生產有裁損則請布廠補布. | [9 empty] | 色樣、品質樣業務提供 | 已簽核 | 請參考驗貨員意見。(Please refer QA's comments.) |  |  | 2026/03/20 | 2026/03/22 | 2026/04/16 |  | 同意出貨-固定瑕疵，可重排馬克補損使用 |  |  | VIN-MK2
190513 | 2025/12/09 | Auto |  | DKS | Gloria Tseng 曾珮雅 | V2B | DAW25309_Q326 | TMKF-25-11426 | AS |  |  | PARADISE | CHINA | VIN-MK2B | 2026/01/09 | 2026/01/02 | Polyester/Spandex 74/26% | Knit | Scuba | Dyed | P/D | Peach (2 side),UPF 50+,Wicking | 58 | 280 | 10384 | yds | Yao Deng 鄧堯 | ROSEWOOD | Reject | 4495.6 | 4495.6 | 476 | 4.6 | 239.7 | 0 | 236.3 | 0% | 接疋,擦傷/刮傷/勾紗,油/髒/色污 |  |  |  |  | 布邊不良 |  | 單色結論為Fail,請打下並覆驗 |  | 簽核完成 |  |  | 1>缸差稍明,在核可缸差范围内,可接受. 2>部分缸布两边1.5"内磨毛痕明显不ok（详见查布明细）,C级Reject. | 不出貨 | 布邊兩側1.5"內磨毛痕,但避裁後可裁仍達58" 不影響原本用量,布廠承諾若到廠後有損耗會安排補損. | [9 empty] | 色樣、品質樣業務提供 | 已簽核 | 請參考驗貨員意見。(Please refer QA's comments.) |  |  | 2026/01/23 | 2026/03/09 | 2026/05/28 |  | 同意出貨-瑕疵無法重修，補損出貨 |  |  | VIN-MK2
190514 | 2025/12/09 | Auto |  | DKS | Gloria Tseng 曾珮雅 | V2B | DAG25300_Q326,DAG25302_Q326 | TMKF-25-11428,TMKF-25-11429 | AS |  |  | PARADISE | CHINA | VIN-MK2A MK2B | 2026/01/02 | 2026/01/02 | Polyester/Spandex 74/26% | Knit | Scuba | PRT | Digital PRT | Peach (2 side),UPF 50+,Wicking | 58 | 280 | 5288 | yds | Yao Deng 鄧堯 | DOT COM MULTI | Agree | 5430 | 5430 | 602.2 | 4.2 | 602.2 | 0 | 0 | 0% | 接疋,斷紗(斷經/斷緯),油/髒/色污 | [6 empty] | 大貨品質在接受標準內 | [16 empty] | 色樣、品質樣業務提供 | 已簽核 | 請參考驗貨員意見。(Please refer QA's comments.) |  |  | 2026/01/23 | 2026/03/22 | 2026/05/04 |  |  |  |  | VIN-MK2
190580 | 2025/12/09 | Auto |  | UAM | Shine Lin 林韶瑩 | V1A | 6013517_FW26 | TMKF-25-11431 | AS |  |  | 綿春(VIN) | VIETNAM | IND-GLS2 | 2026/01/05 | 2026/01/05 | Polyester 100% | Knit | Mesh | Dyed | P/D | NA,NA | 60 | 52 | 2321 | yds | HoaNguyen | BLACK | Reject | 2321 | 2321 | 492 | 9.3 | 251 | 0 | 241 | 0% | 擦傷/刮傷/勾紗,橫檔/橫條,破洞,破洞修補痕 | [5 empty] | 匹長不足 | 單色結論為Fail,請打下並覆驗 |  | 簽核完成 |  |  | 顏色:BLACK/缸號:25Y-18640/以碼重換算碼長，短碼11.99%差異過大，整缸判C級，請供應商確認。 | BLACK LOT#25Y-18640 因布重換算問題導至驗貨標簽短碼，驗貨布重73.5G/Y~77.6G/Y (STD 75G/Y)有在標準內 | 布廠重新檢視每匹碼重 Lot#25Y-18640：2321yds，布廠補布FOC 228yds (9.8%) | [9 empty] | 色樣、品質樣廠商提供 | 已簽核 | 請參考驗貨員意見。(Please refer QA's comments.) |  |  | 2026/01/06 | 2026/04/01 | 2026/04/13 | 張兆渝 同意出貨 確實換算設定錯誤，實無超重問題，布廠同步FOC補布，同意出貨 | 同意出貨-客戶允收標準內 |  |  | IND-GLS
190523 | 2025/12/09 | Auto |  | UAM | Shine Lin 林韶瑩 | V1A | 6013517_FW26 | TMKF-25-11431 | AS |  |  | 綿春(VIN) | VIETNAM | IND-GLS2 | 2026/01/03 | 2026/01/03 | Polyester 100% | Knit | Mesh | Dyed | P/D | NA,NA | 60 | 52 | 1196 | yds | HoaNguyen | SUMMIT WHITE | Agree | 1443 | 1443 | 244 | 0.8 | 244 | 0 | 0 | 0% | 擦傷/刮傷/勾紗 | [6 empty] | 大貨品質在接受標準內 | [16 empty] | 色樣、品質樣廠商提供 | 已簽核 | 請參考驗貨員意見。(Please refer QA's comments.) |  |  | 2026/01/06 | 2026/04/01 | 2026/04/13 |  |  |  |  | IND-GLS
191459 | 2025/12/09 | Auto |  | DKS | Lu Lee 李璐 | V2B | DAM15105_Q326 | TMKF-25-11437 | NAS |  |  | 金旭 | CHINA | VIN-MK2A | 2026/01/21 | 2026/01/21 | Polyester/Spandex 85/15% | Knit | Jersey | Dyed | Top/D | NA,Wicking | 59 | 186 | 0 | yds | Yao Deng 鄧堯 | QUIET SHADE/PURE WHIT | Agree | 2981 | 2981 | 355.6 | 8.2 | 264.6 | 91 | 0 | 0% | 接疋,斷紗(斷經/斷緯),橫檔/橫條,油/髒/色污,破洞 | [6 empty] | 部分匹扣點為B級,但單色結論為Pass | [16 empty] | 色樣、品質樣廠商提供 | 已簽核 | 請參考驗貨員意見。(Please refer QA's comments.) |  |  | 2026/01/26 | 2026/03/02 | 2026/04/16 |  |  |  |  | VIN-MK2
191542 | 2025/12/09 | Auto |  | DKS | Lu Lee 李璐 | V2B | DAM15105_Q326 | TMKF-25-11440 | NAS |  |  | 享和 | TAIWAN | VIN-MK2A | 2026/01/22 | 2026/01/21 | Polyester/Spandex 84/16% | Knit | Jersey | Dyed | P/D | NA,Wicking | 58 | 186 | 6579 | yds | Allen Wu 吳育騰 | PURE BLACK | Agree | 6931 | 6931 | 938 | 3.3 | 938 | 0 | 0 | 0% | 接疋,擦傷/刮傷/勾紗,斷紗(斷經/斷緯),橫檔/橫條,油/髒/色污 | [6 empty] | 大貨品質在接受標準內 | [16 empty] | 無色樣，品質樣業務提供 | 已簽核 | 單色結論為Pass。(The conclusion is Pass.) |  |  | 2026/01/26 | 2026/03/02 | 2026/04/16 |  |  |  |  | VIN-MK2
191626 | 2025/12/09 | Auto |  | DKS | Lu Lee 李璐 | V2B | DAM15105_Q326 | TMKF-25-11442 | NAS |  |  | 井澤 | CHINA | VIN-MK2A | 2026/01/24 | 2026/01/24 | Polyester/Spandex 89/11% | Woven | Plain Weave | PRT + Dyed | Pigment PRT,P/D | NA,UPF 50+,Wicking | 54 | 125 | 528 | yds | Yong Wang 王勇 | PERFECT CAMO OLIVE | Agree | 511 | 511 | 63 | 0 | 63 | 0 | 0 | 0% | [7 empty] | 大貨品質在接受標準內 | [16 empty] | 色樣、品質樣廠商提供 | 已簽核 | 請參考驗貨員意見。(Please refer QA's comments.) |  |  | 2026/01/26 | 2026/03/02 | 2026/04/16 |  |  |  |  | VIN-MK2
190749 | 2025/12/09 | Auto |  | DKS | Lu Lee 李璐 | V2B | DAM15105_Q326 | TMKF-25-11447 | NAS |  |  | 井澤 | CHINA | VIN-MK2A | 2026/01/08 | 2026/01/08 | Polyester/Spandex 89/11% | Woven | Plain Weave | Dyed | P/D | NA,UPF 50+,Wicking | 54 | 125 | 5038 | yds | Yong Wang 王勇 | PURE WHITE | Agree | 5786 | 5786 | 640 | 7.7 | 528 | 112 | 0 | 0% | 接疋,油/髒/色污 |  |  |  |  | 布邊不良 |  | 部分匹扣點為B級,但單色結論為Pass | [16 empty] | 色樣、品質樣廠商提供 | 已簽核 | 請參考驗貨員意見。(Please refer QA's comments.) |  |  | 2026/01/26 | 2026/03/02 | 2026/04/16 |  |  |  |  | VIN-MK2
191519 | 2025/12/09 | Auto |  | DKS | Lu Lee 李璐 | V2B | DAM15105_Q326 | TMKF-25-11447 | NAS |  |  | 井澤 | CHINA | VIN-MK2A | 2026/01/20 | 2026/01/20 | Polyester/Spandex 89/11% | Woven | Plain Weave | Dyed | P/D | NA,UPF 50+,Wicking | 54 | 125 | 5038 | yds | Yong Wang 王勇 | PURE WHITE | Reject | 1917 | 1917 | 235 | 3 | 0 | 0 | 235 | 0% | 油/髒/色污 |  |  |  | 缸差過大 |  |  | 單色結論為Fail,請打下並覆驗 |  | 簽核完成 |  |  | 1·抽驗匹瑕疵扣分在接受標準內。 2·按实际克重，门幅换算码长，PURE WHITE 12031缸短码2·2%，请补足码长。 3·PURE WHITE 12031缸颜色太白不OK判C级，布厂已寄样给业务，待确认。 | [11 empty] | 色樣、品質樣廠商提供 | 已簽核 | 請參考驗貨員意見。(Please refer QA's comments.) |  |  | 2026/01/26 | 2026/03/02 | 2026/04/16 |  | 覆驗完成 |  |  | VIN-MK2
191164 | 2025/12/09 | Auto |  | DKS | Lu Lee 李璐 | V2B | DAM15105_Q326 | TMKF-25-11447 | NAS |  |  | 井澤 | CHINA | VIN-MK2A | 2026/01/15 | 2026/01/15 | Polyester/Spandex 89/11% | Woven | Plain Weave | Dyed | P/D | NA,UPF 50+,Wicking | 54 | 125 | 2453 | yds | Yong Wang 王勇 | SHARKSKIN | Agree | 2025 | 2025 | 198 | 1 | 198 | 0 | 0 | 0% | 油/髒/色污 | [6 empty] | 大貨品質在接受標準內 | [16 empty] | 色樣、品質樣廠商提供 | 已簽核 | 請參考驗貨員意見。(Please refer QA's comments.) |  |  | 2026/01/26 | 2026/03/02 | 2026/04/16 |  |  |  |  | VIN-MK2
191518 | 2025/12/09 | Auto |  | DKS | Lu Lee 李璐 | V2B | DAM15105_Q326 | TMKF-25-11447 | NAS |  |  | 井澤 | CHINA | VIN-MK2A | 2026/01/20 | 2026/01/20 | Polyester/Spandex 89/11% | Woven | Plain Weave | Dyed | P/D | NA,UPF 50+,Wicking | 54 | 125 | 2353 | yds | Yong Wang 王勇 | UNIVERSITY NAVY | Agree | 2615 | 2615 | 340 | 0.6 | 340 | 0 | 0 | 0% | 擦傷/刮傷/勾紗 | [6 empty] | 大貨品質在接受標準內 | [16 empty] | 色樣、品質樣廠商提供 | 已簽核 | 請參考驗貨員意見。(Please refer QA's comments.) |  |  | 2026/01/26 | 2026/03/02 | 2026/04/16 |  |  |  |  | VIN-MK2
191543 | 2025/12/09 | Auto |  | DKS | Sherry Hsu 許亞渲 | V2B | DAG24104_Q326 | TMKF-25-11449 | NAS |  |  | 享和 | TAIWAN | VIN-LR1 | 2026/01/22 | 2026/01/21 | Polyester/Spandex 84/16% | Knit | Jersey | Dyed | P/D | NA,Wicking | 58 | 186 | 646 | yds | Allen Wu 吳育騰 | PURE BLACK | Agree | 392 | 392 | 132 | 6.1 | 132 | 0 | 0 | 0% | 橫檔/橫條 | [6 empty] | 大貨品質在接受標準內 | [16 empty] | 無色樣，品質樣業務提供 | 已簽核 | 單色結論為Pass。(The conclusion is Pass.) |  |  | 2026/03/13 | 2026/04/13 | 2026/05/28 |  |  |  |  | VIN-LR1
191165 | 2025/12/09 | Auto |  | DKS | Sherry Hsu 許亞渲 | V2B | DAM15202_Q326 | TMKF-25-11451 | NAS |  |  | 井澤 | CHINA | VIN-MK2A | 2026/01/15 | 2026/01/15 | Polyester/Spandex 91/9% | Woven | Plain Weave | Dyed | P/D | NA,UPF 50+,Wicking | 53 | 94 | 6041 | yds | Yong Wang 王勇 | SHARKSKIN | Agree | 5746 | 5746 | 633 | 3 | 633 | 0 | 0 | 0% | 斷紗(斷經/斷緯),橫檔/橫條,油/髒/色污 | [6 empty] | 大貨品質在接受標準內 | [16 empty] | 色樣、品質樣廠商提供 | 已簽核 | 請參考驗貨員意見。(Please refer QA's comments.) |  |  | 2026/01/26 | 2026/03/16 | 2026/05/04 |  |  |  |  | VIN-MK2
191330 | 2025/12/09 | Auto |  | DKS | Sherry Hsu 許亞渲 | V2B | DAM15202_Q326 | TMKF-25-11451 | NAS |  |  | 井澤 | CHINA | VIN-MK2A | 2026/01/19 | 2026/01/19 | Polyester/Spandex 91/9% | Woven | Plain Weave | Dyed | P/D | NA,UPF 50+,Wicking | 53 | 94 | 6041 | yds | Yong Wang 王勇 | SHARKSKIN | Agree | 3988 | 3988 | 461 | 4.6 | 461 | 0 | 0 | 0% | 擦傷/刮傷/勾紗,斷紗(斷經/斷緯),油/髒/色污 | [6 empty] | 大貨品質在接受標準內 | [16 empty] | 色樣、品質樣廠商提供 | 已簽核 | 請參考驗貨員意見。(Please refer QA's comments.) |  |  | 2026/01/26 | 2026/03/16 | 2026/05/04 |  |  |  |  | VIN-MK2
191366 | 2025/12/09 | Auto |  | DKS | Sherry Hsu 許亞渲 | V2B | DAM15202_Q326 | TMKF-25-11451 | NAS |  |  | 井澤 | CHINA | VIN-MK2A | 2026/01/20 | 2026/01/20 | Polyester/Spandex 91/9% | Woven | Plain Weave | Dyed | P/D | NA,UPF 50+,Wicking | 53 | 94 | 6041 | yds | Yong Wang 王勇 | SHARKSKIN | Agree | 5158 | 5158 | 546 | 9.9 | 385 | 161 | 0 | 0% | 接疋,擦傷/刮傷/勾紗,橫檔/橫條,油/髒/色污 | [6 empty] | 部分匹扣點為B級,但單色結論為Pass | [16 empty] | 色樣、品質樣廠商提供 | 已簽核 | 請參考驗貨員意見。(Please refer QA's comments.) |  |  | 2026/01/26 | 2026/03/16 | 2026/05/04 |  |  |  |  | VIN-MK2
191924 | 2025/12/09 | Auto |  | DKS | Lu Lee 李璐 | V2B | DAM35_Q326 | TMKF-25-11455 | NAS |  |  | 穎帛 | CHINA | VIN-MK2A | 2026/01/27 | 2026/01/28 | Nylon 100% | Woven | Rip Stop | Dyed | Single dyed | NA,NA | 54 | 40 | 4095 | yds | Ajun He 何緒君 | PURE BLACK | Agree | 4218 | 4218 | 737 | 3.9 | 737 | 0 | 0 | 0% | 擦傷/刮傷/勾紗,斷紗(斷經/斷緯),橫檔/橫條 | [6 empty] | 大貨品質在接受標準內 | [16 empty] | 色樣、品質樣廠商提供 | 已簽核 | 請參考驗貨員意見。(Please refer QA's comments.) |  |  | 2026/02/09 | 2026/03/16 | 2026/05/04 |  |  |  |  | VIN-MK2
191925 | 2025/12/09 | Auto |  | DKS | Lu Lee 李璐 | V2B | DAM35_Q326 | TMKF-25-11455 | NAS |  |  | 穎帛 | CHINA | VIN-MK2A | 2026/01/27 | 2026/01/28 | Nylon 100% | Woven | Rip Stop | Dyed | Single dyed | NA,NA | 54 | 40 | 2763 | yds | Ajun He 何緒君 | SHARKSKIN | Agree | 2827 | 2827 | 700 | 4 | 700 | 0 | 0 | 0% | 擦傷/刮傷/勾紗,油/髒/色污 | [6 empty] | 大貨品質在接受標準內 | [16 empty] | 色樣、品質樣廠商提供 | 已簽核 | 請參考驗貨員意見。(Please refer QA's comments.) |  |  | 2026/02/09 | 2026/03/16 | 2026/05/04 |  |  |  |  | VIN-MK2
192019 | 2025/12/09 | Auto |  | DKS | Lu Lee 李璐 | V2B | DAM35_Q326 | TMKF-25-11456 | NAS |  |  | 享和 | TAIWAN | VIN-MK2A | 2026/01/13 | 2026/01/29 | Polyester/Spandex 84/16% | Knit | Jersey | Dyed | P/D | NA,Wicking | 58 | 186 | 2002 | yds | Allen Wu 吳育騰 | MUTED OLIVE | Agree | 2455 | 2455 | 143 | 0 | 143 | 0 | 0 | 0% | [7 empty] | 大貨品質在接受標準內 | [16 empty] | 無色樣，品質樣業務提供 | 已簽核 | 單色結論為Pass。(The conclusion is Pass.) |  |  | 2026/02/09 | 2026/03/16 | 2026/05/04 |  |  |  |  | VIN-MK2
191043 | 2025/12/09 | Auto |  | DKS | Lu Lee 李璐 | V2B | DAM35_Q326 | TMKF-25-11456 | NAS |  |  | 享和 | TAIWAN | VIN-MK2A | 2026/01/13 | 2026/01/13 | Polyester/Spandex 84/16% | Knit | Jersey | Dyed | P/D | NA,Wicking | 58 | 186 | 2972 | yds | Allen Wu 吳育騰 | PURE BLACK | Agree | 2459 | 2459 | 432 | 1.2 | 432 | 0 | 0 | 0% | 擦傷/刮傷/勾紗,油/髒/色污 | [6 empty] | 大貨品質在接受標準內 | [16 empty] | 無色樣，品質樣業務提供 | 已簽核 | 單色結論為Pass。(The conclusion is Pass.) |  |  | 2026/02/09 | 2026/03/16 | 2026/05/04 |  |  |  |  | VIN-MK2
192021 | 2025/12/09 | Auto |  | DKS | Lu Lee 李璐 | V2B | DAM35_Q326 | TMKF-25-11456 | NAS |  |  | 享和 | TAIWAN | VIN-MK2A | 2026/01/13 | 2026/01/29 | Polyester/Spandex 84/16% | Knit | Jersey | Dyed | P/D | NA,Wicking | 58 | 186 | 2006 | yds | Allen Wu 吳育騰 | SHARKSKIN | Agree | 1114 | 1114 | 133 | 0 | 133 | 0 | 0 | 0% | [7 empty] | 大貨品質在接受標準內 | [16 empty] | 無色樣，品質樣業務提供 | 已簽核 | 單色結論為Pass。(The conclusion is Pass.) |  |  | 2026/02/09 | 2026/03/16 | 2026/05/04 |  |  |  |  | VIN-MK2
191042 | 2025/12/09 | Auto |  | DKS | Lu Lee 李璐 | V2B | DAM35_Q326 | TMKF-25-11456 | NAS |  |  | 享和 | TAIWAN | VIN-MK2A | 2026/01/13 | 2026/01/13 | Polyester/Spandex 84/16% | Knit | Jersey | Dyed | P/D | NA,Wicking | 58 | 186 | 4023 | yds | Allen Wu 吳育騰 | UNIVERSITY NAVY | Agree | 4995 | 4995 | 865 | 2.4 | 865 | 0 | 0 | 0% | 接疋,橫檔/橫條,油/髒/色污 | [6 empty] | 大貨品質在接受標準內 | [16 empty] | 無色樣，品質樣業務提供 | 已簽核 | 單色結論為Pass。(The conclusion is Pass.) |  |  | 2026/02/09 | 2026/03/16 | 2026/05/04 |  |  |  |  | VIN-MK2
190739 | 2025/12/09 | Auto |  | DKS | Sherry Hsu 許亞渲 | V2B | DAM15206_Q326 | TMKF-25-11458 | NAS |  |  | 井澤 | CHINA | VIN-MK2A | 2026/01/08 | 2026/01/08 | Polyester/Spandex 91/9% | Woven | Plain Weave | Dyed | P/D | NA,UPF 50+,Wicking | 54 | 94 | 180 | yds | Yong Wang 王勇 | FUEGO PINK | Agree | 543 | 543 | 270 | 3.7 | 270 | 0 | 0 | 0% | 油/髒/色污 | [6 empty] | 大貨品質在接受標準內 | [16 empty] | 色樣、品質樣廠商提供 | 已簽核 | 請參考驗貨員意見。(Please refer QA's comments.) |  |  | 2026/01/26 | 2026/03/16 | 2026/05/04 |  |  |  |  | VIN-MK2
190575 | 2025/12/09 | Auto |  | UAM | Shine Lin 林韶瑩 | V1A | 1390434_FW26 | TMKF-25-11463 | AS |  |  | 綿春(VIN) | VIETNAM | IND-GLS3 | 2026/01/03 | 2026/01/05 | Polyester 100% | Knit | Mesh | Dyed | P/D | NA,NA | 60 | 52 | 853 | yds | HoaNguyen | KHAKI BASE | Agree | 3702 | 3702 | 482 | 6.8 | 482 | 0 | 0 | 0% | 擦傷/刮傷/勾紗,橫檔/橫條,油/髒/色污,破洞,破洞修補痕 | [6 empty] | 大貨品質在接受標準內 | [16 empty] | 色樣、品質樣廠商提供 | 已簽核 | 請參考驗貨員意見。(Please refer QA's comments.) |  |  | 2026/01/06 | 2026/03/03 | 2026/03/10 |  |  |  |  | IND-GLS
191490 | 2025/12/09 | Auto |  | TGT | Chris Truong 張志堅 | V5A | WRGPL6_C326 | TMKF-25-11468 | AS |  |  | HUGE BAMBOO | VIETNAM | VIN-MK2A | 2026/01/20 | 2026/01/20 | Recycled Polyester 100% | Knit | Mesh | Dyed | Pigment Dye | NA,Adaptive | 59 | 75 | 15179 | yds | NgocBich | BLACK ONXY | Discuss | 2979 | 2979 | 379 | 11.1 | 0 | 379 | 0 | 0.3% | 擦傷/刮傷/勾紗,油/髒/色污 | [6 empty] | 單色扣點為B級,結論為Discuss | [16 empty] | 色樣、品質樣廠商提供 | 已簽核 | 請參考驗貨員意見。(Please refer QA's comments.) |  |  |  | 2026/10/02 | 2026/11/04 |  |  |  |  | VIN-MK2
191491 | 2025/12/09 | Auto |  | TGT | Chris Truong 張志堅 | V5A | WRGPL6_C326 | TMKF-25-11468 | AS |  |  | HUGE BAMBOO | VIETNAM | VIN-MK2A | 2026/01/20 | 2026/01/20 | Recycled Polyester 100% | Knit | Mesh | Dyed | Pigment Dye | NA,Adaptive | 59 | 75 | 908 | yds | NgocBich | DESERT HAZE | Agree | 908 | 908 | 183 | 3.3 | 183 | 0 | 0 | 0% | 擦傷/刮傷/勾紗 |  |  |  |  | 布邊不良 |  | 大貨品質在接受標準內 | [16 empty] | 色樣、品質樣廠商提供 | 已簽核 | 請參考驗貨員意見。(Please refer QA's comments.) |  |  |  | 2026/10/02 | 2026/11/04 |  |  |  |  | VIN-MK2
191100 | 2025/12/09 | Auto |  | TGT | Chris Truong 張志堅 | V5A | WRGPL6_C326 | TMKF-25-11468 | AS |  |  | HUGE BAMBOO | VIETNAM | VIN-MK2A | 2026/01/14 | 2026/01/14 | Recycled Polyester 100% | Knit | Mesh | Dyed | Pigment Dye | NA,Adaptive | 59 | 75 | 6342 | yds | NgocBich | FUTURE BLUE | Agree | 2854 | 2854 | 367 | 3.3 | 367 | 0 | 0 | 0% | 接疋,擦傷/刮傷/勾紗 | [6 empty] | 大貨品質在接受標準內 | [16 empty] | 色樣、品質樣廠商提供 | 已簽核 | 請參考驗貨員意見。(Please refer QA's comments.) |  |  | 2026/01/17 | 2026/10/02 | 2026/11/04 |  |  |  |  | VIN-MK2
191487 | 2025/12/09 | Auto |  | TGT | Chris Truong 張志堅 | V5A | WRGPL6_C326 | TMKF-25-11468 | AS |  |  | HUGE BAMBOO | VIETNAM | VIN-MK2A | 2026/01/20 | 2026/01/20 | Recycled Polyester 100% | Knit | Mesh | Dyed | Pigment Dye | NA,Adaptive | 59 | 75 | 6342 | yds | NgocBich | FUTURE BLUE | Agree | 2854 | 2854 | 366 | 2.7 | 366 | 0 | 0 | 0% | 擦傷/刮傷/勾紗,斷紗(斷經/斷緯),油/髒/色污 | [6 empty] | 大貨品質在接受標準內 | [16 empty] | 色樣、品質樣廠商提供 | 已簽核 | 請參考驗貨員意見。(Please refer QA's comments.) |  |  |  | 2026/10/02 | 2026/11/04 |  |  |  |  | VIN-MK2
191489 | 2025/12/09 | Auto |  | TGT | Chris Truong 張志堅 | V5A | WRGPL6_C326 | TMKF-25-11468 | AS |  |  | HUGE BAMBOO | VIETNAM | VIN-MK2A | 2026/01/20 | 2026/01/20 | Recycled Polyester 100% | Knit | Mesh | Dyed | Pigment Dye | NA,Adaptive | 59 | 75 | 8879 | yds | NgocBich | STARLESS NIGHT BLUE | Agree | 913 | 913 | 197 | 1 | 197 | 0 | 0 | 0% | 擦傷/刮傷/勾紗 | [6 empty] | 大貨品質在接受標準內 | [16 empty] | 色樣、品質樣廠商提供 | 已簽核 | 請參考驗貨員意見。(Please refer QA's comments.) |  |  |  | 2026/10/02 | 2026/11/04 |  |  |  |  | VIN-MK2
191488 | 2025/12/09 | Auto |  | TGT | Chris Truong 張志堅 | V5A | WRGPL6_C326 | TMKF-25-11468 | AS |  |  | HUGE BAMBOO | VIETNAM | VIN-MK2A | 2026/01/20 | 2026/01/20 | Recycled Polyester 100% | Knit | Mesh | Dyed | Pigment Dye | NA,Adaptive | 59 | 75 | 3371 | yds | NgocBich | UNBREAKABLE BERRY | Agree | 2653 | 2653 | 391 | 1 | 391 | 0 | 0 | 0% | 接疋 | [6 empty] | 大貨品質在接受標準內 | [16 empty] | 色樣、品質樣廠商提供 | 已簽核 | 請參考驗貨員意見。(Please refer QA's comments.) |  |  |  | 2026/10/02 | 2026/11/04 |  |  |  |  | VIN-MK2
190641 | 2025/12/09 | Auto |  | DKS | Lu Lee 李璐 | V2B | DAM55_Q326 | TMKF-25-11471 | AS |  |  | ARCH TEXTILES | CHINA | VIN-LR2 LR3 | 2026/01/06 | 2026/01/06 | Nylon/Spandex 77/23% | Knit | Tricot | Dyed | P/D | NA,Wicking | 59 | 180 | 12691 | yds | Nianhua Li 李年華 | MUTED OLIVE | Agree | 2140 | 2140 | 291 | 7.6 | 193 | 98 | 0 | 0% | 接疋,斷紗(斷經/斷緯),油/髒/色污 | [6 empty] | 部分匹扣點為B級,但單色結論為Pass | [16 empty] | 色樣、品質樣廠商提供 | 已簽核 | 請參考驗貨員意見。(Please refer QA's comments.) |  |  | 2026/02/09 | 2026/03/16 | 2026/05/04 |  |  |  |  | VIN-LR2
190642 | 2025/12/09 | Auto |  | DKS | Lu Lee 李璐 | V2B | DAM55_Q326 | TMKF-25-11471 | AS |  |  | ARCH TEXTILES | CHINA | VIN-LR2 LR3 | 2026/01/06 | 2026/01/06 | Nylon/Spandex 77/23% | Knit | Tricot | Dyed | P/D | NA,Wicking | 59 | 180 | 20153 | yds | Nianhua Li 李年華 | PURE BLACK | Reject | 14123 | 14123 | 1636 | 8.5 | 966 | 98 | 572 | 0% | 接疋,擦傷/刮傷/勾紗,橫檔/橫條,油/髒/色污,破洞,針痕/直條 |  |  |  |  | 布邊不良 |  | 單色結論為Fail,請打下並覆驗 |  | 簽核完成 |  |  | 此次覆驗新生產大貨 ，結果如下: 1. PURE BLACK：部分大货直条较明显，C级REJECT。（详见验布资料，寄样） 2. 以碼重估算碼長，部分缸短碼 0.65%~1.1%，請布厂更改碼長。（详见验布资料） | 橫擋在中間的打下不出貨 | [10 empty] | 色樣、品質樣廠商提供 | 已簽核 | 請參考驗貨員意見。(Please refer QA's comments.) |  |  | 2026/02/09 | 2026/03/16 | 2026/05/04 |  | 覆驗完成 |  |  | VIN-LR2
191236 | 2025/12/09 | Auto |  | DKS | Lu Lee 李璐 | V2B | DAM55_Q326,DAY67_Q326 | TMKF-25-11470,TMKF-25-11471 | AS |  |  | ARCH TEXTILES | CHINA | VIN-LR2 LR3 MK3B | 2026/01/16 | 2026/01/16 | Nylon/Spandex 77/23% | Knit | Tricot | Dyed | P/D | NA,Wicking | 59 | 180 | 2221 | yds | Jiangao Zhang 張建高 | KHAKI | Agree | 2440 | 2440 | 275 | 5.8 | 275 | 0 | 0 | 0% | 接疋,破洞 | [6 empty] | 大貨品質在接受標準內 | [16 empty] | 色樣、品質樣廠商提供 | 已簽核 | 請參考驗貨員意見。(Please refer QA's comments.) |  |  | 2026/02/09 | 2026/03/16 | 2026/05/04 |  |  |  |  | VIN-LR2
191232 | 2025/12/09 | Auto |  | DKS | Lu Lee 李璐 | V2B | DAM55_Q326,DAY67_Q326 | TMKF-25-11470,TMKF-25-11471 | AS |  |  | ARCH TEXTILES | CHINA | VIN-LR2 LR3 MK3B | 2026/01/16 | 2026/01/16 | Nylon/Spandex 77/23% | Knit | Tricot | Dyed | P/D | NA,Wicking | 59 | 180 | 12691 | yds | Jiangao Zhang 張建高 | MUTED OLIVE | Discuss | 11320 | 11320 | 1149 | 13.1 | 439 | 710 | 0 | 0.9% | 接疋,斷紗(斷經/斷緯),橫檔/橫條,油/髒/色污,破洞,針痕/直條 | [6 empty] | 部分匹為C級打下,但單色結論為Discuss | [16 empty] | 色樣、品質樣廠商提供 | 已簽核 | 請參考驗貨員意見。(Please refer QA's comments.) |  |  | 2026/02/09 | 2026/03/16 | 2026/05/04 |  |  |  |  | VIN-LR2
191233 | 2025/12/09 | Auto |  | DKS | Lu Lee 李璐 | V2B | DAM55_Q326,DAY67_Q326 | TMKF-25-11470,TMKF-25-11471 | AS |  |  | ARCH TEXTILES | CHINA | VIN-LR2 LR3 MK3B | 2026/01/16 | 2026/01/16 | Nylon/Spandex 77/23% | Knit | Tricot | Dyed | P/D | NA,Wicking | 59 | 180 | 22374 | yds | Jiangao Zhang 張建高 | PURE BLACK | Reject | 9185 | 9185 | 873 | 16.5 | 253 | 448 | 172 | 2% | 接疋,橫檔/橫條,油/髒/色污,破洞,針痕/直條 | [6 empty] | 部分匹為C級打下,但單色結論為Discuss | [16 empty] | 色樣、品質樣廠商提供 | 已簽核 | 請參考驗貨員意見。(Please refer QA's comments.) |  |  | 2026/02/09 | 2026/03/16 | 2026/05/04 |  |  |  |  | VIN-LR2
191235 | 2025/12/09 | Auto |  | DKS | Lu Lee 李璐 | V2B | DAM55_Q326,DAY67_Q326 | TMKF-25-11470,TMKF-25-11471 | AS |  |  | ARCH TEXTILES | CHINA | VIN-LR2 LR3 MK3B | 2026/01/16 | 2026/01/16 | Nylon/Spandex 77/23% | Knit | Tricot | Dyed | P/D | NA,Wicking | 59 | 180 | 1852 | yds | Jiangao Zhang 張建高 | QUIET SHADE | Agree | 2109 | 2109 | 306 | 6.5 | 306 | 0 | 0 | 0% | 接疋,橫檔/橫條 |  |  |  |  | 布邊不良 |  | 大貨品質在接受標準內 | [16 empty] | 色樣、品質樣廠商提供 | 已簽核 | 請參考驗貨員意見。(Please refer QA's comments.) |  |  | 2026/02/09 | 2026/03/16 | 2026/05/04 |  |  |  |  | VIN-LR2
191237 | 2025/12/09 | Auto |  | DKS | Lu Lee 李璐 | V2B | DAM55_Q326,DAY67_Q326 | TMKF-25-11470,TMKF-25-11471 | AS |  |  | ARCH TEXTILES | CHINA | VIN-LR2 LR3 MK3B | 2026/01/16 | 2026/01/16 | Nylon/Spandex 77/23% | Knit | Tricot | Dyed | P/D | NA,Wicking | 59 | 180 | 1456 | yds | Jiangao Zhang 張建高 | SHARKSKIN | Agree | 1828 | 1828 | 208 | 8.2 | 208 | 0 | 0 | 0% | 接疋,染折/折痕,油/髒/色污,破洞 | [6 empty] | 大貨品質在接受標準內 | [16 empty] | 色樣、品質樣廠商提供 | 已簽核 | 請參考驗貨員意見。(Please refer QA's comments.) |  |  | 2026/02/09 | 2026/03/16 | 2026/05/04 |  |  |  |  | VIN-LR2
191234 | 2025/12/09 | Auto |  | DKS | Lu Lee 李璐 | V2B | DAM55_Q326,DAY67_Q326 | TMKF-25-11470,TMKF-25-11471 | AS |  |  | ARCH TEXTILES | CHINA | VIN-LR2 LR3 MK3B | 2026/01/16 | 2026/01/16 | Nylon/Spandex 77/23% | Knit | Tricot | Dyed | P/D | NA,Wicking | 59 | 180 | 1852 | yds | Jiangao Zhang 張建高 | UNIVERSITY NAVY | Discuss | 1978 | 1978 | 278 | 16.2 | 0 | 278 | 0 | 1.9% | 接疋,油/髒/色污,破洞,針痕/直條 | [6 empty] | 單色扣點為B級,結論為Discuss | [16 empty] | 色樣、品質樣廠商提供 | 已簽核 | 請參考驗貨員意見。(Please refer QA's comments.) |  |  | 2026/02/09 | 2026/03/16 | 2026/05/04 |  |  |  |  | VIN-LR2
191468 | 2025/12/23 | Auto |  | UAM | Shine Lin 林韶瑩 | V1A | 6013564 | TMKF-25-11480 | AS |  |  | HUA FENG | CHINA | IND-GLS3 | 2026/01/23 | 2026/01/21 | Polyester/Spandex 87/13% | Woven | Plain Weave | Dyed | P/D | NA,DWR | 50 | 159 | 2297 | yds | Nianhua Li 李年華 | CAMPUS IVY | Agree | 1273 | 1273 | 249 | 5.6 | 249 | 0 | 0 | 0% | 接疋,橫檔/橫條,油/髒/色污 | [6 empty] | 大貨品質在接受標準內 | [16 empty] | 色樣、品質樣廠商提供 | 已簽核 | 請參考驗貨員意見。(Please refer QA's comments.) |  |  |  | 2026/02/11 | 2026/03/11 |  |  |  |  | IND-GLS
191467 | 2025/12/23 | Auto |  | UAM | Shine Lin 林韶瑩 | V1A | 6013564 | TMKF-25-11480 | AS |  |  | HUA FENG | CHINA | IND-GLS3 | 2026/01/23 | 2026/01/21 | Polyester/Spandex 87/13% | Woven | Plain Weave | Dyed | P/D | NA,DWR | 50 | 159 | 3300 | yds | Nianhua Li 李年華 | PEPPERCORN | Agree | 605 | 605 | 234 | 3.4 | 234 | 0 | 0 | 0% | 接疋 | [6 empty] | 大貨品質在接受標準內 | [16 empty] | 色樣、品質樣廠商提供 | 已簽核 | 請參考驗貨員意見。(Please refer QA's comments.) |  |  |  | 2026/02/11 | 2026/03/11 |  |  |  |  | IND-GLS
191469 | 2025/12/23 | Auto |  | UAM | Shine Lin 林韶瑩 | V1A | 6013564 | TMKF-25-11480 | AS |  |  | HUA FENG | CHINA | IND-GLS3 | 2026/01/23 | 2026/01/21 | Polyester/Spandex 87/13% | Woven | Plain Weave | Dyed | P/D | NA,DWR | 50 | 159 | 2358 | yds | Nianhua Li 李年華 | PURPLE ECHO | Agree | 1982 | 1982 | 350 | 4.6 | 350 | 0 | 0 | 0% | 接疋,橫檔/橫條 | [6 empty] | 大貨品質在接受標準內 | [16 empty] | 色樣、品質樣廠商提供 | 已簽核 | 請參考驗貨員意見。(Please refer QA's comments.) |  |  |  | 2026/02/11 | 2026/03/11 |  |  |  |  | IND-GLS
191116 | 2025/12/23 | Auto |  | UAM | Shine Lin 林韶瑩 | V1A | 6.0136e+20 | TMKF-25-11331,TMKF-25-11480,TMKF-25-11533 | AS |  |  | HUA FENG | CHINA | IND-GLR1 GLS3 | 2026/01/14 | 2026/01/14 | Polyester/Spandex 87/13% | Woven | Plain Weave | Dyed | P/D | NA,DWR | 50 | 159 | 2297 | yds | Jiangao Zhang 張建高 | CAMPUS IVY | Agree | 1939 | 1939 | 281 | 8.5 | 281 | 0 | 0 | 0% | 接疋,擦傷/刮傷/勾紗,斷紗(斷經/斷緯),油/髒/色污 | [6 empty] | 大貨品質在接受標準內 | [16 empty] | 色樣、品質樣廠商提供 | 已簽核 | 請參考驗貨員意見。(Please refer QA's comments.) |  |  | 2026/01/16 | 2026/01/24 | 2026/03/10 |  |  |  |  | IND-GLR1
191118 | 2025/12/23 | Auto |  | UAM | Shine Lin 林韶瑩 | V1A | 6.0136e+20 | TMKF-25-11331,TMKF-25-11480,TMKF-25-11533 | AS |  |  | HUA FENG | CHINA | IND-GLR1 GLS3 | 2026/01/14 | 2026/01/14 | Polyester/Spandex 87/13% | Woven | Plain Weave | Dyed | P/D | NA,DWR | 50 | 159 | 37398 | yds | Jiangao Zhang 張建高 | CASTLEROCK | Discuss | 2521 | 2521 | 347 | 5.5 | 244 | 103 | 0 | 0% | 接疋,斷紗(斷經/斷緯),染折/折痕,橫檔/橫條,油/髒/色污 | [6 empty] | 單色扣點為B級,結論為Discuss | [16 empty] | 色樣、品質樣廠商提供 | 已簽核 | 請參考驗貨員意見。(Please refer QA's comments.) |  |  | 2026/01/16 | 2026/01/24 | 2026/03/10 |  |  |  |  | IND-GLR1
191117 | 2025/12/23 | Auto |  | UAM | Shine Lin 林韶瑩 | V1A | 6.0136e+20 | TMKF-25-11331,TMKF-25-11480,TMKF-25-11533 | AS |  |  | HUA FENG | CHINA | IND-GLR1 GLS3 | 2026/01/14 | 2026/01/14 | Polyester/Spandex 87/13% | Woven | Plain Weave | Dyed | P/D | NA,DWR | 50 | 159 | 12698 | yds | Jiangao Zhang 張建高 | MIDNIGHT NAVY | Discuss | 3057 | 3057 | 516 | 7.9 | 348 | 168 | 0 | 0% | 接疋,斷紗(斷經/斷緯),橫檔/橫條,油/髒/色污,針痕/直條 | [6 empty] | 單色扣點為B級,結論為Discuss | [16 empty] | 色樣、品質樣廠商提供 | 已簽核 | 請參考驗貨員意見。(Please refer QA's comments.) |  |  | 2026/01/16 | 2026/01/24 | 2026/03/10 |  |  |  |  | IND-GLR1
191119 | 2025/12/23 | Auto |  | UAM | Shine Lin 林韶瑩 | V1A | 6.0136e+20 | TMKF-25-11331,TMKF-25-11480,TMKF-25-11533 | AS |  |  | HUA FENG | CHINA | IND-GLR1 GLS3 | 2026/01/14 | 2026/01/14 | Polyester/Spandex 87/13% | Woven | Plain Weave | Dyed | P/D | NA,DWR | 50 | 159 | 1543 | yds | Jiangao Zhang 張建高 | MOD GRAY | Discuss | 1543 | 1543 | 264 | 11 | 126 | 138 | 0 | 0.3% | 接疋,斷紗(斷經/斷緯),油/髒/色污 | [6 empty] | 單色扣點為B級,結論為Discuss | [16 empty] | 色樣、品質樣廠商提供 | 已簽核 | 請參考驗貨員意見。(Please refer QA's comments.) |  |  | 2026/01/16 | 2026/01/24 | 2026/03/10 |  |  |  |  | IND-GLR1
191114 | 2025/12/23 | Auto |  | UAM | Shine Lin 林韶瑩 | V1A | 6.0136e+20 | TMKF-25-11331,TMKF-25-11480,TMKF-25-11533 | AS |  |  | HUA FENG | CHINA | IND-GLR1 GLS3 | 2026/01/14 | 2026/01/14 | Polyester/Spandex 87/13% | Woven | Plain Weave | Dyed | P/D | NA,DWR | 50 | 159 | 3300 | yds | Jiangao Zhang 張建高 | PEPPERCORN | Reject | 3281 | 3281 | 476 | 18.3 | 220 | 131 | 125 | 2.5% | 擦傷/刮傷/勾紗,斷紗(斷經/斷緯),染折/折痕,油/髒/色污 |  |  |  | 邊中色差 |  |  | 單色結論為Fail,請打下並覆驗 |  | 簽核完成 |  |  | 1：大货有左中右色差，部分大货左中右色差明显，评C级，已取稍明显和明显样寄台北。 2：部分大货瑕疵超分，需补裁损。PEPPERCORN LOTPD25122210/003#卷段落距边3”有折痕，评C级。 3：验布机测量码长不短码，请确保足码出货。 | [11 empty] | 色樣、品質樣廠商提供 | 已簽核 | 請參考驗貨員意見。(Please refer QA's comments.) |  |  | 2026/01/16 | 2026/01/24 | 2026/03/10 |  | 覆驗完成 |  |  | IND-GLR1
191115 | 2025/12/23 | Auto |  | UAM | Shine Lin 林韶瑩 | V1A | 6.0136e+20 | TMKF-25-11331,TMKF-25-11480,TMKF-25-11533 | AS |  |  | HUA FENG | CHINA | IND-GLR1 GLS3 | 2026/01/14 | 2026/01/14 | Polyester/Spandex 87/13% | Woven | Plain Weave | Dyed | P/D | NA,DWR | 50 | 159 | 2358 | yds | Jiangao Zhang 張建高 | PURPLE ECHO | Reject | 2348 | 2348 | 366 | 7.7 | 132 | 0 | 234 | 0% | 接疋,擦傷/刮傷/勾紗,斷紗(斷經/斷緯),橫檔/橫條,油/髒/色污 |  |  |  | 邊中色差 |  |  | 單色結論為Fail,請打下並覆驗 |  | 簽核完成 |  |  | 1：大货有左中右色差，部分大货左中右色差明显，评C级，已取稍明显和明显样寄台北。 2：部分大货瑕疵超分，需补裁损。PEPPERCORN LOTPD25122210/003#卷段落距边3”有折痕，评C级。 3：验布机测量码长不短码，请确保足码出货。 | [11 empty] | 色樣、品質樣廠商提供 | 已簽核 | 請參考驗貨員意見。(Please refer QA's comments.) |  |  | 2026/01/16 | 2026/01/24 | 2026/03/10 |  | 覆驗完成 |  |  | IND-GLR1
190579 | 2025/12/23 | Auto |  | UAM | Shine Lin 林韶瑩 | V1A | 6013564 | TMKF-25-11481 | AS |  |  | 綿春(VIN) | VIETNAM | IND-GLS3 | 2026/01/05 | 2026/01/05 | Polyester 100% | Knit | Mesh | Dyed | P/D | NA,NA | 60 | 52 | 1506 | yds | HoaNguyen | BLACK | Discuss | 1506 | 1506 | 416 | 5 | 160 | 256 | 0 | 0% | 擦傷/刮傷/勾紗,橫檔/橫條,油/髒/色污 | [6 empty] | 單色扣點為B級,結論為Discuss | [16 empty] | 色樣、品質樣廠商提供 | 已簽核 | 請參考驗貨員意見。(Please refer QA's comments.) |  |  | 2026/01/09 | 2026/02/11 | 2026/03/11 |  |  |  |  | IND-GLS
190522 | 2025/12/23 | Auto |  | UAM | Shine Lin 林韶瑩 | V1A | 6013564 | TMKF-25-11481 | AS |  |  | 綿春(VIN) | VIETNAM | IND-GLS3 | 2026/01/03 | 2026/01/03 | Polyester 100% | Knit | Mesh | Dyed | P/D | NA,NA | 60 | 52 | 240 | yds | HoaNguyen | CAMPUS IVY | Agree | 471 | 471 | 231 | 1.7 | 231 | 0 | 0 | 0% | 擦傷/刮傷/勾紗 | [6 empty] | 大貨品質在接受標準內 | [16 empty] | 色樣、品質樣廠商提供 | 已簽核 | 請參考驗貨員意見。(Please refer QA's comments.) |  |  | 2026/01/09 | 2026/02/11 | 2026/03/11 |  |  |  |  | IND-GLS
190678 | 2025/12/23 | Auto |  | DKS | Etta Chiang 江俐蓉 | V2A | WAX32308RE_Q326 | TMKF-25-11482 | AS |  |  | REO-ECO | CHINA | VIN-LR1 | 2026/01/07 | 2026/01/07 | Polyester/Spandex 86/14% | Woven | Plain Weave | Dyed | Pigment Dye | NA,Anti-Odor,Quick Dry | 56 | 125 | 1837 | yds | Ajun He 何緒君 | KELP | Agree | 1665 | 1665 | 249 | 6.4 | 249 | 0 | 0 | 0% | 擦傷/刮傷/勾紗,橫檔/橫條,油/髒/色污 | [6 empty] | 大貨品質在接受標準內 | [16 empty] | 色樣、品質樣廠商提供 | 已簽核 | 請參考驗貨員意見。(Please refer QA's comments.) |  |  | 2026/01/30 | 2026/03/10 | 2026/04/16 |  |  |  |  | VIN-LR1
191637 | 2025/12/23 | Auto |  | DKS | Etta Chiang 江俐蓉 | V2A | WAX279_Q326,WAX32308RE_Q326 | TMKF-25-11261,TMKF-25-11484 | AS |  |  | 錦群 | CHINA | IND-GLR1 VIN-LR1 | 2026/01/24 | 2026/01/24 | Polyester/Spandex 84/16% | Woven | Twill | Dyed | P/D,1x1 | NA,NA | 57 | 90 | 159 | yds | Qiang Chen 陳強 | KELP | Discuss | 170 | 170 | 165 | 12.1 | 0 | 165 | 0 | 0.6% | 接疋,棉粒/結頭/粗節,油/髒/色污 | [6 empty] | 單色扣點為B級,結論為Discuss | [16 empty] | 色樣、品質樣廠商提供 | 已簽核 | 請參考驗貨員意見。(Please refer QA's comments.) |  |  |  | 2026/03/10 | 2026/03/30 |  |  |  |  | IND-GLR1
191636 | 2025/12/23 | Auto |  | DKS | Etta Chiang 江俐蓉 | V2A | WAX279_Q326,WAX32308RE_Q326 | TMKF-25-11261,TMKF-25-11484 | AS |  |  | 錦群 | CHINA | IND-GLR1 VIN-LR1 | 2026/01/24 | 2026/01/24 | Polyester/Spandex 84/16% | Woven | Twill | Dyed | P/D,1x1 | NA,NA | 57 | 90 | 193 | yds | Qiang Chen 陳強 | SASSAFRAS | Agree | 213 | 213 | 198 | 7.6 | 198 | 0 | 0 | 0% | 接疋,擦傷/刮傷/勾紗,斷紗(斷經/斷緯),棉粒/結頭/粗節,油/髒/色污 | [6 empty] | 大貨品質在接受標準內 | [16 empty] | 色樣、品質樣廠商提供 | 已簽核 | 請參考驗貨員意見。(Please refer QA's comments.) |  |  |  | 2026/03/10 | 2026/03/30 |  |  |  |  | IND-GLR1
191577 | 2025/12/23 | Auto |  | GU | Cynthia Chen 陳律妏 | V6B | 60326N090A_1 | TMKF-25-11489 | AS |  | A | 吳江佰陸 | CHINA | IND-GLS1 | 2026/01/23 | 2026/01/23 | Nylon 100% | Woven | Plain Weave | Dyed | P/D | NA,NA | 56 | 125 | 1300 | yds | Ken Kong 孔祥松 | 07 GRAY | Agree | 1408 | 1408 | 142 | 4.2 | 142 | 0 | 0 | 0% | 染折/折痕,油/髒/色污 | [6 empty] | 大貨品質在接受標準內 | [16 empty] | 色樣、品質樣業務提供 | 已簽核 | 請參考驗貨員意見。(Please refer QA's comments.) |  |  | 2026/01/26 | 2026/01/12 | 2026/03/11 |  |  |  |  | IND-GLS
191578 | 2025/12/23 | Auto |  | GU | Cynthia Chen 陳律妏 | V6B | 60326N090A_1 | TMKF-25-11489 | AS |  | A | 吳江佰陸 | CHINA | IND-GLS1 | 2026/01/23 | 2026/01/23 | Nylon 100% | Woven | Plain Weave | Dyed | P/D | NA,NA | 56 | 125 | 1091 | yds | Ken Kong 孔祥松 | 09 BLACK | Agree | 1277 | 1277 | 152 | 6.6 | 152 | 0 | 0 | 0% | 擦傷/刮傷/勾紗,油/髒/色污 | [6 empty] | 大貨品質在接受標準內 | [16 empty] | 色樣、品質樣業務提供 | 已簽核 | 請參考驗貨員意見。(Please refer QA's comments.) |  |  | 2026/01/26 | 2026/01/12 | 2026/03/11 |  |  |  |  | IND-GLS
191579 | 2025/12/23 | Auto |  | GU | Cynthia Chen 陳律妏 | V6B | 60326N090A_1 | TMKF-25-11489 | AS |  | A | 吳江佰陸 | CHINA | IND-GLS1 | 2026/01/23 | 2026/01/23 | Nylon 100% | Woven | Plain Weave | Dyed | P/D | NA,NA | 56 | 125 | 543 | yds | Ken Kong 孔祥松 | 32 BEIGE | Discuss | 1303 | 1303 | 97 | 19.6 | 0 | 97 | 0 | 2.9% | 接疋,斷紗(斷經/斷緯),染折/折痕,油/髒/色污 | [6 empty] | 單色扣點為B級,結論為Discuss | [16 empty] | 色樣、品質樣業務提供 | 已簽核 | 請參考驗貨員意見。(Please refer QA's comments.) |  |  | 2026/01/26 | 2026/01/12 | 2026/03/11 |  |  |  |  | IND-GLS
191595 | 2025/12/23 | Auto |  | DKS | Sherry Hsu 許亞渲 | V2B | DAG26110_Q326 | TMKF-25-11519 | AS |  |  | PARADISE | CHINA | CAB-MH3 | 2026/01/23 | 2026/01/23 | Polyester/Spandex 86/14% | Knit | Interlock | Dyed | P/D | NA,UPF 50+,Wicking | 59 | 190 | 174 | yds | Yao Deng 鄧堯 | KHAKI | Discuss | 257.6 | 257.6 | 84.8 | 13 | 0 | 84.8 | 0 | 0.9% | 接疋,油/髒/色污,破洞 | [6 empty] | 單色扣點為B級,結論為Discuss | [16 empty] | 色樣、品質樣廠商提供 | 已簽核 | 請參考驗貨員意見。(Please refer QA's comments.) |  |  | 2026/02/04 | 2026/03/16 | 2026/05/04 |  |  |  |  | CAB-MH
191594 | 2025/12/23 | Auto |  | DKS | Sherry Hsu 許亞渲 | V2B | DAG26110_Q326 | TMKF-25-11519 | AS |  |  | PARADISE | CHINA | CAB-MH3 | 2026/01/23 | 2026/01/23 | Polyester/Spandex 86/14% | Knit | Interlock | Dyed | P/D | NA,UPF 50+,Wicking | 59 | 190 | 140 | yds | Yao Deng 鄧堯 | UNIVERSITY NAVY | Discuss | 212.5 | 212.5 | 90.4 | 26.5 | 0 | 90.4 | 0 | 5% | 接疋,擦傷/刮傷/勾紗,油/髒/色污,破洞 | [6 empty] | 單色扣點為B級,結論為Discuss | [16 empty] | 色樣、品質樣廠商提供 | 已簽核 | 請參考驗貨員意見。(Please refer QA's comments.) |  |  | 2026/02/04 | 2026/03/16 | 2026/05/04 |  |  |  |  | CAB-MH
190690 | 2025/12/23 | Auto |  | A&F | Nina Huang 黃美禎 | V3B | S265190023 | TMKF-25-11523 | AS |  |  | E-KING | CHINA | IND-GLD5 | 2026/01/07 | 2026/01/07 | Recycled Polyester/Spandex 89/11% | Knit | Interlock | Dyed | P/D | Peach (1 side),Wicking | 60 | 260 | 518 | yds | Yao Deng 鄧堯 | CASUAL BLACK | Agree | 528.3 | 528.3 | 55.6 | 7.2 | 55.6 | 0 | 0 | 0% | 接疋 | [6 empty] | 大貨品質在接受標準內 | [16 empty] | 色樣、品質樣廠商提供 | 已簽核 | 請參考驗貨員意見。(Please refer QA's comments.) |  |  | 2026/01/26 | 2025/12/09 | 2026/01/07 |  |  |  |  | IND-GLD
190689 | 2025/12/23 | Auto |  | A&F | Nina Huang 黃美禎 | V3B | S265190023 | TMKF-25-11523 | AS |  |  | E-KING | CHINA | IND-GLD5 | 2026/01/07 | 2026/01/07 | Recycled Polyester/Spandex 89/11% | Knit | Interlock | Dyed | P/D | Peach (1 side),Wicking | 60 | 260 | 518 | yds | Yao Deng 鄧堯 | COFFEE BEAN | Discuss | 524.3 | 524.3 | 53.5 | 24.3 | 0 | 53.5 | 0 | 4.3% | 接疋,斷紗(斷經/斷緯),橫檔/橫條,油/髒/色污 | [6 empty] | 單色扣點為B級,結論為Discuss | [16 empty] | 色樣、品質樣廠商提供 | 已簽核 | 請參考驗貨員意見。(Please refer QA's comments.) |  |  | 2026/01/26 | 2025/12/09 | 2026/01/07 |  |  |  |  | IND-GLD
190631 | 2025/12/22 | Nick Yang 楊明志 |  | A&F | Nina Huang 黃美禎 | V3B | 3.1526e+17 | TMKF-25-11527 | AS |  |  | YAN TEXTILE | CHINA | IND-GLD5 | 2026/01/05 | 2026/01/05 | Viscose/Nylon/Elastane 64/30/6% | Knit | Terry | Dyed | P/D | NA,NA | 54 | 360 | 8982 | yds | Yao Deng 鄧堯 | ANF BRIGHT WHITE | Reject | 9282.2 | 9282.2 | 956.4 | 24.9 | 104.6 | 502.2 | 349.6 | 4.5% | 接疋,斷紗(斷經/斷緯),染折/折痕,棉粒/結頭/粗節,油/髒/色污,異纖/飛花,破洞 |  |  |  |  | 布邊不良 | 克重過輕 | 單色結論為Fail,請打下並覆驗 |  | 簽核完成 |  |  | 1>COFFEE BEAN F251218057#左右色稍明,在接受范围内,CASUAL BLACK F251229003#色偏绿光不ok,C级Reject. 2>部分匹瑕疵超疵有裁损,需补足,其中BRIGHT WHITE F251224074#/F251224085#污渍.破洞超疵超分不ok,CASUAL BLACK F251204057#-6号卷烂针超分不ok,PALE LILAC F251217032#污渍,破洞超分不ok（详见查布明细）,C级Reject. 3>部分缸布面胚布中折痕明显不ok（详见查布明细）,C级Reject（寄样）. 4>BRIGHT WHITE F251224082#,CASUAL BLACK F251229005#,COFFEE BEAN F251218054#/F251218057#/F251218060#克重回缩24H后偏轻6.39-8.33%（详见查布明细）,C级Reject. 5>PALE LILAC F251217032#抽验匹有效幅宽偏小2-3"不ok,C级Reject. 注：1/5-6号共两天报告. | [11 empty] | 色樣、品質樣廠商提供 | 已簽核 | 請參考驗貨員意見。(Please refer QA's comments.) |  |  | 2026/01/12 | 2026/02/03 | 2026/03/11 |  | 覆驗完成 |  |  | IND-GLD
190908 | 2025/12/22 | Nick Yang 楊明志 |  | A&F | Nina Huang 黃美禎 | V3B | 3.1526e+17 | TMKF-25-11527 | AS |  |  | YAN TEXTILE | CHINA | IND-GLD5 | 2026/01/15 | 2026/01/10 | Viscose/Nylon/Elastane 64/30/6% | Knit | Terry | Dyed | P/D | NA,NA | 54 | 360 | 8982 | yds | Qiang Chen 陳強 | ANF BRIGHT WHITE | Reject | 999.6 | 999.6 | 98.2 | 57 | 0 | 0 | 98.2 | 14.1% | 接疋,油/髒/色污,異纖/飛花,破洞 | [6 empty] | 單色結論為Fail,請打下並覆驗 |  | 簽核完成 |  |  | 1.BRIGHT WHITE大货布面污渍、异纤超分多，评C级rej；COFFEE BEAN F251218054#布面有效门幅偏小1吋，评C级rej； 2.部分大货轻微左中右色，在接受范围内； 3.大货部分疋段落性压折印，试整烫可改善，未评级，如因此有损耗，由布厂承担； | [11 empty] | 色樣、品質樣廠商提供 | 已簽核 | 請參考驗貨員意見。(Please refer QA's comments.) |  |  | 2026/01/12 | 2026/02/03 | 2026/03/11 |  | 覆驗完成 |  |  | IND-GLD
190628 | 2025/12/22 | Nick Yang 楊明志 |  | A&F | Nina Huang 黃美禎 | V3B | 3.1526e+17 | TMKF-25-11527 | AS |  |  | YAN TEXTILE | CHINA | IND-GLD5 | 2026/01/05 | 2026/01/05 | Viscose/Nylon/Elastane 64/30/6% | Knit | Terry | Dyed | P/D | NA,NA | 54 | 360 | 4944 | yds | Yao Deng 鄧堯 | B04B | Discuss | 5101.6 | 5101.6 | 501.8 | 13.4 | 202.7 | 299.1 | 0 | 1% | 接疋,斷紗(斷經/斷緯),油/髒/色污,異纖/飛花,破洞 | [6 empty] | 單色扣點為B級,結論為Discuss | [16 empty] | 色樣、品質樣廠商提供 | 已簽核 | 請參考驗貨員意見。(Please refer QA's comments.) |  |  | 2026/01/12 | 2026/02/03 | 2026/03/11 |  |  |  |  | IND-GLD
190632 | 2025/12/22 | Nick Yang 楊明志 |  | A&F | Nina Huang 黃美禎 | V3B | 3.1526e+17 | TMKF-25-11527 | AS |  |  | YAN TEXTILE | CHINA | IND-GLD5 | 2026/01/05 | 2026/01/05 | Viscose/Nylon/Elastane 64/30/6% | Knit | Terry | Dyed | P/D | NA,NA | 54 | 360 | 8786 | yds | Yao Deng 鄧堯 | CASUAL BLACK | Reject | 8778.7 | 8778.7 | 967.6 | 12.7 | 307.5 | 369.3 | 290.8 | 0.8% | 接疋,擦傷/刮傷/勾紗,斷紗(斷經/斷緯),染折/折痕,油/髒/色污,異纖/飛花,破洞 | [5 empty] | 克重過輕 | 單色結論為Fail,請打下並覆驗 |  | 簽核完成 |  |  | 1>COFFEE BEAN F251218057#左右色稍明,在接受范围内,CASUAL BLACK F251229003#色偏绿光不ok,C级Reject. 2>部分匹瑕疵超疵有裁损,需补足,其中BRIGHT WHITE F251224074#/F251224085#污渍.破洞超疵超分不ok,CASUAL BLACK F251204057#-6号卷烂针超分不ok,PALE LILAC F251217032#污渍,破洞超分不ok（详见查布明细）,C级Reject. 3>部分缸布面胚布中折痕明显不ok（详见查布明细）,C级Reject（寄样）. 4>BRIGHT WHITE F251224082#,CASUAL BLACK F251229005#,COFFEE BEAN F251218054#/F251218057#/F251218060#克重回缩24H后偏轻6.39-8.33%（详见查布明细）,C级Reject. 5>PALE LILAC F251217032#抽验匹有效幅宽偏小2-3"不ok,C级Reject. 注：1/5-6号共两天报告. | [11 empty] | 色樣、品質樣廠商提供 | 已簽核 | 請參考驗貨員意見。(Please refer QA's comments.) |  |  | 2026/01/12 | 2026/02/03 | 2026/03/11 |  | 覆驗完成 |  |  | IND-GLD
190909 | 2025/12/22 | Nick Yang 楊明志 |  | A&F | Nina Huang 黃美禎 | V3B | 3.1526e+17 | TMKF-25-11527 | AS |  |  | YAN TEXTILE | CHINA | IND-GLD5 | 2026/01/15 | 2026/01/10 | Viscose/Nylon/Elastane 64/30/6% | Knit | Terry | Dyed | P/D | NA,NA | 54 | 360 | 8786 | yds | Qiang Chen 陳強 | CASUAL BLACK | Discuss | 2036.9 | 2036.9 | 206.9 | 15.5 | 0 | 206.9 | 0 | 1.7% | 接疋,擦傷/刮傷/勾紗,染折/折痕,棉粒/結頭/粗節,油/髒/色污,破洞 | [6 empty] | 單色扣點為B級,結論為Discuss | [16 empty] | 色樣、品質樣廠商提供 | 已簽核 | 請參考驗貨員意見。(Please refer QA's comments.) |  |  | 2026/01/12 | 2026/02/03 | 2026/03/11 |  |  |  |  | IND-GLD
190629 | 2025/12/22 | Nick Yang 楊明志 |  | A&F | Nina Huang 黃美禎 | V3B | 3.1526e+17 | TMKF-25-11527 | AS |  |  | YAN TEXTILE | CHINA | IND-GLD5 | 2026/01/05 | 2026/01/05 | Viscose/Nylon/Elastane 64/30/6% | Knit | Terry | Dyed | P/D | NA,NA | 54 | 360 | 7864 | yds | Yao Deng 鄧堯 | COFFEE BEAN | Reject | 8178.9 | 8178.9 | 937.6 | 13.9 | 156 | 255.5 | 526.1 | 1.2% | 接疋,擦傷/刮傷/勾紗,染折/折痕,棉粒/結頭/粗節,異纖/飛花,破洞 | [5 empty] | 克重過輕 | 單色結論為Fail,請打下並覆驗 |  | 簽核完成 |  |  | 1>COFFEE BEAN F251218057#左右色稍明,在接受范围内,CASUAL BLACK F251229003#色偏绿光不ok,C级Reject. 2>部分匹瑕疵超疵有裁损,需补足,其中BRIGHT WHITE F251224074#/F251224085#污渍.破洞超疵超分不ok,CASUAL BLACK F251204057#-6号卷烂针超分不ok,PALE LILAC F251217032#污渍,破洞超分不ok（详见查布明细）,C级Reject. 3>部分缸布面胚布中折痕明显不ok（详见查布明细）,C级Reject（寄样）. 4>BRIGHT WHITE F251224082#,CASUAL BLACK F251229005#,COFFEE BEAN F251218054#/F251218057#/F251218060#克重回缩24H后偏轻6.39-8.33%（详见查布明细）,C级Reject. 5>PALE LILAC F251217032#抽验匹有效幅宽偏小2-3"不ok,C级Reject. 注：1/5-6号共两天报告. | 不出貨 | [10 empty] | 色樣、品質樣廠商提供 | 已簽核 | 請參考驗貨員意見。(Please refer QA's comments.) |  |  | 2026/01/12 | 2026/02/03 | 2026/03/11 |  | 同意出貨-固定瑕疵，可重排馬克補損使用 |  |  | IND-GLD
190907 | 2025/12/22 | Nick Yang 楊明志 |  | A&F | Nina Huang 黃美禎 | V3B | 3.1526e+17 | TMKF-25-11527 | AS |  |  | YAN TEXTILE | CHINA | IND-GLD5 | 2026/01/15 | 2026/01/10 | Viscose/Nylon/Elastane 64/30/6% | Knit | Terry | Dyed | P/D | NA,NA | 54 | 360 | 7864 | yds | Qiang Chen 陳強 | COFFEE BEAN | Reject | 3829.1 | 3829.1 | 413.4 | 25.9 | 0 | 251 | 162.4 | 4.8% | 接疋,擦傷/刮傷/勾紗,染折/折痕,棉粒/結頭/粗節,油/髒/色污,破洞 | [5 empty] | 幅寬不足 | 單色結論為Fail,請打下並覆驗 | F251218054# | 簽核完成 |  |  | 1.BRIGHT WHITE大货布面污渍、异纤超分多，评C级rej；COFFEE BEAN F251218054#布面有效门幅偏小1吋，评C级rej； 2.部分大货轻微左中右色，在接受范围内； 3.大货部分疋段落性压折印，试整烫可改善，未评级，如因此有损耗，由布厂承担； | 不出貨 | 窄幅, 補損出貨 140.5 yd(1.8%) 實際要依成衣廠回報為主,不足再補損 | [9 empty] | 色樣、品質樣廠商提供 | 已簽核 | 請參考驗貨員意見。(Please refer QA's comments.) |  |  | 2026/01/12 | 2026/02/03 | 2026/03/11 | 袁怡茹 同意出貨 Mill replenished 140.5y around 1.8% before shipment. | 同意出貨-固定瑕疵，可重排馬克補損使用 |  |  | IND-GLD
190630 | 2025/12/22 | Nick Yang 楊明志 |  | A&F | Nina Huang 黃美禎 | V3B | 3.1526e+17 | TMKF-25-11527 | AS |  |  | YAN TEXTILE | CHINA | IND-GLD5 | 2026/01/05 | 2026/01/05 | Viscose/Nylon/Elastane 64/30/6% | Knit | Terry | Dyed | P/D | NA,NA | 54 | 360 | 2343 | yds | Yao Deng 鄧堯 | PALE LILAC | Reject | 982 | 982 | 99.5 | 36.2 | 0 | 0 | 99.5 | 7.9% | 接疋,擦傷/刮傷/勾紗,油/髒/色污,破洞 | [5 empty] | 幅寬不足 | 單色結論為Fail,請打下並覆驗 |  | 簽核完成 |  |  | 1>COFFEE BEAN F251218057#左右色稍明,在接受范围内,CASUAL BLACK F251229003#色偏绿光不ok,C级Reject. 2>部分匹瑕疵超疵有裁损,需补足,其中BRIGHT WHITE F251224074#/F251224085#污渍.破洞超疵超分不ok,CASUAL BLACK F251204057#-6号卷烂针超分不ok,PALE LILAC F251217032#污渍,破洞超分不ok（详见查布明细）,C级Reject. 3>部分缸布面胚布中折痕明显不ok（详见查布明细）,C级Reject（寄样）. 4>BRIGHT WHITE F251224082#,CASUAL BLACK F251229005#,COFFEE BEAN F251218054#/F251218057#/F251218060#克重回缩24H后偏轻6.39-8.33%（详见查布明细）,C级Reject. 5>PALE LILAC F251217032#抽验匹有效幅宽偏小2-3"不ok,C级Reject. 注：1/5-6号共两天报告. | 不出貨 | [10 empty] | 色樣、品質樣廠商提供 | 已簽核 | 請參考驗貨員意見。(Please refer QA's comments.) |  |  | 2026/01/12 | 2026/02/03 | 2026/03/11 |  | 同意出貨-瑕疵無法重修，補損出貨 |  |  | IND-GLD
191195 | 2025/12/22 | Nick Yang 楊明志 |  | A&F | Nina Huang 黃美禎 | V3B | 3.1526e+17 | TMKF-25-11527 | AS |  |  | YAN TEXTILE | CHINA | IND-GLD5 | 2026/01/16 | 2026/01/16 | Viscose/Nylon/Elastane 64/30/6% | Knit | Terry | Dyed | P/D | NA,NA | 54 | 360 | 2343 | yds | Junde Zhang 張俊德 | PALE LILAC | Reject | 1610.1 | 1610.1 | 204.4 | 18.6 | 0 | 50.9 | 153.5 | 2.6% | 接疋,擦傷/刮傷/勾紗,棉粒/結頭/粗節,油/髒/色污,異纖/飛花,破洞 | [5 empty] | 幅寬不足 | 單色結論為Fail,請打下並覆驗 |  | 簽核完成 |  |  | 部分疋有效门幅偏小0.5英寸打下。 部分疋因循环污渍超分，打下。 | 不出貨 | 1. 布廠先預補9.5YD(0.4%),實際要依成衣廠回報為主,不足再補損 2. pale lilac#F260108067 ROLL#7, 因足訂單量,所以此卷打下不出 | [9 empty] | 色樣、品質樣廠商提供 | 已簽核 | 請參考驗貨員意見。(Please refer QA's comments.) |  |  | 2026/02/02 | 2026/02/03 | 2026/03/11 |  | 同意出貨-瑕疵無法重修，補損出貨 |  |  | IND-GLD
190636 | 2025/12/22 | Nick Yang 楊明志 |  | A&F | Nina Huang 黃美禎 | V3B | 3.1526e+17 | TMKF-25-11528 | AS |  |  | YAN TEXTILE | CHINA | IND-GLD3 GLD5 | 2026/01/05 | 2026/01/05 | Cotton/Elastane 95/5% | Knit | Jersey | Dyed | P/D | NA,NA | 62 | 190 | 7174 | yds | Yao Deng 鄧堯 | ANF BRIGHT WHITE | Reject | 3005.8 | 3005.8 | 322.3 | 28.9 | 0 | 0 | 322.3 | 5.7% | 接疋,斷紗(斷經/斷緯),染折/折痕,棉粒/結頭/粗節,油/髒/色污,異纖/飛花,破洞 | [6 empty] | 單色結論為Fail,請打下並覆驗 |  | 簽核完成 |  |  | 1>部分匹瑕疵超疵有裁损,需补足,其中GLACIER GRAY F251207014#-37号卷纱结,断纱,破洞超分不ok,C级Reject. 2>BRIGHT WHITE F251222055#布面异纤1-5个/每码,布边7"内胚布死折明显不ok,C级Reject（寄样）. 3>PALE LILAC F251207047#布面异纤1-2个/每码,C级Reject（寄样）. 注：1/5-6号共两天报告. | 異纖&折痕 | 1. 異纖部分無法重修,面料到成衣廠如需 100% 全檢和換片，產生的費用布廠會承擔 2. 7" 胚布內死折無法重修, 布廠先預補 80.9yd(1.2%),實際要依成衣廠回報為主,不足再補損 3. 追蹤產區驗貨與生產狀況 | [9 empty] | 色樣、品質樣廠商提供 | 已簽核 | 請參考驗貨員意見。(Please refer QA's comments.) |  |  | 2026/01/12 | 2026/02/03 | 2026/03/11 | 袁怡茹 同意出貨 Replacement for shipment | 同意出貨-瑕疵無法重修，補損出貨 |  |  | IND-GLD
190637 | 2025/12/22 | Nick Yang 楊明志 |  | A&F | Nina Huang 黃美禎 | V3B | 3.1526e+17 | TMKF-25-11528 | AS |  |  | YAN TEXTILE | CHINA | IND-GLD3 GLD5 | 2026/01/05 | 2026/01/05 | Cotton/Elastane 95/5% | Knit | Jersey | Dyed | P/D | NA,NA | 62 | 190 | 6060 | yds | Yao Deng 鄧堯 | CASUAL BLACK | Discuss | 1648.6 | 1648.6 | 166.1 | 16.3 | 0 | 166.1 | 0 | 1.9% | 接疋,棉粒/結頭/粗節,異纖/飛花,破洞 | [6 empty] | 單色扣點為B級,結論為Discuss | [16 empty] | 色樣、品質樣廠商提供 | 已簽核 | 請參考驗貨員意見。(Please refer QA's comments.) |  |  | 2026/01/12 | 2026/02/03 | 2026/03/11 |  |  |  |  | IND-GLD
190910 | 2025/12/22 | Nick Yang 楊明志 |  | A&F | Nina Huang 黃美禎 | V3B | 3.1526e+17 | TMKF-25-11528 | AS |  |  | YAN TEXTILE | CHINA | IND-GLD3 GLD5 | 2026/01/10 | 2026/01/10 | Cotton/Elastane 95/5% | Knit | Jersey | Dyed | P/D | NA,NA | 62 | 190 | 6060 | yds | Qiang Chen 陳強 | CASUAL BLACK | Discuss | 4501 | 4501 | 509.1 | 12.6 | 173 | 336.1 | 0 | 0.8% | 接疋,擦傷/刮傷/勾紗,棉粒/結頭/粗節,油/髒/色污,異纖/飛花,破洞 | [6 empty] | 單色扣點為B級,結論為Discuss | [16 empty] | 色樣、品質樣業務提供 | 已簽核 | 請參考驗貨員意見。(Please refer QA's comments.) |  |  | 2026/01/12 | 2026/02/03 | 2026/03/11 |  |  |  |  | IND-GLD
190633 | 2025/12/22 | Nick Yang 楊明志 |  | A&F | Nina Huang 黃美禎 | V3B | 3.1526e+17 | TMKF-25-11528 | AS |  |  | YAN TEXTILE | CHINA | IND-GLD3 GLD5 | 2026/01/05 | 2026/01/05 | Cotton/Elastane 95/5% | Knit | Jersey | Dyed | P/D | NA,NA | 62 | 190 | 5585 | yds | Yao Deng 鄧堯 | COFFEE BEAN | Discuss | 5641 | 5641 | 567.4 | 18.2 | 84.1 | 483.3 | 0 | 2.5% | 接疋,擦傷/刮傷/勾紗,斷紗(斷經/斷緯),棉粒/結頭/粗節,油/髒/色污,異纖/飛花,破洞 | [6 empty] | 單色扣點為B級,結論為Discuss | [16 empty] | 色樣、品質樣廠商提供 | 已簽核 | 請參考驗貨員意見。(Please refer QA's comments.) |  |  | 2026/01/12 | 2026/02/03 | 2026/03/11 |  |  |  |  | IND-GLD
190635 | 2025/12/22 | Nick Yang 楊明志 |  | A&F | Nina Huang 黃美禎 | V3B | 3.1526e+17 | TMKF-25-11528 | AS |  |  | YAN TEXTILE | CHINA | IND-GLD3 GLD5 | 2026/01/05 | 2026/01/05 | Cotton/Elastane 95/5% | Knit | Jersey | Dyed | P/D | NA,NA | 62 | 190 | 3248 | yds | Yao Deng 鄧堯 | GLACIER GRAY | Reject | 3176.5 | 3176.5 | 327.4 | 32.7 | 0 | 245.7 | 81.7 | 6.8% | 接疋,斷紗(斷經/斷緯),棉粒/結頭/粗節,油/髒/色污,異纖/飛花,破洞 | [6 empty] | 單色結論為Fail,請打下並覆驗 |  | 簽核完成 |  |  | 1>部分匹瑕疵超疵有裁损,需补足,其中GLACIER GRAY F251207014#-37号卷纱结,断纱,破洞超分不ok,C级Reject. 2>BRIGHT WHITE F251222055#布面异纤1-5个/每码,布边7"内胚布死折明显不ok,C级Reject（寄样）. 3>PALE LILAC F251207047#布面异纤1-2个/每码,C级Reject（寄样）. 注：1/5-6号共两天报告. | 瑕疵超分 | Glacier gray: F251207014/37:已打下; 訂單量足夠且先預補58.1 yd(1.79%) 實際要依成衣廠回報為主,不足再補損 | [9 empty] | 色樣、品質樣廠商提供 | 已簽核 | 請參考驗貨員意見。(Please refer QA's comments.) |  |  | 2026/01/12 | 2026/02/03 | 2026/03/11 | 袁怡茹 同意出貨 Replacement for shipment | 同意出貨-瑕疵無法重修，補損出貨 |  |  | IND-GLD
190634 | 2025/12/22 | Nick Yang 楊明志 |  | A&F | Nina Huang 黃美禎 | V3B | 3.1526e+17 | TMKF-25-11528 | AS |  |  | YAN TEXTILE | CHINA | IND-GLD3 GLD5 | 2026/01/05 | 2026/01/05 | Cotton/Elastane 95/5% | Knit | Jersey | Dyed | P/D | NA,NA | 62 | 190 | 2060 | yds | Yao Deng 鄧堯 | PALE LILAC | Reject | 2053.7 | 2053.7 | 247.8 | 25.4 | 0 | 0 | 247.8 | 4.6% | 接疋,斷紗(斷經/斷緯),棉粒/結頭/粗節,油/髒/色污,異纖/飛花,破洞 | [6 empty] | 單色結論為Fail,請打下並覆驗 |  | 簽核完成 |  |  | 1>部分匹瑕疵超疵有裁损,需补足,其中GLACIER GRAY F251207014#-37号卷纱结,断纱,破洞超分不ok,C级Reject. 2>BRIGHT WHITE F251222055#布面异纤1-5个/每码,布边7"内胚布死折明显不ok,C级Reject（寄样）. 3>PALE LILAC F251207047#布面异纤1-2个/每码,C级Reject（寄样）. 注：1/5-6号共两天报告. | 異纖 | 1. 異纖部分無法重修,面料到成衣廠如需 100% 全檢和換片，產生的費用布廠會承擔 先預補 83.8yd(4%),實際要依成衣廠回報為主,不足再補損 2. 追蹤產區驗貨與生產狀況 | [9 empty] | 色樣、品質樣廠商提供 | 已簽核 | 請參考驗貨員意見。(Please refer QA's comments.) |  |  | 2026/01/12 | 2026/02/03 | 2026/03/11 | 袁怡茹 同意出貨 Replacement for shipment | 同意出貨-瑕疵無法重修，補損出貨 |  |  | IND-GLD
191279 | 2025/12/30 | Auto |  | JOE | Michelle Lin 林慧錦 | V3A | F6WR070935 | TMKF-25-11532 | NAS |  |  | 杭州明晨 | CHINA | CAB-MK5 | 2026/01/17 | 2026/01/17 | Rayon/Nylon/Spandex 71/25/4% | Knit | Ponte Rome | Dyed | P/D | NA,NA | 62 | 420 | 3588 | yds | Gul Wang 王國安 | 19_3921 TCX | Agree | 736 | 736 | 95 | 9.5 | 47.5 | 47.5 | 0 | 0% | 接疋,油/髒/色污 | [6 empty] | 部分匹扣點為B級,但單色結論為Pass | [16 empty] | 色樣、品質樣廠商提供 | 已簽核 | 請參考驗貨員意見。(Please refer QA's comments.) | Email:chenli_yh@163.com |  | 2026/04/13 | 2026/05/06 | 2026/06/23 |  |  |  |  | CAB-MK5
191280 | 2025/12/30 | Auto |  | JOE | Michelle Lin 林慧錦 | V3A | F6WR070935 | TMKF-25-11532 | NAS |  |  | 杭州明晨 | CHINA | CAB-MK5 | 2026/01/17 | 2026/01/17 | Rayon/Nylon/Spandex 71/25/4% | Knit | Ponte Rome | Dyed | P/D | NA,NA | 62 | 420 | 6399 | yds | Gul Wang 王國安 | CSI_1000175 | Discuss | 733 | 733 | 90.6 | 15.5 | 0 | 90.6 | 0 | 1.7% | 接疋,油/髒/色污,破洞 | [6 empty] | 單色扣點為B級,結論為Discuss | [16 empty] | 色樣、品質樣廠商提供 | 已簽核 | 請參考驗貨員意見。(Please refer QA's comments.) | Email:chenli_yh@163.com |  | 2026/04/13 | 2026/05/06 | 2026/06/23 |  |  |  |  | CAB-MK5
191470 | 2025/12/23 | Auto |  | UAM | Shine Lin 林韶瑩 | V1A | 6013804 | TMKF-25-11533 | AS |  |  | HUA FENG | CHINA | IND-GLR1 | 2026/01/21 | 2026/01/21 | Polyester/Spandex 87/13% | Woven | Plain Weave | Dyed | P/D | NA,DWR | 50 | 159 | 1520 | yds | Nianhua Li 李年華 | MODGRAY | Agree | 1069 | 1069 | 502 | 7.8 | 371 | 131 | 0 | 0% | 接疋,橫檔/橫條,油/髒/色污 | [6 empty] | 部分匹扣點為B級,但單色結論為Pass | [16 empty] | 色樣、品質樣廠商提供 | 已簽核 | 請參考驗貨員意見。(Please refer QA's comments.) |  |  | 2026/01/23 | 2026/01/19 | 2026/03/10 |  |  |  |  | IND-GLR1
190459 | 2025/12/23 | Auto |  | UAM | Shine Lin 林韶瑩 | V1A | 6013564,6013802,6013804,6014063,6015108_FW26 | TMKF-25-11331,TMKF-25-11342,TMKF-25-11386,TMKF-25-11480,TMKF-25-11533 | AS |  |  | HUA FENG | CHINA | IND-GLR1 GLS2 GLS3 | 2026/01/02 | 2026/01/02 | Polyester/Spandex 87/13% | Woven | Plain Weave | Dyed | P/D | NA,DWR | 50 | 159 | 61396 | yds | Nianhua Li 李年華 | BLACK | Agree | 14706 | 14706 | 1980 | 4.2 | 1980 | 0 | 0 | 0% | 接疋,擦傷/刮傷/勾紗,橫檔/橫條,油/髒/色污 | [6 empty] | 大貨品質在接受標準內 | [16 empty] | 色樣、品質樣廠商提供 | 已簽核 | 請參考驗貨員意見。(Please refer QA's comments.) |  |  | 2026/01/09 | 2026/01/24 | 2026/03/10 |  |  |  |  | IND-GLR1
190464 | 2025/12/23 | Auto |  | UAM | Shine Lin 林韶瑩 | V1A | 6013564,6013802,6013804,6014063,6015108_FW26 | TMKF-25-11331,TMKF-25-11342,TMKF-25-11386,TMKF-25-11480,TMKF-25-11533 | AS |  |  | HUA FENG | CHINA | IND-GLR1 GLS2 GLS3 | 2026/01/02 | 2026/01/02 | Polyester/Spandex 87/13% | Woven | Plain Weave | Dyed | P/D | NA,DWR | 50 | 159 | 4483 | yds | Nianhua Li 李年華 | BLUE WIND | Agree | 853 | 853 | 121 | 9.9 | 121 | 0 | 0 | 0% | 接疋,油/髒/色污 | [6 empty] | 大貨品質在接受標準內 | [16 empty] | 色樣、品質樣廠商提供 | 已簽核 | 請參考驗貨員意見。(Please refer QA's comments.) |  |  | 2026/01/09 | 2026/01/24 | 2026/03/10 |  |  |  |  | IND-GLR1
190460 | 2025/12/23 | Auto |  | UAM | Shine Lin 林韶瑩 | V1A | 6013564,6013802,6013804,6014063,6015108_FW26 | TMKF-25-11331,TMKF-25-11342,TMKF-25-11386,TMKF-25-11480,TMKF-25-11533 | AS |  |  | HUA FENG | CHINA | IND-GLR1 GLS2 GLS3 | 2026/01/02 | 2026/01/02 | Polyester/Spandex 87/13% | Woven | Plain Weave | Dyed | P/D | NA,DWR | 50 | 159 | 31422 | yds | Nianhua Li 李年華 | CASTLEROCK | Agree | 1857 | 1857 | 266 | 5.3 | 266 | 0 | 0 | 0% | 接疋,斷紗(斷經/斷緯),油/髒/色污 | [6 empty] | 大貨品質在接受標準內 | [16 empty] | 色樣、品質樣廠商提供 | 已簽核 | 請參考驗貨員意見。(Please refer QA's comments.) |  |  | 2026/01/09 | 2026/01/24 | 2026/03/10 |  |  |  |  | IND-GLR1
190461 | 2025/12/23 | Auto |  | UAM | Shine Lin 林韶瑩 | V1A | 6013564,6013802,6013804,6014063,6015108_FW26 | TMKF-25-11331,TMKF-25-11342,TMKF-25-11386,TMKF-25-11480,TMKF-25-11533 | AS |  |  | HUA FENG | CHINA | IND-GLR1 GLS2 GLS3 | 2026/01/02 | 2026/01/02 | Polyester/Spandex 87/13% | Woven | Plain Weave | Dyed | P/D | NA,DWR | 50 | 159 | 4112 | yds | Nianhua Li 李年華 | DOWNPOUR GRAY | Agree | 1733 | 1733 | 252 | 7.9 | 252 | 0 | 0 | 0% | 接疋,橫檔/橫條 | [6 empty] | 大貨品質在接受標準內 | [16 empty] | 色樣、品質樣廠商提供 | 已簽核 | 請參考驗貨員意見。(Please refer QA's comments.) |  |  | 2026/01/09 | 2026/01/24 | 2026/03/10 |  |  |  |  | IND-GLR1
190463 | 2025/12/23 | Auto |  | UAM | Shine Lin 林韶瑩 | V1A | 6013564,6013802,6013804,6014063,6015108_FW26 | TMKF-25-11331,TMKF-25-11342,TMKF-25-11386,TMKF-25-11480,TMKF-25-11533 | AS |  |  | HUA FENG | CHINA | IND-GLR1 GLS2 GLS3 | 2026/01/02 | 2026/01/02 | Polyester/Spandex 87/13% | Woven | Plain Weave | Dyed | P/D | NA,DWR | 50 | 159 | 262 | yds | Nianhua Li 李年華 | GEODE GREEN | Agree | 205 | 205 | 130 | 4.6 | 130 | 0 | 0 | 0% | 接疋,油/髒/色污 | [6 empty] | 大貨品質在接受標準內 | [16 empty] | 色樣、品質樣廠商提供 | 已簽核 | 請參考驗貨員意見。(Please refer QA's comments.) |  |  | 2026/01/09 | 2026/01/24 | 2026/03/10 |  |  |  |  | IND-GLR1
190462 | 2025/12/23 | Auto |  | UAM | Shine Lin 林韶瑩 | V1A | 6013564,6013802,6013804,6014063,6015108_FW26 | TMKF-25-11331,TMKF-25-11342,TMKF-25-11386,TMKF-25-11480,TMKF-25-11533 | AS |  |  | HUA FENG | CHINA | IND-GLR1 GLS2 GLS3 | 2026/01/02 | 2026/01/02 | Polyester/Spandex 87/13% | Woven | Plain Weave | Dyed | P/D | NA,DWR | 50 | 159 | 14525 | yds | Nianhua Li 李年華 | MARINE OD GREEN | Agree | 1726 | 1726 | 244 | 4.9 | 244 | 0 | 0 | 0% | 接疋,橫檔/橫條 | [6 empty] | 大貨品質在接受標準內 | [16 empty] | 色樣、品質樣廠商提供 | 已簽核 | 請參考驗貨員意見。(Please refer QA's comments.) |  |  | 2026/01/09 | 2026/01/24 | 2026/03/10 |  |  |  |  | IND-GLR1
191219 | 2025/12/23 | Auto |  | DKS | Sherry Hsu 許亞渲 | V2B | DAG26103_Q326 | TMKF-25-11534 | AS |  |  | REO-ECO | CHINA | IND-GLD2 | 2026/01/16 | 2026/01/16 | Polyester/Spandex 90/10% | Woven | Plain Weave | Dyed | P/D | NA,Anti-UV,UPF 50+,Wicking | 56 | 100 | 681 | yds | Ken Kong 孔祥松 | PURE BLACK | Agree | 920 | 920 | 121 | 0.8 | 121 | 0 | 0 | 0% | 擦傷/刮傷/勾紗 | [6 empty] | 大貨品質在接受標準內 | [16 empty] | 色樣、品質樣廠商提供 | 已簽核 | 請參考驗貨員意見。(Please refer QA's comments.) |  |  | 2026/01/26 | 2026/04/07 | 2026/05/04 |  |  |  |  | IND-GLD
191218 | 2025/12/23 | Auto |  | DKS | Sherry Hsu 許亞渲 | V2B | DAG26103_Q326 | TMKF-25-11534 | AS |  |  | REO-ECO | CHINA | IND-GLD2 | 2026/01/16 | 2026/01/16 | Polyester/Spandex 90/10% | Woven | Plain Weave | Dyed | P/D | NA,Anti-UV,UPF 50+,Wicking | 56 | 100 | 681 | yds | Ken Kong 孔祥松 | UBE BRIGHT | Agree | 881 | 881 | 177 | 7.9 | 177 | 0 | 0 | 0% | 接疋,油/髒/色污 |  |  |  |  | 布頭/尾瑕疵 |  | 大貨品質在接受標準內 | [16 empty] | 色樣、品質樣廠商提供 | 已簽核 | 請參考驗貨員意見。(Please refer QA's comments.) |  |  | 2026/01/26 | 2026/04/07 | 2026/05/04 |  |  |  |  | IND-GLD
190955 | 2025/12/23 | Auto |  | DKS | Sherry Hsu 許亞渲 | V2B | DAG26105_Q326 | TMKF-25-11537 | NAS |  |  | 井澤 | CHINA | IND-GLD2 | 2026/01/10 | 2026/01/10 | Polyester/Spandex 91/9% | Woven | Plain Weave | Dyed | P/D | NA,UPF 50+,Wicking | 54 | 94 | 1572 | yds | Yong Wang 王勇 | GRAPE DUST | Discuss | 1974 | 1974 | 190 | 10.5 | 100 | 90 | 0 | 0.2% | 斷紗(斷經/斷緯),橫檔/橫條,油/髒/色污 | [6 empty] | 單色扣點為B級,結論為Discuss | [16 empty] | 色樣、品質樣廠商提供 | 已簽核 | 請參考驗貨員意見。(Please refer QA's comments.) |  |  | 2026/01/26 | 2026/04/10 | 2026/05/04 |  |  |  |  | IND-GLD
190499 | 2025/12/23 | Auto |  | DKS | Sherry Hsu 許亞渲 | V2B | DAG26105_Q326 | TMKF-25-11537 | NAS |  |  | 井澤 | CHINA | IND-GLD2 | 2026/01/03 | 2026/01/03 | Polyester/Spandex 91/9% | Woven | Plain Weave | Dyed | P/D | NA,UPF 50+,Wicking | 54 | 94 | 1572 | yds | Yong Wang 王勇 | PURE BLACK | Agree | 1866 | 1866 | 214 | 0.5 | 214 | 0 | 0 | 0% | 油/髒/色污 | [6 empty] | 大貨品質在接受標準內 | [16 empty] | 色樣、品質樣廠商提供 | 已簽核 | 請參考驗貨員意見。(Please refer QA's comments.) |  |  | 2026/01/26 | 2026/04/10 | 2026/05/04 |  |  |  |  | IND-GLD
190742 | 2025/12/23 | Auto |  | DKS | Sherry Hsu 許亞渲 | V2B | DAG26102_Q326 | TMKF-25-11538 | NAS |  |  | 井澤 | CHINA | IND-GLD2 | 2026/01/08 | 2026/01/08 | Polyester/Spandex 91/9% | Woven | Plain Weave | Dyed | P/D | NA,UPF 50+,Wicking | 54 | 94 | 2208 | yds | Yong Wang 王勇 | PURE WHITE | Agree | 2000 | 2000 | 214 | 7.5 | 214 | 0 | 0 | 0% | 油/髒/色污 | [6 empty] | 大貨品質在接受標準內 | [16 empty] | 色樣、品質樣廠商提供 | 已簽核 | 請參考驗貨員意見。(Please refer QA's comments.) |  |  | 2026/01/26 | 2026/03/02 | 2026/04/13 |  |  |  |  | IND-GLD
191545 | 2025/12/23 | Auto |  | DKS | Sherry Hsu 許亞渲 | V2B | DAG26102_Q326 | TMKF-25-11542 | NAS |  |  | 享和 | TAIWAN | IND-GLD2 | 2026/01/22 | 2026/01/21 | Polyester/Spandex 84/16% | Knit | Jersey | Dyed | P/D | NA,Wicking | 58 | 186 | 697 | yds | Allen Wu 吳育騰 | BLUE CHALK | Agree | 788 | 788 | 133 | 6.8 | 133 | 0 | 0 | 0% | 接疋,橫檔/橫條,油/髒/色污 | [6 empty] | 大貨品質在接受標準內 | [16 empty] | 無色樣，品質樣業務提供 | 已簽核 | 單色結論為Pass。(The conclusion is Pass.) |  |  | 2026/01/26 | 2026/03/02 | 2026/04/13 |  |  |  |  | IND-GLD
191544 | 2025/12/23 | Auto |  | DKS | Sherry Hsu 許亞渲 | V2B | DAG26102_Q326 | TMKF-25-11542 | NAS |  |  | 享和 | TAIWAN | IND-GLD2 | 2026/01/22 | 2026/01/21 | Polyester/Spandex 84/16% | Knit | Jersey | Dyed | P/D | NA,Wicking | 58 | 186 | 763 | yds | Allen Wu 吳育騰 | PURE BLACK | Agree | 917 | 917 | 144 | 0 | 144 | 0 | 0 | 0% | [7 empty] | 大貨品質在接受標準內 | [16 empty] | 無色樣，品質樣業務提供 | 已簽核 | 單色結論為Pass。(The conclusion is Pass.) |  |  | 2026/01/26 | 2026/03/02 | 2026/04/13 |  |  |  |  | IND-GLD
190744 | 2025/12/23 | Auto |  | BNN | Shine Lin 林韶瑩 | V1A | 872770_SU26 | TMKF-25-11548 | NAS |  | A | 杭州明晨 | CHINA | VIN-MK2A | 2026/01/08 | 2026/01/08 | Rayon/Polyester/Spandex 47/41/12% | Knit | Scuba | Dyed | P/D | NA,NA | 59 | 250 | 734 | kgs | Gul Wang 王國安 | BLACK 800 | Discuss | 157.26 | 443 | 135.4 | 14 | 67.7 | 67.7 | 0 | 1.2% | 接疋,擦傷/刮傷/勾紗,油/髒/色污,破洞 | [6 empty] | 單色扣點為B級,結論為Discuss | [16 empty] | 色樣、品質樣廠商提供 | 已簽核 | 請參考驗貨員意見。(Please refer QA's comments.) | Email:chenli_yh@163.com |  | 2026/01/30 | 2026/01/21 | 2026/02/27 |  |  |  |  | VIN-MK2
190746 | 2025/12/23 | Auto |  | BNN | Shine Lin 林韶瑩 | V1A | 872770_SU26 | TMKF-25-11548 | NAS |  | A | 杭州明晨 | CHINA | VIN-MK2A | 2026/01/08 | 2026/01/08 | Rayon/Polyester/Spandex 47/41/12% | Knit | Scuba | Dyed | P/D | NA,NA | 59 | 250 | 714 | kgs | Gul Wang 王國安 | PREPPY NAVY | Discuss | 380.92 | 1073 | 257.4 | 13.6 | 62.7 | 194.7 | 0 | 1.1% | 接疋,擦傷/刮傷/勾紗,破洞 | [6 empty] | 單色扣點為B級,結論為Discuss | [16 empty] | 色樣、品質樣廠商提供 | 已簽核 | 請參考驗貨員意見。(Please refer QA's comments.) | Email:chenli_yh@163.com |  | 2026/01/30 | 2026/01/21 | 2026/02/27 |  |  |  |  | VIN-MK2
190745 | 2025/12/23 | Auto |  | BNN | Shine Lin 林韶瑩 | V1A | 872770_SU26 | TMKF-25-11548 | NAS |  | A | 杭州明晨 | CHINA | VIN-MK2A | 2026/01/08 | 2026/01/08 | Rayon/Polyester/Spandex 47/41/12% | Knit | Scuba | Dyed | P/D | NA,NA | 59 | 250 | 217 | kgs | Gul Wang 王國安 | RAIN WASHED | Discuss | 220.46 | 621 | 130.4 | 11.5 | 0 | 130.4 | 0 | 0.5% | 接疋,油/髒/色污,破洞 | [6 empty] | 單色扣點為B級,結論為Discuss | [16 empty] | 色樣、品質樣廠商提供 | 已簽核 | 請參考驗貨員意見。(Please refer QA's comments.) | Email:chenli_yh@163.com |  | 2026/01/30 | 2026/01/21 | 2026/02/27 |  |  |  |  | VIN-MK2
191266 | 2025/12/23 | Auto |  | DKS | Elain Huang 黃孟芳 | V2B | DAG25305_Q326,DAG26109_Q326,DAW16304_Q326,DAW16307_Q326,DAW16702_Q326,DAW25300_Q326,DAW25311_Q326,DAW25316_Q326,DAW25319_Q326,DAW26300_Q326,DAW26311_Q326,DAW26700_Q326 | TMKF-25-10963,TMKF-25-10975,TMKF-25-10978,TMKF-25-10995,TMKF-25-11169,TMKF-25-11171,TMKF-25-11173,TMKF-25-11370,TMKF-25-11521,TMKF-25-11526,TMKF-25-11531,TMKF-25-11553 | NAS |  |  | 海寧駿銳 | CHINA | VIN-LR1 LR2 LR3 | 2026/01/17 | 2026/01/17 | Nylon/Spandex 84/16% | Knit | Mesh | Dyed | Pigment Dye | NA,Adaptive | 59 | 134 | 142 | yds | Qiang Chen 陳強 | CHERRY ICE | Discuss | 100 | 100 | 100 | 20 | 0 | 100 | 0 | 3% | 接疋,油/髒/色污,破洞 | [6 empty] | 單色扣點為B級,結論為Discuss | [16 empty] | 色樣、品質樣廠商提供 | 已簽核 | 請參考驗貨員意見。(Please refer QA's comments.) |  |  | 2026/01/21 | 2026/03/09 | 2026/04/16 |  |  |  |  | VIN-LR1
191265 | 2025/12/23 | Auto |  | DKS | Elain Huang 黃孟芳 | V2B | DAG25305_Q326,DAG26109_Q326,DAW16304_Q326,DAW16307_Q326,DAW16702_Q326,DAW25300_Q326,DAW25311_Q326,DAW25316_Q326,DAW25319_Q326,DAW26300_Q326,DAW26311_Q326,DAW26700_Q326 | TMKF-25-10963,TMKF-25-10975,TMKF-25-10978,TMKF-25-10995,TMKF-25-11169,TMKF-25-11171,TMKF-25-11173,TMKF-25-11370,TMKF-25-11521,TMKF-25-11526,TMKF-25-11531,TMKF-25-11553 | NAS |  |  | 海寧駿銳 | CHINA | VIN-LR1 LR2 LR3 | 2026/01/17 | 2026/01/17 | Nylon/Spandex 84/16% | Knit | Mesh | Dyed | Pigment Dye | NA,Adaptive | 59 | 134 | 108 | yds | Qiang Chen 陳強 | CRUISING BLUE | Agree | 66 | 66 | 66 | 7.6 | 66 | 0 | 0 | 0% | 接疋,油/髒/色污 | [6 empty] | 大貨品質在接受標準內 | [16 empty] | 色樣、品質樣廠商提供 | 已簽核 | 請參考驗貨員意見。(Please refer QA's comments.) |  |  | 2026/01/21 | 2026/03/09 | 2026/04/16 |  |  |  |  | VIN-LR1
191268 | 2025/12/23 | Auto |  | DKS | Elain Huang 黃孟芳 | V2B | DAG25305_Q326,DAG26109_Q326,DAW16304_Q326,DAW16307_Q326,DAW16702_Q326,DAW25300_Q326,DAW25311_Q326,DAW25316_Q326,DAW25319_Q326,DAW26300_Q326,DAW26311_Q326,DAW26700_Q326 | TMKF-25-10963,TMKF-25-10975,TMKF-25-10978,TMKF-25-10995,TMKF-25-11169,TMKF-25-11171,TMKF-25-11173,TMKF-25-11370,TMKF-25-11521,TMKF-25-11526,TMKF-25-11531,TMKF-25-11553 | NAS |  |  | 海寧駿銳 | CHINA | VIN-LR1 LR2 LR3 | 2026/01/17 | 2026/01/17 | Nylon/Spandex 84/16% | Knit | Mesh | Dyed | Pigment Dye | NA,Adaptive | 59 | 134 | 1188 | yds | Qiang Chen 陳強 | GREEN THEME | Agree | 2625 | 2625 | 277 | 4.7 | 277 | 0 | 0 | 0% | 接疋,擦傷/刮傷/勾紗,油/髒/色污 | [6 empty] | 大貨品質在接受標準內 | [16 empty] | 色樣、品質樣廠商提供 | 已簽核 | 請參考驗貨員意見。(Please refer QA's comments.) |  |  | 2026/01/21 | 2026/03/09 | 2026/04/16 |  |  |  |  | VIN-LR1
191269 | 2025/12/23 | Auto |  | DKS | Elain Huang 黃孟芳 | V2B | DAG25305_Q326,DAG26109_Q326,DAW16304_Q326,DAW16307_Q326,DAW16702_Q326,DAW25300_Q326,DAW25311_Q326,DAW25316_Q326,DAW25319_Q326,DAW26300_Q326,DAW26311_Q326,DAW26700_Q326 | TMKF-25-10963,TMKF-25-10975,TMKF-25-10978,TMKF-25-10995,TMKF-25-11169,TMKF-25-11171,TMKF-25-11173,TMKF-25-11370,TMKF-25-11521,TMKF-25-11526,TMKF-25-11531,TMKF-25-11553 | NAS |  |  | 海寧駿銳 | CHINA | VIN-LR1 LR2 LR3 | 2026/01/17 | 2026/01/17 | Nylon/Spandex 84/16% | Knit | Mesh | Dyed | Pigment Dye | NA,Adaptive | 59 | 134 | 1113 | yds | Qiang Chen 陳強 | JET NAVY | Agree | 1021 | 1021 | 110 | 3.6 | 110 | 0 | 0 | 0% | 接疋 | [6 empty] | 大貨品質在接受標準內 | [16 empty] | 色樣、品質樣廠商提供 | 已簽核 | 請參考驗貨員意見。(Please refer QA's comments.) |  |  | 2026/01/21 | 2026/03/09 | 2026/04/16 |  |  |  |  | VIN-LR1
191267 | 2025/12/23 | Auto |  | DKS | Elain Huang 黃孟芳 | V2B | DAG25305_Q326,DAG26109_Q326,DAW16304_Q326,DAW16307_Q326,DAW16702_Q326,DAW25300_Q326,DAW25311_Q326,DAW25316_Q326,DAW25319_Q326,DAW26300_Q326,DAW26311_Q326,DAW26700_Q326 | TMKF-25-10963,TMKF-25-10975,TMKF-25-10978,TMKF-25-10995,TMKF-25-11169,TMKF-25-11171,TMKF-25-11173,TMKF-25-11370,TMKF-25-11521,TMKF-25-11526,TMKF-25-11531,TMKF-25-11553 | NAS |  |  | 海寧駿銳 | CHINA | VIN-LR1 LR2 LR3 | 2026/01/17 | 2026/01/17 | Nylon/Spandex 84/16% | Knit | Mesh | Dyed | Pigment Dye | NA,Adaptive | 59 | 134 | 12053 | yds | Qiang Chen 陳強 | PURE BLACK | Agree | 13316 | 13316 | 1600.4 | 5.8 | 1600.4 | 0 | 0 | 0% | 接疋,擦傷/刮傷/勾紗,棉粒/結頭/粗節,橫檔/橫條,油/髒/色污,破洞 | [6 empty] | 大貨品質在接受標準內 | [16 empty] | 色樣、品質樣廠商提供 | 已簽核 | 請參考驗貨員意見。(Please refer QA's comments.) |  |  | 2026/01/21 | 2026/03/09 | 2026/04/16 |  |  |  |  | VIN-LR1
191658 | 2025/12/23 | Auto |  | DKS | Elain Huang 黃孟芳 | V2B | DAW16304_Q326,DAW16702_Q326,DAW25300_Q326,DAW25311_Q326,DAW26700_Q326 | TMKF-25-10963,TMKF-25-11171,TMKF-25-11173,TMKF-25-11531,TMKF-25-11553 | NAS |  |  | 海寧駿銳 | CHINA | VIN-LR1 LR2 | 2026/01/25 | 2026/01/25 | Nylon/Spandex 84/16% | Knit | Mesh | Dyed | Pigment Dye | NA,Adaptive | 59 | 134 | 366 | yds | Jun Yan 嚴軍 | DEEP GRAPE | Agree | 350 | 350 | 134 | 0 | 134 | 0 | 0 | 0% | [7 empty] | 大貨品質在接受標準內 | [16 empty] | 色樣、品質樣廠商提供 | 已簽核 | 請參考驗貨員意見。(Please refer QA's comments.) |  |  |  | 2026/03/09 | 2026/04/16 |  |  |  |  | VIN-LR1
191720 | 2025/12/23 | Auto |  | DKS | Elain Huang 黃孟芳 | V2B | DAW16304_Q326,DAW16702_Q326,DAW25300_Q326,DAW25311_Q326,DAW26700_Q326 | TMKF-25-10963,TMKF-25-11171,TMKF-25-11173,TMKF-25-11531,TMKF-25-11553 | NAS |  |  | 海寧駿銳 | CHINA | VIN-LR1 LR2 | 2026/01/25 | 2026/01/25 | Nylon/Spandex 84/16% | Knit | Mesh | Dyed | Pigment Dye | NA,Adaptive | 59 | 134 | 3542 | yds | Jun Yan 嚴軍 | PURE WHITE | Agree | 6404 | 6404 | 792 | 9.1 | 528 | 264 | 0 | 0% | 接疋,擦傷/刮傷/勾紗,斷紗(斷經/斷緯),油/髒/色污,破洞 | [6 empty] | 部分匹扣點為B級,但單色結論為Pass | [16 empty] | 色樣、品質樣廠商提供 | 已簽核 | 請參考驗貨員意見。(Please refer QA's comments.) |  |  |  | 2026/03/09 | 2026/04/16 |  |  |  |  | VIN-LR1
191657 | 2025/12/23 | Auto |  | DKS | Elain Huang 黃孟芳 | V2B | DAW16304_Q326,DAW16702_Q326,DAW25300_Q326,DAW25311_Q326,DAW26700_Q326 | TMKF-25-10963,TMKF-25-11171,TMKF-25-11173,TMKF-25-11531,TMKF-25-11553 | NAS |  |  | 海寧駿銳 | CHINA | VIN-LR1 LR2 | 2026/01/25 | 2026/01/25 | Nylon/Spandex 84/16% | Knit | Mesh | Dyed | Pigment Dye | NA,Adaptive | 59 | 134 | 1102 | yds | Jun Yan 嚴軍 | TRUE NAVY | Agree | 398 | 398 | 146 | 8.2 | 146 | 0 | 0 | 0% | 接疋,橫檔/橫條 | [6 empty] | 大貨品質在接受標準內 | [16 empty] | 色樣、品質樣廠商提供 | 已簽核 | 請參考驗貨員意見。(Please refer QA's comments.) |  |  |  | 2026/03/09 | 2026/04/16 |  |  |  |  | VIN-LR1
191420 | 2025/12/23 | Auto |  | DKS | Gina Peng 彭榆茜 | V2A | MAX243101P_Q326 | TMKF-25-11590 | AS |  |  | 鼎暉興業 | TAIWAN | VIN-MK3B | 2026/01/20 | 2026/01/20 | Polyester/Spandex 86/14% | Woven | Plain Weave | Dyed | P/D | NA,Anti-Microbial,Wicking | 54 | 114 | 1256 | yds | Bill Wang 王逢茂 | GRAPHIC CHARCOA | Discuss | 4900 | 4900 | 516 | 3.5 | 516 | 0 | 0 | 0% | 擦傷/刮傷/勾紗,斷紗(斷經/斷緯),油/髒/色污 | [6 empty] | 大貨品質在接受標準內 | [16 empty] | 無標準樣 | 已簽核 | 單色結論為Pass。(The conclusion is Pass.) |  |  | 2026/01/29 | 2026/04/03 | 2026/05/04 |  |  |  |  | VIN-MK3
191421 | 2025/12/23 | Auto |  | DKS | Gina Peng 彭榆茜 | V2A | MAX243101P_Q326 | TMKF-25-11590 | AS |  |  | 鼎暉興業 | TAIWAN | VIN-MK3B | 2026/01/20 | 2026/01/20 | Polyester/Spandex 86/14% | Woven | Plain Weave | Dyed | P/D | NA,Anti-Microbial,Wicking | 54 | 114 | 1995 | yds | Bill Wang 王逢茂 | PURE BLACK | Discuss | 4338 | 4338 | 492 | 0.2 | 492 | 0 | 0 | 0% | 擦傷/刮傷/勾紗 | [6 empty] | 大貨品質在接受標準內 | [16 empty] | 無標準樣 | 已簽核 | 單色結論為Pass。(The conclusion is Pass.) |  |  | 2026/01/29 | 2026/04/03 | 2026/05/04 |  |  |  |  | VIN-MK3
191419 | 2025/12/23 | Auto |  | DKS | Gina Peng 彭榆茜 | V2A | MAX243101P_Q326 | TMKF-25-11590 | AS |  |  | 鼎暉興業 | TAIWAN | VIN-MK3B | 2026/01/20 | 2026/01/20 | Polyester/Spandex 86/14% | Woven | Plain Weave | Dyed | P/D | NA,Anti-Microbial,Wicking | 54 | 114 | 2169 | yds | Bill Wang 王逢茂 | SILVER SHADOW | Discuss | 4328 | 4328 | 511 | 1 | 511 | 0 | 0 | 0% | 斷紗(斷經/斷緯),油/髒/色污 | [6 empty] | 大貨品質在接受標準內 | [16 empty] | 無標準樣 | 已簽核 | 單色結論為Pass。(The conclusion is Pass.) |  |  | 2026/01/29 | 2026/04/03 | 2026/05/04 |  |  |  |  | VIN-MK3
191436 | 2026/01/01 | Auto |  | ONY | Vivian Wu 巫心瑜 | V7A | 896325_SU26 | TMKF-25-11594 | NAS |  |  | 海寧駿銳 | CHINA | VIN-LR2 | 2026/01/21 | 2026/01/21 | Polyester/Spandex 85/15% | Knit | Mesh | Dyed | P/D | NA,NA | 59 | 140 | 9889 | yds | Jun Yan 嚴軍 | VELVET SAND | Agree | 7185 | 7185 | 960 | 5.2 | 960 | 0 | 0 | 0% | 接疋,擦傷/刮傷/勾紗,橫檔/橫條,油/髒/色污,破洞 | [6 empty] | 大貨品質在接受標準內 | [16 empty] | 色樣、品質樣廠商提供 | 已簽核 | 請參考驗貨員意見。(Please refer QA's comments.) |  |  | 2026/02/12 | 2026/02/20 | 2026/03/13 |  |  |  |  | VIN-LR2
191099 | 2025/12/23 | Auto |  | TGT | Melody Chen 陳可縈 | V5A | 0L3M95_C326 | TMKF-25-11599 | AS |  |  | HUGE BAMBOO | VIETNAM | VIN-LR1 | 2026/01/13 | 2026/01/13 | Recycled Polyester 100% | Knit | Mesh | Dyed | P/D | NA,NA | 59 | 75 | 3650 | yds | NgocBich | AUTHENTIC CREAM | Discuss | 2275 | 2275 | 387 | 10.3 | 0 | 387 | 0 | 0.1% | 接疋,擦傷/刮傷/勾紗,油/髒/色污 | [6 empty] | 單色扣點為B級,結論為Discuss | [16 empty] | 色樣、品質樣廠商提供 | 已簽核 | 請參考驗貨員意見。(Please refer QA's comments.) |  |  | 2026/01/23 | 2026/02/27 | 2026/04/13 |  |  |  |  | VIN-LR1
191098 | 2025/12/23 | Auto |  | TGT | Melody Chen 陳可縈 | V5A | 0L3M95_C326 | TMKF-25-11599 | AS |  |  | HUGE BAMBOO | VIETNAM | VIN-LR1 | 2026/01/13 | 2026/01/13 | Recycled Polyester 100% | Knit | Mesh | Dyed | P/D | NA,NA | 59 | 75 | 4403 | yds | NgocBich | STARLESS NIGHT BLUE | Agree | 4406 | 4406 | 565 | 1.2 | 565 | 0 | 0 | 0% | 接疋,擦傷/刮傷/勾紗 | [6 empty] | 大貨品質在接受標準內 | [16 empty] | 色樣、品質樣廠商提供 | 已簽核 | 請參考驗貨員意見。(Please refer QA's comments.) |  |  | 2026/01/23 | 2026/02/27 | 2026/04/13 |  |  |  |  | VIN-LR1
190517 | 2025/12/18 | Junde Zhang 張俊德 |  | GU | Cynthia Chen 陳律妏 | V6A | 60226N030B | TMKF-25-11608 | AS |  | A | 上海新聯紡 | CHINA | VIN-MK3B MK3C | 2026/01/16 | 2026/01/03 | Recycled Polyester/Cotton(BCI) 65/35% | Woven | Poplin | Dyed | P/D | Peach (1 side),NA | 56 | 165 | 38832 | yds | Junde Zhang 張俊德 | 39 DARK BROWN | Discuss | 9236.4 | 9236.4 | 1245.3 | 11.6 | 390.5 | 854.8 | 0 | 0.5% | 擦傷/刮傷/勾紗,斷紗(斷經/斷緯),棉粒/結頭/粗節,橫檔/橫條,油/髒/色污,破洞 | [6 empty] | 單色扣點為B級,結論為Discuss | [16 empty] | 色樣、品質樣業務提供 | 已簽核 | 請參考驗貨員意見。(Please refer QA's comments.) |  |  | 2026/01/05 | 2026/01/02 | 2026/03/06 |  |  |  |  | VIN-MK3
190553 | 2025/12/18 | Junde Zhang 張俊德 |  | GU | Cynthia Chen 陳律妏 | V6A | 60226N030B | TMKF-25-11608 | AS |  | A | 上海新聯紡 | CHINA | VIN-MK3B MK3C | 2026/01/16 | 2026/01/04 | Recycled Polyester/Cotton(BCI) 65/35% | Woven | Poplin | Dyed | P/D | Peach (1 side),NA | 56 | 165 | 38832 | yds | Junde Zhang 張俊德 | 39 DARK BROWN | Discuss | 2832 | 2832 | 270.9 | 10.3 | 147 | 123.9 | 0 | 0.1% | 斷紗(斷經/斷緯),棉粒/結頭/粗節,橫檔/橫條,油/髒/色污 | [6 empty] | 單色扣點為B級,結論為Discuss | [16 empty] | 色樣、品質樣業務提供 | 已簽核 | 請參考驗貨員意見。(Please refer QA's comments.) |  |  | 2026/01/05 | 2026/01/02 | 2026/03/06 |  |  |  |  | VIN-MK3
190555 | 2025/12/18 | Junde Zhang 張俊德 |  | GU | Cynthia Chen 陳律妏 | V6A | 60226N030B | TMKF-25-11608 | AS |  | A | 上海新聯紡 | CHINA | VIN-MK3B MK3C | 2026/01/05 | 2026/01/05 | Recycled Polyester/Cotton(BCI) 65/35% | Woven | Poplin | Dyed | P/D | Peach (1 side),NA | 56 | 165 | 38832 | yds | Junde Zhang 張俊德 | 39 DARK BROWN | Agree | 13368.9 | 13368.9 | 1601.1 | 9.8 | 687.3 | 628.1 | 285.7 | 0% | 接疋,擦傷/刮傷/勾紗,斷紗(斷經/斷緯),染折/折痕,棉粒/結頭/粗節,油/髒/色污,異纖/飛花 |  |  |  | 漸進色差,缸差過大 |  |  | 部分匹為C級打下,但單色結論為Pass | 69#，52#/848 | [15 empty] | 色樣、品質樣業務提供 | 已簽核 | 請參考驗貨員意見。(Please refer QA's comments.) |  |  | 2026/01/05 | 2026/01/02 | 2026/03/06 |  |  |  |  | VIN-MK3
190516 | 2025/12/18 | Junde Zhang 張俊德 |  | GU | Cynthia Chen 陳律妏 | V6A | 60226N030B | TMKF-25-11608 | AS |  | A | 上海新聯紡 | CHINA | VIN-MK3B MK3C | 2026/01/16 | 2026/01/03 | Recycled Polyester/Cotton(BCI) 65/35% | Woven | Poplin | Dyed | P/D | Peach (1 side),NA | 56 | 165 | 36478 | yds | Junde Zhang 張俊德 | 58 DARK GREEN | Discuss | 2781 | 2781 | 303.2 | 12.2 | 0 | 303.2 | 0 | 0.7% | 擦傷/刮傷/勾紗,斷紗(斷經/斷緯),棉粒/結頭/粗節,橫檔/橫條,油/髒/色污 | [6 empty] | 單色扣點為B級,結論為Discuss | [16 empty] | 色樣、品質樣業務提供 | 已簽核 | 請參考驗貨員意見。(Please refer QA's comments.) |  |  | 2026/01/05 | 2026/01/02 | 2026/03/06 |  |  |  |  | VIN-MK3
191683 | 2026/01/19 | Auto |  | KOH | Susan Chen 陳玉書 | V3C | WX6UA204 | TMKF-25-11614 | AS |  | A | 杭州新生 | CHINA | IND-GLD2 GLD6 | 2026/01/25 | 2026/01/25 | Recycled Polyester/Modal/Spandex 55/40/5% | Knit | Double Knit | Dyed | Top/D | Sanded,NA | 64 | 300 | 7969 | yds | Changzhi Wang 王昌智 | DK MOONB H BC03 | Agree | 3595 | 3595 | 370.8 | 9.2 | 280.4 | 90.4 | 0 | 0% | 斷紗(斷經/斷緯),油/髒/色污,異纖/飛花,破洞 | [6 empty] | 部分匹扣點為B級,但單色結論為Pass | [16 empty] | 色樣、品質樣廠商提供 | 已簽核 | 請參考驗貨員意見。(Please refer QA's comments.) |  |  | 2026/01/26 | 2026/02/24 | 2026/04/13 |  |  |  |  | IND-GLD
191557 | 2026/01/19 | Auto |  | KOH | Susan Chen 陳玉書 | V3C | WX6UA204 | TMKF-25-11613,TMKF-25-11614 | AS |  | A | 杭州新生 | CHINA | IND-GLD2 GLD6 | 2026/01/23 | 2026/01/23 | Recycled Polyester/Modal/Spandex 55/40/5% | Knit | Double Knit | Dyed | Top/D | Sanded,NA | 64 | 300 | 7969 | yds | Changzhi Wang 王昌智 | 655 710 PLUM SHERRY | Reject | 610 | 610 | 78.7 | 113.1 | 0 | 0 | 78.7 | 30.9% | 接疋,擦傷/刮傷/勾紗,斷紗(斷經/斷緯),棉粒/結頭/粗節,油/髒/色污,破洞 | [6 empty] | 單色結論為Fail,請打下並覆驗 |  | 簽核完成 |  |  | 1>檢查抽驗匹- 缸差、匹差、匹內差(邊中)在接受範圍，請分缸使用。 2>655 710 PLUM SHERRY第1#缸、812 960 PLUM PEEL第1#缸，此两缸布面散乱擦伤明显，评C级。（寄样台北） 3>812 960 PLUM PEEL第2#缸因破洞、断纱等瑕疵超C级。 4>参考布厂提供确认瑕疵样（确认断OP）：DK MOONB H BC03约每匹1~2条方向性可见，未扣分。 5>以碼重估算碼長，部分缸短碼0.3~0.6 %，需补足。 | [11 empty] | 色樣、品質樣廠商提供 | 已簽核 | 請參考驗貨員意見。(Please refer QA's comments.) |  |  | 2026/01/26 | 2026/02/24 | 2026/04/13 |  | 同意出貨-客戶核可此瑕疵 |  |  | IND-GLD
191558 | 2026/01/19 | Auto |  | KOH | Susan Chen 陳玉書 | V3C | WX6UA204 | TMKF-25-11613,TMKF-25-11614 | AS |  | A | 杭州新生 | CHINA | IND-GLD2 GLD6 | 2026/01/23 | 2026/01/23 | Recycled Polyester/Modal/Spandex 55/40/5% | Knit | Double Knit | Dyed | Top/D | Sanded,NA | 64 | 300 | 7969 | yds | Changzhi Wang 王昌智 | 812 960 PLUM PEEL | Reject | 1160 | 1160 | 137.6 | 54.5 | 0 | 29.6 | 108 | 13.4% | 接疋,擦傷/刮傷/勾紗,斷紗(斷經/斷緯),棉粒/結頭/粗節,油/髒/色污,破洞 | [6 empty] | 單色結論為Fail,請打下並覆驗 |  | 簽核完成 |  |  | 1>檢查抽驗匹- 缸差、匹差、匹內差(邊中)在接受範圍，請分缸使用。 2>655 710 PLUM SHERRY第1#缸、812 960 PLUM PEEL第1#缸，此两缸布面散乱擦伤明显，评C级。（寄样台北） 3>812 960 PLUM PEEL第2#缸因破洞、断纱等瑕疵超C级。 4>参考布厂提供确认瑕疵样（确认断OP）：DK MOONB H BC03约每匹1~2条方向性可见，未扣分。 5>以碼重估算碼長，部分缸短碼0.3~0.6 %，需补足。 | [11 empty] | 色樣、品質樣廠商提供 | 已簽核 | 請參考驗貨員意見。(Please refer QA's comments.) |  |  | 2026/01/26 | 2026/02/24 | 2026/04/13 |  | 同意出貨-客戶核可此瑕疵 |  |  | IND-GLD
191559 | 2026/01/19 | Auto |  | KOH | Susan Chen 陳玉書 | V3C | WX6UA204 | TMKF-25-11613,TMKF-25-11614 | AS |  | A | 杭州新生 | CHINA | IND-GLD2 GLD6 | 2026/01/23 | 2026/01/23 | Recycled Polyester/Modal/Spandex 55/40/5% | Knit | Double Knit | Dyed | Top/D | Sanded,NA | 64 | 300 | 7969 | yds | Changzhi Wang 王昌智 | DK MOONB H BC03 | Discuss | 4039 | 4039 | 448.1 | 9.8 | 281.2 | 166.9 | 0 | 0% | 油/髒/色污,異纖/飛花 |  |  |  |  | 背面瑕疵 |  | 單色扣點為B級,結論為Discuss | [16 empty] | 色樣、品質樣廠商提供 | 已簽核 | 請參考驗貨員意見。(Please refer QA's comments.) |  |  | 2026/01/26 | 2026/02/24 | 2026/04/13 |  |  |  |  | IND-GLD
190697 | 2026/01/07 | Yao Deng 鄧堯 |  | KOH | Susan Chen 陳玉書 | V3C | WX6UA204 | TMKF-25-11615 | AS |  | A | 聚益 | CHINA | IND-GLD2 | 2026/01/07 | 2026/01/07 | Nylon/Spandex 92/8% | Knit | Mesh | Dyed | P/D | NA,NA | 62 | 160 | 967 | yds | Yao Deng 鄧堯 | 655 710 PLUM SHERRY | Agree | 2021.9 | 2021.9 | 216.1 | 3.7 | 216.1 | 0 | 0 | 0% | 接疋,破洞 | [6 empty] | 大貨品質在接受標準內 | [16 empty] | 色樣、品質樣廠商提供 | 已簽核 | 請參考驗貨員意見。(Please refer QA's comments.) |  |  | 2026/01/26 | 2026/02/24 | 2026/04/13 |  |  |  |  | IND-GLD
190696 | 2026/01/07 | Yao Deng 鄧堯 |  | KOH | Susan Chen 陳玉書 | V3C | WX6UA204 | TMKF-25-11615 | AS |  | A | 聚益 | CHINA | IND-GLD2 | 2026/01/07 | 2026/01/07 | Nylon/Spandex 92/8% | Knit | Mesh | Dyed | P/D | NA,NA | 62 | 160 | 0 | yds | Yao Deng 鄧堯 | 659 210 SILVER GLIMME | Agree | 1046.1 | 1046.1 | 110.4 | 7.2 | 110.4 | 0 | 0 | 0% | 接疋,破洞 | [6 empty] | 大貨品質在接受標準內 | [16 empty] | 色樣、品質樣廠商提供 | 已簽核 | 請參考驗貨員意見。(Please refer QA's comments.) |  |  | 2026/01/26 | 2026/02/24 | 2026/04/13 |  |  |  |  | IND-GLD
190695 | 2026/01/07 | Yao Deng 鄧堯 |  | KOH | Susan Chen 陳玉書 | V3C | WX6UA204 | TMKF-25-11615 | AS |  | A | 聚益 | CHINA | IND-GLD2 | 2026/01/07 | 2026/01/07 | Nylon/Spandex 92/8% | Knit | Mesh | Dyed | P/D | NA,NA | 62 | 160 | 967 | yds | Yao Deng 鄧堯 | 812 960 PLUM PEEL | Discuss | 1069.9 | 1069.9 | 115.6 | 27.7 | 0 | 115.6 | 0 | 5.3% | 接疋,斷紗(斷經/斷緯) | [6 empty] | 單色扣點為B級,結論為Discuss | [16 empty] | 色樣、品質樣廠商提供 | 已簽核 | 請參考驗貨員意見。(Please refer QA's comments.) |  |  | 2026/01/26 | 2026/02/24 | 2026/04/13 |  |  |  |  | IND-GLD
192093 | 2025/12/23 | Auto |  | DKS | Sherry Hsu 許亞渲 | V2B | DAW16203N_Q326 | TMKF-25-11619 | NAS |  |  | 井澤 | CHINA | VIN-MK2B | 2026/01/31 | 2026/01/31 | Polyester/Spandex 90/10% | Woven | Plain Weave | Dyed | P/D | NA,Wicking | 53 | 94 | 6510 | yds | Yong Wang 王勇 | BRICK RED | Agree | 7253 | 7253 | 789 | 0.4 | 789 | 0 | 0 | 0% | 油/髒/色污 | [6 empty] | 大貨品質在接受標準內 | [16 empty] | 色樣、品質樣廠商提供 | 已簽核 | 請參考驗貨員意見。(Please refer QA's comments.) |  |  |  | 2026/04/13 | 2026/05/28 |  |  |  |  | VIN-MK2
191938 | 2025/12/23 | Auto |  | DKS | Gina Peng 彭榆茜 | V2A | MAX69_Q326 | TMKF-25-11622 | AS |  |  | ARCH TEXTILES | CHINA | VIN-MK3A | 2026/01/28 | 2026/01/28 | Cotton/Nylon/Spandex 62/26/12% | Knit | Pique | Dyed | P/D | NA,Anti-Microbial,Anti-Odor,UPF 50+,Wick | 65 | 165 | 2142 | yds | Gul Wang 王國安 | PURE WHITE DD | Reject | 1424 | 1424 | 269.5 | 11.1 | 86.8 | 92.1 | 90.6 | 0.3% | 接疋,棉粒/結頭/粗節,油/髒/色污,異纖/飛花 | [6 empty] | 單色結論為Fail,請打下並覆驗 | 部分疋距边2”反面循环油点不OK评C级 | 簽核完成 |  |  | 1，抽驗匹- 缸差（告知已经有核可）、匹差、匹內差(邊中)比对在接受範内。 2，抽验PURE WHITE DD LOT19076# R2 ,SKYWAY SD LOT19077# R24反面距边2”内有循环油点计点不OK评C级（附有布办）。 3，抽验SKYWAY SD LOT10034H1 R42散乱小污渍计分不OK打下评C级（附有图片），其余超分ARCH需补足损耗出货。 4，实用幅宽有超宽4-5”，以碼重估算碼長不短码，记录出货。 | [11 empty] | 色樣、品質樣廠商提供 | 已簽核 | 請參考驗貨員意見。(Please refer QA's comments.) |  |  | 2026/01/29 | 2026/04/01 | 2026/05/04 |  | 覆驗完成 |  |  | VIN-MK3
191939 | 2025/12/23 | Auto |  | DKS | Gina Peng 彭榆茜 | V2A | MAX69_Q326 | TMKF-25-11622 | AS |  |  | ARCH TEXTILES | CHINA | VIN-MK3A | 2026/01/28 | 2026/01/28 | Cotton/Nylon/Spandex 62/26/12% | Knit | Pique | Dyed | P/D | NA,Anti-Microbial,Anti-Odor,UPF 50+,Wick | 65 | 165 | 2142 | yds | Gul Wang 王國安 | SKYWAY SD | Reject | 3649 | 3649 | 651.7 | 20.9 | 89.1 | 401.6 | 161 | 3.3% | 接疋,棉粒/結頭/粗節,油/髒/色污,異纖/飛花,破洞 | [6 empty] | 單色結論為Fail,請打下並覆驗 | 部分疋散乱污渍及距边2”反面循环油点不OK评C级 | 尚未覆驗 |  |  | 1，抽驗匹- 缸差（告知已经有核可）、匹差、匹內差(邊中)比对在接受範内。 2，抽验PURE WHITE DD LOT19076# R2 ,SKYWAY SD LOT19077# R24反面距边2”内有循环油点计点不OK评C级（附有布办）。 3，抽验SKYWAY SD LOT10034H1 R42散乱小污渍计分不OK打下评C级（附有图片），其余超分ARCH需补足损耗出货。 4，实用幅宽有超宽4-5”，以碼重估算碼長不短码，记录出货。 | [11 empty] | 色樣、品質樣廠商提供 | 已簽核 | 請參考驗貨員意見。(Please refer QA's comments.) |  |  | 2026/01/29 | 2026/04/01 | 2026/05/04 |  | 簽核中 |  |  | VIN-MK3
191947 | 2025/12/23 | Auto |  | DKS | Gina Peng 彭榆茜 | V2A | MAX69_Q326 | TMKF-25-11623 | AS |  |  | ARCH TEXTILES | CHINA | VIN-MK3A | 2026/01/28 | 2026/01/28 | Cotton/Nylon/Spandex 70/21/9% | Knit | Pique | Dyed | Y/D | NA,Anti-Microbial,Anti-Odor,UPF 50+,Wick | 65 | 180 | 4288 | yds | Gul Wang 王國安 | STRIPE PW/JB/DAS | Discuss | 4510 | 4510 | 581.9 | 11 | 83 | 498.9 | 0 | 0.3% | 接疋,棉粒/結頭/粗節,油/髒/色污,異纖/飛花,破洞 | [6 empty] | 單色扣點為B級,結論為Discuss | [16 empty] | 色樣、品質樣廠商提供 | 已簽核 | 請參考驗貨員意見。(Please refer QA's comments.) |  |  | 2026/01/29 | 2026/04/01 | 2026/05/04 |  |  |  |  | VIN-MK3
191644 | 2025/12/23 | Auto |  | TGT | Freesia Fang 方映涵 | V5A | E737E3_C226 | TMKF-25-11625 | NAS |  | A | 聚益 | CHINA | IND-GLD3 | 2026/01/24 | 2026/01/24 | Recycled Polyester 100% | Knit | Mesh | Dyed | P/D | NA,NA | 60 | 150 | 780 | yds | Yao Deng 鄧堯 | BLACK ONYX | Discuss | 939.6 | 939.6 | 97.7 | 12.3 | 0 | 97.7 | 0 | 0.7% | 接疋,斷紗(斷經/斷緯) | [6 empty] | 單色扣點為B級,結論為Discuss | [16 empty] | 色樣、品質樣廠商提供 | 已簽核 | 請參考驗貨員意見。(Please refer QA's comments.) | Email:jovilin@ecolot.com.tw |  | 2026/01/29 | 2025/12/19 | 2026/02/02 |  |  |  |  | IND-GLD
190672 | 2025/12/23 | Auto |  | DKS | Lu Lee 李璐 | V2A | WAX210_Q326 | TMKF-25-11634 | AS |  |  | 錦群 | TAIWAN | IND-GLD5 | 2025/12/30 | 2026/01/07 | Polyester 100% | Knit | Crepe | Dyed | P/D | NA,Wicking | 58 | 95 | 5 | yds | Bill Wang 王逢茂 | BURGUNDY VELVET | Discuss | 704 | 704 | 120 | 11.7 | 0 | 120 | 0 | 0.5% | 接疋,擦傷/刮傷/勾紗 | [6 empty] | 大貨布面品質可接受,但無核可樣供確認 | [16 empty] | 無色樣，品質樣業務提供 | 已簽核 | 單色結論為Pass。(The conclusion is Pass.) |  |  | 2026/02/02 | 2026/02/23 | 2026/04/13 |  |  |  |  | IND-GLD
190673 | 2025/12/23 | Auto |  | DKS | Lu Lee 李璐 | V2A | WAX210_Q326 | TMKF-25-11634 | AS |  |  | 錦群 | TAIWAN | IND-GLD5 | 2025/12/30 | 2026/01/07 | Polyester 100% | Knit | Crepe | Dyed | P/D | NA,Wicking | 58 | 95 | 22 | yds | Bill Wang 王逢茂 | DARKER ARDOSIA SLATE | Agree | 1422 | 1422 | 272 | 3.3 | 272 | 0 | 0 | 0% | 接疋,擦傷/刮傷/勾紗,油/髒/色污 | [6 empty] | 大貨品質在接受標準內 | [16 empty] | 無色樣，品質樣業務提供 | 已簽核 | 單色結論為Pass。(The conclusion is Pass.) |  |  | 2026/02/02 | 2026/02/23 | 2026/04/13 |  |  |  |  | IND-GLD
191084 | 2025/12/23 | Auto |  | TGT | Freesia Fang 方映涵 | V5A | W9M199_C326 | TMKF-25-11636 | AS |  |  | HUGE BAMBOO | VIETNAM | VIN-MK3B | 2026/01/13 | 2026/01/13 | Recycled Polyester 100% | Knit | Pique | Dyed | P/D | NA,Quick Dry,Wicking | 58 | 95 | 2663 | yds | NgocBich | BLACK ONYX | Agree | 2517 | 2517 | 355 | 0.8 | 355 | 0 | 0 | 0% | 擦傷/刮傷/勾紗,棉粒/結頭/粗節 | [6 empty] | 大貨品質在接受標準內 | [16 empty] | 色樣、品質樣廠商提供 | 已簽核 | 請參考驗貨員意見。(Please refer QA's comments.) |  |  | 2026/02/12 | 2026/03/11 | 2026/04/13 |  |  |  |  | VIN-MK3
191085 | 2025/12/23 | Auto |  | TGT | Freesia Fang 方映涵 | V5A | W9M199_C326 | TMKF-25-11636 | AS |  |  | HUGE BAMBOO | VIETNAM | VIN-MK3B | 2026/01/13 | 2026/01/13 | Recycled Polyester 100% | Knit | Pique | Dyed | P/D | NA,Quick Dry,Wicking | 58 | 95 | 6256 | yds | NgocBich | DELICACY PINK | Agree | 2325 | 2325 | 309 | 5.2 | 159 | 150 | 0 | 0% | 擦傷/刮傷/勾紗,油/髒/色污 | [6 empty] | 部分匹扣點為B級,但單色結論為Pass | [16 empty] | 色樣、品質樣廠商提供 | 已簽核 | 請參考驗貨員意見。(Please refer QA's comments.) |  |  | 2026/02/12 | 2026/03/11 | 2026/04/13 |  |  |  |  | VIN-MK3
191083 | 2025/12/23 | Auto |  | TGT | Freesia Fang 方映涵 | V5A | W9M199_C326 | TMKF-25-11636 | AS |  |  | HUGE BAMBOO | VIETNAM | VIN-MK3B | 2026/01/13 | 2026/01/13 | Recycled Polyester 100% | Knit | Pique | Dyed | P/D | NA,Quick Dry,Wicking | 58 | 95 | 5248 | yds | NgocBich | LILY LUSTER | Discuss | 2537 | 2537 | 317 | 5.4 | 160 | 157 | 0 | 0% | 接疋,擦傷/刮傷/勾紗,油/髒/色污 | [6 empty] | 單色扣點為B級,結論為Discuss | [16 empty] | 色樣、品質樣廠商提供 | 已簽核 | 請參考驗貨員意見。(Please refer QA's comments.) |  |  | 2026/02/12 | 2026/03/11 | 2026/04/13 |  |  |  |  | VIN-MK3
190640 | 2025/12/23 | Auto |  | DKS | Lu Lee 李璐 | V2B | DAM22_Q326,DAW16103_Q326 | TMKF-25-11473,TMKF-25-11637 | AS |  |  | ARCH TEXTILES | CHINA | IND-GLD2 GLR1 | 2026/01/06 | 2026/01/06 | Nylon/Spandex 77/23% | Knit | Tricot | Dyed | P/D | NA,Wicking | 59 | 180 | 12318 | yds | Nianhua Li 李年華 | PURE BLACK | Agree | 13332 | 13332 | 1557 | 6.9 | 1136 | 146 | 275 | 0% | 接疋,擦傷/刮傷/勾紗,橫檔/橫條,油/髒/色污,針痕/直條 |  |  |  |  | 布邊不良 |  | 部分匹為C級打下,但單色結論為Pass | [16 empty] | 色樣、品質樣廠商提供 | 已簽核 | 請參考驗貨員意見。(Please refer QA's comments.) |  |  | 2026/01/26 | 2026/03/13 | 2026/05/04 |  |  |  |  | IND-GLD
190730 | 2025/12/23 | Auto |  | TGT | Chris Truong 張志堅 | V5A | 441KYE_C326 | TMKF-25-11638 | AS |  |  | 力鵬企業 | INDONESIA | VIN-LR2 | 2026/01/06 | 2026/01/06 | Recycled Polyester/Spandex 86/14% | Woven | Poplin | Dyed | P/D | NA,Quick Dry,UPF 50+ | 57 | 128 | 46753 | yds | Dani | BLACK ONYX | Discuss | 31231 | 31231 | 2105 | 18.3 | 0 | 2105 | 0 | 2.5% | 擦傷/刮傷/勾紗,染折/折痕,橫檔/橫條,油/髒/色污 | [6 empty] | 單色扣點為B級,結論為Discuss | [16 empty] | 色樣、品質樣廠商提供 | 已簽核 | 請參考驗貨員意見。(Please refer QA's comments.) |  |  | 2026/01/25 | 2026/03/10 | 2026/04/11 |  |  |  |  | VIN-LR2
190729 | 2025/12/23 | Auto |  | TGT | Chris Truong 張志堅 | V5A | 441KYE_C326 | TMKF-25-11638 | AS |  |  | 力鵬企業 | INDONESIA | VIN-LR2 | 2026/01/06 | 2026/01/06 | Recycled Polyester/Spandex 86/14% | Woven | Poplin | Dyed | P/D | NA,Quick Dry,UPF 50+ | 57 | 128 | 44659 | yds | Dani | FIZZY PINK | Discuss | 5677 | 5677 | 408 | 16.4 | 0 | 408 | 0 | 1.9% | 擦傷/刮傷/勾紗,染折/折痕,油/髒/色污 | [6 empty] | 單色扣點為B級,結論為Discuss | [16 empty] | 色樣、品質樣廠商提供 | 已簽核 | 請參考驗貨員意見。(Please refer QA's comments.) |  |  | 2026/01/25 | 2026/03/10 | 2026/04/11 |  |  |  |  | VIN-LR2
191713 | 2025/12/23 | Auto |  | TGT | Chris Truong 張志堅 | V5A | 441KYE_C326 | TMKF-25-11638 | AS |  |  | 力鵬企業 | INDONESIA | VIN-LR2 | 2026/01/15 | 2026/01/15 | Recycled Polyester/Spandex 86/14% | Woven | Poplin | Dyed | P/D | NA,Quick Dry,UPF 50+ | 57 | 128 | 44659 | yds | Dani | FIZZY PINK | Discuss | 4511 | 4511 | 379 | 14.8 | 0 | 379 | 0 | 1.4% | 擦傷/刮傷/勾紗,染折/折痕,油/髒/色污 | [6 empty] | 單色扣點為B級,結論為Discuss | [16 empty] | 色樣、品質樣廠商提供 | 已簽核 | 請參考驗貨員意見。(Please refer QA's comments.) |  |  | 2026/01/25 | 2026/03/10 | 2026/04/11 |  |  |  |  | VIN-LR2
191697 | 2025/12/23 | Auto |  | TGT | Chris Truong 張志堅 | V5A | 441KYE_C326 | TMKF-25-11638 | AS |  |  | 力鵬企業 | INDONESIA | VIN-LR2 | 2026/01/20 | 2026/01/20 | Recycled Polyester/Spandex 86/14% | Woven | Poplin | Dyed | P/D | NA,Quick Dry,UPF 50+ | 57 | 128 | 44659 | yds | Dani | FIZZY PINK | Discuss | 5613 | 5613 | 368 | 18.5 | 0 | 368 | 0 | 2.6% | 擦傷/刮傷/勾紗,染折/折痕,油/髒/色污 | [6 empty] | 單色扣點為B級,結論為Discuss | [16 empty] | 色樣、品質樣廠商提供 | 已簽核 | 請參考驗貨員意見。(Please refer QA's comments.) |  |  | 2026/01/25 | 2026/03/10 | 2026/04/11 |  |  |  |  | VIN-LR2
190893 | 2025/12/23 | Auto |  | TGT | Lucie La 羅氏黎 | V5A | Z9R79L_C326 | TMKF-25-11639 | AS |  | A | SAMIL(VIN) | VIETNAM | VIN-MK2A | 2026/01/10 | 2026/01/10 | Cotton/Recycled Polyester/Spandex 57/38/5% | Knit | Jersey | Dyed | P/D | NA,Wicking | 64 | 180 | 906 | yds | HoaNguyen | BLACK ONYX | Discuss | 1038 | 1038 | 128 | 12.5 | 0 | 128 | 0 | 0.8% | 接疋,斷紗(斷經/斷緯),破洞 | [6 empty] | 單色扣點為B級,結論為Discuss | [16 empty] | 色樣、品質樣廠商提供 | 已簽核 | 請參考驗貨員意見。(Please refer QA's comments.) |  |  |  | 2026/03/14 | 2026/04/20 |  |  |  |  | VIN-MK2
191502 | 2025/12/23 | Auto |  | TGT | Lucie La 羅氏黎 | V5A | Z9R79L_C326 | TMKF-25-11639 | AS |  | A | SAMIL(VIN) | VIETNAM | VIN-MK2A | 2026/01/21 | 2026/01/21 | Cotton/Recycled Polyester/Spandex 57/38/5% | Knit | Jersey | Dyed | P/D | NA,Wicking | 64 | 180 | 1668 | yds | HoaNguyen | DISTRICTGREENCSD | Discuss | 1769 | 1769 | 289 | 9.3 | 149 | 140 | 0 | 0% | 擦傷/刮傷/勾紗,斷紗(斷經/斷緯),棉粒/結頭/粗節,油/髒/色污,異纖/飛花 | [6 empty] | 部分匹扣點為B級,但單色結論為Pass | [16 empty] | 無標準樣 | 已簽核 | 請參考驗貨員意見。(Please refer QA's comments.) |  |  |  | 2026/03/14 | 2026/04/20 |  |  |  |  | VIN-MK2
191503 | 2025/12/23 | Auto |  | TGT | Lucie La 羅氏黎 | V5A | Z9R79L_C326 | TMKF-25-11639 | AS |  | A | SAMIL(VIN) | VIETNAM | VIN-MK2A | 2026/01/21 | 2026/01/21 | Cotton/Recycled Polyester/Spandex 57/38/5% | Knit | Jersey | Dyed | P/D | NA,Wicking | 64 | 180 | 1569 | yds | HoaNguyen | FLOURISHINGBLUECSD | Discuss | 1332 | 1332 | 210 | 11 | 69 | 141 | 0 | 0.3% | 接疋,擦傷/刮傷/勾紗,斷紗(斷經/斷緯),油/髒/色污,異纖/飛花 | [6 empty] | 單色扣點為B級,結論為Discuss | [16 empty] | 無標準樣 | 已簽核 | 請參考驗貨員意見。(Please refer QA's comments.) |  |  |  | 2026/03/14 | 2026/04/20 |  |  |  |  | VIN-MK2
191501 | 2025/12/23 | Auto |  | TGT | Lucie La 羅氏黎 | V5A | Z9R79L_C326 | TMKF-25-11639 | AS |  | A | SAMIL(VIN) | VIETNAM | VIN-MK2A | 2026/01/21 | 2026/01/21 | Cotton/Recycled Polyester/Spandex 57/38/5% | Knit | Jersey | Dyed | P/D | NA,Wicking | 64 | 180 | 781 | yds | HoaNguyen | HOTSPICEORANGECSD | Discuss | 823 | 823 | 207 | 15.5 | 0 | 207 | 0 | 1.7% | 接疋,斷紗(斷經/斷緯),油/髒/色污 | [6 empty] | 單色扣點為B級,結論為Discuss | [16 empty] | 無標準樣 | 已簽核 | 請參考驗貨員意見。(Please refer QA's comments.) |  |  |  | 2026/03/14 | 2026/04/20 |  |  |  |  | VIN-MK2
191500 | 2025/12/23 | Auto |  | TGT | Lucie La 羅氏黎 | V5A | Z9R79L_C326 | TMKF-25-11639 | AS |  | A | SAMIL(VIN) | VIETNAM | VIN-MK2A | 2026/01/21 | 2026/01/21 | Cotton/Recycled Polyester/Spandex 57/38/5% | Knit | Jersey | Dyed | P/D | NA,Wicking | 64 | 180 | 1444 | yds | HoaNguyen | LUXEBLUECSD | Discuss | 1555 | 1555 | 276 | 17 | 67 | 209 | 0 | 2.1% | 接疋,擦傷/刮傷/勾紗,斷紗(斷經/斷緯),異纖/飛花,破洞 | [6 empty] | 單色扣點為B級,結論為Discuss | [16 empty] | 無標準樣 | 已簽核 | 請參考驗貨員意見。(Please refer QA's comments.) |  |  |  | 2026/03/14 | 2026/04/20 |  |  |  |  | VIN-MK2
190892 | 2025/12/23 | Auto |  | TGT | Lucie La 羅氏黎 | V5A | Z9R79L_C326 | TMKF-25-11639 | AS |  | A | SAMIL(VIN) | VIETNAM | VIN-MK2A | 2026/01/10 | 2026/01/10 | Cotton/Recycled Polyester/Spandex 57/38/5% | Knit | Jersey | Dyed | P/D | NA,Wicking | 64 | 180 | 731 | yds | HoaNguyen | PRODUCTIVE RED | Discuss | 843 | 843 | 154 | 13.6 | 0 | 154 | 0 | 1.1% | 擦傷/刮傷/勾紗,斷紗(斷經/斷緯),棉粒/結頭/粗節 | [6 empty] | 單色扣點為B級,結論為Discuss | [16 empty] | 色樣、品質樣廠商提供 | 已簽核 | 請參考驗貨員意見。(Please refer QA's comments.) |  |  |  | 2026/03/14 | 2026/04/20 |  |  |  |  | VIN-MK2
191504 | 2025/12/23 | Auto |  | TGT | Lucie La 羅氏黎 | V5A | Z9R79L_C326 | TMKF-25-11639 | AS |  | A | SAMIL(VIN) | VIETNAM | VIN-MK2A | 2026/01/21 | 2026/01/21 | Cotton/Recycled Polyester/Spandex 57/38/5% | Knit | Jersey | Dyed | P/D | NA,Wicking | 64 | 180 | 1668 | yds | HoaNguyen | S.NIGHT BLUE CSD | Discuss | 1768 | 1768 | 295 | 16.6 | 74 | 221 | 0 | 2% | 接疋,擦傷/刮傷/勾紗,斷紗(斷經/斷緯),油/髒/色污,破洞 | [6 empty] | 單色扣點為B級,結論為Discuss | [16 empty] | 無標準樣 | 已簽核 | 請參考驗貨員意見。(Please refer QA's comments.) |  |  |  | 2026/03/14 | 2026/04/20 |  |  |  |  | VIN-MK2
191087 | 2025/12/23 | Auto |  | TGT | Chris Truong 張志堅 | V5A | 441KYE_C326 | TMKF-25-11640 | AS |  |  | HUGE BAMBOO | VIETNAM | VIN-LR2 | 2026/01/13 | 2026/01/13 | Recycled Polyester/Spandex 87/13% | Knit | Mesh | Dyed | P/D | NA,Wicking | 60 | 115 | 34777 | yds | NgocBich | BLACK ONYX | Agree | 2085 | 2085 | 233 | 1.7 | 233 | 0 | 0 | 0% | 接疋 | [6 empty] | 大貨品質在接受標準內 | [16 empty] | 色樣、品質樣廠商提供 | 已簽核 | 請參考驗貨員意見。(Please refer QA's comments.) |  |  | 2026/01/24 | 2026/03/10 | 2026/04/11 |  |  |  |  | VIN-LR2
191086 | 2025/12/23 | Auto |  | TGT | Chris Truong 張志堅 | V5A | 441KYE_C326 | TMKF-25-11640 | AS |  |  | HUGE BAMBOO | VIETNAM | VIN-LR2 | 2026/01/13 | 2026/01/13 | Recycled Polyester/Spandex 87/13% | Knit | Mesh | Dyed | P/D | NA,Wicking | 60 | 115 | 32664 | yds | NgocBich | FIZZY PINK | Discuss | 1924 | 1924 | 244 | 4.1 | 130 | 114 | 0 | 0% | 接疋,油/髒/色污,破洞 | [6 empty] | 單色扣點為B級,結論為Discuss | [16 empty] | 色樣、品質樣廠商提供 | 已簽核 | 請參考驗貨員意見。(Please refer QA's comments.) |  |  | 2026/01/24 | 2026/03/10 | 2026/04/11 |  |  |  |  | VIN-LR2
190651 | 2025/12/23 | Auto |  | TGT | Chris Truong 張志堅 | V5A | 441KYE_C326 | TMKF-25-11641 | AS |  | A | SAMIL(VIN) | VIETNAM | VIN-LR2 | 2026/01/06 | 2026/01/06 | Recycled Polyester/Spandex 93/7% | Knit | Jersey | Dyed | P/D,Jacquard | Peach (1 side),Anti-UV,Wicking | 58 | 210 | 4438 | yds | NgocBich | BLACK ONYX | Discuss | 347 | 347 | 49 | 10.2 | 0 | 49 | 0 | 0.1% | 油/髒/色污 | [6 empty] | 單色扣點為B級,結論為Discuss | [16 empty] | 色樣、品質樣廠商提供 | 已簽核 | 請參考驗貨員意見。(Please refer QA's comments.) |  |  | 2026/01/24 | 2026/03/10 | 2026/04/11 |  |  |  |  | VIN-LR2
191238 | 2025/12/23 | Auto |  | TGT | Chris Truong 張志堅 | V5A | 441KYE_C326 | TMKF-25-11641 | AS |  | A | SAMIL(VIN) | VIETNAM | VIN-LR2 | 2026/01/16 | 2026/01/16 | Recycled Polyester/Spandex 93/7% | Knit | Jersey | Dyed | P/D,Jacquard | Peach (1 side),Anti-UV,Wicking | 58 | 210 | 4438 | yds | NgocBich | BLACK ONYX | Discuss | 1207 | 1207 | 176 | 17.6 | 59 | 117 | 0 | 2.3% | 擦傷/刮傷/勾紗,油/髒/色污 |  |  |  |  | 布邊不良 |  | 部分匹扣點為B級,但單色結論為Pass | [16 empty] | 色樣、品質樣廠商提供 | 已簽核 | 請參考驗貨員意見。(Please refer QA's comments.) |  |  | 2026/01/24 | 2026/03/10 | 2026/04/11 |  |  |  |  | VIN-LR2
190650 | 2025/12/23 | Auto |  | TGT | Chris Truong 張志堅 | V5A | 441KYE_C326 | TMKF-25-11641 | AS |  | A | SAMIL(VIN) | VIETNAM | VIN-LR2 | 2026/01/06 | 2026/01/06 | Recycled Polyester/Spandex 93/7% | Knit | Jersey | Dyed | P/D,Jacquard | Peach (1 side),Anti-UV,Wicking | 58 | 210 | 4321 | yds | NgocBich | FIZZY PINK | Discuss | 3773 | 3773 | 476 | 13.9 | 103 | 373 | 0 | 1.2% | 接疋,擦傷/刮傷/勾紗,油/髒/色污,破洞 |  |  |  |  | 布邊不良 |  | 單色扣點為B級,結論為Discuss | [16 empty] | 色樣、品質樣廠商提供 | 已簽核 | 請參考驗貨員意見。(Please refer QA's comments.) |  |  | 2026/01/24 | 2026/03/10 | 2026/04/11 |  |  |  |  | VIN-LR2
192117 | 2025/12/23 | Auto |  | DKS | Lu Lee 李璐 | V2B | DAB65_Q326 | TMKF-25-11650 | AS |  |  | PARADISE | CHINA | VIN-MK2B | 2026/01/31 | 2026/01/31 | Polyester 100% | Knit | Jacquard | Dyed | Single dyed | NA,UPF 50+,Wicking | 54 | 115 | 3485 | yds | Changzhi Wang 王昌智 | ORANGE.COM/DK ORANGE | Discuss | 3176 | 3176 | 515.3 | 8 | 370 | 145.3 | 0 | 0% | 接疋,擦傷/刮傷/勾紗,斷紗(斷經/斷緯),油/髒/色污,破洞 |  |  | 緯斜/緯弧過大 |  |  |  | 單色扣點為B級,結論為Discuss | [16 empty] | 色樣、品質樣廠商提供 | 已簽核 | 請參考驗貨員意見。(Please refer QA's comments.) |  |  |  | 2026/03/02 | 2026/04/16 |  |  |  |  | VIN-MK2
192115 | 2025/12/23 | Auto |  | DKS | Lu Lee 李璐 | V2B | DAB65_Q326 | TMKF-25-11650 | AS |  |  | PARADISE | CHINA | VIN-MK2B | 2026/01/31 | 2026/01/31 | Polyester 100% | Knit | Jacquard | Dyed | Single dyed | NA,UPF 50+,Wicking | 54 | 115 | 8569 | yds | Changzhi Wang 王昌智 | PURE BLACK DD | Agree | 4802 | 4802 | 781.3 | 3.2 | 781.3 | 0 | 0 | 0% | 接疋,油/髒/色污,異纖/飛花,破洞 | [6 empty] | 大貨品質在接受標準內 | [16 empty] | 色樣、品質樣廠商提供 | 已簽核 | 請參考驗貨員意見。(Please refer QA's comments.) |  |  |  | 2026/03/02 | 2026/04/16 |  |  |  |  | VIN-MK2
192119 | 2025/12/23 | Auto |  | DKS | Lu Lee 李璐 | V2B | DAB65_Q326 | TMKF-25-11650 | AS |  |  | PARADISE | CHINA | VIN-MK2B | 2026/01/31 | 2026/01/31 | Polyester 100% | Knit | Jacquard | Dyed | Single dyed | NA,UPF 50+,Wicking | 54 | 115 | 5509 | yds | Changzhi Wang 王昌智 | PURE WHITE DD | Discuss | 2548 | 2548 | 502.7 | 11.7 | 128.7 | 374 | 0 | 0.5% | 接疋,擦傷/刮傷/勾紗,斷紗(斷經/斷緯),棉粒/結頭/粗節,橫檔/橫條,油/髒/色污,破洞 | [6 empty] | 單色扣點為B級,結論為Discuss | [16 empty] | 色樣、品質樣廠商提供 | 已簽核 | 請參考驗貨員意見。(Please refer QA's comments.) |  |  |  | 2026/03/02 | 2026/04/16 |  |  |  |  | VIN-MK2
192118 | 2025/12/23 | Auto |  | DKS | Lu Lee 李璐 | V2B | DAB65_Q326 | TMKF-25-11650 | AS |  |  | PARADISE | CHINA | VIN-MK2B | 2026/01/31 | 2026/01/31 | Polyester 100% | Knit | Jacquard | Dyed | Single dyed | NA,UPF 50+,Wicking | 54 | 115 | 6318 | yds | Changzhi Wang 王昌智 | SHARKSKIN | Discuss | 2885 | 2885 | 528.6 | 5.9 | 400.6 | 128 | 0 | 0% | 接疋,油/髒/色污 |  |  | 緯斜/緯弧過大 |  | 布邊不良 |  | 單色扣點為B級,結論為Discuss | [16 empty] | 色樣、品質樣廠商提供 | 已簽核 | 請參考驗貨員意見。(Please refer QA's comments.) |  |  |  | 2026/03/02 | 2026/04/16 |  |  |  |  | VIN-MK2
192116 | 2025/12/23 | Auto |  | DKS | Lu Lee 李璐 | V2B | DAB65_Q326 | TMKF-25-11650 | AS |  |  | PARADISE | CHINA | VIN-MK2B | 2026/01/31 | 2026/01/31 | Polyester 100% | Knit | Jacquard | Dyed | Single dyed | NA,UPF 50+,Wicking | 54 | 115 | 6318 | yds | Changzhi Wang 王昌智 | UNI NAVY/PURE BLACK | Discuss | 1553 | 1553 | 356.6 | 14.6 | 130 | 226.6 | 0 | 1.4% | 接疋,擦傷/刮傷/勾紗,油/髒/色污,破洞 |  |  | 緯斜/緯弧過大 |  | 布邊不良 |  | 單色扣點為B級,結論為Discuss | [16 empty] | 色樣、品質樣廠商提供 | 已簽核 | 請參考驗貨員意見。(Please refer QA's comments.) |  |  |  | 2026/03/02 | 2026/04/16 |  |  |  |  | VIN-MK2
191166 | 2025/12/23 | Auto |  | DKS | Sherry Hsu 許亞渲 | V2B | DAW16206_Q326 | TMKF-25-11654 | NAS |  |  | 井澤 | CHINA | CAB-MH2 | 2026/01/15 | 2026/01/15 | Polyester/Spandex 91/9% | Woven | Plain Weave | Dyed | P/D | NA,UPF 50+,Wicking | 53 | 94 | 2577 | yds | Yong Wang 王勇 | GREEN THEME | Agree | 1566 | 1566 | 152 | 3.9 | 152 | 0 | 0 | 0% | 油/髒/色污 | [6 empty] | 大貨品質在接受標準內 | [16 empty] | 色樣、品質樣廠商提供 | 已簽核 | 請參考驗貨員意見。(Please refer QA's comments.) |  |  | 2026/01/26 | 2026/03/16 | 2026/05/04 |  |  |  |  | CAB-MH
191012 | 2025/12/23 | Auto |  | DKS | Sherry Hsu 許亞渲 | V2B | DAW16206_Q326 | TMKF-25-11654 | NAS |  |  | 井澤 | CHINA | CAB-MH2 | 2026/01/12 | 2026/01/12 | Polyester/Spandex 91/9% | Woven | Plain Weave | Dyed | P/D | NA,UPF 50+,Wicking | 53 | 94 | 3612 | yds | Yong Wang 王勇 | PURE BLACK | Agree | 7954 | 7954 | 833 | 7.1 | 642 | 191 | 0 | 0% | 接疋,擦傷/刮傷/勾紗,橫檔/橫條,油/髒/色污 | 布面不平整 | [5 empty] | 部分匹扣點為B級,但單色結論為Pass | [16 empty] | 色樣、品質樣廠商提供 | 已簽核 | 請參考驗貨員意見。(Please refer QA's comments.) |  |  | 2026/01/26 | 2026/03/16 | 2026/05/04 |  |  |  |  | CAB-MH
191250 | 2025/12/23 | Auto |  | DKS | Sherry Hsu 許亞渲 | V2B | DAW16206_Q326 | TMKF-25-11654 | NAS |  |  | 井澤 | CHINA | CAB-MH2 | 2026/01/17 | 2026/01/17 | Polyester/Spandex 91/9% | Woven | Plain Weave | Dyed | P/D | NA,UPF 50+,Wicking | 53 | 94 | 2398 | yds | Yong Wang 王勇 | TRUE NAVY | Agree | 1857 | 1857 | 201 | 0 | 201 | 0 | 0 | 0% | [7 empty] | 大貨品質在接受標準內 | [16 empty] | 色樣、品質樣廠商提供 | 已簽核 | 請參考驗貨員意見。(Please refer QA's comments.) |  |  | 2026/01/26 | 2026/03/16 | 2026/05/04 |  |  |  |  | CAB-MH
190766 | 2025/12/23 | Auto |  | GU | Cynthia Chen 陳律妏 | V6A | 60226N021A_26 | TMKF-25-11664 | AS |  | A | 吳江佰陸 | CHINA | CAB-MK2 | 2026/01/08 | 2026/01/08 | Nylon/Recycled Nylon 62/38% | Woven | Plain Weave | Dyed | P/D | NA,Cool,Quick Dry | 55 | 98 | 16428 | yds | Ajun He 何緒君 | 09 BLACK | Agree | 2564 | 2564 | 618 | 8.3 | 618 | 0 | 0 | 0% | 擦傷/刮傷/勾紗 | [6 empty] | 大貨品質在接受標準內 | [16 empty] | 色樣、品質樣業務提供 | 已簽核 | 請參考驗貨員意見。(Please refer QA's comments.) |  |  | 2026/01/12 | 2025/12/18 | 2026/02/25 |  |  |  |  | CAB-MK2
191942 | 2025/12/23 | Auto |  | DKS | Gloria Tseng 曾珮雅 | V2B | MGA3029_Q326 | TMKF-25-11670 | AS |  |  | 鼎暉興業 | TAIWAN | IND-GLR2 | 2026/01/28 | 2026/01/28 | Polyester/Spandex 91/9% | Woven | Plain Weave | Dyed | P/D | NA,Anti-Microbial,Anti-Odor,DWR,UPF 50+, | 54 | 159 | 820 | yds | Allen Wu 吳育騰 | CLEAR BLUE | Agree | 831 | 831 | 78 | 0 | 78 | 0 | 0 | 0% | [7 empty] | 大貨品質在接受標準內 | [16 empty] | 色樣、品質樣業務提供 | 已簽核 | 單色結論為Pass。(The conclusion is Pass.) |  |  |  | 2026/04/22 | 2026/05/25 |  |  |  |  | IND-GLR2
191943 | 2025/12/23 | Auto |  | DKS | Gloria Tseng 曾珮雅 | V2B | MGA3029_Q326 | TMKF-25-11670 | AS |  |  | 鼎暉興業 | TAIWAN | IND-GLR2 | 2026/01/28 | 2026/01/28 | Polyester/Spandex 91/9% | Woven | Plain Weave | Dyed | P/D | NA,Anti-Microbial,Anti-Odor,DWR,UPF 50+, | 54 | 159 | 1104 | yds | Allen Wu 吳育騰 | DRESS BLUES | Agree | 3965 | 3965 | 553 | 3.6 | 553 | 0 | 0 | 0% | 橫檔/橫條,油/髒/色污 | [6 empty] | 大貨品質在接受標準內 | [16 empty] | 色樣、品質樣業務提供 | 已簽核 | 單色結論為Pass。(The conclusion is Pass.) |  |  |  | 2026/04/22 | 2026/05/25 |  |  |  |  | IND-GLR2
191944 | 2025/12/23 | Auto |  | DKS | Gloria Tseng 曾珮雅 | V2B | MGA3029_Q326 | TMKF-25-11670 | AS |  |  | 鼎暉興業 | TAIWAN | IND-GLR2 | 2026/01/28 | 2026/01/28 | Polyester/Spandex 91/9% | Woven | Plain Weave | Dyed | P/D | NA,Anti-Microbial,Anti-Odor,DWR,UPF 50+, | 54 | 159 | 417 | yds | Allen Wu 吳育騰 | PLUM PURPLE TCX | Agree | 425 | 425 | 55 | 0 | 55 | 0 | 0 | 0% | [7 empty] | 大貨品質在接受標準內 | [16 empty] | 色樣、品質樣業務提供 | 已簽核 | 單色結論為Pass。(The conclusion is Pass.) |  |  |  | 2026/04/22 | 2026/05/25 |  |  |  |  | IND-GLR2
191946 | 2025/12/23 | Auto |  | DKS | Gloria Tseng 曾珮雅 | V2B | MGA3029_Q326 | TMKF-25-11670 | AS |  |  | 鼎暉興業 | TAIWAN | IND-GLR2 | 2026/01/28 | 2026/01/28 | Polyester/Spandex 91/9% | Woven | Plain Weave | Dyed | P/D | NA,Anti-Microbial,Anti-Odor,DWR,UPF 50+, | 54 | 159 | 1105 | yds | Allen Wu 吳育騰 | POWDERED SUGAR | Agree | 3786 | 3786 | 559 | 2.5 | 559 | 0 | 0 | 0% | 橫檔/橫條,油/髒/色污 | [6 empty] | 大貨品質在接受標準內 | [16 empty] | 色樣、品質樣業務提供 | 已簽核 | 單色結論為Pass。(The conclusion is Pass.) |  |  |  | 2026/04/22 | 2026/05/25 |  |  |  |  | IND-GLR2
191945 | 2025/12/23 | Auto |  | DKS | Gloria Tseng 曾珮雅 | V2B | MGA3029_Q326 | TMKF-25-11670 | AS |  |  | 鼎暉興業 | TAIWAN | IND-GLR2 | 2026/01/28 | 2026/01/28 | Polyester/Spandex 91/9% | Woven | Plain Weave | Dyed | P/D | NA,Anti-Microbial,Anti-Odor,DWR,UPF 50+, | 54 | 159 | 233 | yds | Allen Wu 吳育騰 | PURE BLACK | Agree | 1682 | 1682 | 227 | 0 | 227 | 0 | 0 | 0% | [7 empty] | 大貨品質在接受標準內 | [16 empty] | 色樣、品質樣業務提供 | 已簽核 | 單色結論為Pass。(The conclusion is Pass.) |  |  |  | 2026/04/22 | 2026/05/25 |  |  |  |  | IND-GLR2
191714 | 2026/01/01 | Auto |  | ONY | Chezia Ding 丁俐妏 | V7C | 909353_SU26 | TMKF-25-11679 | NAS |  |  | KAHATEX | INDONESIA | IND-STL2 | 2026/01/19 | 2026/01/19 | Cotton 100% | Woven | Twill | Dyed | Y/D | NA,NA | 60 | 106 | 12816 | yds | Dani | BLUE/WHITE/RED STRIPE | Discuss | 4317 | 4317 | 301 | 15.3 | 0 | 301 | 0 | 1.6% | 棉粒/結頭/粗節,橫檔/橫條,油/髒/色污,異纖/飛花 | [6 empty] | 單色扣點為B級,結論為Discuss | [16 empty] | 無標準樣 | 已簽核 | 請參考驗貨員意見。(Please refer QA's comments.) |  |  | 2026/01/26 | 2026/02/11 | 2026/03/05 |  |  |  |  | IND-STL
191700 | 2026/01/01 | Auto |  | ONY | Chezia Ding 丁俐妏 | V7C | 909353_SU26 | TMKF-25-11679 | NAS |  |  | KAHATEX | INDONESIA | IND-STL2 | 2026/01/23 | 2026/01/23 | Cotton 100% | Woven | Twill | Dyed | Y/D | NA,NA | 60 | 106 | 12816 | yds | Dani | BLUE/WHITE/RED STRIPE | Discuss | 3611 | 3611 | 300 | 15.7 | 0 | 300 | 0 | 1.7% | 棉粒/結頭/粗節,橫檔/橫條,油/髒/色污,異纖/飛花 | [6 empty] | 單色扣點為B級,結論為Discuss | [16 empty] | 色樣、品質樣廠商提供 | 已簽核 | 請參考驗貨員意見。(Please refer QA's comments.) |  |  | 2026/01/26 | 2026/02/11 | 2026/03/05 |  |  |  |  | IND-STL
191476 | 2025/12/23 | Auto |  | TGT | Sam Vu 武氏明豔 | V5A | 2K5G22_C326 | TMKF-25-11684 | AS |  |  | 旭寬企業 | TAIWAN | VIN-TPLB | 2026/01/20 | 2026/01/21 | Recycled Polyester/Spandex 96/4% | Knit | Mesh | Dyed | Single dyed | NA,Quick Dry,Wicking | 58 | 165 | 27899 | yds | Bill Wang 王逢茂 | BLACK ONYX | Agree | 5313 | 5313 | 801 | 3.7 | 801 | 0 | 0 | 0% | 擦傷/刮傷/勾紗,油/髒/色污 | [6 empty] | 大貨品質在接受標準內 | [16 empty] | 無色樣，品質樣業務提供 | 已簽核 | 部分匹扣點為B級，但單色結論為Pass。(Some rolls are B grade, but conclusion is Pass.) |  |  | 2026/02/06 | 2026/03/10 | 2026/06/13 |  |  |  |  | VIN-TPL
191474 | 2025/12/23 | Auto |  | TGT | Sam Vu 武氏明豔 | V5A | 2K5G22_C326 | TMKF-25-11684 | AS |  |  | 旭寬企業 | TAIWAN | VIN-TPLB | 2026/01/20 | 2026/01/21 | Recycled Polyester/Spandex 96/4% | Knit | Mesh | Dyed | Single dyed | NA,Quick Dry,Wicking | 58 | 165 | 38867 | yds | Bill Wang 王逢茂 | BLUE SPECK | Agree | 1725 | 1725 | 352 | 1.1 | 352 | 0 | 0 | 0% | 擦傷/刮傷/勾紗,油/髒/色污 | [6 empty] | 大貨品質在接受標準內 | [16 empty] | 無色樣，品質樣業務提供 | 已簽核 | 部分匹扣點為B級，但單色結論為Pass。(Some rolls are B grade, but conclusion is Pass.) |  |  | 2026/02/06 | 2026/03/10 | 2026/06/13 |  |  |  |  | VIN-TPL
191475 | 2025/12/23 | Auto |  | TGT | Sam Vu 武氏明豔 | V5A | 2K5G22_C326 | TMKF-25-11684 | AS |  |  | 旭寬企業 | TAIWAN | VIN-TPLB | 2026/01/20 | 2026/01/21 | Recycled Polyester/Spandex 96/4% | Knit | Mesh | Dyed | Single dyed | NA,Quick Dry,Wicking | 58 | 165 | 12558 | yds | Bill Wang 王逢茂 | MAROON EMOTION | Agree | 3493 | 3493 | 691 | 4.2 | 602 | 89 | 0 | 0% | 擦傷/刮傷/勾紗,棉粒/結頭/粗節,油/髒/色污,破洞 | [6 empty] | 部分匹扣點為B級,但單色結論為Pass | [16 empty] | 無色樣，品質樣業務提供 | 已簽核 | 部分匹扣點為B級，但單色結論為Pass。(Some rolls are B grade, but conclusion is Pass.) |  |  | 2026/02/06 | 2026/03/10 | 2026/06/13 |  |  |  |  | VIN-TPL
192015 | 2025/12/23 | Auto |  | TGT | Sam Vu 武氏明豔 | V5A | 2K5G22_C326 | TMKF-25-11684 | AS |  |  | 旭寬企業 | TAIWAN | VIN-TPLB | 2026/01/20 | 2026/01/29 | Recycled Polyester/Spandex 96/4% | Knit | Mesh | Dyed | Single dyed | NA,Quick Dry,Wicking | 58 | 165 | 36746 | yds | Bill Wang 王逢茂 | SPRING SKY BLUE | Agree | 8741 | 8741 | 1326 | 3 | 1326 | 0 | 0 | 0% | 擦傷/刮傷/勾紗,橫檔/橫條,油/髒/色污 | [6 empty] | 大貨品質在接受標準內 | [16 empty] | 無色樣，品質樣業務提供 | 已簽核 | 單色結論為Pass。(The conclusion is Pass.) |  |  | 2026/02/06 | 2026/03/10 | 2026/06/13 |  |  |  |  | VIN-TPL
191960 | 2025/12/23 | Auto |  | TGT | Melody Chen 陳可縈 | V5A | 45GR0M_C326 | TMKF-25-11688 | AS |  | A | SAMIL(VIN) | VIETNAM | VIN-MK2A | 2026/01/28 | 2026/01/28 | Recycled Polyester/Spandex 90/10% | Knit | Jersey | Dyed | P/D | NA,Wicking | 62 | 160 | 702 | yds | HoaNguyen | HERO BLUE | Agree | 693 | 693 | 77 | 9.1 | 77 | 0 | 0 | 0% | 接疋,擦傷/刮傷/勾紗,油/髒/色污 | [6 empty] | 大貨品質在接受標準內 | [16 empty] | 色樣、品質樣廠商提供 | 已簽核 | 請參考驗貨員意見。(Please refer QA's comments.) |  |  | 2026/01/30 | 2026/03/14 | 2026/04/13 |  |  |  |  | VIN-MK2
191961 | 2025/12/23 | Auto |  | TGT | Melody Chen 陳可縈 | V5A | 45GR0M_C326 | TMKF-25-11688 | AS |  | A | SAMIL(VIN) | VIETNAM | VIN-MK2A | 2026/01/28 | 2026/01/28 | Recycled Polyester/Spandex 90/10% | Knit | Jersey | Dyed | P/D | NA,Wicking | 62 | 160 | 1541 | yds | HoaNguyen | PINEAPPLE YELLOW | Discuss | 1389 | 1389 | 159 | 30.8 | 0 | 159 | 0 | 6.2% | 擦傷/刮傷/勾紗,油/髒/色污,破洞 | [6 empty] | 單色扣點為B級,結論為Discuss | [16 empty] | 色樣、品質樣廠商提供 | 已簽核 | 請參考驗貨員意見。(Please refer QA's comments.) |  |  | 2026/01/30 | 2026/03/14 | 2026/04/13 |  |  |  |  | VIN-MK2
191959 | 2025/12/23 | Auto |  | TGT | Melody Chen 陳可縈 | V5A | 45GR0M_C326 | TMKF-25-11688 | AS |  | A | SAMIL(VIN) | VIETNAM | VIN-MK2A | 2026/01/28 | 2026/01/28 | Recycled Polyester/Spandex 90/10% | Knit | Jersey | Dyed | P/D | NA,Wicking | 62 | 160 | 6417 | yds | HoaNguyen | WILD BOYSENBERRY | Agree | 3014 | 3014 | 260 | 6.2 | 260 | 0 | 0 | 0% | 斷紗(斷經/斷緯),破洞 | [6 empty] | 部分匹扣點為B級,但單色結論為Pass | [16 empty] | 色樣、品質樣廠商提供 | 已簽核 | 請參考驗貨員意見。(Please refer QA's comments.) |  |  | 2026/01/30 | 2026/03/14 | 2026/04/13 |  |  |  |  | VIN-MK2
190664 | 2025/12/23 | Auto |  | SMC | WilliamSW Huang 黃世緯 | S1A | ML12 | TMKF-25-11690 | NAS |  |  | 海發 | CHINA | VIN-LR3 | 2026/01/07 | 2026/01/07 | Polyester 100% | Knit | Mesh | Dyed | P/D | NA,NA | 54 | 135 | 5947 | yds | Jimmy Shi 石振華 | BLACK | Discuss | 5815 | 5815 | 621 | 13.2 | 286 | 335 | 0 | 1% | 接疋,斷紗(斷經/斷緯),棉粒/結頭/粗節,橫檔/橫條 |  |  |  |  | 布邊不良 |  | 單色扣點為B級,結論為Discuss | [16 empty] | 色樣、品質樣業務提供 | 已簽核 | 請參考驗貨員意見。(Please refer QA's comments.) |  |  | 2026/01/09 | 2026/03/01 | 2026/04/03 |  |  |  |  | VIN-LR3
190665 | 2025/12/23 | Auto |  | SMC | WilliamSW Huang 黃世緯 | S1A | ML12 | TMKF-25-11692 | NAS |  |  | 海發 | CHINA | VIN-LR3 | 2026/01/07 | 2026/01/07 | Polyester 100% | Knit | Mesh | Dyed | P/D | NA,NA | 54 | 85 | 753 | yds | Jimmy Shi 石振華 | BLACK | Agree | 792 | 792 | 100 | 8 | 100 | 0 | 0 | 0% | 接疋,橫檔/橫條 | [6 empty] | 大貨品質在接受標準內 | [16 empty] | 色樣、品質樣業務提供 | 已簽核 | 請參考驗貨員意見。(Please refer QA's comments.) |  |  | 2026/01/09 | 2026/03/01 | 2026/04/03 |  |  |  |  | VIN-LR3
190838 | 2025/12/23 | Auto |  | TGT | Melody Chen 陳可縈 | V5A | 3GR099_C326 | TMKF-25-11704 | NAS |  | A | 聚益 | CHINA | IND-GLS3 | 2026/01/08 | 2026/01/08 | Recycled Polyester/Spandex 92/8% | Woven | Rip Stop | Dyed | P/D,1x1 | NA,Quick Dry,Wicking | 57 | 124 | 14610 | yds | Changzhi Wang 王昌智 | BLACK ONYX | Agree | 13290 | 13290 | 1295 | 6.6 | 910 | 385 | 0 | 0% | 接疋,擦傷/刮傷/勾紗,斷紗(斷經/斷緯),橫檔/橫條,油/髒/色污 | [6 empty] | 部分匹扣點為B級,但單色結論為Pass | [16 empty] | 色樣、品質樣廠商提供 | 已簽核 | 請參考驗貨員意見。(Please refer QA's comments.) | Email:jovilin@ecolot.com.tw |  | 2026/01/22 | 2026/02/23 | 2026/04/04 |  |  |  |  | IND-GLS
191065 | 2025/12/23 | Auto |  | TGT | Melody Chen 陳可縈 | V5A | 3GR099_C326 | TMKF-25-11704 | NAS |  | A | 聚益 | CHINA | IND-GLS3 | 2026/01/14 | 2026/01/14 | Recycled Polyester/Spandex 92/8% | Woven | Rip Stop | Dyed | P/D,1x1 | NA,Quick Dry,Wicking | 57 | 124 | 14610 | yds | Ajun He 何緒君 | BLACK ONYX | Discuss | 1350 | 1350 | 136 | 17.6 | 0 | 136 | 0 | 2.3% | 橫檔/橫條,油/髒/色污 | [6 empty] | 單色扣點為B級,結論為Discuss | [16 empty] | 色樣、品質樣廠商提供 | 已簽核 | 請參考驗貨員意見。(Please refer QA's comments.) | Email:jovilin@ecolot.com.tw |  | 2026/01/22 | 2026/02/23 | 2026/04/04 |  |  |  |  | IND-GLS
191066 | 2025/12/23 | Auto |  | TGT | Melody Chen 陳可縈 | V5A | 3GR099_C326 | TMKF-25-11704 | NAS |  | A | 聚益 | CHINA | IND-GLS3 | 2026/01/14 | 2026/01/14 | Recycled Polyester/Spandex 92/8% | Woven | Rip Stop | Dyed | P/D,1x1 | NA,Quick Dry,Wicking | 57 | 124 | 5078 | yds | Ajun He 何緒君 | DESERT HAZE | Agree | 5705 | 5705 | 621 | 6.6 | 621 | 0 | 0 | 0% | 棉粒/結頭/粗節,橫檔/橫條,油/髒/色污 | [6 empty] | 大貨品質在接受標準內 | [16 empty] | 色樣、品質樣廠商提供 | 已簽核 | 請參考驗貨員意見。(Please refer QA's comments.) | Email:jovilin@ecolot.com.tw |  | 2026/01/22 | 2026/02/23 | 2026/04/04 |  |  |  |  | IND-GLS
190839 | 2025/12/23 | Auto |  | TGT | Melody Chen 陳可縈 | V5A | 3GR099_C326 | TMKF-25-11704 | NAS |  | A | 聚益 | CHINA | IND-GLS3 | 2026/01/08 | 2026/01/08 | Recycled Polyester/Spandex 92/8% | Woven | Rip Stop | Dyed | P/D,1x1 | NA,Quick Dry,Wicking | 57 | 124 | 812 | yds | Changzhi Wang 王昌智 | GRIT GREY | Agree | 1550 | 1550 | 270 | 2.2 | 270 | 0 | 0 | 0% | 接疋,油/髒/色污 | [6 empty] | 大貨品質在接受標準內 | [16 empty] | 色樣、品質樣廠商提供 | 已簽核 | 請參考驗貨員意見。(Please refer QA's comments.) | Email:jovilin@ecolot.com.tw |  | 2026/01/22 | 2026/02/23 | 2026/04/04 |  |  |  |  | IND-GLS
191068 | 2025/12/23 | Auto |  | TGT | Melody Chen 陳可縈 | V5A | 3GR099_C326 | TMKF-25-11704 | NAS |  | A | 聚益 | CHINA | IND-GLS3 | 2026/01/14 | 2026/01/14 | Recycled Polyester/Spandex 92/8% | Woven | Rip Stop | Dyed | P/D,1x1 | NA,Quick Dry,Wicking | 57 | 124 | 6396 | yds | Ajun He 何緒君 | MAROON EMOTION | Agree | 3000 | 3000 | 406 | 6.7 | 406 | 0 | 0 | 0% | 擦傷/刮傷/勾紗,斷紗(斷經/斷緯),橫檔/橫條,油/髒/色污 | [6 empty] | 大貨品質在接受標準內 | [16 empty] | 色樣、品質樣廠商提供 | 已簽核 | 請參考驗貨員意見。(Please refer QA's comments.) | Email:jovilin@ecolot.com.tw |  | 2026/01/22 | 2026/02/23 | 2026/04/04 |  |  |  |  | IND-GLS
191192 | 2025/12/23 | Auto |  | TGT | Melody Chen 陳可縈 | V5A | 3GR099_C326 | TMKF-25-11704 | NAS |  | A | 聚益 | CHINA | IND-GLS3 | 2026/01/15 | 2026/01/16 | Recycled Polyester/Spandex 92/8% | Woven | Rip Stop | Dyed | P/D,1x1 | NA,Quick Dry,Wicking | 57 | 124 | 6396 | yds | Ajun He 何緒君 | MAROON EMOTION | Agree | 3018 | 3018 | 452 | 6.4 | 452 | 0 | 0 | 0% | 擦傷/刮傷/勾紗,棉粒/結頭/粗節,橫檔/橫條 | [6 empty] | 大貨品質在接受標準內 | [16 empty] | 色樣、品質樣廠商提供 | 已簽核 | 請參考驗貨員意見。(Please refer QA's comments.) | Email:jovilin@ecolot.com.tw |  | 2026/01/22 | 2026/02/23 | 2026/04/04 |  |  |  |  | IND-GLS
191298 | 2025/12/23 | Auto |  | TGT | Melody Chen 陳可縈 | V5A | 3GR099_C326 | TMKF-25-11704 | NAS |  | A | 聚益 | CHINA | IND-GLS3 | 2026/01/18 | 2026/01/18 | Recycled Polyester/Spandex 92/8% | Woven | Rip Stop | Dyed | P/D,1x1 | NA,Quick Dry,Wicking | 57 | 124 | 1015 | yds | Ajun He 何緒君 | OCEAN SPRAY GREEN | Agree | 1500 | 1500 | 240 | 9.2 | 116 | 124 | 0 | 0% | 斷紗(斷經/斷緯),棉粒/結頭/粗節,橫檔/橫條,油/髒/色污 | [6 empty] | 部分匹扣點為B級,但單色結論為Pass | [16 empty] | 色樣、品質樣廠商提供 | 已簽核 | 請參考驗貨員意見。(Please refer QA's comments.) | Email:jovilin@ecolot.com.tw |  | 2026/01/22 | 2026/02/23 | 2026/04/04 |  |  |  |  | IND-GLS
190837 | 2025/12/23 | Auto |  | TGT | Melody Chen 陳可縈 | V5A | 3GR099_C326 | TMKF-25-11704 | NAS |  | A | 聚益 | CHINA | IND-GLS3 | 2026/01/08 | 2026/01/08 | Recycled Polyester/Spandex 92/8% | Woven | Rip Stop | Dyed | P/D,1x1 | NA,Quick Dry,Wicking | 57 | 124 | 9954 | yds | Changzhi Wang 王昌智 | STARLESS NIGHT BLUE | Agree | 7310 | 7310 | 806 | 7.7 | 588 | 218 | 0 | 0% | 接疋,擦傷/刮傷/勾紗,斷紗(斷經/斷緯),橫檔/橫條,油/髒/色污 | [6 empty] | 部分匹扣點為B級,但單色結論為Pass | [16 empty] | 色樣、品質樣廠商提供 | 已簽核 | 請參考驗貨員意見。(Please refer QA's comments.) | Email:jovilin@ecolot.com.tw |  | 2026/01/22 | 2026/02/23 | 2026/04/04 |  |  |  |  | IND-GLS
191067 | 2025/12/23 | Auto |  | TGT | Melody Chen 陳可縈 | V5A | 3GR099_C326 | TMKF-25-11704 | NAS |  | A | 聚益 | CHINA | IND-GLS3 | 2026/01/14 | 2026/01/14 | Recycled Polyester/Spandex 92/8% | Woven | Rip Stop | Dyed | P/D,1x1 | NA,Quick Dry,Wicking | 57 | 124 | 9954 | yds | Ajun He 何緒君 | STARLESS NIGHT BLUE | Agree | 3160 | 3160 | 373 | 6.7 | 373 | 0 | 0 | 0% | 橫檔/橫條,油/髒/色污 | [6 empty] | 大貨品質在接受標準內 | [16 empty] | 色樣、品質樣廠商提供 | 已簽核 | 請參考驗貨員意見。(Please refer QA's comments.) | Email:jovilin@ecolot.com.tw |  | 2026/01/22 | 2026/02/23 | 2026/04/04 |  |  |  |  | IND-GLS
191727 | 2025/12/23 | Auto |  | DKS | Lu Lee 李璐 | V2B | DAB54BL_Q326 | TMKF-25-11705 | NAS |  |  | 海寧駿銳 | CHINA | IND-GLD2 | 2026/01/25 | 2026/01/25 | Polyester 100% | Knit | Jersey | Dyed | P/D | NA,Wicking | 67 | 150 | 373 | yds | Jun Yan 嚴軍 | PURE BLACK | Agree | 756 | 756 | 85 | 7.1 | 85 | 0 | 0 | 0% | 接疋,擦傷/刮傷/勾紗 | [6 empty] | 大貨品質在接受標準內 | [16 empty] | 色樣、品質樣廠商提供 | 已簽核 | 請參考驗貨員意見。(Please refer QA's comments.) |  |  | 2026/02/02 | 2026/04/13 | 2026/05/25 |  |  |  |  | IND-GLD
191726 | 2025/12/23 | Auto |  | DKS | Lu Lee 李璐 | V2B | DAB54BL_Q326 | TMKF-25-11705 | NAS |  |  | 海寧駿銳 | CHINA | IND-GLD2 | 2026/01/25 | 2026/01/25 | Polyester 100% | Knit | Jersey | Dyed | P/D | NA,Wicking | 67 | 150 | 133 | yds | Jun Yan 嚴軍 | PURE WHITE | Agree | 200 | 200 | 150 | 6 | 150 | 0 | 0 | 0% | 接疋,油/髒/色污 | [6 empty] | 大貨品質在接受標準內 | [16 empty] | 色樣、品質樣廠商提供 | 已簽核 | 請參考驗貨員意見。(Please refer QA's comments.) |  |  | 2026/02/02 | 2026/04/13 | 2026/05/25 |  |  |  |  | IND-GLD
191264 | 2025/12/23 | Auto |  | DKS | Lu Lee 李璐 | V2B | DAB54BL_Q326 | TMKF-25-11705 | NAS |  |  | 海寧駿銳 | CHINA | IND-GLD2 | 2026/01/17 | 2026/01/17 | Polyester 100% | Knit | Jersey | Dyed | P/D | NA,Wicking | 67 | 150 | 69 | yds | Qiang Chen 陳強 | TRUE NAVY | Discuss | 50 | 50 | 50 | 20 | 0 | 50 | 0 | 3% | 接疋,油/髒/色污 | [6 empty] | 單色扣點為B級,結論為Discuss | [16 empty] | 色樣、品質樣廠商提供 | 已簽核 | 請參考驗貨員意見。(Please refer QA's comments.) |  |  | 2026/02/02 | 2026/04/13 | 2026/05/25 |  |  |  |  | IND-GLD
191483 | 2025/12/23 | Auto |  | TGT | Melody Chen 陳可縈 | V5A | 3GR099_C326 | TMKF-25-11706 | AS |  |  | HUGE BAMBOO | VIETNAM | IND-GLS3 | 2026/01/20 | 2026/01/20 | Recycled Polyester 100% | Knit | Mesh | Dyed | Pigment Dye | NA,Quick Dry,Wicking | 59 | 75 | 4776 | yds | NgocBich | DESERT HAZE | Agree | 2886 | 2886 | 362 | 1.7 | 362 | 0 | 0 | 0% | 擦傷/刮傷/勾紗,油/髒/色污 | [6 empty] | 大貨品質在接受標準內 | [16 empty] | 色樣、品質樣廠商提供 | 已簽核 | 請參考驗貨員意見。(Please refer QA's comments.) |  |  | 2026/01/21 | 2026/02/23 | 2026/04/04 |  |  |  |  | IND-GLS
191485 | 2025/12/23 | Auto |  | TGT | Melody Chen 陳可縈 | V5A | 3GR099_C326 | TMKF-25-11706 | AS |  |  | HUGE BAMBOO | VIETNAM | IND-GLS3 | 2026/01/20 | 2026/01/20 | Recycled Polyester 100% | Knit | Mesh | Dyed | Pigment Dye | NA,Quick Dry,Wicking | 59 | 75 | 6015 | yds | NgocBich | MAROON EMOTION | Agree | 2946 | 2946 | 372 | 0 | 372 | 0 | 0 | 0% | [7 empty] | 大貨品質在接受標準內 | [16 empty] | 色樣、品質樣廠商提供 | 已簽核 | 請參考驗貨員意見。(Please refer QA's comments.) |  |  | 2026/01/21 | 2026/02/23 | 2026/04/04 |  |  |  |  | IND-GLS
191481 | 2025/12/23 | Auto |  | TGT | Melody Chen 陳可縈 | V5A | 3GR099_C326 | TMKF-25-11706 | AS |  |  | HUGE BAMBOO | VIETNAM | IND-GLS3 | 2026/01/20 | 2026/01/20 | Recycled Polyester 100% | Knit | Mesh | Dyed | Pigment Dye | NA,Quick Dry,Wicking | 59 | 75 | 954 | yds | NgocBich | OCEAN SPRAY GREEN | Agree | 954 | 954 | 199 | 2.5 | 199 | 0 | 0 | 0% | 接疋,油/髒/色污 | [6 empty] | 大貨品質在接受標準內 | [16 empty] | 色樣、品質樣廠商提供 | 已簽核 | 請參考驗貨員意見。(Please refer QA's comments.) |  |  | 2026/01/21 | 2026/02/23 | 2026/04/04 |  |  |  |  | IND-GLS
191482 | 2025/12/23 | Auto |  | TGT | Melody Chen 陳可縈 | V5A | 3GR099_C326 | TMKF-25-11706 | AS |  |  | HUGE BAMBOO | VIETNAM | IND-GLS3 | 2026/01/20 | 2026/01/20 | Recycled Polyester 100% | Knit | Mesh | Dyed | Pigment Dye | NA,Quick Dry,Wicking | 59 | 75 | 9360 | yds | NgocBich | STARLESS NIGHT BLUE | Agree | 2796 | 2796 | 339 | 2.4 | 339 | 0 | 0 | 0% | 接疋,擦傷/刮傷/勾紗 | [6 empty] | 大貨品質在接受標準內 | [16 empty] | 色樣、品質樣廠商提供 | 已簽核 | 請參考驗貨員意見。(Please refer QA's comments.) |  |  | 2026/01/21 | 2026/02/23 | 2026/04/04 |  |  |  |  | IND-GLS
190880 | 2025/12/23 | Auto |  | DKS | Lu Lee 李璐 | V2B | DAM23200_Q326 | TMKF-25-11711 | NAS |  |  | 井澤 | CHINA | IND-GLR1 | 2026/01/10 | 2026/01/10 | Polyester/Spandex 89/11% | Woven | Plain Weave | PRT + Dyed | Pigment PRT,P/D | NA,UPF 50+,Wicking | 54 | 125 | 3659 | yds | Yong Wang 王勇 | GRIDLOCK PURE BLACK | Agree | 3647 | 3647 | 474 | 2.1 | 474 | 0 | 0 | 0% | 接疋,擦傷/刮傷/勾紗 | [6 empty] | 大貨品質在接受標準內 | [16 empty] | 色樣、品質樣廠商提供 | 已簽核 | 請參考驗貨員意見。(Please refer QA's comments.) |  |  | 2026/01/26 | 2026/04/13 | 2026/05/18 |  |  |  |  | IND-GLR1
191331 | 2025/12/23 | Auto |  | DKS | Lu Lee 李璐 | V2B | DAB14123_Q326 | TMKF-25-11719 | NAS |  |  | 井澤 | CHINA | VIN-MK2A | 2026/01/19 | 2026/01/19 | Polyester/Spandex 90/10% | Woven | Plain Weave | PRT + Dyed | Paper PRT,P/D | NA,Quick Dry,UPF 50+,Wicking | 54 | 125 | 0 | yds | Yong Wang 王勇 | QUIET SHADE/PURE WHIT | Agree | 1873 | 1873 | 224 | 0 | 224 | 0 | 0 | 0% | [7 empty] | 大貨品質在接受標準內 | [16 empty] | 色樣、品質樣廠商提供 | 已簽核 | 請參考驗貨員意見。(Please refer QA's comments.) |  |  | 2026/02/02 | 2026/03/02 | 2026/04/16 |  |  |  |  | VIN-MK2
191750 | 2025/12/23 | Auto |  | DKS | Lu Lee 李璐 | V2B | DAM15104NV_Q326 | TMKF-25-11721 | NAS |  |  | 井澤 | CHINA | VIN-MK3A | 2026/01/26 | 2026/01/26 | Polyester/Spandex 88/12% | Woven | Plain Weave | Dyed | P/D | NA,Wicking | 54 | 182 | 1600 | yds | Yong Wang 王勇 | CLOUDY TOFU | Agree | 1313 | 1313 | 165 | 7.3 | 66 | 99 | 0 | 0% | 擦傷/刮傷/勾紗,油/髒/色污 | [6 empty] | 部分匹扣點為B級,但單色結論為Pass | [16 empty] | 色樣、品質樣廠商提供 | 已簽核 | 請參考驗貨員意見。(Please refer QA's comments.) |  |  | 2026/02/02 | 2026/03/02 | 2026/04/16 |  |  |  |  | VIN-MK3
190497 | 2025/12/23 | Auto |  | DKS | Lu Lee 李璐 | V2B | DAB46_Q326 | TMKF-25-11726 | NAS |  |  | 井澤 | CHINA | IND-GLD5 | 2026/01/03 | 2026/01/03 | Polyester/Spandex 90/10% | Woven | Plain Weave | Dyed | P/D | NA,Quick Dry,UPF 50+,Wicking | 54 | 125 | 3143 | yds | Yong Wang 王勇 | DAISY DAZE | Agree | 4238 | 4238 | 433 | 5.3 | 433 | 0 | 0 | 0% | 接疋,油/髒/色污 | [6 empty] | 大貨品質在接受標準內 | [16 empty] | 色樣、品質樣廠商提供 | 已簽核 | 請參考驗貨員意見。(Please refer QA's comments.) |  |  | 2026/01/26 | 2026/03/02 | 2026/04/13 |  |  |  |  | IND-GLD
190743 | 2025/12/23 | Auto |  | DKS | Lu Lee 李璐 | V2B | DAB46_Q326 | TMKF-25-11726 | NAS |  |  | 井澤 | CHINA | IND-GLD5 | 2026/01/08 | 2026/01/08 | Polyester/Spandex 90/10% | Woven | Plain Weave | Dyed | P/D | NA,Quick Dry,UPF 50+,Wicking | 54 | 125 | 1222 | yds | Yong Wang 王勇 | PURE WHITE | Agree | 2062 | 2062 | 217 | 6 | 128 | 89 | 0 | 0% | 油/髒/色污 | [6 empty] | 部分匹扣點為B級,但單色結論為Pass | [16 empty] | 色樣、品質樣廠商提供 | 已簽核 | 請參考驗貨員意見。(Please refer QA's comments.) |  |  | 2026/01/26 | 2026/03/02 | 2026/04/13 |  |  |  |  | IND-GLD
190881 | 2025/12/23 | Auto |  | DKS | Lu Lee 李璐 | V2B | DAB14127_Q326 | TMKF-25-11729 | NAS |  |  | 井澤 | CHINA | IND-GLD5 | 2026/01/10 | 2026/01/10 | Polyester/Spandex 90/10% | Woven | Plain Weave | PRT + Dyed | Paper PRT,P/D | NA,Quick Dry,UPF 50+,Wicking | 54 | 125 | 4946 | yds | Yong Wang 王勇 | TEAM ROYAL BL/DK BLUE | Agree | 1740 | 1740 | 280 | 1.4 | 280 | 0 | 0 | 0% | 破洞 | [6 empty] | 大貨品質在接受標準內 | [16 empty] | 色樣、品質樣廠商提供 | 已簽核 | 請參考驗貨員意見。(Please refer QA's comments.) |  |  | 2026/01/26 | 2026/03/02 | 2026/04/06 |  |  |  |  | IND-GLD
191627 | 2025/12/23 | Auto |  | DKS | Lu Lee 李璐 | V2B | DAB14127_Q326 | TMKF-25-11729 | NAS |  |  | 井澤 | CHINA | IND-GLD5 | 2026/01/24 | 2026/01/24 | Polyester/Spandex 90/10% | Woven | Plain Weave | PRT + Dyed | Paper PRT,P/D | NA,Quick Dry,UPF 50+,Wicking | 54 | 125 | 4946 | yds | Yong Wang 王勇 | TEAM ROYAL BL/DK BLUE | Agree | 3366 | 3366 | 357 | 2.2 | 357 | 0 | 0 | 0% | 接疋,斷紗(斷經/斷緯) | [6 empty] | 大貨品質在接受標準內 | [16 empty] | 色樣、品質樣廠商提供 | 已簽核 | 請參考驗貨員意見。(Please refer QA's comments.) |  |  | 2026/01/26 | 2026/03/02 | 2026/04/06 |  |  |  |  | IND-GLD
190609 | 2025/12/23 | Auto |  | DKS | Lu Lee 李璐 | V2B | DAB14127_Q326 | TMKF-25-11730 | NAS |  |  | 井澤 | CHINA | IND-GLD5 | 2026/01/06 | 2026/01/06 | Polyester/Spandex 90/10% | Woven | Plain Weave | Dyed | P/D | NA,Quick Dry,UPF 50+,Wicking | 53 | 125 | 4479 | yds | Yong Wang 王勇 | ACADEMY BLUE | Reject | 3313 | 3313 | 542 | 2 | 265 | 0 | 277 | 0% | 油/髒/色污 |  |  |  | 缸差過大 |  |  | 單色結論為Fail,請打下並覆驗 |  | 簽核完成 |  |  | 1·抽驗匹瑕疵扣分在接受標準內。 2·06054缸颜色太黄太绿不OK判C级打下。 | [11 empty] | 色樣、品質樣廠商提供 | 已簽核 | 請參考驗貨員意見。(Please refer QA's comments.) |  |  | 2026/01/26 | 2026/03/02 | 2026/04/06 |  | 覆驗完成 |  |  | IND-GLD
190498 | 2025/12/23 | Auto |  | DKS | Lu Lee 李璐 | V2B | DAB14127_Q326 | TMKF-25-11730 | NAS |  |  | 井澤 | CHINA | IND-GLD5 | 2026/01/03 | 2026/01/03 | Polyester/Spandex 90/10% | Woven | Plain Weave | Dyed | P/D | NA,Quick Dry,UPF 50+,Wicking | 53 | 125 | 6919 | yds | Yong Wang 王勇 | WARM STONE | Agree | 2128 | 2128 | 191 | 2.6 | 191 | 0 | 0 | 0% | 接疋,油/髒/色污 | [6 empty] | 大貨品質在接受標準內 | [16 empty] | 色樣、品質樣廠商提供 | 已簽核 | 請參考驗貨員意見。(Please refer QA's comments.) |  |  | 2026/01/26 | 2026/03/02 | 2026/04/06 |  |  |  |  | IND-GLD
191333 | 2025/12/23 | Auto |  | DKS | Lu Lee 李璐 | V2B | DAB15113PR_Q326 | TMKF-25-11731 | NAS |  |  | 井澤 | CHINA | IND-GLD5 | 2026/01/19 | 2026/01/19 | Polyester/Supplex 90/10% | Woven | Plain Weave | Dyed | Pigment Dye | NA,Quick Dry,UPF 50+,Wicking | 53 | 125 | 9961 | yds | Yong Wang 王勇 | ALL NET_POSITIVE RED | Agree | 9413 | 9413 | 1085 | 1.5 | 1085 | 0 | 0 | 0% | 油/髒/色污 | [6 empty] | 大貨品質在接受標準內 | [16 empty] | 色樣、品質樣廠商提供 | 已簽核 | 請參考驗貨員意見。(Please refer QA's comments.) |  |  | 2026/01/26 | 2026/03/02 | 2026/04/06 |  |  |  |  | IND-GLD
190750 | 2025/12/23 | Auto |  | DKS | Lu Lee 李璐 | V2B | DAB15113PR_Q326 | TMKF-25-11731 | NAS |  |  | 井澤 | CHINA | IND-GLD5 | 2026/01/08 | 2026/01/08 | Polyester/Supplex 90/10% | Woven | Plain Weave | Dyed | Pigment Dye | NA,Quick Dry,UPF 50+,Wicking | 53 | 125 | 6530 | yds | Yong Wang 王勇 | PERFECT CAMO BLACK | Agree | 10583 | 10583 | 1247 | 4.8 | 1032 | 215 | 0 | 0% | 印花瑕疵(塞網),接疋,擦傷/刮傷/勾紗,油/髒/色污 | [6 empty] | 部分匹扣點為B級,但單色結論為Pass | [16 empty] | 色樣、品質樣廠商提供 | 已簽核 | 請參考驗貨員意見。(Please refer QA's comments.) |  |  | 2026/01/26 | 2026/03/02 | 2026/04/06 |  |  |  |  | IND-GLD
190954 | 2025/12/23 | Auto |  | DKS | Lu Lee 李璐 | V2B | DAB15113PR_Q326 | TMKF-25-11731 | NAS |  |  | 井澤 | CHINA | IND-GLD5 | 2026/01/10 | 2026/01/10 | Polyester/Supplex 90/10% | Woven | Plain Weave | Dyed | Pigment Dye | NA,Quick Dry,UPF 50+,Wicking | 53 | 125 | 0 | yds | Yong Wang 王勇 | TRAILBLAZER_BLUE CHAL | Agree | 10627 | 10627 | 1214 | 2 | 1214 | 0 | 0 | 0% | 接疋 | [6 empty] | 大貨品質在接受標準內 | [16 empty] | 色樣、品質樣廠商提供 | 已簽核 | 請參考驗貨員意見。(Please refer QA's comments.) |  |  | 2026/01/26 | 2026/03/02 | 2026/04/06 |  |  |  |  | IND-GLD
191334 | 2025/12/23 | Auto |  | DKS | Lu Lee 李璐 | V2B | DAB15113PR_Q326 | TMKF-25-11731 | NAS |  |  | 井澤 | CHINA | IND-GLD5 | 2026/01/19 | 2026/01/19 | Polyester/Supplex 90/10% | Woven | Plain Weave | Dyed | Pigment Dye | NA,Quick Dry,UPF 50+,Wicking | 53 | 125 | 0 | yds | Yong Wang 王勇 | TRAILBLAZER_PURE WHIT | Reject | 9234 | 9234 | 1154 | 2.9 | 490 | 126 | 538 | 0% | 印花瑕疵(接版痕),斷紗(斷經/斷緯),染折/折痕,油/髒/色污 | [5 empty] | 幅寬不足 | 單色結論為Fail,請打下並覆驗 |  | 簽核完成 |  |  | 1·TRAILBLAZER-PURE WHITE 8068缸，8069缸，0917A缸有效门幅小0.5~1寸不OK判C级。 2·UNIVERSITY NAVY 3222缸颜色对头缸太红（对印花色可接受），有效门幅小0.8寸，克重超重8%不OK判C级。 3·按实际克重，门幅换算码长，TRAILBLAZER-PURE WHITE 0917A缸短码1·4%，4821缸短码1·7%，8070缸短码1%，请补足码长。 4·TRAILBLAZER-PURE WHITE 8068缸，8069缸颜色稍偏黄，已寄样给业务确认。 | 不出貨 | 窄幅預補FOC | [9 empty] | 色樣、品質樣廠商提供 | 已簽核 | 請參考驗貨員意見。(Please refer QA's comments.) |  |  | 2026/01/26 | 2026/03/02 | 2026/04/06 |  | 同意出貨-固定瑕疵，可重排馬克補損使用 |  |  | IND-GLD
191335 | 2025/12/23 | Auto |  | DKS | Lu Lee 李璐 | V2B | DAB15113PR_Q326 | TMKF-25-11731 | NAS |  |  | 井澤 | CHINA | IND-GLD5 | 2026/01/19 | 2026/01/19 | Polyester/Supplex 90/10% | Woven | Plain Weave | Dyed | Pigment Dye | NA,Quick Dry,UPF 50+,Wicking | 53 | 125 | 1260 | yds | Yong Wang 王勇 | UNIVERSITY NAVY | Reject | 1159 | 1159 | 116 | 4.3 | 0 | 0 | 116 | 0% | 印花瑕疵(塞網) |  |  |  | 缸差過大 |  | 克重超重,幅寬不足 | 單色結論為Fail,請打下並覆驗 |  | 簽核完成 |  |  | 1·TRAILBLAZER-PURE WHITE 8068缸，8069缸，0917A缸有效门幅小0.5~1寸不OK判C级。 2·UNIVERSITY NAVY 3222缸颜色对头缸太红（对印花色可接受），有效门幅小0.8寸，克重超重8%不OK判C级。 3·按实际克重，门幅换算码长，TRAILBLAZER-PURE WHITE 0917A缸短码1·4%，4821缸短码1·7%，8070缸短码1%，请补足码长。 4·TRAILBLAZER-PURE WHITE 8068缸，8069缸颜色稍偏黄，已寄样给业务确认。 | [11 empty] | 色樣、品質樣廠商提供 | 已簽核 | 請參考驗貨員意見。(Please refer QA's comments.) |  |  | 2026/01/26 | 2026/03/02 | 2026/04/06 |  | 覆驗完成 |  |  | IND-GLD
191695 | 2025/12/23 | Auto |  | TGT | Sam Vu 武氏明豔 | V5A | E78K07_C326 | TMKF-25-11745 | AS |  |  | 力鵬企業 | INDONESIA | VIN-MK2B | 2026/01/20 | 2026/01/20 | Recycled Polyester/Spandex 86/14% | Woven | Poplin | Dyed | P/D | NA,Quick Dry,UPF 50+ | 57 | 128 | 36833 | yds | Dani | BLACK ONYX | Discuss | 5129 | 5129 | 353 | 15.6 | 0 | 353 | 0 | 1.7% | 染折/折痕,橫檔/橫條,油/髒/色污 | [6 empty] | 單色扣點為B級,結論為Discuss | [16 empty] | 色樣、品質樣廠商提供 | 已簽核 | 請參考驗貨員意見。(Please refer QA's comments.) |  |  | 2026/01/25 | 2026/03/14 | 2026/04/13 |  |  |  |  | VIN-MK2
191082 | 2025/12/23 | Auto |  | TGT | Sam Vu 武氏明豔 | V5A | E78K07_C326 | TMKF-25-11746 | AS |  |  | HUGE BAMBOO | VIETNAM | VIN-MK2B | 2026/01/13 | 2026/01/13 | Recycled Polyester/Spandex 87/13% | Knit | Mesh | Dyed | P/D | NA,Wicking | 60 | 115 | 26478 | yds | NgocBich | PRESTIGIOUS PINE | Agree | 1991 | 1991 | 249 | 7.6 | 120 | 129 | 0 | 0% | 接疋,擦傷/刮傷/勾紗,斷紗(斷經/斷緯),橫檔/橫條,油/髒/色污 | [6 empty] | 部分匹扣點為B級,但單色結論為Pass | [16 empty] | 色樣、品質樣廠商提供 | 已簽核 | 請參考驗貨員意見。(Please refer QA's comments.) |  |  | 2026/01/24 | 2026/03/14 | 2026/04/13 |  |  |  |  | VIN-MK2
191958 | 2025/12/23 | Auto |  | TGT | Sam Vu 武氏明豔 | V5A | E78K07_C326 | TMKF-25-11747 | AS |  | A | SAMIL(VIN) | VIETNAM | VIN-MK2B | 2026/01/28 | 2026/01/28 | Recycled Polyester/Spandex 93/7% | Knit | Jersey | Dyed | P/D,Jacquard | Peach (1 side),Anti-UV,Wicking | 58 | 210 | 1561 | yds | HoaNguyen | BLACK ONYX | Discuss | 1750 | 1750 | 170 | 12.9 | 0 | 170 | 0 | 0.9% | 接疋,斷紗(斷經/斷緯),橫檔/橫條,異纖/飛花 | [6 empty] | 單色扣點為B級,結論為Discuss | [16 empty] | 色樣、品質樣廠商提供 | 已簽核 | 請參考驗貨員意見。(Please refer QA's comments.) |  |  | 2026/01/31 | 2026/03/14 | 2026/04/13 |  |  |  |  | VIN-MK2
191242 | 2025/12/23 | Auto |  | TGT | Sam Vu 武氏明豔 | V5A | E78K07_C326 | TMKF-25-11747 | AS |  | A | SAMIL(VIN) | VIETNAM | VIN-MK2B | 2026/01/16 | 2026/01/16 | Recycled Polyester/Spandex 93/7% | Knit | Jersey | Dyed | P/D,Jacquard | Peach (1 side),Anti-UV,Wicking | 58 | 210 | 1415 | yds | NgocBich | PRESTIGIOUS PINE | Agree | 1425 | 1425 | 168 | 3 | 168 | 0 | 0 | 0% | 油/髒/色污 | [6 empty] | 大貨品質在接受標準內 | [16 empty] | 色樣、品質樣廠商提供 | 已簽核 | 請參考驗貨員意見。(Please refer QA's comments.) |  |  | 2026/01/24 | 2026/03/14 | 2026/04/13 |  |  |  |  | VIN-MK2
191405 | 2025/12/23 | Auto |  | GU | Grace Hsu 許貴茵 | V6B | 60126N024B | TMKF-25-07641,TMKF-25-11748 | AS |  | A | 紹興普爾 | CHINA | IND-GLD1 | 2026/01/20 | 2026/01/20 | Cotton/Polyester 77/23% | Knit | Terry | Dyed | P/D | NA,NA | 68 | 260 | 3927 | yds | Qiang Chen 陳強 | 01 OFF WHITE | Agree | 2416.9 | 2416.9 | 328 | 6.1 | 328 | 0 | 0 | 0% | 接疋,油/髒/色污 | [6 empty] | 大貨品質在接受標準內 | [16 empty] | 色樣、品質樣業務提供 | 已簽核 | 請參考驗貨員意見。(Please refer QA's comments.) | Email:nancy@starwaytex.com |  |  | 2025/12/23 | 2026/02/18 |  |  |  |  | IND-GLD
191406 | 2025/12/23 | Auto |  | GU | Grace Hsu 許貴茵 | V6B | 60126N024B | TMKF-25-07641,TMKF-25-11748 | AS |  | A | 紹興普爾 | CHINA | IND-GLD1 | 2026/01/20 | 2026/01/20 | Cotton/Polyester 77/23% | Knit | Terry | Dyed | P/D | NA,NA | 68 | 260 | 18203 | yds | Qiang Chen 陳強 | 03 GRAY | Agree | 5266.9 | 5266.9 | 616 | 6 | 448.4 | 167.6 | 0 | 0% | 接疋,油/髒/色污,破洞 | [6 empty] | 部分匹扣點為B級,但單色結論為Pass | [16 empty] | 色樣、品質樣業務提供 | 已簽核 | 請參考驗貨員意見。(Please refer QA's comments.) | Email:nancy@starwaytex.com |  |  | 2025/12/23 | 2026/02/18 |  |  |  |  | IND-GLD
191792 | 2025/12/23 | Auto |  | GU | Grace Hsu 許貴茵 | V6B | 60126N024B | TMKF-25-07641,TMKF-25-11748 | AS |  | A | 紹興普爾 | CHINA | IND-GLD1 | 2026/01/26 | 2026/01/26 | Cotton/Polyester 77/23% | Knit | Terry | Dyed | P/D | NA,NA | 68 | 260 | 18203 | yds | Qiang Chen 陳強 | 03 GRAY | Agree | 5524.4 | 5524.4 | 653.5 | 7.5 | 438 | 215.5 | 0 | 0% | 接疋,擦傷/刮傷/勾紗,斷紗(斷經/斷緯),油/髒/色污,破洞 | [6 empty] | 部分匹扣點為B級,但單色結論為Pass | [16 empty] | 色樣、品質樣業務提供 | 已簽核 | 請參考驗貨員意見。(Please refer QA's comments.) | Email:nancy@starwaytex.com |  |  | 2025/12/23 | 2026/02/18 |  |  |  |  | IND-GLD
191185 | 2025/12/23 | Auto |  | DKS | Etta Chiang 江俐蓉 | V2A | WAX249_Q326 | TMKF-25-11750 | NAS |  |  | 達和國際 | TAIWAN | VIN-LR1 LR2 | 2026/01/15 | 2026/01/15 | Cotton/Polyester/Spandex 57/42/1% | Knit | Jacquard | Dyed | P/D,Jacquard | NA,NA | 54 | 360 | 10680 | yds | Allen Wu 吳育騰 | CARINARIA TCX | Agree | 2197 | 2197 | 365 | 4.4 | 365 | 0 | 0 | 0% | 接疋,斷紗(斷經/斷緯) | [6 empty] | 大貨品質在接受標準內 | [16 empty] | 色樣、品質樣業務提供 | 已簽核 | 單色結論為Pass。(The conclusion is Pass.) | Email:amylin@dar-her.com.tw |  | 2026/01/30 | 2026/04/15 | 2026/05/28 |  |  |  |  | VIN-LR1
191539 | 2025/12/23 | Auto |  | DKS | Etta Chiang 江俐蓉 | V2A | WAX249_Q326 | TMKF-25-11750 | NAS |  |  | 達和國際 | TAIWAN | VIN-LR1 LR2 | 2026/01/21 | 2026/01/22 | Cotton/Polyester/Spandex 57/42/1% | Knit | Jacquard | Dyed | P/D,Jacquard | NA,NA | 54 | 360 | 10680 | yds | Allen Wu 吳育騰 | CARINARIA TCX | Agree | 739 | 739 | 123 | 9.8 | 123 | 0 | 0 | 0% | 接疋 | [6 empty] | 大貨品質在接受標準內 | [16 empty] | 色樣、品質樣業務提供 | 已簽核 | 單色結論為Pass。(The conclusion is Pass.) | Email:amylin@dar-her.com.tw |  | 2026/01/30 | 2026/04/15 | 2026/05/28 |  |  |  |  | VIN-LR1
192022 | 2025/12/23 | Auto |  | DKS | Etta Chiang 江俐蓉 | V2A | WAX249_Q326 | TMKF-25-11750 | NAS |  |  | 達和國際 | TAIWAN | VIN-LR1 LR2 | 2026/01/28 | 2026/01/29 | Cotton/Polyester/Spandex 57/42/1% | Knit | Jacquard | Dyed | P/D,Jacquard | NA,NA | 54 | 360 | 10680 | yds | Allen Wu 吳育騰 | CARINARIA TCX | Agree | 1732 | 1732 | 246 | 5.7 | 206 | 40 | 0 | 0% | 接疋,擦傷/刮傷/勾紗,油/髒/色污 | [6 empty] | 部分匹扣點為B級,但單色結論為Pass | [16 empty] | 色樣、品質樣業務提供 | 已簽核 | 單色結論為Discuss。(The conclusion is Discuss.) | Email:amylin@dar-her.com.tw |  | 2026/01/30 | 2026/04/15 | 2026/05/28 |  |  |  |  | VIN-LR1
191184 | 2025/12/23 | Auto |  | DKS | Etta Chiang 江俐蓉 | V2A | WAX249_Q326 | TMKF-25-11750 | NAS |  |  | 達和國際 | TAIWAN | VIN-LR1 LR2 | 2026/01/15 | 2026/01/15 | Cotton/Polyester/Spandex 57/42/1% | Knit | Jacquard | Dyed | P/D,Jacquard | NA,NA | 54 | 360 | 3585 | yds | Allen Wu 吳育騰 | LIGHT FENNEL | Agree | 1233 | 1233 | 239 | 1.7 | 239 | 0 | 0 | 0% | 油/髒/色污 | [6 empty] | 大貨品質在接受標準內 | [16 empty] | 色樣、品質樣業務提供 | 已簽核 | 單色結論為Pass。(The conclusion is Pass.) | Email:amylin@dar-her.com.tw |  | 2026/01/30 | 2026/04/15 | 2026/05/28 |  |  |  |  | VIN-LR1
191540 | 2025/12/23 | Auto |  | DKS | Etta Chiang 江俐蓉 | V2A | WAX249_Q326 | TMKF-25-11750 | NAS |  |  | 達和國際 | TAIWAN | VIN-LR1 LR2 | 2026/01/21 | 2026/01/22 | Cotton/Polyester/Spandex 57/42/1% | Knit | Jacquard | Dyed | P/D,Jacquard | NA,NA | 54 | 360 | 3585 | yds | Allen Wu 吳育騰 | LIGHT FENNEL | Agree | 2003 | 2003 | 358 | 7.6 | 206 | 152 | 0 | 0% | 接疋,油/髒/色污 | [6 empty] | 部分匹扣點為B級,但單色結論為Pass | [16 empty] | 色樣、品質樣業務提供 | 已簽核 | 單色結論為Pass。(The conclusion is Pass.) | Email:amylin@dar-her.com.tw |  | 2026/01/30 | 2026/04/15 | 2026/05/28 |  |  |  |  | VIN-LR1
191941 | 2025/12/23 | Auto |  | DKS | Etta Chiang 江俐蓉 | V2A | WAX249_Q326 | TMKF-25-11750 | NAS |  |  | 達和國際 | TAIWAN | VIN-LR1 LR2 | 2026/01/21 | 2026/01/28 | Cotton/Polyester/Spandex 57/42/1% | Knit | Jacquard | Dyed | P/D,Jacquard | NA,NA | 54 | 360 | 12222 | yds | Bill Wang 王逢茂 | PURE BLACK |  | 0 | 0 | 107 | 0 | 0 | 0 | 107 | 0% | [7 empty] | 單色結論為Fail,請打下並覆驗 | [16 empty] | 色樣、品質樣業務提供 | 已簽核 | 單色C級比率超過20%，結論為Fail。(The C grade is over 20%, conclusion is Fail.) | Email:amylin@dar-her.com.tw |  | 2026/01/30 | 2026/04/15 | 2026/05/28 |  |  |  |  | VIN-LR1
192023 | 2025/12/23 | Auto |  | DKS | Etta Chiang 江俐蓉 | V2A | WAX249_Q326 | TMKF-25-11750 | NAS |  |  | 達和國際 | TAIWAN | VIN-LR1 LR2 | 2026/01/28 | 2026/01/29 | Cotton/Polyester/Spandex 57/42/1% | Knit | Jacquard | Dyed | P/D,Jacquard | NA,NA | 54 | 360 | 12222 | yds | Allen Wu 吳育騰 | PURE BLACK | Agree | 2543 | 2543 | 373 | 7.5 | 249 | 124 | 0 | 0% | 接疋,擦傷/刮傷/勾紗,油/髒/色污 | [6 empty] | 部分匹扣點為B級,但單色結論為Pass | [16 empty] | 色樣、品質樣業務提供 | 已簽核 | 單色結論為Discuss。(The conclusion is Discuss.) | Email:amylin@dar-her.com.tw |  | 2026/01/30 | 2026/04/15 | 2026/05/28 |  |  |  |  | VIN-LR1
191541 | 2025/12/23 | Auto |  | DKS | Etta Chiang 江俐蓉 | V2A | WAX249_Q326 | TMKF-25-11750 | NAS |  |  | 達和國際 | TAIWAN | VIN-LR1 LR2 | 2026/01/21 | 2026/01/22 | Cotton/Polyester/Spandex 57/42/1% | Knit | Jacquard | Dyed | P/D,Jacquard | NA,NA | 54 | 360 | 9105 | yds | Allen Wu 吳育騰 | PURE WHITE | Agree | 2917 | 2917 | 494 | 6.2 | 416 | 78 | 0 | 0% | 接疋,油/髒/色污 | [6 empty] | 部分匹扣點為B級,但單色結論為Pass | [16 empty] | 色樣、品質樣業務提供 | 已簽核 | 單色結論為Pass。(The conclusion is Pass.) | Email:amylin@dar-her.com.tw |  | 2026/01/30 | 2026/04/15 | 2026/05/28 |  |  |  |  | VIN-LR1
191940 | 2025/12/23 | Auto |  | DKS | Etta Chiang 江俐蓉 | V2A | WAX249_Q326 | TMKF-25-11750 | NAS |  |  | 達和國際 | TAIWAN | VIN-LR1 LR2 | 2026/01/21 | 2026/01/28 | Cotton/Polyester/Spandex 57/42/1% | Knit | Jacquard | Dyed | P/D,Jacquard | NA,NA | 54 | 360 | 9105 | yds | Bill Wang 王逢茂 | PURE WHITE | Reject | 5093 | 5093 | 795 | 8.9 | 0 | 0 | 795 | 0% | 接疋,擦傷/刮傷/勾紗,斷紗(斷經/斷緯),油/髒/色污,破洞 |  | 手感不符 |  |  |  |  | 單色結論為Fail,請打下並覆驗 | [16 empty] | 色樣、品質樣業務提供 | 已簽核 | 單色C級比率超過20%，結論為Fail。(The C grade is over 20%, conclusion is Fail.) | Email:amylin@dar-her.com.tw |  | 2026/01/30 | 2026/04/15 | 2026/05/28 |  |  |  |  | VIN-LR1
190648 | 2025/12/19 | Alan Ku 古育倫 |  | TGT | Sam Vu 武氏明豔 | V5A | LR16E1_C326 | TMKF-25-11757 | AS |  | A | SAMIL(VIN) | VIETNAM | VIN-LR2 | 2026/01/06 | 2026/01/06 | Recycled Polyester/Spandex 89/11% | Knit | Mesh | Dyed | P/D | NA,Wicking | 64 | 145 | 12278 | yds | NgocBich | BLACK ONYX | Discuss | 606 | 606 | 91 | 5.5 | 0 | 91 | 0 | 0% | 接疋,油/髒/色污 | [6 empty] | 單色扣點為B級,結論為Discuss | [16 empty] | 色樣、品質樣廠商提供 | 已簽核 | 請參考驗貨員意見。(Please refer QA's comments.) |  |  | 2026/01/24 | 2026/03/20 | 2026/04/25 |  |  |  |  | VIN-LR2
191243 | 2025/12/19 | Alan Ku 古育倫 |  | TGT | Sam Vu 武氏明豔 | V5A | LR16E1_C326 | TMKF-25-11757 | AS |  | A | SAMIL(VIN) | VIETNAM | VIN-LR2 | 2026/01/16 | 2026/01/16 | Recycled Polyester/Spandex 89/11% | Knit | Mesh | Dyed | P/D | NA,Wicking | 64 | 145 | 12278 | yds | NgocBich | BLACK ONYX | Discuss | 2087 | 2087 | 261 | 7.7 | 80 | 181 | 0 | 0% | 擦傷/刮傷/勾紗,斷紗(斷經/斷緯),橫檔/橫條,油/髒/色污,異纖/飛花 |  |  |  |  | 布邊不良 |  | 單色扣點為B級,結論為Discuss | [16 empty] | 色樣、品質樣廠商提供 | 已簽核 | 請參考驗貨員意見。(Please refer QA's comments.) |  |  | 2026/01/24 | 2026/03/20 | 2026/04/25 |  |  |  |  | VIN-LR2
191954 | 2025/12/19 | Alan Ku 古育倫 |  | TGT | Sam Vu 武氏明豔 | V5A | LR16E1_C326 | TMKF-25-11757 | AS |  | A | SAMIL(VIN) | VIETNAM | VIN-LR2 | 2026/01/28 | 2026/01/28 | Recycled Polyester/Spandex 89/11% | Knit | Mesh | Dyed | P/D | NA,Wicking | 64 | 145 | 12278 | yds | HoaNguyen | BLACK ONYX | Agree | 2127 | 2127 | 248 | 2.4 | 248 | 0 | 0 | 0% | 擦傷/刮傷/勾紗,破洞 | [6 empty] | 大貨品質在接受標準內 | [16 empty] | 色樣、品質樣廠商提供 | 已簽核 | 請參考驗貨員意見。(Please refer QA's comments.) |  |  | 2026/01/31 | 2026/03/20 | 2026/04/25 |  |  |  |  | VIN-LR2
190649 | 2025/12/19 | Alan Ku 古育倫 |  | TGT | Sam Vu 武氏明豔 | V5A | LR16E1_C326 | TMKF-25-11757 | AS |  | A | SAMIL(VIN) | VIETNAM | VIN-LR2 | 2026/01/06 | 2026/01/06 | Recycled Polyester/Spandex 89/11% | Knit | Mesh | Dyed | P/D | NA,Wicking | 64 | 145 | 6150 | yds | NgocBich | CAMO GRAY | Discuss | 313 | 313 | 77 | 27.3 | 0 | 77 | 0 | 5.2% | 接疋,擦傷/刮傷/勾紗,油/髒/色污,破洞 | [6 empty] | 單色扣點為B級,結論為Discuss | [16 empty] | 色樣、品質樣廠商提供 | 已簽核 | 請參考驗貨員意見。(Please refer QA's comments.) |  |  | 2026/01/24 | 2026/03/20 | 2026/04/25 |  |  |  |  | VIN-LR2
191486 | 2025/12/23 | Auto |  | TGT | Sam Vu 武氏明豔 | V5A | LR16E1_C326 | TMKF-25-11758 | AS |  |  | HUGE BAMBOO | VIETNAM | VIN-LR2 | 2026/01/20 | 2026/01/20 | Recycled Polyester 100% | Knit | Mesh | Dyed | Pigment Dye | NA,Adaptive | 59 | 75 | 22912 | yds | NgocBich | FITNESS GRAY | Agree | 3814 | 3814 | 383 | 3.7 | 383 | 0 | 0 | 0% | 接疋,擦傷/刮傷/勾紗,油/髒/色污 | [6 empty] | 大貨品質在接受標準內 | [16 empty] | 色樣、品質樣廠商提供 | 已簽核 | 請參考驗貨員意見。(Please refer QA's comments.) |  |  | 2026/01/24 | 2026/03/20 | 2026/04/25 |  |  |  |  | VIN-LR2
190731 | 2025/12/23 | Auto |  | TGT | Freesia Fang 方映涵 | V5A | 443E19_C326 | TMKF-25-11761 | AS |  |  | 力鵬企業 | INDONESIA | IND-STL2 | 2026/01/06 | 2026/01/06 | Recycled Polyester/Spandex 86/14% | Woven | Poplin | Dyed | P/D | NA,Quick Dry,UPF 50+ | 57 | 128 | 7742 | yds | Dani | CASHMERE BLUE | Discuss | 4672 | 4672 | 375 | 17.1 | 0 | 375 | 0 | 2.1% | 染折/折痕,油/髒/色污 | [6 empty] | 單色扣點為B級,結論為Discuss | [16 empty] | 色樣、品質樣廠商提供 | 已簽核 | 請參考驗貨員意見。(Please refer QA's comments.) |  |  | 2026/02/12 | 2026/02/23 | 2026/04/04 |  |  |  |  | IND-STL
191078 | 2025/12/23 | Auto |  | TGT | Sam Vu 武氏明豔 | V5A | L0722X_C326 | TMKF-25-11764 | AS |  |  | HUGE BAMBOO | VIETNAM | IND-GLR2 | 2026/01/13 | 2026/01/13 | Recycled Polyester/Spandex 87/13% | Knit | Mesh | Dyed | P/D | NA,Wicking | 60 | 115 | 4062 | yds | NgocBich | BLACK ONYX | Agree | 2071 | 2071 | 252 | 0.8 | 252 | 0 | 0 | 0% | 擦傷/刮傷/勾紗 | [6 empty] | 大貨品質在接受標準內 | [16 empty] | 色樣、品質樣廠商提供 | 已簽核 | 請參考驗貨員意見。(Please refer QA's comments.) |  |  | 2026/01/29 | 2026/02/21 | 2026/04/04 |  |  |  |  | IND-GLR2
191077 | 2025/12/23 | Auto |  | TGT | Sam Vu 武氏明豔 | V5A | L0722X_C326 | TMKF-25-11764 | AS |  |  | HUGE BAMBOO | VIETNAM | IND-GLR2 | 2026/01/13 | 2026/01/13 | Recycled Polyester/Spandex 87/13% | Knit | Mesh | Dyed | P/D | NA,Wicking | 60 | 115 | 3201 | yds | NgocBich | FIZZY PINK | Agree | 2041 | 2041 | 242 | 3.3 | 242 | 0 | 0 | 0% | 接疋,擦傷/刮傷/勾紗,油/髒/色污 | [6 empty] | 大貨品質在接受標準內 | [16 empty] | 色樣、品質樣廠商提供 | 已簽核 | 請參考驗貨員意見。(Please refer QA's comments.) |  |  | 2026/01/29 | 2026/02/21 | 2026/04/04 |  |  |  |  | IND-GLR2
191079 | 2025/12/23 | Auto |  | TGT | Sam Vu 武氏明豔 | V5A | L0722X_C326 | TMKF-25-11764 | AS |  |  | HUGE BAMBOO | VIETNAM | IND-GLR2 | 2026/01/13 | 2026/01/13 | Recycled Polyester/Spandex 87/13% | Knit | Mesh | Dyed | P/D | NA,Wicking | 60 | 115 | 3524 | yds | NgocBich | SURPRISE BLUE | Discuss | 2016 | 2016 | 279 | 8.6 | 128 | 151 | 0 | 0% | 接疋,斷紗(斷經/斷緯),棉粒/結頭/粗節 | [6 empty] | 單色扣點為B級,結論為Discuss | [16 empty] | 色樣、品質樣廠商提供 | 已簽核 | 請參考驗貨員意見。(Please refer QA's comments.) |  |  | 2026/01/29 | 2026/02/21 | 2026/04/04 |  |  |  |  | IND-GLR2
190654 | 2025/12/23 | Auto |  | TGT | Sam Vu 武氏明豔 | V5A | L0XP84_C326 | TMKF-25-11770 | AS |  | A | SAMIL(VIN) | VIETNAM | IND-GLR2 | 2026/01/06 | 2026/01/06 | Recycled Polyester/Spandex 90/10% | Knit | Jersey | Dyed | P/D | NA,Anti-UV | 62 | 160 | 5932 | yds | NgocBich | BLACK ONYX | Agree | 1358 | 1358 | 179 | 9.5 | 91 | 88 | 0 | 0% | 斷紗(斷經/斷緯),橫檔/橫條,異纖/飛花,破洞 | [6 empty] | 部分匹扣點為B級,但單色結論為Pass | [16 empty] | 色樣、品質樣廠商提供 | 已簽核 | 請參考驗貨員意見。(Please refer QA's comments.) |  |  | 2026/01/24 | 2026/02/23 | 2026/04/04 |  |  |  |  | IND-GLR2
191239 | 2025/12/23 | Auto |  | TGT | Sam Vu 武氏明豔 | V5A | L0XP84_C326 | TMKF-25-11770 | AS |  | A | SAMIL(VIN) | VIETNAM | IND-GLR2 | 2026/01/16 | 2026/01/16 | Recycled Polyester/Spandex 90/10% | Knit | Jersey | Dyed | P/D | NA,Anti-UV | 62 | 160 | 4616 | yds | NgocBich | FRENCH PINK | Discuss | 3637 | 3637 | 501 | 13.6 | 140 | 361 | 0 | 1.1% | 接疋,擦傷/刮傷/勾紗,橫檔/橫條,油/髒/色污,異纖/飛花 |  |  |  |  | 布邊不良 |  | 單色扣點為B級,結論為Discuss | [16 empty] | 色樣、品質樣廠商提供 | 已簽核 | 請參考驗貨員意見。(Please refer QA's comments.) |  |  | 2026/01/24 | 2026/02/23 | 2026/04/04 |  |  |  |  | IND-GLR2
191240 | 2025/12/23 | Auto |  | TGT | Sam Vu 武氏明豔 | V5A | L0XP84_C326 | TMKF-25-11770 | AS |  | A | SAMIL(VIN) | VIETNAM | IND-GLR2 | 2026/01/16 | 2026/01/16 | Recycled Polyester/Spandex 90/10% | Knit | Jersey | Dyed | P/D | NA,Anti-UV | 62 | 160 | 3545 | yds | NgocBich | PRESTIGIOUS PINE | Agree | 3453 | 3453 | 465 | 5.8 | 391 | 74 | 0 | 0% | 橫檔/橫條,油/髒/色污,破洞 | [6 empty] | 部分匹扣點為B級,但單色結論為Pass | [16 empty] | 色樣、品質樣廠商提供 | 已簽核 | 請參考驗貨員意見。(Please refer QA's comments.) |  |  | 2026/01/24 | 2026/02/23 | 2026/04/04 |  |  |  |  | IND-GLR2
191691 | 2025/12/23 | Auto |  | TGT | Sam Vu 武氏明豔 | V5A | 871E50_C326 | TMKF-25-11773 | AS |  |  | 力鵬企業 | INDONESIA | VIN-MK3A | 2026/01/20 | 2026/01/20 | Recycled Polyester/Spandex 86/14% | Woven | Poplin | Dyed | P/D | NA,Quick Dry,UPF 50+ | 57 | 128 | 2494 | yds | Dani | BLACK ONYX | Discuss | 15011 | 15011 | 1101 | 17.9 | 0 | 1101 | 0 | 2.4% | 接疋,擦傷/刮傷/勾紗,染折/折痕,油/髒/色污 | [6 empty] | 單色扣點為B級,結論為Discuss | [16 empty] | 色樣、品質樣廠商提供 | 已簽核 | 請參考驗貨員意見。(Please refer QA's comments.) |  |  | 2026/01/25 | 2026/03/15 | 2026/04/13 |  |  |  |  | VIN-MK3
191692 | 2025/12/23 | Auto |  | TGT | Sam Vu 武氏明豔 | V5A | 871E50_C326 | TMKF-25-11773 | AS |  |  | 力鵬企業 | INDONESIA | VIN-MK3A | 2026/01/20 | 2026/01/20 | Recycled Polyester/Spandex 86/14% | Woven | Poplin | Dyed | P/D | NA,Quick Dry,UPF 50+ | 57 | 128 | 1952 | yds | Dani | GOALSETTING GRAY | Discuss | 4566 | 4566 | 363 | 15.2 | 0 | 363 | 0 | 1.6% | 擦傷/刮傷/勾紗,染折/折痕,棉粒/結頭/粗節,油/髒/色污 | [6 empty] | 單色扣點為B級,結論為Discuss | [16 empty] | 色樣、品質樣廠商提供 | 已簽核 | 請參考驗貨員意見。(Please refer QA's comments.) |  |  | 2026/01/25 | 2026/03/15 | 2026/04/13 |  |  |  |  | VIN-MK3
192257 | 2025/12/23 | Auto |  | TGT | Sam Vu 武氏明豔 | V5A | 871E50_C326 | TMKF-25-11773 | AS |  |  | 力鵬企業 | INDONESIA | VIN-MK3A | 2026/01/29 | 2026/01/29 | Recycled Polyester/Spandex 86/14% | Woven | Poplin | Dyed | P/D | NA,Quick Dry,UPF 50+ | 57 | 128 | 1952 | yds | Dani | GOALSETTING GRAY | Discuss | 5411 | 5411 | 368 | 16.6 | 0 | 368 | 0 | 2% | 擦傷/刮傷/勾紗,染折/折痕,油/髒/色污 | [6 empty] | 單色扣點為B級,結論為Discuss | [16 empty] | 色樣、品質樣廠商提供 | 已簽核 | 請參考驗貨員意見。(Please refer QA's comments.) |  |  | 2026/02/09 | 2026/03/15 | 2026/04/13 |  |  |  |  | VIN-MK3
191670 | 2025/12/23 | Auto |  | HLF | Amei Wu 吳靜芳 | V3B | CPW253BR13_26Q3 | TMKF-25-11778 | NAS |  |  | 江蘇新凱盛 | CHINA | IND-GLD3 | 2026/01/25 | 2026/01/25 | Polyester/Spandex 87/13% | Knit | Jersey | Dyed | P/D | NA,Wicking | 64 | 290 | 323 | kgs | Yao Deng 鄧堯 | BITTER CHOCOLATE | Agree | 364.03 | 816.2 | 152.1 | 9.2 | 106.4 | 45.7 | 0 | 0% | 接疋,棉粒/結頭/粗節,油/髒/色污 | [6 empty] | 部分匹扣點為B級,但單色結論為Pass | [16 empty] | 色樣、品質樣廠商提供 | 已簽核 | 請參考驗貨員意見。(Please refer QA's comments.) |  |  | 2026/01/26 | 2026/02/27 | 2026/04/10 |  |  |  |  | IND-GLD
191672 | 2025/12/23 | Auto |  | HLF | Amei Wu 吳靜芳 | V3B | CPW253BR13_26Q3 | TMKF-25-11778 | NAS |  |  | 江蘇新凱盛 | CHINA | IND-GLD3 | 2026/01/25 | 2026/01/25 | Polyester/Spandex 87/13% | Knit | Jersey | Dyed | P/D | NA,Wicking | 64 | 290 | 767 | kgs | Yao Deng 鄧堯 | BLACK | Agree | 653.3 | 1464.8 | 157.9 | 10.1 | 104.4 | 53.5 | 0 | 0% | 接疋,破洞 | [6 empty] | 部分匹扣點為B級,但單色結論為Pass | [16 empty] | 色樣、品質樣廠商提供 | 已簽核 | 請參考驗貨員意見。(Please refer QA's comments.) |  |  | 2026/01/26 | 2026/02/27 | 2026/04/10 |  |  |  |  | IND-GLD
190835 | 2025/12/23 | Auto |  | HLF | Amei Wu 吳靜芳 | V3B | CPW253BR13_26Q3 | TMKF-25-11778 | NAS |  |  | 江蘇新凱盛 | CHINA | IND-GLD3 | 2026/01/09 | 2026/01/09 | Polyester/Spandex 87/13% | Knit | Jersey | Dyed | P/D | NA,Wicking | 64 | 290 | 1374 | kgs | Jun Yan 嚴軍 | BLUE DEPTHS | Agree | 1406.68 | 3154 | 642.3 | 8.3 | 534.6 | 107.7 | 0 | 0% | 接疋,擦傷/刮傷/勾紗,油/髒/色污,破洞 | [6 empty] | 部分匹扣點為B級,但單色結論為Pass | [16 empty] | 色樣、品質樣廠商提供 | 已簽核 | 請參考驗貨員意見。(Please refer QA's comments.) |  |  | 2026/01/12 | 2026/02/27 | 2026/04/10 |  |  |  |  | IND-GLD
191671 | 2025/12/23 | Auto |  | HLF | Amei Wu 吳靜芳 | V3B | CPW253BR13_26Q3 | TMKF-25-11778 | NAS |  |  | 江蘇新凱盛 | CHINA | IND-GLD3 | 2026/01/25 | 2026/01/25 | Polyester/Spandex 87/13% | Knit | Jersey | Dyed | P/D | NA,Wicking | 64 | 290 | 353 | kgs | Yao Deng 鄧堯 | DAWN BLUE | Agree | 360.64 | 808.6 | 160.6 | 6.2 | 160.6 | 0 | 0 | 0% | 接疋,油/髒/色污 | [6 empty] | 大貨品質在接受標準內 | [16 empty] | 色樣、品質樣廠商提供 | 已簽核 | 請參考驗貨員意見。(Please refer QA's comments.) |  |  | 2026/01/26 | 2026/02/27 | 2026/04/10 |  |  |  |  | IND-GLD
191673 | 2025/12/23 | Auto |  | HLF | Amei Wu 吳靜芳 | V3B | CPW253BR13_26Q3 | TMKF-25-11778 | NAS |  |  | 江蘇新凱盛 | CHINA | IND-GLD3 | 2026/01/25 | 2026/01/25 | Polyester/Spandex 87/13% | Knit | Jersey | Dyed | P/D | NA,Wicking | 64 | 290 | 323 | kgs | Yao Deng 鄧堯 | DEEP TEAL | Agree | 185.54 | 416 | 108.7 | 7.4 | 108.7 | 0 | 0 | 0% | 接疋,破洞 | [6 empty] | 大貨品質在接受標準內 | [16 empty] | 色樣、品質樣廠商提供 | 已簽核 | 請參考驗貨員意見。(Please refer QA's comments.) |  |  | 2026/01/26 | 2026/02/27 | 2026/04/10 |  |  |  |  | IND-GLD
190834 | 2025/12/23 | Auto |  | HLF | Amei Wu 吳靜芳 | V3B | CPW253BR13_26Q3 | TMKF-25-11778 | NAS |  |  | 江蘇新凱盛 | CHINA | IND-GLD3 | 2026/01/09 | 2026/01/09 | Polyester/Spandex 87/13% | Knit | Jersey | Dyed | P/D | NA,Wicking | 64 | 290 | 1374 | kgs | Jun Yan 嚴軍 | OXFORD GREY HEATHER | Agree | 1411.59 | 3165 | 688.6 | 7.1 | 532.7 | 155.9 | 0 | 0% | 接疋,擦傷/刮傷/勾紗,染折/折痕,油/髒/色污,破洞 | [6 empty] | 部分匹扣點為B級,但單色結論為Pass | [16 empty] | 色樣、品質樣廠商提供 | 已簽核 | 請參考驗貨員意見。(Please refer QA's comments.) |  |  | 2026/01/12 | 2026/02/27 | 2026/04/10 |  |  |  |  | IND-GLD
191669 | 2025/12/23 | Auto |  | HLF | Amei Wu 吳靜芳 | V3B | CPW253BR13_26Q3 | TMKF-25-11778 | NAS |  |  | 江蘇新凱盛 | CHINA | IND-GLD3 | 2026/01/25 | 2026/01/25 | Polyester/Spandex 87/13% | Knit | Jersey | Dyed | P/D | NA,Wicking | 64 | 290 | 1490 | kgs | Yao Deng 鄧堯 | WHITE | Agree | 1386.66 | 3109.1 | 424.2 | 6.6 | 315.3 | 108.9 | 0 | 0% | 接疋,油/髒/色污 | [6 empty] | 部分匹扣點為B級,但單色結論為Pass | [16 empty] | 色樣、品質樣廠商提供 | 已簽核 | 請參考驗貨員意見。(Please refer QA's comments.) |  |  | 2026/01/26 | 2026/02/27 | 2026/04/10 |  |  |  |  | IND-GLD
190967 | 2025/12/25 | Auto |  | TGT | Ariel Hu 胡銥芸 | V5B | 54RE6G_SSSL_326 | TMKF-25-11779 | NAS |  |  | 蘇州東奕盛 | CHINA | IND-GLD6 | 2026/01/12 | 2026/01/12 | Recycled Polyester 100% | Knit | Jersey | Dyed | P/D | Peach (1 side),Flame Resistant | 60 | 160 | 32452 | yds | Leo Li 李勇 | LIGHT WHITE | Agree | 2345 | 2345 | 286.8 | 4.5 | 286.8 | 0 | 0 | 0% | 油/髒/色污 | [6 empty] | 大貨品質在接受標準內 | [16 empty] | 色樣、品質樣廠商提供 | 已簽核 | 請參考驗貨員意見。(Please refer QA's comments.) |  |  | 2026/01/15 | 2026/01/31 | 2026/04/02 |  |  |  |  | IND-GLD
190445 | 2025/12/25 | Auto |  | TGT | Ariel Hu 胡銥芸 | V5B | 54RE6G_SSSL_326 | TMKF-25-11780 | NAS |  |  | 蘇州東奕盛 | CHINA | IND-GLD6 | 2026/01/02 | 2026/01/02 | Recycled Polyester 100% | Knit | Jersey | Dyed | P/D | Peach (1 side),Flame Resistant | 60 | 140 | 24881 | yds | Leo Li 李勇 | MAUVE MAGIC | Agree | 3857 | 3857 | 542.4 | 3.3 | 542.4 | 0 | 0 | 0% | 棉粒/結頭/粗節,油/髒/色污,異纖/飛花 | [6 empty] | 大貨品質在接受標準內 | [16 empty] | 色樣、品質樣廠商提供 | 已簽核 | 請參考驗貨員意見。(Please refer QA's comments.) |  |  | 2026/01/08 | 2026/01/31 | 2026/04/02 |  |  |  |  | IND-GLD
190968 | 2025/12/25 | Auto |  | TGT | Ariel Hu 胡銥芸 | V5B | 54RE6G_SSSL_326 | TMKF-25-11780 | NAS |  |  | 蘇州東奕盛 | CHINA | IND-GLD6 | 2026/01/12 | 2026/01/12 | Recycled Polyester 100% | Knit | Jersey | Dyed | P/D | Peach (1 side),Flame Resistant | 60 | 140 | 25285 | yds | Leo Li 李勇 | PERFECT CHERRY | Agree | 2247 | 2247 | 329 | 1.5 | 329 | 0 | 0 | 0% | 擦傷/刮傷/勾紗,棉粒/結頭/粗節,油/髒/色污 | [6 empty] | 大貨品質在接受標準內 | [16 empty] | 色樣、品質樣廠商提供 | 已簽核 | 請參考驗貨員意見。(Please refer QA's comments.) |  |  | 2026/01/15 | 2026/01/31 | 2026/04/02 |  |  |  |  | IND-GLD
190966 | 2025/12/25 | Auto |  | TGT | Ariel Hu 胡銥芸 | V5B | 54RE6G_SSSL_326 | TMKF-25-11782 | NAS |  |  | 蘇州東奕盛 | CHINA | IND-GLD6 | 2026/01/12 | 2026/01/12 | Recycled Polyester 100% | Knit | Jersey | Dyed | P/D | Peach (1 side),Flame Resistant | 60 | 140 | 21079 | yds | Leo Li 李勇 | C326CJSLPAOP316_1 | Agree | 3486 | 3486 | 428.8 | 1.4 | 428.8 | 0 | 0 | 0% | 擦傷/刮傷/勾紗,棉粒/結頭/粗節,油/髒/色污 | [6 empty] | 大貨品質在接受標準內 | [16 empty] | 色樣、品質樣廠商提供 | 已簽核 | 請參考驗貨員意見。(Please refer QA's comments.) |  |  | 2026/01/15 | 2026/01/31 | 2026/04/02 |  |  |  |  | IND-GLD
191073 | 2025/12/23 | Auto |  | TGT | Sam Vu 武氏明豔 | V5A | X25413_C326 | TMKF-25-11783 | AS |  |  | HUGE BAMBOO | VIETNAM | IND-GLD6 | 2026/01/12 | 2026/01/14 | Recycled Polyester 100% | Knit | Mesh | Dyed | Pigment Dye | NA,Adaptive | 59 | 75 | 1363 | yds | NgocBich | VIRTUAL GREEN | Agree | 1363 | 1363 | 188 | 0 | 188 | 0 | 0 | 0% | [7 empty] | 大貨品質在接受標準內 | [16 empty] | 色樣、品質樣廠商提供 | 已簽核 | 請參考驗貨員意見。(Please refer QA's comments.) |  |  | 2026/01/29 | 2026/02/23 | 2026/04/04 |  |  |  |  | IND-GLD
191272 | 2025/12/23 | Auto |  | TGT | Freesia Fang 方映涵 | V5A | KL7XX4_C326 | TMKF-25-11786 | NAS |  | A | 聚益 | CHINA | VIN-MK2B | 2026/01/17 | 2026/01/17 | Recycled Polyester/Spandex 89/11% | Knit | Interlock | Dyed | P/D | Peach (1 side),Anti-UV | 60 | 260 | 1944 | yds | Yao Deng 鄧堯 | BLACK ONYX | Agree | 1970.8 | 1970.8 | 225.8 | 7.1 | 170.4 | 55.4 | 0 | 0% | 接疋,擦傷/刮傷/勾紗,油/髒/色污,破洞 | [6 empty] | 部分匹扣點為B級,但單色結論為Pass | [16 empty] | 色樣、品質樣廠商提供 | 已簽核 | 請參考驗貨員意見。(Please refer QA's comments.) | Email:jovilin@ecolot.com.tw |  | 2026/01/30 | 2026/03/15 | 2026/04/13 |  |  |  |  | VIN-MK2
191645 | 2025/12/23 | Auto |  | TGT | Freesia Fang 方映涵 | V5A | KL7XX4_C326 | TMKF-25-11786 | NAS |  | A | 聚益 | CHINA | VIN-MK2B | 2026/01/24 | 2026/01/24 | Recycled Polyester/Spandex 89/11% | Knit | Interlock | Dyed | P/D | Peach (1 side),Anti-UV | 60 | 260 | 1318 | yds | Yao Deng 鄧堯 | FRENCH PINK | Agree | 1333.7 | 1333.7 | 162 | 6.8 | 109.4 | 52.6 | 0 | 0% | 接疋,油/髒/色污,破洞 | [6 empty] | 部分匹扣點為B級,但單色結論為Pass | [16 empty] | 色樣、品質樣廠商提供 | 已簽核 | 請參考驗貨員意見。(Please refer QA's comments.) | Email:jovilin@ecolot.com.tw |  | 2026/01/30 | 2026/03/15 | 2026/04/13 |  |  |  |  | VIN-MK2
190873 | 2025/12/23 | Auto |  | TGT | Freesia Fang 方映涵 | V5A | KL7XX4_C326,X28WEY_C126 | TMKF-25-11772,TMKF-25-11786 | NAS |  | A | 聚益 | CHINA | VIN-LR1 MK2B | 2026/01/10 | 2026/01/10 | Recycled Polyester/Spandex 89/11% | Knit | Interlock | Dyed | P/D | Peach (1 side),Anti-UV | 60 | 260 | 1386 | yds | Jun Yan 嚴軍 | AUTHENTIC CREAM | Discuss | 1414 | 1414 | 166.6 | 12.6 | 0 | 166.6 | 0 | 0.8% | 接疋,斷紗(斷經/斷緯),棉粒/結頭/粗節,油/髒/色污,破洞 | [6 empty] | 單色扣點為B級,結論為Discuss | [16 empty] | 色樣、品質樣廠商提供 | 已簽核 | 請參考驗貨員意見。(Please refer QA's comments.) | Email:jovilin@ecolot.com.tw |  | 2026/01/22 | 2026/03/10 | 2026/04/11 |  |  |  |  | VIN-LR1
190872 | 2025/12/23 | Auto |  | TGT | Freesia Fang 方映涵 | V5A | KL7XX4_C326,X28WEY_C126 | TMKF-25-11772,TMKF-25-11786 | NAS |  | A | 聚益 | CHINA | VIN-LR1 MK2B | 2026/01/10 | 2026/01/10 | Recycled Polyester/Spandex 89/11% | Knit | Interlock | Dyed | P/D | Peach (1 side),Anti-UV | 60 | 260 | 1574 | yds | Jun Yan 嚴軍 | BUTTERFLY BLUE | Agree | 1595 | 1595 | 168 | 9.5 | 55.6 | 112.4 | 0 | 0% | 接疋,斷紗(斷經/斷緯),油/髒/色污 | [6 empty] | 部分匹扣點為B級,但單色結論為Pass | [16 empty] | 色樣、品質樣廠商提供 | 已簽核 | 請參考驗貨員意見。(Please refer QA's comments.) | Email:jovilin@ecolot.com.tw |  | 2026/01/22 | 2026/03/10 | 2026/04/11 |  |  |  |  | VIN-LR1
190901 | 2025/12/23 | Auto |  | TGT | Freesia Fang 方映涵 | V5A | KL7XX4_C326,X28WEY_C126 | TMKF-25-11772,TMKF-25-11786 | NAS |  | A | 聚益 | CHINA | VIN-LR1 MK2B | 2026/01/10 | 2026/01/10 | Recycled Polyester/Spandex 89/11% | Knit | Interlock | Dyed | P/D | Peach (1 side),Anti-UV | 60 | 260 | 104 | yds | Jun Yan 嚴軍 | CHARMING BLUE | Agree | 113 | 113 | 57.2 | 7 | 57.2 | 0 | 0 | 0% | 接疋 | [6 empty] | 大貨品質在接受標準內 | [16 empty] | 色樣、品質樣廠商提供 | 已簽核 | 請參考驗貨員意見。(Please refer QA's comments.) | Email:jovilin@ecolot.com.tw |  | 2026/01/22 | 2026/03/10 | 2026/04/11 |  |  |  |  | VIN-LR1
191089 | 2025/12/23 | Auto |  | TGT | Freesia Fang 方映涵 | V5A | KL7XX4_C326 | TMKF-25-11787 | AS |  |  | HUGE BAMBOO | VIETNAM | VIN-MK2B | 2026/01/13 | 2026/01/13 | Recycled Polyester/Spandex 87/13% | Knit | Mesh | Dyed | P/D | NA,Wicking | 60 | 115 | 3202 | yds | NgocBich | AUTHENTIC CREAM | Agree | 2024 | 2024 | 257 | 1.6 | 257 | 0 | 0 | 0% | 棉粒/結頭/粗節 | [6 empty] | 大貨品質在接受標準內 | [16 empty] | 色樣、品質樣廠商提供 | 已簽核 | 請參考驗貨員意見。(Please refer QA's comments.) |  |  | 2026/01/26 | 2026/03/15 | 2026/04/13 |  |  |  |  | VIN-MK2
191090 | 2025/12/23 | Auto |  | TGT | Freesia Fang 方映涵 | V5A | KL7XX4_C326 | TMKF-25-11787 | AS |  |  | HUGE BAMBOO | VIETNAM | VIN-MK2B | 2026/01/13 | 2026/01/13 | Recycled Polyester/Spandex 87/13% | Knit | Mesh | Dyed | P/D | NA,Wicking | 60 | 115 | 3620 | yds | NgocBich | BUTTERFLY BLUE | Agree | 2020 | 2020 | 256 | 5.5 | 256 | 0 | 0 | 0% | 棉粒/結頭/粗節,橫檔/橫條,油/髒/色污 | [6 empty] | 大貨品質在接受標準內 | [16 empty] | 色樣、品質樣廠商提供 | 已簽核 | 請參考驗貨員意見。(Please refer QA's comments.) |  |  | 2026/01/26 | 2026/03/15 | 2026/04/13 |  |  |  |  | VIN-MK2
191088 | 2025/12/23 | Auto |  | TGT | Freesia Fang 方映涵 | V5A | KL7XX4_C326 | TMKF-25-11787 | AS |  |  | HUGE BAMBOO | VIETNAM | VIN-MK2B | 2026/01/13 | 2026/01/13 | Recycled Polyester/Spandex 87/13% | Knit | Mesh | Dyed | P/D | NA,Wicking | 60 | 115 | 3403 | yds | NgocBich | FRENCH PINK | Agree | 1862 | 1862 | 245 | 5.7 | 128 | 117 | 0 | 0% | 接疋,油/髒/色污,破洞 | [6 empty] | 部分匹扣點為B級,但單色結論為Pass | [16 empty] | 色樣、品質樣廠商提供 | 已簽核 | 請參考驗貨員意見。(Please refer QA's comments.) |  |  | 2026/01/26 | 2026/03/15 | 2026/04/13 |  |  |  |  | VIN-MK2
190453 | 2025/12/23 | Auto |  | GU | Cynthia Chen 陳律妏 | V6A | 60226N030A | TMKF-25-11789 | AS |  | A | 上海新聯紡 | CHINA | IND-GLS1 | 2026/01/16 | 2026/01/02 | Recycled Polyester/Cotton(BCI) 65/35% | Woven | Poplin | Dyed | P/D | Peach (1 side),NA | 56 | 165 | 78725 | yds | Ajun He 何緒君 | 09 BLACK | Agree | 5912.8 | 5912.8 | 590.5 | 5.8 | 590.5 | 0 | 0 | 0% | 擦傷/刮傷/勾紗,斷紗(斷經/斷緯),棉粒/結頭/粗節,橫檔/橫條 | [6 empty] | 大貨品質在接受標準內 | [16 empty] | 色樣、品質樣業務提供 | 已簽核 | 請參考驗貨員意見。(Please refer QA's comments.) |  |  | 2026/01/05 | 2026/01/19 | 2026/02/18 |  |  |  |  | IND-GLS
190518 | 2025/12/23 | Auto |  | GU | Cynthia Chen 陳律妏 | V6A | 60226N030A | TMKF-25-11789 | AS |  | A | 上海新聯紡 | CHINA | IND-GLS1 | 2026/01/03 | 2026/01/03 | Recycled Polyester/Cotton(BCI) 65/35% | Woven | Poplin | Dyed | P/D | Peach (1 side),NA | 56 | 165 | 78725 | yds | Junde Zhang 張俊德 | 09 BLACK | Discuss | 7287 | 7287 | 703 | 11.9 | 184 | 519 | 0 | 0.6% | 擦傷/刮傷/勾紗,斷紗(斷經/斷緯),染折/折痕,棉粒/結頭/粗節,油/髒/色污 | [6 empty] | 單色扣點為B級,結論為Discuss | [16 empty] | 色樣、品質樣業務提供 | 已簽核 | 請參考驗貨員意見。(Please refer QA's comments.) |  |  | 2026/01/05 | 2026/01/19 | 2026/02/18 |  |  |  |  | IND-GLS
190551 | 2025/12/23 | Auto |  | GU | Cynthia Chen 陳律妏 | V6A | 60226N030A | TMKF-25-11789 | AS |  | A | 上海新聯紡 | CHINA | IND-GLS1 | 2026/01/04 | 2026/01/04 | Recycled Polyester/Cotton(BCI) 65/35% | Woven | Poplin | Dyed | P/D | Peach (1 side),NA | 56 | 165 | 78725 | yds | Junde Zhang 張俊德 | 09 BLACK | Agree | 3826.8 | 3826.8 | 597 | 6.9 | 443 | 0 | 154 | 0% | 斷紗(斷經/斷緯),棉粒/結頭/粗節,油/髒/色污,針痕/直條 | [6 empty] | 部分匹為C級打下,但單色結論為Pass | 88#/10 | 簽核完成 |  |  | 抽驗匹瑕疵扣分為B級，若有超損以成衣廠反應為準。其中BLACK88#第10疋距边24英寸因竖条打下 参考GU核可的边中色差样，边中色差在接受范围内 | [11 empty] | 色樣、品質樣廠商提供 | 已簽核 | 請參考驗貨員意見。(Please refer QA's comments.) |  |  | 2026/01/05 | 2026/01/19 | 2026/02/18 |  | 覆驗完成 |  |  | IND-GLS
190611 | 2025/12/23 | Auto |  | GU | Cynthia Chen 陳律妏 | V6A | 60226N030A | TMKF-25-11789 | AS |  | A | 上海新聯紡 | CHINA | IND-GLS1 | 2026/01/06 | 2026/01/06 | Recycled Polyester/Cotton(BCI) 65/35% | Woven | Poplin | Dyed | P/D | Peach (1 side),NA | 56 | 165 | 78725 | yds | Junde Zhang 張俊德 | 09 BLACK | Reject | 6992 | 6992 | 1040.2 | 9.8 | 749.9 | 113.3 | 177 | 0% | 接疋,擦傷/刮傷/勾紗,棉粒/結頭/粗節,油/髒/色污,異纖/飛花 | [6 empty] | 部分匹為C級打下,但單色結論為Discuss | 106#/10 | [15 empty] | 色樣、品質樣業務提供 | 已簽核 | 請參考驗貨員意見。(Please refer QA's comments.) |  |  | 2026/01/12 | 2026/01/19 | 2026/02/18 |  |  |  |  | IND-GLS
190452 | 2025/12/23 | Auto |  | GU | Cynthia Chen 陳律妏 | V6A | 60226N030A | TMKF-25-11789 | AS |  | A | 上海新聯紡 | CHINA | IND-GLS1 | 2026/01/16 | 2026/01/02 | Recycled Polyester/Cotton(BCI) 65/35% | Woven | Poplin | Dyed | P/D | Peach (1 side),NA | 56 | 165 | 70286 | yds | Ajun He 何緒君 | 39 DARK BROWN | Discuss | 4467 | 4467 | 568.4 | 10.2 | 292.4 | 276 | 0 | 0.1% | 擦傷/刮傷/勾紗,斷紗(斷經/斷緯),染折/折痕,棉粒/結頭/粗節,橫檔/橫條,油/髒/色污 |  |  |  |  | 背面瑕疵 |  | 單色扣點為B級,結論為Discuss | [16 empty] | 色樣、品質樣業務提供 | 已簽核 | 請參考驗貨員意見。(Please refer QA's comments.) |  |  | 2026/01/05 | 2026/01/19 | 2026/02/18 |  |  |  |  | IND-GLS
190610 | 2025/12/23 | Auto |  | GU | Cynthia Chen 陳律妏 | V6A | 60226N030A | TMKF-25-11789 | AS |  | A | 上海新聯紡 | CHINA | IND-GLS1 | 2026/01/06 | 2026/01/06 | Recycled Polyester/Cotton(BCI) 65/35% | Woven | Poplin | Dyed | P/D | Peach (1 side),NA | 56 | 165 | 70286 | yds | Junde Zhang 張俊德 | 39 DARK BROWN | Discuss | 1585 | 1585 | 286.1 | 10.8 | 139.5 | 146.6 | 0 | 0.2% | 擦傷/刮傷/勾紗,斷紗(斷經/斷緯),棉粒/結頭/粗節,油/髒/色污 | [6 empty] | 單色扣點為B級,結論為Discuss | [16 empty] | 色樣、品質樣業務提供 | 已簽核 | 請參考驗貨員意見。(Please refer QA's comments.) |  |  | 2026/01/12 | 2026/01/19 | 2026/02/18 |  |  |  |  | IND-GLS
190451 | 2025/12/23 | Auto |  | GU | Cynthia Chen 陳律妏 | V6A | 60226N030A | TMKF-25-11789 | AS |  | A | 上海新聯紡 | CHINA | IND-GLS1 | 2026/01/16 | 2026/01/02 | Recycled Polyester/Cotton(BCI) 65/35% | Woven | Poplin | Dyed | P/D | Peach (1 side),NA | 56 | 165 | 45791 | yds | Ajun He 何緒君 | 58 DARK GREEN | Discuss | 12463 | 12463 | 1340.9 | 8.5 | 1051.6 | 289.3 | 0 | 0% | 擦傷/刮傷/勾紗,棉粒/結頭/粗節,橫檔/橫條,油/髒/色污,異纖/飛花 |  |  |  |  | 背面瑕疵 |  | 單色扣點為B級,結論為Discuss | [16 empty] | 色樣、品質樣業務提供 | 已簽核 | 請參考驗貨員意見。(Please refer QA's comments.) |  |  | 2026/01/05 | 2026/01/19 | 2026/02/18 |  |  |  |  | IND-GLS
190552 | 2025/12/23 | Auto |  | GU | Cynthia Chen 陳律妏 | V6A | 60226N030A | TMKF-25-11789 | AS |  | A | 上海新聯紡 | CHINA | IND-GLS1 | 2026/01/04 | 2026/01/04 | Recycled Polyester/Cotton(BCI) 65/35% | Woven | Poplin | Dyed | P/D | Peach (1 side),NA | 56 | 165 | 45791 | yds | Junde Zhang 張俊德 | 58 DARK GREEN | Discuss | 3999.5 | 3999.5 | 430.3 | 16.5 | 149.5 | 280.8 | 0 | 2% | 擦傷/刮傷/勾紗,斷紗(斷經/斷緯),染折/折痕,棉粒/結頭/粗節,油/髒/色污 | [6 empty] | 單色扣點為B級,結論為Discuss | [16 empty] | 色樣、品質樣廠商提供 | 已簽核 | 請參考驗貨員意見。(Please refer QA's comments.) |  |  | 2026/01/05 | 2026/01/19 | 2026/02/18 |  |  |  |  | IND-GLS
190612 | 2025/12/23 | Auto |  | GU | Cynthia Chen 陳律妏 | V6A | 60226N030A | TMKF-25-11789 | AS |  | A | 上海新聯紡 | CHINA | IND-GLS1 | 2026/01/06 | 2026/01/06 | Recycled Polyester/Cotton(BCI) 65/35% | Woven | Poplin | Dyed | P/D | Peach (1 side),NA | 56 | 165 | 45791 | yds | Junde Zhang 張俊德 | 58 DARK GREEN | Discuss | 1575 | 1575 | 142 | 10.6 | 0 | 142 | 0 | 0.2% | 接疋,擦傷/刮傷/勾紗,棉粒/結頭/粗節,油/髒/色污 | [6 empty] | 單色扣點為B級,結論為Discuss | [16 empty] | 色樣、品質樣業務提供 | 已簽核 | 請參考驗貨員意見。(Please refer QA's comments.) |  |  | 2026/01/12 | 2026/01/19 | 2026/02/18 |  |  |  |  | IND-GLS
190825 | 2025/12/23 | Auto |  | GU | Cynthia Chen 陳律妏 | V6A | 60226N030A,60226N030A_1,60226N030B | TMKF-25-11608,TMKF-25-11789,TMKF-25-12492 | AS |  | A | 上海新聯紡 | CHINA | IND-GLS1 VIN-MK3B MK3C | 2026/01/08 | 2026/01/08 | Recycled Polyester/Cotton(BCI) 65/35% | Woven | Poplin | Dyed | P/D | Peach (1 side),NA | 56 | 165 | 195800 | yds | Qiang Chen 陳強 | 09 BLACK | Agree | 2953.2 | 2953.2 | 294.6 | 5.4 | 294.6 | 0 | 0 | 0% | 擦傷/刮傷/勾紗,棉粒/結頭/粗節,油/髒/色污 | [6 empty] | 大貨品質在接受標準內 | [16 empty] | 色樣、品質樣業務提供 | 已簽核 | 請參考驗貨員意見。(Please refer QA's comments.) |  |  | 2026/01/12 | 2026/01/19 | 2026/02/18 |  |  |  |  | IND-GLS
190824 | 2025/12/23 | Auto |  | GU | Cynthia Chen 陳律妏 | V6A | 60226N030A,60226N030A_1,60226N030B | TMKF-25-11608,TMKF-25-11789,TMKF-25-12492 | AS |  | A | 上海新聯紡 | CHINA | IND-GLS1 VIN-MK3B MK3C | 2026/01/08 | 2026/01/08 | Recycled Polyester/Cotton(BCI) 65/35% | Woven | Poplin | Dyed | P/D | Peach (1 side),NA | 56 | 165 | 161728 | yds | Qiang Chen 陳強 | 39 DARK BROWN | Agree | 15602 | 15602 | 1751.2 | 8.5 | 1167.4 | 583.8 | 0 | 0% | 接疋,擦傷/刮傷/勾紗,斷紗(斷經/斷緯),棉粒/結頭/粗節,橫檔/橫條,油/髒/色污,針痕/直條 | [6 empty] | 部分匹扣點為B級,但單色結論為Pass | [16 empty] | 色樣、品質樣業務提供 | 已簽核 | 請參考驗貨員意見。(Please refer QA's comments.) |  |  | 2026/01/12 | 2026/01/19 | 2026/02/18 |  |  |  |  | IND-GLS
191060 | 2025/12/23 | Auto |  | TGT | Chris Truong 張志堅 | V5A | MR8779_C326 | TMKF-25-11793 | AS |  |  | HUGE BAMBOO | VIETNAM | IND-GLD5 | 2026/01/12 | 2026/01/12 | Recycled Polyester/Spandex 83/17% | Knit | Interlock | Dyed | P/D | Peach (2 side),Quick Dry,UPF 50+,Wicking | 61 | 210 | 8721 | yds | NgocBich | BLACK ONYX | Agree | 6203 | 6203 | 757 | 4.8 | 622 | 135 | 0 | 0% | 接疋,棉粒/結頭/粗節,橫檔/橫條,油/髒/色污 | [6 empty] | 部分匹扣點為B級,但單色結論為Pass | [16 empty] | 色樣、品質樣廠商提供 | 已簽核 | 請參考驗貨員意見。(Please refer QA's comments.) |  |  | 2026/01/18 | 2026/02/18 | 2026/04/04 |  |  |  |  | IND-GLD
191059 | 2025/12/23 | Auto |  | TGT | Chris Truong 張志堅 | V5A | MR8779_C326 | TMKF-25-11793 | AS |  |  | HUGE BAMBOO | VIETNAM | IND-GLD5 | 2026/01/12 | 2026/01/12 | Recycled Polyester/Spandex 83/17% | Knit | Interlock | Dyed | P/D | Peach (2 side),Quick Dry,UPF 50+,Wicking | 61 | 210 | 11231 | yds | NgocBich | TRUE WHITE V2 | Agree | 1328 | 1328 | 138 | 8.7 | 70 | 68 | 0 | 0% | 橫檔/橫條,油/髒/色污 | 布面毛羽長 | [5 empty] | 部分匹扣點為B級,但單色結論為Pass | [16 empty] | 色樣、品質樣廠商提供 | 已簽核 | 請參考驗貨員意見。(Please refer QA's comments.) |  |  | 2026/01/18 | 2026/02/18 | 2026/04/04 |  |  |  |  | IND-GLD
191367 | 2025/12/23 | Auto |  | DKS | Sherry Hsu 許亞渲 | V2B | DAW26304_Q326 | TMKF-25-11796 | NAS |  |  | 井澤 | CHINA | IND-GLR1 | 2026/01/20 | 2026/01/20 | Polyester/Spandex 91/9% | Woven | Plain Weave | Dyed | P/D | NA,UPF 50+,Wicking | 53 | 94 | 1797 | yds | Yong Wang 王勇 | BOUNCY LIME | Discuss | 1136 | 1136 | 111 | 11.7 | 0 | 111 | 0 | 0.5% | 棉粒/結頭/粗節,油/髒/色污 | [6 empty] | 單色扣點為B級,結論為Discuss | [16 empty] | 色樣、品質樣廠商提供 | 已簽核 | 請參考驗貨員意見。(Please refer QA's comments.) |  |  | 2026/01/26 | 2026/04/13 | 2026/05/25 |  |  |  |  | IND-GLR1
190653 | 2025/12/23 | Auto |  | TGT | Melody Chen 陳可縈 | V5A | G9EX63_C226 | TMKF-25-11798 | AS |  | A | SAMIL(VIN) | VIETNAM | VIN-MK2A | 2026/01/06 | 2026/01/06 | Recycled Polyester/Spandex 93/7% | Knit | Jersey | Dyed | P/D,Jacquard | Peach (1 side),Anti-UV,Wicking | 58 | 210 | 950 | yds | NgocBich | BLACK ONYX_C326 | Agree | 887 | 887 | 115 | 0 | 115 | 0 | 0 | 0% | [7 empty] | 大貨品質在接受標準內 | [16 empty] | 色樣、品質樣廠商提供 | 已簽核 | 請參考驗貨員意見。(Please refer QA's comments.) |  |  | 2026/01/30 | 2025/11/05 | 2026/01/10 |  |  |  |  | VIN-MK2
191275 | 2025/12/23 | Auto |  | TGT | Freesia Fang 方映涵 | V5A | 45M87P_C326 | TMKF-25-11799 | NAS |  | A | 聚益 | CHINA | IND-GLD6 | 2026/01/17 | 2026/01/17 | Recycled Polyester/Spandex 89/11% | Knit | Interlock | Dyed | P/D | NA,Wicking | 60 | 260 | 2755 | yds | Yao Deng 鄧堯 | BLACK ONYX | Agree | 1363.8 | 1363.8 | 173.1 | 9.2 | 115.3 | 57.8 | 0 | 0% | 接疋,斷紗(斷經/斷緯),油/髒/色污,破洞 | [6 empty] | 部分匹扣點為B級,但單色結論為Pass | [16 empty] | 色樣、品質樣廠商提供 | 已簽核 | 請參考驗貨員意見。(Please refer QA's comments.) | Email:jovilin@ecolot.com.tw |  | 2026/02/02 | 2026/02/23 | 2026/04/08 |  |  |  |  | IND-GLD
191274 | 2025/12/23 | Auto |  | TGT | Freesia Fang 方映涵 | V5A | 45M87P_C326 | TMKF-25-11799 | NAS |  | A | 聚益 | CHINA | IND-GLD6 | 2026/01/17 | 2026/01/17 | Recycled Polyester/Spandex 89/11% | Knit | Interlock | Dyed | P/D | NA,Wicking | 60 | 260 | 1758 | yds | Yao Deng 鄧堯 | CHARMING BLUE | Agree | 1766.4 | 1766.4 | 170.6 | 4.7 | 170.6 | 0 | 0 | 0% | 接疋,橫檔/橫條 | [6 empty] | 大貨品質在接受標準內 | [16 empty] | 色樣、品質樣廠商提供 | 已簽核 | 請參考驗貨員意見。(Please refer QA's comments.) | Email:jovilin@ecolot.com.tw |  | 2026/02/02 | 2026/02/23 | 2026/04/08 |  |  |  |  | IND-GLD
191273 | 2025/12/23 | Auto |  | TGT | Freesia Fang 方映涵 | V5A | 45M87P_C326 | TMKF-25-11799 | NAS |  | A | 聚益 | CHINA | IND-GLD6 | 2026/01/17 | 2026/01/17 | Recycled Polyester/Spandex 89/11% | Knit | Interlock | Dyed | P/D | NA,Wicking | 60 | 260 | 19 | yds | Yao Deng 鄧堯 | CONGENIALITY GREEN | Discuss | 48.1 | 48.1 | 48.1 | 24.9 | 0 | 48.1 | 0 | 4.5% | 破洞 | [6 empty] | 單色扣點為B級,結論為Discuss | [16 empty] | 色樣、品質樣廠商提供 | 已簽核 | 請參考驗貨員意見。(Please refer QA's comments.) | Email:jovilin@ecolot.com.tw |  | 2026/02/02 | 2026/02/23 | 2026/04/08 |  |  |  |  | IND-GLD
190902 | 2025/12/23 | Auto |  | TGT | Freesia Fang 方映涵 | V5A | 443E19_C326,45M87P_C326 | TMKF-25-11760,TMKF-25-11799 | NAS |  | A | 聚益 | CHINA | IND-GLD6 STL2 | 2026/01/10 | 2026/01/10 | Recycled Polyester/Spandex 89/11% | Knit | Interlock | Dyed | P/D | NA,Wicking | 60 | 260 | 1281 | yds | Jun Yan 嚴軍 | ACHIEVABLE TAUPE | Agree | 1324.2 | 1324.2 | 168.8 | 7.7 | 112.6 | 56.2 | 0 | 0% | 接疋,棉粒/結頭/粗節,橫檔/橫條,油/髒/色污 | [6 empty] | 部分匹扣點為B級,但單色結論為Pass | [16 empty] | 色樣、品質樣廠商提供 | 已簽核 | 請參考驗貨員意見。(Please refer QA's comments.) | Email:jovilin@ecolot.com.tw |  | 2026/01/22 | 2026/02/23 | 2026/04/04 |  |  |  |  | IND-GLD
190905 | 2025/12/23 | Auto |  | TGT | Freesia Fang 方映涵 | V5A | 443E19_C326,45M87P_C326 | TMKF-25-11760,TMKF-25-11799 | NAS |  | A | 聚益 | CHINA | IND-GLD6 STL2 | 2026/01/10 | 2026/01/10 | Recycled Polyester/Spandex 89/11% | Knit | Interlock | Dyed | P/D | NA,Wicking | 60 | 260 | 2755 | yds | Jun Yan 嚴軍 | BLACK ONYX | Agree | 1376.8 | 1376.8 | 172.6 | 7.5 | 172.6 | 0 | 0 | 0% | 接疋,擦傷/刮傷/勾紗,破洞 | [6 empty] | 大貨品質在接受標準內 | [16 empty] | 色樣、品質樣廠商提供 | 已簽核 | 請參考驗貨員意見。(Please refer QA's comments.) | Email:jovilin@ecolot.com.tw |  | 2026/01/22 | 2026/02/23 | 2026/04/04 |  |  |  |  | IND-GLD
190903 | 2025/12/23 | Auto |  | TGT | Freesia Fang 方映涵 | V5A | 443E19_C326,45M87P_C326 | TMKF-25-11760,TMKF-25-11799 | NAS |  | A | 聚益 | CHINA | IND-GLD6 STL2 | 2026/01/10 | 2026/01/10 | Recycled Polyester/Spandex 89/11% | Knit | Interlock | Dyed | P/D | NA,Wicking | 60 | 260 | 31 | yds | Jun Yan 嚴軍 | CASHMERE BLUE | Agree | 353 | 353 | 56.2 | 8.9 | 56.2 | 0 | 0 | 0% | 接疋,棉粒/結頭/粗節 | [6 empty] | 大貨品質在接受標準內 | [16 empty] | 色樣、品質樣廠商提供 | 已簽核 | 請參考驗貨員意見。(Please refer QA's comments.) | Email:jovilin@ecolot.com.tw |  | 2026/01/22 | 2026/02/23 | 2026/04/04 |  |  |  |  | IND-GLD
190906 | 2025/12/23 | Auto |  | TGT | Freesia Fang 方映涵 | V5A | 443E19_C326,45M87P_C326 | TMKF-25-11760,TMKF-25-11799 | NAS |  | A | 聚益 | CHINA | IND-GLD6 STL2 | 2026/01/10 | 2026/01/10 | Recycled Polyester/Spandex 89/11% | Knit | Interlock | Dyed | P/D | NA,Wicking | 60 | 260 | 1960 | yds | Jun Yan 嚴軍 | CHARMING BLUE | Agree | 206 | 206 | 56.2 | 3.6 | 56.2 | 0 | 0 | 0% | 擦傷/刮傷/勾紗 | [6 empty] | 大貨品質在接受標準內 | [16 empty] | 色樣、品質樣廠商提供 | 已簽核 | 請參考驗貨員意見。(Please refer QA's comments.) | Email:jovilin@ecolot.com.tw |  | 2026/01/22 | 2026/02/23 | 2026/04/04 |  |  |  |  | IND-GLD
190904 | 2025/12/23 | Auto |  | TGT | Freesia Fang 方映涵 | V5A | 443E19_C326,45M87P_C326 | TMKF-25-11760,TMKF-25-11799 | NAS |  | A | 聚益 | CHINA | IND-GLD6 STL2 | 2026/01/10 | 2026/01/10 | Recycled Polyester/Spandex 89/11% | Knit | Interlock | Dyed | P/D | NA,Wicking | 60 | 260 | 443 | yds | Jun Yan 嚴軍 | MAPLE GREEN | Agree | 481 | 481 | 56.2 | 7.1 | 56.2 | 0 | 0 | 0% | 接疋 | [6 empty] | 大貨品質在接受標準內 | [16 empty] | 色樣、品質樣廠商提供 | 已簽核 | 請參考驗貨員意見。(Please refer QA's comments.) | Email:jovilin@ecolot.com.tw |  | 2026/01/22 | 2026/02/23 | 2026/04/04 |  |  |  |  | IND-GLD
191221 | 2025/12/23 | Auto |  | DKS | Sherry Hsu 許亞渲 | V2B | DAW14103_Q226 | TMKF-25-11816 | AS |  |  | REO-ECO | CHINA | VIN-MK2B | 2026/01/16 | 2026/01/16 | Polyester/Spandex 86/14% | Woven | Plain Weave | Dyed | P/D | NA,Anti-Odor,Quick Dry | 56 | 135 | 523 | yds | Ken Kong 孔祥松 | PURE WHITE | Agree | 1449 | 1449 | 127 | 2.4 | 127 | 0 | 0 | 0% | 油/髒/色污 | [6 empty] | 大貨品質在接受標準內 | [16 empty] | 色樣、品質樣廠商提供 | 已簽核 | 請參考驗貨員意見。(Please refer QA's comments.) |  |  |  | 2026/01/05 | 2026/02/02 |  |  |  |  | VIN-MK2
190843 | 2025/12/23 | Auto |  | TGT | Lucie La 羅氏黎 | V5A | YPYX7E_C326 | TMKF-25-11821 | NAS |  | A | 聚益 | CHINA | IND-GLS2 | 2026/01/08 | 2026/01/08 | Recycled Polyester/Spandex 92/8% | Woven | Rip Stop | Dyed | P/D,1x1 | NA,Quick Dry,Wicking | 57 | 124 | 992 | yds | Changzhi Wang 王昌智 | BLACK ONYX | Discuss | 1500 | 1500 | 121 | 14.9 | 0 | 121 | 0 | 1.5% | 擦傷/刮傷/勾紗,橫檔/橫條,油/髒/色污 | [6 empty] | 單色扣點為B級,結論為Discuss | [16 empty] | 色樣、品質樣廠商提供 | 已簽核 | 請參考驗貨員意見。(Please refer QA's comments.) | Email:jovilin@ecolot.com.tw |  | 2026/01/19 | 2026/03/04 | 2026/04/10 |  |  |  |  | IND-GLS
190844 | 2025/12/23 | Auto |  | TGT | Lucie La 羅氏黎 | V5A | YPYX7E_C326 | TMKF-25-11821 | NAS |  | A | 聚益 | CHINA | IND-GLS2 | 2026/01/08 | 2026/01/08 | Recycled Polyester/Spandex 92/8% | Woven | Rip Stop | Dyed | P/D,1x1 | NA,Quick Dry,Wicking | 57 | 124 | 1769 | yds | Changzhi Wang 王昌智 | NOCTURNAL GREY | Agree | 1350 | 1350 | 134 | 6 | 134 | 0 | 0 | 0% | 接疋,橫檔/橫條 | [6 empty] | 大貨品質在接受標準內 | [16 empty] | 色樣、品質樣廠商提供 | 已簽核 | 請參考驗貨員意見。(Please refer QA's comments.) | Email:jovilin@ecolot.com.tw |  | 2026/01/19 | 2026/03/04 | 2026/04/10 |  |  |  |  | IND-GLS
191061 | 2025/12/23 | Auto |  | TGT | Lucie La 羅氏黎 | V5A | YPYX7E_C326 | TMKF-25-11821 | NAS |  | A | 聚益 | CHINA | IND-GLS2 | 2026/01/14 | 2026/01/14 | Recycled Polyester/Spandex 92/8% | Woven | Rip Stop | Dyed | P/D,1x1 | NA,Quick Dry,Wicking | 57 | 124 | 1769 | yds | Ajun He 何緒君 | NOCTURNAL GREY | Discuss | 1680 | 1680 | 279 | 11.5 | 138 | 141 | 0 | 0.5% | 擦傷/刮傷/勾紗,斷紗(斷經/斷緯),橫檔/橫條,油/髒/色污 | [6 empty] | 單色扣點為B級,結論為Discuss | [16 empty] | 色樣、品質樣廠商提供 | 已簽核 | 請參考驗貨員意見。(Please refer QA's comments.) | Email:jovilin@ecolot.com.tw |  | 2026/01/19 | 2026/03/04 | 2026/04/10 |  |  |  |  | IND-GLS
191297 | 2025/12/23 | Auto |  | TGT | Lucie La 羅氏黎 | V5A | YPYX7E_C326 | TMKF-25-11821 | NAS |  | A | 聚益 | CHINA | IND-GLS2 | 2026/01/18 | 2026/01/18 | Recycled Polyester/Spandex 92/8% | Woven | Rip Stop | Dyed | P/D,1x1 | NA,Quick Dry,Wicking | 57 | 124 | 935 | yds | Ajun He 何緒君 | OCEAN SPRAY GREEN | Discuss | 1550 | 1550 | 256 | 11.7 | 129 | 127 | 0 | 0.5% | 斷紗(斷經/斷緯),橫檔/橫條,油/髒/色污 | [6 empty] | 單色扣點為B級,結論為Discuss | [16 empty] | 色樣、品質樣廠商提供 | 已簽核 | 請參考驗貨員意見。(Please refer QA's comments.) | Email:jovilin@ecolot.com.tw |  | 2026/01/19 | 2026/03/04 | 2026/04/10 |  |  |  |  | IND-GLS
191062 | 2025/12/23 | Auto |  | TGT | Lucie La 羅氏黎 | V5A | YPYX7E_C326 | TMKF-25-11821 | NAS |  | A | 聚益 | CHINA | IND-GLS2 | 2026/01/14 | 2026/01/14 | Recycled Polyester/Spandex 92/8% | Woven | Rip Stop | Dyed | P/D,1x1 | NA,Quick Dry,Wicking | 57 | 124 | 7593 | yds | Ajun He 何緒君 | TRUE WHITE | Agree | 8055 | 8055 | 958 | 7.9 | 958 | 0 | 0 | 0% | 擦傷/刮傷/勾紗,棉粒/結頭/粗節,油/髒/色污 |  |  |  |  | 布邊不良 |  | 大貨品質在接受標準內 | [16 empty] | 色樣、品質樣廠商提供 | 已簽核 | 請參考驗貨員意見。(Please refer QA's comments.) | Email:jovilin@ecolot.com.tw |  | 2026/01/19 | 2026/03/04 | 2026/04/10 |  |  |  |  | IND-GLS
190899 | 2025/12/23 | Auto |  | TGT | Sam Vu 武氏明豔 | V5A | MRG7R6_C326 | TMKF-25-11822 | NAS |  | A | 聚益 | CHINA | IND-STL2 | 2026/01/10 | 2026/01/10 | Recycled Polyester/Spandex 89/11% | Knit | Interlock | Dyed | P/D | NA,Wicking | 60 | 260 | 24002 | yds | Jun Yan 嚴軍 | BLACK ONYX | Agree | 11905.4 | 11905.4 | 1370 | 5.8 | 1134 | 236 | 0 | 0% | 接疋,擦傷/刮傷/勾紗,斷紗(斷經/斷緯),染折/折痕,油/髒/色污,破洞 | [6 empty] | 部分匹扣點為B級,但單色結論為Pass | [16 empty] | 色樣、品質樣廠商提供 | 已簽核 | 請參考驗貨員意見。(Please refer QA's comments.) | Email:jovilin@ecolot.com.tw |  | 2026/01/19 | 2026/02/18 | 2026/04/04 |  |  |  |  | IND-STL
191276 | 2025/12/23 | Auto |  | TGT | Sam Vu 武氏明豔 | V5A | MRG7R6_C326 | TMKF-25-11822 | NAS |  | A | 聚益 | CHINA | IND-STL2 | 2026/01/17 | 2026/01/17 | Recycled Polyester/Spandex 89/11% | Knit | Interlock | Dyed | P/D | NA,Wicking | 60 | 260 | 24002 | yds | Yao Deng 鄧堯 | BLACK ONYX | Agree | 9718.8 | 9718.8 | 1172.6 | 5.6 | 1115.4 | 57.2 | 0 | 0% | 接疋,擦傷/刮傷/勾紗,斷紗(斷經/斷緯),橫檔/橫條,油/髒/色污,破洞 | [6 empty] | 部分匹扣點為B級,但單色結論為Pass | [16 empty] | 色樣、品質樣廠商提供 | 已簽核 | 請參考驗貨員意見。(Please refer QA's comments.) | Email:jovilin@ecolot.com.tw |  | 2026/01/19 | 2026/02/18 | 2026/04/04 |  |  |  |  | IND-STL
191647 | 2025/12/23 | Auto |  | TGT | Sam Vu 武氏明豔 | V5A | MRG7R6_C326 | TMKF-25-11822 | NAS |  | A | 聚益 | CHINA | IND-STL2 | 2026/01/24 | 2026/01/24 | Recycled Polyester/Spandex 89/11% | Knit | Interlock | Dyed | P/D | NA,Wicking | 60 | 260 | 24002 | yds | Yao Deng 鄧堯 | BLACK ONYX | Agree | 3566.4 | 3566.4 | 395.3 | 7.3 | 338.1 | 57.2 | 0 | 0% | 接疋,斷紗(斷經/斷緯),染折/折痕,油/髒/色污 | [6 empty] | 部分匹扣點為B級,但單色結論為Pass | [16 empty] | 色樣、品質樣廠商提供 | 已簽核 | 請參考驗貨員意見。(Please refer QA's comments.) | Email:jovilin@ecolot.com.tw |  | 2026/01/26 | 2026/02/18 | 2026/04/04 |  |  |  |  | IND-STL
190900 | 2025/12/23 | Auto |  | TGT | Sam Vu 武氏明豔 | V5A | MRG7R6_C326 | TMKF-25-11822 | NAS |  | A | 聚益 | CHINA | IND-STL2 | 2026/01/10 | 2026/01/10 | Recycled Polyester/Spandex 89/11% | Knit | Interlock | Dyed | P/D | NA,Wicking | 60 | 260 | 14622 | yds | Jun Yan 嚴軍 | CHARMING BLUE | Agree | 2698.3 | 2698.3 | 336.7 | 5.3 | 336.7 | 0 | 0 | 0% | 接疋,擦傷/刮傷/勾紗,油/髒/色污 | [6 empty] | 大貨品質在接受標準內 | [16 empty] | 色樣、品質樣廠商提供 | 已簽核 | 請參考驗貨員意見。(Please refer QA's comments.) | Email:jovilin@ecolot.com.tw |  | 2026/01/19 | 2026/02/18 | 2026/04/04 |  |  |  |  | IND-STL
191277 | 2025/12/23 | Auto |  | TGT | Sam Vu 武氏明豔 | V5A | MRG7R6_C326 | TMKF-25-11822 | NAS |  | A | 聚益 | CHINA | IND-STL2 | 2026/01/17 | 2026/01/17 | Recycled Polyester/Spandex 89/11% | Knit | Interlock | Dyed | P/D | NA,Wicking | 60 | 260 | 14622 | yds | Yao Deng 鄧堯 | CHARMING BLUE | Agree | 12025.5 | 12025.5 | 1347.2 | 5.5 | 1235.6 | 111.6 | 0 | 0% | 接疋,擦傷/刮傷/勾紗,斷紗(斷經/斷緯),染折/折痕,油/髒/色污 | [6 empty] | 部分匹扣點為B級,但單色結論為Pass | [16 empty] | 色樣、品質樣廠商提供 | 已簽核 | 請參考驗貨員意見。(Please refer QA's comments.) | Email:jovilin@ecolot.com.tw |  | 2026/01/19 | 2026/02/18 | 2026/04/04 |  |  |  |  | IND-STL
190897 | 2025/12/23 | Auto |  | TGT | Sam Vu 武氏明豔 | V5A | MRG7R6_C326 | TMKF-25-11822 | NAS |  | A | 聚益 | CHINA | IND-STL2 | 2026/01/10 | 2026/01/10 | Recycled Polyester/Spandex 89/11% | Knit | Interlock | Dyed | P/D | NA,Wicking | 60 | 260 | 920 | yds | Jun Yan 嚴軍 | DARK MAHOGANY | Agree | 970.3 | 970.3 | 112.1 | 3.6 | 112.1 | 0 | 0 | 0% | 接疋 | [6 empty] | 大貨品質在接受標準內 | [16 empty] | 色樣、品質樣廠商提供 | 已簽核 | 請參考驗貨員意見。(Please refer QA's comments.) | Email:jovilin@ecolot.com.tw |  | 2026/01/19 | 2026/02/18 | 2026/04/04 |  |  |  |  | IND-STL
190898 | 2025/12/23 | Auto |  | TGT | Sam Vu 武氏明豔 | V5A | MRG7R6_C326 | TMKF-25-11822 | NAS |  | A | 聚益 | CHINA | IND-STL2 | 2026/01/10 | 2026/01/10 | Recycled Polyester/Spandex 89/11% | Knit | Interlock | Dyed | P/D | NA,Wicking | 60 | 260 | 555 | yds | Jun Yan 嚴軍 | OBSERVANT OLIVE | Agree | 566.1 | 566.1 | 110.7 | 7.2 | 110.7 | 0 | 0 | 0% | 接疋,擦傷/刮傷/勾紗,棉粒/結頭/粗節,油/髒/色污 | [6 empty] | 大貨品質在接受標準內 | [16 empty] | 色樣、品質樣廠商提供 | 已簽核 | 請參考驗貨員意見。(Please refer QA's comments.) | Email:jovilin@ecolot.com.tw |  | 2026/01/19 | 2026/02/18 | 2026/04/04 |  |  |  |  | IND-STL
191646 | 2025/12/23 | Auto |  | TGT | Sam Vu 武氏明豔 | V5A | MRG7R6_C326 | TMKF-25-11822 | NAS |  | A | 聚益 | CHINA | IND-STL2 | 2026/01/24 | 2026/01/24 | Recycled Polyester/Spandex 89/11% | Knit | Interlock | Dyed | P/D | NA,Wicking | 60 | 260 | 555 | yds | Yao Deng 鄧堯 | OBSERVANT OLIVE | Agree | 547.2 | 547.2 | 55.4 | 7.2 | 55.4 | 0 | 0 | 0% | 接疋 | [6 empty] | 大貨品質在接受標準內 | [16 empty] | 色樣、品質樣廠商提供 | 已簽核 | 請參考驗貨員意見。(Please refer QA's comments.) | Email:jovilin@ecolot.com.tw |  | 2026/01/26 | 2026/02/18 | 2026/04/04 |  |  |  |  | IND-STL
190896 | 2025/12/23 | Auto |  | TGT | Sam Vu 武氏明豔 | V5A | MRG7R6_C326 | TMKF-25-11822 | NAS |  | A | 聚益 | CHINA | IND-STL2 | 2026/01/10 | 2026/01/10 | Recycled Polyester/Spandex 89/11% | Knit | Interlock | Dyed | P/D | NA,Wicking | 60 | 260 | 283 | yds | Jun Yan 嚴軍 | PRESTIGIOUS PINE | Discuss | 288.6 | 288.6 | 55.5 | 14.4 | 0 | 55.5 | 0 | 1.3% | 接疋,破洞 | [6 empty] | 單色扣點為B級,結論為Discuss | [16 empty] | 色樣、品質樣廠商提供 | 已簽核 | 請參考驗貨員意見。(Please refer QA's comments.) | Email:jovilin@ecolot.com.tw |  | 2026/01/19 | 2026/02/18 | 2026/04/04 |  |  |  |  | IND-STL
191955 | 2025/12/23 | Auto |  | TGT | Freesia Fang 方映涵 | V5A | LR6W5G_C326 | TMKF-25-11824 | NAS |  | A | SAMIL(VIN) | VIETNAM | VIN-TPLB | 2026/01/28 | 2026/01/28 | Recycled Polyester/Spandex 93/7% | Knit | Jersey | Dyed | P/D,Jacquard | Peach (1 side),Anti-UV,Wicking | 58 | 210 | 532 | yds | HoaNguyen | APRICUS PURPLE | Agree | 564 | 564 | 90 | 6.7 | 90 | 0 | 0 | 0% | 油/髒/色污,破洞 | [6 empty] | 大貨品質在接受標準內 | [16 empty] | 色樣、品質樣廠商提供 | 已簽核 | 請參考驗貨員意見。(Please refer QA's comments.) |  |  | 2026/03/03 | 2026/03/10 | 2026/04/11 |  |  |  |  | VIN-TPL
191957 | 2025/12/23 | Auto |  | TGT | Freesia Fang 方映涵 | V5A | LR6W5G_C326 | TMKF-25-11824 | NAS |  | A | SAMIL(VIN) | VIETNAM | VIN-TPLB | 2026/01/28 | 2026/01/28 | Recycled Polyester/Spandex 93/7% | Knit | Jersey | Dyed | P/D,Jacquard | Peach (1 side),Anti-UV,Wicking | 58 | 210 | 1782 | yds | HoaNguyen | BLACK ONYX | Discuss | 1853 | 1853 | 244 | 10.2 | 132 | 112 | 0 | 0.1% | 擦傷/刮傷/勾紗,油/髒/色污,破洞 |  |  |  |  | 布邊不良 |  | 單色扣點為B級,結論為Discuss | [16 empty] | 色樣、品質樣廠商提供 | 已簽核 | 請參考驗貨員意見。(Please refer QA's comments.) |  |  | 2026/03/03 | 2026/03/10 | 2026/04/11 |  |  |  |  | VIN-TPL
190652 | 2025/12/23 | Auto |  | TGT | Freesia Fang 方映涵 | V5A | LR6W5G_C326 | TMKF-25-11824 | NAS |  | A | SAMIL(VIN) | VIETNAM | VIN-TPLB | 2026/01/06 | 2026/01/06 | Recycled Polyester/Spandex 93/7% | Knit | Jersey | Dyed | P/D,Jacquard | Peach (1 side),Anti-UV,Wicking | 58 | 210 | 4784 | yds | NgocBich | CHARMING BLUE | Agree | 1356 | 1356 | 173 | 4.6 | 115 | 58 | 0 | 0% | 接疋,斷紗(斷經/斷緯) | [6 empty] | 部分匹扣點為B級,但單色結論為Pass | [16 empty] | 色樣、品質樣廠商提供 | 已簽核 | 請參考驗貨員意見。(Please refer QA's comments.) |  |  | 2026/03/03 | 2026/03/10 | 2026/04/11 |  |  |  |  | VIN-TPL
191956 | 2025/12/23 | Auto |  | TGT | Freesia Fang 方映涵 | V5A | LR6W5G_C326 | TMKF-25-11824 | NAS |  | A | SAMIL(VIN) | VIETNAM | VIN-TPLB | 2026/01/28 | 2026/01/28 | Recycled Polyester/Spandex 93/7% | Knit | Jersey | Dyed | P/D,Jacquard | Peach (1 side),Anti-UV,Wicking | 58 | 210 | 4784 | yds | HoaNguyen | CHARMING BLUE | Discuss | 1413 | 1413 | 97 | 18.6 | 51 | 46 | 0 | 2.6% | 接疋,斷紗(斷經/斷緯),油/髒/色污 | [6 empty] | 單色扣點為B級,結論為Discuss | [16 empty] | 色樣、品質樣廠商提供 | 已簽核 | 請參考驗貨員意見。(Please refer QA's comments.) |  |  | 2026/03/03 | 2026/03/10 | 2026/04/11 |  |  |  |  | VIN-TPL
191241 | 2025/12/23 | Auto |  | TGT | Freesia Fang 方映涵 | V5A | LR6W5G_C326 | TMKF-25-11824 | NAS |  | A | SAMIL(VIN) | VIETNAM | VIN-TPLB | 2026/01/16 | 2026/01/16 | Recycled Polyester/Spandex 93/7% | Knit | Jersey | Dyed | P/D,Jacquard | Peach (1 side),Anti-UV,Wicking | 58 | 210 | 3852 | yds | NgocBich | TRUE WHITE | Discuss | 841 | 841 | 97 | 20.6 | 0 | 97 | 0 | 3.2% | 接疋,染折/折痕,油/髒/色污 | [6 empty] | 單色扣點為B級,結論為Discuss | [16 empty] | 色樣、品質樣廠商提供 | 已簽核 | 請參考驗貨員意見。(Please refer QA's comments.) |  |  | 2026/03/03 | 2026/03/10 | 2026/04/11 |  |  |  |  | VIN-TPL
191478 | 2025/12/23 | Auto |  | TGT | Freesia Fang 方映涵 | V5A | W9GL5W_C326 | TMKF-25-11836 | AS |  |  | HUGE BAMBOO | VIETNAM | IND-STL2 | 2026/01/21 | 2026/01/21 | Recycled Polyester 100% | Knit | Mesh | Dyed | P/D | NA,NA | 59 | 75 | 616 | yds | NgocBich | CONFIDENT KHAKI | Discuss | 693 | 693 | 184 | 0 | 0 | 184 | 0 | 0% | [7 empty] | 單色扣點為B級,結論為Discuss | [16 empty] | 色樣、品質樣廠商提供 | 已簽核 | 請參考驗貨員意見。(Please refer QA's comments.) |  |  | 2026/02/05 | 2026/03/02 | 2026/04/10 |  |  |  |  | IND-STL
191460 | 2025/12/23 | Auto |  | DKS | Gloria Tseng 曾珮雅 | V2B | MVG1010_Q326 | TMKF-25-11838 | NAS |  |  | 金旭 | CHINA | IND-GLR2 | 2026/01/21 | 2026/01/21 | Polyester/Spandex 87/13% | Knit | Jersey | Dyed | Dope/D | NA,Wicking | 62 | 230 | 400 | yds | Yao Deng 鄧堯 | PURE BLACK | Discuss | 510 | 510 | 68 | 13.2 | 0 | 68 | 0 | 1% | 接疋,油/髒/色污,破洞 | [6 empty] | 單色扣點為B級,結論為Discuss | [16 empty] | 色樣、品質樣廠商提供 | 已簽核 | 請參考驗貨員意見。(Please refer QA's comments.) |  |  | 2026/01/26 | 2026/02/25 | 2026/04/13 |  |  |  |  | IND-GLR2
190655 | 2025/12/23 | Auto |  | TGT | Chris Truong 張志堅 | V5A | 9K277X_C326 | TMKF-25-11842 | AS |  | A | SAMIL(VIN) | VIETNAM | IND-GLD3 GLD5 | 2026/01/06 | 2026/01/06 | Recycled Polyester/Spandex 90/10% | Knit | Jersey | Dyed | P/D | NA,Anti-UV | 62 | 160 | 17378 | yds | NgocBich | BLACK ONYX | Agree | 3431 | 3431 | 598 | 6.2 | 434 | 164 | 0 | 0% | 接疋,橫檔/橫條,油/髒/色污,異纖/飛花 |  |  |  |  | 布邊不良 |  | 部分匹扣點為B級,但單色結論為Pass | [16 empty] | 色樣、品質樣廠商提供 | 已簽核 | 請參考驗貨員意見。(Please refer QA's comments.) |  |  | 2026/01/18 | 2026/02/14 | 2026/04/02 |  |  |  |  | IND-GLD
191722 | 2025/12/23 | Auto |  | DKS | Lu Lee 李璐 | V2A | WAX33048NV1Q226 | TMKF-25-11846 | NAS |  |  | 海寧駿銳 | CHINA | VIN-LR2 | 2026/01/25 | 2026/01/25 | Nylon/Spandex 84/16% | Knit | Mesh | Dyed | Pigment Dye | NA,Adaptive | 59 | 134 | 463 | yds | Jun Yan 嚴軍 | PURE EBONY | Agree | 673 | 673 | 81 | 4.9 | 81 | 0 | 0 | 0% | 接疋 | [6 empty] | 大貨品質在接受標準內 | [16 empty] | 色樣、品質樣廠商提供 | 已簽核 | 請參考驗貨員意見。(Please refer QA's comments.) |  |  | 2026/02/02 | 2026/02/13 | 2026/03/26 |  |  |  |  | VIN-LR2
191076 | 2025/12/23 | Auto |  | TGT | Chris Truong 張志堅 | V5A | 6ZP758_C326 | TMKF-25-11852 | AS |  | A | HUGE BAMBOO | VIETNAM | VIN-LR2 | 2026/01/13 | 2026/01/13 | Recycled Polyester/Spandex 93/7% | Knit | Jersey | PRT + Dyed | Reactive PRT,P/D | Peach (1 side),Sueded,Quick Dry,Wicking | 56 | 155 | 4462 | yds | NgocBich | BLACK ONYX | Discuss | 1454 | 1454 | 199 | 10.6 | 0 | 199 | 0 | 0.2% | 擦傷/刮傷/勾紗,橫檔/橫條,油/髒/色污 | [6 empty] | 單色扣點為B級,結論為Discuss | [16 empty] | 色樣、品質樣廠商提供 | 已簽核 | 請參考驗貨員意見。(Please refer QA's comments.) |  |  | 2026/02/02 | 2026/03/17 | 2026/05/04 |  |  |  |  | VIN-LR2
191075 | 2025/12/23 | Auto |  | TGT | Chris Truong 張志堅 | V5A | 6ZP758_C326 | TMKF-25-11852 | AS |  | A | HUGE BAMBOO | VIETNAM | VIN-LR2 | 2026/01/13 | 2026/01/13 | Recycled Polyester/Spandex 93/7% | Knit | Jersey | PRT + Dyed | Reactive PRT,P/D | Peach (1 side),Sueded,Quick Dry,Wicking | 56 | 155 | 1829 | yds | NgocBich | BUTTERFLY BLUE | Agree | 1894 | 1894 | 197 | 2 | 197 | 0 | 0 | 0% | 破洞 | [6 empty] | 大貨品質在接受標準內 | [16 empty] | 色樣、品質樣廠商提供 | 已簽核 | 請參考驗貨員意見。(Please refer QA's comments.) |  |  | 2026/02/02 | 2026/03/17 | 2026/05/04 |  |  |  |  | VIN-LR2
191074 | 2025/12/23 | Auto |  | TGT | Chris Truong 張志堅 | V5A | 6ZP758_C326 | TMKF-25-11852 | AS |  | A | HUGE BAMBOO | VIETNAM | VIN-LR2 | 2026/01/13 | 2026/01/13 | Recycled Polyester/Spandex 93/7% | Knit | Jersey | PRT + Dyed | Reactive PRT,P/D | Peach (1 side),Sueded,Quick Dry,Wicking | 56 | 155 | 1649 | yds | NgocBich | ECHEVARIA PURPLE | Agree | 1425 | 1425 | 181 | 3.3 | 181 | 0 | 0 | 0% | 橫檔/橫條,油/髒/色污 | [6 empty] | 大貨品質在接受標準內 | [16 empty] | 色樣、品質樣廠商提供 | 已簽核 | 請參考驗貨員意見。(Please refer QA's comments.) |  |  | 2026/02/02 | 2026/03/17 | 2026/05/04 |  |  |  |  | VIN-LR2
191962 | 2025/12/23 | Auto |  | TGT | Chris Truong 張志堅 | V5A | 6ZP758_C326 | TMKF-25-11854 | AS |  | A | SAMIL(VIN) | VIETNAM | VIN-LR2 | 2026/01/28 | 2026/01/28 | Recycled Polyester/Spandex 90/10% | Knit | Jersey | Dyed | P/D | NA,Anti-UV | 62 | 160 | 551 | yds | HoaNguyen | BUTTERFLY BLUE | Agree | 702 | 702 | 74 | 9.5 | 74 | 0 | 0 | 0% | 油/髒/色污,破洞 | [6 empty] | 大貨品質在接受標準內 | [16 empty] | 色樣、品質樣廠商提供 | 已簽核 | 請參考驗貨員意見。(Please refer QA's comments.) |  |  | 2026/02/01 | 2026/03/17 | 2026/05/04 |  |  |  |  | VIN-LR2
191963 | 2025/12/23 | Auto |  | TGT | Chris Truong 張志堅 | V5A | 6ZP758_C326 | TMKF-25-11854 | AS |  | A | SAMIL(VIN) | VIETNAM | VIN-LR2 | 2026/01/28 | 2026/01/28 | Recycled Polyester/Spandex 90/10% | Knit | Jersey | Dyed | P/D | NA,Anti-UV | 62 | 160 | 426 | yds | HoaNguyen | DELICACY PINK | Discuss | 454 | 454 | 81 | 18.5 | 0 | 81 | 0 | 2.6% | 斷紗(斷經/斷緯),油/髒/色污,破洞 | [6 empty] | 單色扣點為B級,結論為Discuss | [16 empty] | 色樣、品質樣廠商提供 | 已簽核 | 請參考驗貨員意見。(Please refer QA's comments.) |  |  | 2026/02/01 | 2026/03/17 | 2026/05/04 |  |  |  |  | VIN-LR2
191497 | 2025/12/23 | Auto |  | TGT | Chris Truong 張志堅 | V5A | M9ZXGP_C326 | TMKF-25-11862 | AS |  |  | HUGE BAMBOO | VIETNAM | IND-STL2 | 2026/01/21 | 2026/01/21 | Recycled Polyester 100% | Knit | Mesh | Dyed | P/D | NA,NA | 59 | 75 | 2302 | yds | NgocBich | ALMOND CRISP | Agree | 2099 | 2099 | 215 | 0 | 215 | 0 | 0 | 0% | [7 empty] | 大貨品質在接受標準內 | [16 empty] | 色樣、品質樣廠商提供 | 已簽核 | 請參考驗貨員意見。(Please refer QA's comments.) |  |  |  | 2026/03/02 | 2026/04/04 |  |  |  |  | IND-STL
191498 | 2025/12/23 | Auto |  | TGT | Chris Truong 張志堅 | V5A | M9ZXGP_C326 | TMKF-25-11862 | AS |  |  | HUGE BAMBOO | VIETNAM | IND-STL2 | 2026/01/21 | 2026/01/21 | Recycled Polyester 100% | Knit | Mesh | Dyed | P/D | NA,NA | 59 | 75 | 217 | yds | NgocBich | ROCKY ROAD TAN | Agree | 219 | 219 | 152 | 0 | 152 | 0 | 0 | 0% | [7 empty] | 大貨品質在接受標準內 | [16 empty] | 色樣、品質樣廠商提供 | 已簽核 | 請參考驗貨員意見。(Please refer QA's comments.) |  |  |  | 2026/03/02 | 2026/04/04 |  |  |  |  | IND-STL
191496 | 2025/12/23 | Auto |  | TGT | Chris Truong 張志堅 | V5A | M9ZXGP_C326 | TMKF-25-11862 | AS |  |  | HUGE BAMBOO | VIETNAM | IND-STL2 | 2026/01/21 | 2026/01/21 | Recycled Polyester 100% | Knit | Mesh | Dyed | P/D | NA,NA | 59 | 75 | 1832 | yds | NgocBich | STARLESS NIGHT BLUE | Agree | 1832 | 1832 | 188 | 0.5 | 188 | 0 | 0 | 0% | 擦傷/刮傷/勾紗 | [6 empty] | 大貨品質在接受標準內 | [16 empty] | 色樣、品質樣廠商提供 | 已簽核 | 請參考驗貨員意見。(Please refer QA's comments.) |  |  |  | 2026/03/02 | 2026/04/04 |  |  |  |  | IND-STL
191477 | 2025/12/23 | Auto |  | TGT | Lucie La 羅氏黎 | V5A | YPWZW3_C326 | TMKF-25-11871 | AS |  |  | HUGE BAMBOO | VIETNAM | IND-GLD5 | 2026/01/21 | 2026/01/21 | Recycled Polyester/Spandex 88/12% | Knit | Jersey | Dyed | P/D | Peach (1 side),Quick Dry,Wicking | 58 | 210 | 2067 | yds | NgocBich | BLACK ONYX | Agree | 559 | 559 | 144 | 8.3 | 73 | 71 | 0 | 0% | 接疋,橫檔/橫條 | [6 empty] | 部分匹扣點為B級,但單色結論為Pass | [16 empty] | 色樣、品質樣廠商提供 | 已簽核 | 請參考驗貨員意見。(Please refer QA's comments.) |  |  |  | 2026/02/23 | 2026/04/04 |  |  |  |  | IND-GLD
191505 | 2026/01/06 | Auto |  | ONY | Vivian Wu 巫心瑜 | V7A | 898523_SU26,901862_SU26_WC | TMKF-25-10741,TMKF-25-11872 | NAS |  |  | 海寧駿銳 | CHINA | CAB-MH1 MH3 | 2026/01/21 | 2026/01/21 | Nylon/Spandex 92/8% | Knit | Lace | Dyed | P/D,Jacquard | NA,NA | 57 | 145 | 9468 | yds | Jun Yan 嚴軍 | GREEN MANGROVE | Agree | 1160 | 1160 | 126 | 4 | 126 | 0 | 0 | 0% | 接疋,擦傷/刮傷/勾紗 | [6 empty] | 大貨品質在接受標準內 | [16 empty] | 色樣、品質樣廠商提供 | 已簽核 | 請參考驗貨員意見。(Please refer QA's comments.) |  |  | 2026/01/31 | 2026/01/05 | 2026/02/26 |  |  |  |  | CAB-MH
191437 | 2026/01/06 | Auto |  | ONY | Vivian Wu 巫心瑜 | V7A | 898523_SU26,901862_SU26_WC | TMKF-25-10741,TMKF-25-11872 | NAS |  |  | 海寧駿銳 | CHINA | CAB-MH1 MH3 | 2026/01/21 | 2026/01/21 | Nylon/Spandex 92/8% | Knit | Lace | Dyed | P/D,Jacquard | NA,NA | 57 | 145 | 22924 | yds | Jun Yan 嚴軍 | SWEET SIXTEEN | Reject | 11974 | 11974 | 1468 | 6.1 | 736 | 197 | 535 | 0% | 接疋,擦傷/刮傷/勾紗,斷紗(斷經/斷緯),棉粒/結頭/粗節,油/髒/色污,破洞 |  |  | 緯斜/緯弧過大 |  |  |  | 單色結論為Fail,請打下並覆驗 |  | 簽核完成 |  |  | 1.檢查抽驗匹- 缸差、匹差、邊中在接受範圍，請分缸使用。 2.部分抽驗匹瑕疵扣分為B級，但單色未超分。 3.SWEET SIXTEEN色部分匹纬斜纬弧过大不OK(祥见各疋记录). 4.以碼重估算碼長有短碼 ，請更改碼長。 | 經確認，該面料之花型為無方向性之亂花設計；緯弧現象於寬鬆版型成衣上不為明顯。經整體評估後，屬可接受範圍，判定可予以出貨。 | 經確認，該面料之花型為無方向性之亂花設計；緯弧現象於寬鬆版型成衣上不為明顯。經整體評估後，屬可接受範圍，判定可予以出貨。 | [9 empty] | 色樣、品質樣廠商提供 | 已簽核 | 請參考驗貨員意見。(Please refer QA's comments.) |  |  | 2026/01/31 | 2026/01/05 | 2026/02/26 | 楊之槿 同意出貨 confirm to use bowing fabric after reviewing defect fabric since lace repeat without requested direction on garment. | 同意出貨-業務核可此瑕疵 |  |  | CAB-MH
190842 | 2025/12/23 | Auto |  | TGT | Freesia Fang 方映涵 | V5A | RWKZR5_C326 | TMKF-25-11874 | NAS |  | A | 聚益 | CHINA | IND-GLS2 | 2026/01/08 | 2026/01/08 | Recycled Polyester/Spandex 92/8% | Woven | Rip Stop | Dyed | P/D,1x1 | NA,Quick Dry,Wicking | 57 | 124 | 23833 | yds | Changzhi Wang 王昌智 | BLACK ONYX | Agree | 12194 | 12194 | 1488 | 7.5 | 1249 | 239 | 0 | 0% | 接疋,擦傷/刮傷/勾紗,斷紗(斷經/斷緯),棉粒/結頭/粗節,橫檔/橫條,油/髒/色污 | [6 empty] | 部分匹扣點為B級,但單色結論為Pass | [16 empty] | 色樣、品質樣廠商提供 | 已簽核 | 請參考驗貨員意見。(Please refer QA's comments.) | Email:jovilin@ecolot.com.tw |  | 2026/01/29 | 2026/03/06 | 2026/04/18 |  |  |  |  | IND-GLS
191063 | 2025/12/23 | Auto |  | TGT | Freesia Fang 方映涵 | V5A | RWKZR5_C326 | TMKF-25-11874 | NAS |  | A | 聚益 | CHINA | IND-GLS2 | 2026/01/14 | 2026/01/14 | Recycled Polyester/Spandex 92/8% | Woven | Rip Stop | Dyed | P/D,1x1 | NA,Quick Dry,Wicking | 57 | 124 | 23833 | yds | Ajun He 何緒君 | BLACK ONYX | Agree | 7810 | 7810 | 908 | 8.5 | 790 | 118 | 0 | 0% | 接疋,擦傷/刮傷/勾紗,斷紗(斷經/斷緯),棉粒/結頭/粗節,橫檔/橫條 | [6 empty] | 部分匹扣點為B級,但單色結論為Pass | [16 empty] | 色樣、品質樣廠商提供 | 已簽核 | 請參考驗貨員意見。(Please refer QA's comments.) | Email:jovilin@ecolot.com.tw |  | 2026/01/29 | 2026/03/06 | 2026/04/18 |  |  |  |  | IND-GLS
191286 | 2025/12/23 | Auto |  | TGT | Freesia Fang 方映涵 | V5A | RWKZR5_C326 | TMKF-25-11874 | NAS |  | A | 聚益 | CHINA | IND-GLS2 | 2026/01/18 | 2026/01/18 | Recycled Polyester/Spandex 92/8% | Woven | Rip Stop | Dyed | P/D,1x1 | NA,Quick Dry,Wicking | 57 | 124 | 23833 | yds | Ajun He 何緒君 | BLACK ONYX | Agree | 3730 | 3730 | 677 | 8.6 | 524 | 153 | 0 | 0% | 擦傷/刮傷/勾紗,斷紗(斷經/斷緯),橫檔/橫條 | [6 empty] | 部分匹扣點為B級,但單色結論為Pass | [16 empty] | 色樣、品質樣廠商提供 | 已簽核 | 請參考驗貨員意見。(Please refer QA's comments.) | Email:jovilin@ecolot.com.tw |  | 2026/01/29 | 2026/03/06 | 2026/04/18 |  |  |  |  | IND-GLS
191282 | 2025/12/23 | Auto |  | TGT | Freesia Fang 方映涵 | V5A | RWKZR5_C326 | TMKF-25-11874 | NAS |  | A | 聚益 | CHINA | IND-GLS2 | 2026/01/15 | 2026/01/15 | Recycled Polyester/Spandex 92/8% | Woven | Rip Stop | PRT | Paper PRT | NA,Quick Dry,Wicking | 56 | 124 | 15905 | yds | Ajun He 何緒君 | C126AIMACTAOP419_1 | Agree | 15000 | 15000 | 1719 | 0.2 | 1719 | 0 | 0 | 0% | 棉粒/結頭/粗節 |  |  |  |  | 背面瑕疵 |  | 大貨品質在接受標準內 | [16 empty] | 色樣、品質樣廠商提供 | 已簽核 | 請參考驗貨員意見。(Please refer QA's comments.) | Email:jovilin@ecolot.com.tw |  | 2026/01/29 | 2026/03/06 | 2026/04/18 |  |  |  |  | IND-GLS
191283 | 2025/12/23 | Auto |  | TGT | Freesia Fang 方映涵 | V5A | RWKZR5_C326 | TMKF-25-11874 | NAS |  | A | 聚益 | CHINA | IND-GLS2 | 2026/01/15 | 2026/01/15 | Recycled Polyester/Spandex 92/8% | Woven | Rip Stop | PRT | Paper PRT | NA,Quick Dry,Wicking | 56 | 124 | 10169 | yds | Ajun He 何緒君 | C326AIMACTAOP206_19 | Agree | 10500 | 10500 | 1169 | 5.9 | 1169 | 0 | 0 | 0% | 擦傷/刮傷/勾紗,橫檔/橫條,油/髒/色污 | [6 empty] | 大貨品質在接受標準內 | [16 empty] | 色樣、品質樣廠商提供 | 已簽核 | 請參考驗貨員意見。(Please refer QA's comments.) | Email:jovilin@ecolot.com.tw |  | 2026/01/29 | 2026/03/06 | 2026/04/18 |  |  |  |  | IND-GLS
191287 | 2025/12/23 | Auto |  | TGT | Freesia Fang 方映涵 | V5A | RWKZR5_C326 | TMKF-25-11874 | NAS |  | A | 聚益 | CHINA | IND-GLS2 | 2026/01/18 | 2026/01/18 | Recycled Polyester/Spandex 92/8% | Woven | Rip Stop | PRT | Paper PRT | NA,Quick Dry,Wicking | 56 | 124 | 2623 | yds | Ajun He 何緒君 | C326AIMACTAOP440_01 | Agree | 2503 | 2503 | 499 | 2 | 499 | 0 | 0 | 0% | 接疋,油/髒/色污 | [6 empty] | 大貨品質在接受標準內 | [16 empty] | 色樣、品質樣廠商提供 | 已簽核 | 請參考驗貨員意見。(Please refer QA's comments.) | Email:jovilin@ecolot.com.tw |  | 2026/01/29 | 2026/03/06 | 2026/04/18 |  |  |  |  | IND-GLS
190841 | 2025/12/23 | Auto |  | TGT | Freesia Fang 方映涵 | V5A | RWKZR5_C326 | TMKF-25-11874 | NAS |  | A | 聚益 | CHINA | IND-GLS2 | 2026/01/08 | 2026/01/08 | Recycled Polyester/Spandex 92/8% | Woven | Rip Stop | Dyed | P/D,1x1 | NA,Quick Dry,Wicking | 57 | 124 | 17019 | yds | Changzhi Wang 王昌智 | DENIM DRIVE | Agree | 15841 | 15841 | 1685 | 4.2 | 1428 | 125 | 132 | 0% | 接疋,擦傷/刮傷/勾紗,斷紗(斷經/斷緯),棉粒/結頭/粗節,橫檔/橫條,油/髒/色污,破洞 | [5 empty] | 幅寬不足 | 部分匹為C級打下,但單色結論為Pass | [16 empty] | 色樣、品質樣廠商提供 | 已簽核 | 請參考驗貨員意見。(Please refer QA's comments.) | Email:jovilin@ecolot.com.tw |  | 2026/01/29 | 2026/03/06 | 2026/04/18 |  |  |  |  | IND-GLS
191064 | 2025/12/23 | Auto |  | TGT | Freesia Fang 方映涵 | V5A | RWKZR5_C326 | TMKF-25-11874 | NAS |  | A | 聚益 | CHINA | IND-GLS2 | 2026/01/14 | 2026/01/14 | Recycled Polyester/Spandex 92/8% | Woven | Rip Stop | Dyed | P/D,1x1 | NA,Quick Dry,Wicking | 57 | 124 | 17019 | yds | Ajun He 何緒君 | DENIM DRIVE | Discuss | 2530 | 2530 | 277 | 11.6 | 0 | 277 | 0 | 0.5% | 擦傷/刮傷/勾紗,橫檔/橫條,油/髒/色污 | [6 empty] | 單色扣點為B級,結論為Discuss | [16 empty] | 色樣、品質樣廠商提供 | 已簽核 | 請參考驗貨員意見。(Please refer QA's comments.) | Email:jovilin@ecolot.com.tw |  | 2026/01/29 | 2026/03/06 | 2026/04/18 |  |  |  |  | IND-GLS
191716 | 2025/12/23 | Auto |  | TGT | Sam Vu 武氏明豔 | V5A | MRG7R6_C326 | TMKF-25-11875 | AS |  |  | 力鵬企業 | INDONESIA | IND-STL2 | 2026/01/15 | 2026/01/15 | Recycled Polyester/Spandex 86/14% | Woven | Poplin | Dyed | Pigment Dye | NA,Quick Dry,UPF 50+,Wicking | 56 | 128 | 175450 | yds | Dani | BLACK ONYX | Discuss | 11437 | 11437 | 795 | 17.2 | 0 | 795 | 0 | 2.2% | 擦傷/刮傷/勾紗,染折/折痕,橫檔/橫條,油/髒/色污 | [6 empty] | 單色扣點為B級,結論為Discuss | [16 empty] | 色樣、品質樣廠商提供 | 已簽核 | 請參考驗貨員意見。(Please refer QA's comments.) |  |  | 2026/01/25 | 2026/02/18 | 2026/04/04 |  |  |  |  | IND-STL
191694 | 2025/12/23 | Auto |  | TGT | Sam Vu 武氏明豔 | V5A | MRG7R6_C326 | TMKF-25-11875 | AS |  |  | 力鵬企業 | INDONESIA | IND-STL2 | 2026/01/20 | 2026/01/20 | Recycled Polyester/Spandex 86/14% | Woven | Poplin | Dyed | Pigment Dye | NA,Quick Dry,UPF 50+,Wicking | 56 | 128 | 175450 | yds | Dani | BLACK ONYX | Discuss | 5270 | 5270 | 398 | 13.1 | 0 | 398 | 0 | 0.9% | 擦傷/刮傷/勾紗,染折/折痕,橫檔/橫條,油/髒/色污 | [6 empty] | 單色扣點為B級,結論為Discuss | [16 empty] | 色樣、品質樣廠商提供 | 已簽核 | 請參考驗貨員意見。(Please refer QA's comments.) |  |  | 2026/01/25 | 2026/02/18 | 2026/04/04 |  |  |  |  | IND-STL
192258 | 2025/12/23 | Auto |  | TGT | Sam Vu 武氏明豔 | V5A | MRG7R6_C326 | TMKF-25-11875 | AS |  |  | 力鵬企業 | INDONESIA | IND-STL2 | 2026/01/29 | 2026/01/29 | Recycled Polyester/Spandex 86/14% | Woven | Poplin | Dyed | Pigment Dye | NA,Quick Dry,UPF 50+,Wicking | 56 | 128 | 175450 | yds | Dani | BLACK ONYX | Discuss | 13961 | 13961 | 1193 | 14.9 | 0 | 1193 | 0 | 1.5% | 擦傷/刮傷/勾紗,染折/折痕,棉粒/結頭/粗節,橫檔/橫條,油/髒/色污 | [6 empty] | 單色扣點為B級,結論為Discuss | [16 empty] | 色樣、品質樣廠商提供 | 已簽核 | 請參考驗貨員意見。(Please refer QA's comments.) |  |  | 2026/02/09 | 2026/02/18 | 2026/04/04 |  |  |  |  | IND-STL
191715 | 2025/12/23 | Auto |  | TGT | Sam Vu 武氏明豔 | V5A | MRG7R6_C326 | TMKF-25-11875 | AS |  |  | 力鵬企業 | INDONESIA | IND-STL2 | 2026/01/15 | 2026/01/15 | Recycled Polyester/Spandex 86/14% | Woven | Poplin | Dyed | Pigment Dye | NA,Quick Dry,UPF 50+,Wicking | 56 | 128 | 106972 | yds | Dani | CHARMING BLUE | Discuss | 19808 | 19808 | 1490 | 16 | 150 | 1340 | 0 | 1.8% | 接疋,擦傷/刮傷/勾紗,染折/折痕,棉粒/結頭/粗節,橫檔/橫條,油/髒/色污 | [6 empty] | 單色扣點為B級,結論為Discuss | [16 empty] | 色樣、品質樣廠商提供 | 已簽核 | 請參考驗貨員意見。(Please refer QA's comments.) |  |  | 2026/01/25 | 2026/02/18 | 2026/04/04 |  |  |  |  | IND-STL
191693 | 2025/12/23 | Auto |  | TGT | Sam Vu 武氏明豔 | V5A | MRG7R6_C326 | TMKF-25-11875 | AS |  |  | 力鵬企業 | INDONESIA | IND-STL2 | 2026/01/20 | 2026/01/20 | Recycled Polyester/Spandex 86/14% | Woven | Poplin | Dyed | Pigment Dye | NA,Quick Dry,UPF 50+,Wicking | 56 | 128 | 106972 | yds | Dani | CHARMING BLUE | Discuss | 5381 | 5381 | 365 | 18.6 | 0 | 365 | 0 | 2.6% | 擦傷/刮傷/勾紗,染折/折痕,橫檔/橫條,油/髒/色污 | [6 empty] | 單色扣點為B級,結論為Discuss | [16 empty] | 色樣、品質樣廠商提供 | 已簽核 | 請參考驗貨員意見。(Please refer QA's comments.) |  |  | 2026/01/25 | 2026/02/18 | 2026/04/04 |  |  |  |  | IND-STL
192259 | 2025/12/23 | Auto |  | TGT | Sam Vu 武氏明豔 | V5A | MRG7R6_C326 | TMKF-25-11875 | AS |  |  | 力鵬企業 | INDONESIA | IND-STL2 | 2026/01/29 | 2026/01/29 | Recycled Polyester/Spandex 86/14% | Woven | Poplin | Dyed | Pigment Dye | NA,Quick Dry,UPF 50+,Wicking | 56 | 128 | 106972 | yds | Dani | CHARMING BLUE | Discuss | 8117 | 8117 | 694 | 17.9 | 0 | 694 | 0 | 2.4% | 擦傷/刮傷/勾紗,染折/折痕,橫檔/橫條,油/髒/色污 | [6 empty] | 單色扣點為B級,結論為Discuss | [16 empty] | 色樣、品質樣廠商提供 | 已簽核 | 請參考驗貨員意見。(Please refer QA's comments.) |  |  | 2026/02/09 | 2026/02/18 | 2026/04/04 |  |  |  |  | IND-STL
191157 | 2025/12/23 | Auto |  | GU | Willson Huang 黃暐翔 | V6B | 60236N043B | TMKF-25-11877 | AS |  | A | 香港三潤 | CHINA | VIN-MK3C | 2026/01/15 | 2026/01/15 | Polyester 100% | Woven | Plain Weave | Dyed | P/D | NA,NA | 56 | 68 | 13433 | yds | Xijin Huang 黃錫金 | 01 OFF WHITE | Discuss | 7535 | 7535 | 776.1 | 23.3 | 0 | 776.1 | 0 | 4% | 接疋,斷紗(斷經/斷緯),棉粒/結頭/粗節,橫檔/橫條,油/髒/色污 | [6 empty] | 單色扣點為B級,結論為Discuss | [16 empty] | 色樣、品質樣廠商提供 | 已簽核 | 請參考驗貨員意見。(Please refer QA's comments.) |  |  | 2026/01/19 | 2026/02/13 | 2026/03/20 |  |  |  |  | VIN-MK3
191159 | 2025/12/23 | Auto |  | GU | Willson Huang 黃暐翔 | V6B | 60236N043B | TMKF-25-11877 | AS |  | A | 香港三潤 | CHINA | VIN-MK3C | 2026/01/15 | 2026/01/15 | Polyester 100% | Woven | Plain Weave | Dyed | P/D | NA,NA | 56 | 68 | 21338 | yds | Xijin Huang 黃錫金 | 09 BLACK | Discuss | 2023 | 2023 | 316.1 | 12.7 | 0 | 316.1 | 0 | 0.8% | 斷紗(斷經/斷緯),棉粒/結頭/粗節,橫檔/橫條 |  |  |  |  | 修布痕 |  | 單色扣點為B級,結論為Discuss | [16 empty] | 色樣、品質樣廠商提供 | 已簽核 | 請參考驗貨員意見。(Please refer QA's comments.) |  |  | 2026/01/19 | 2026/02/13 | 2026/03/20 |  |  |  |  | VIN-MK3
191573 | 2025/12/23 | Auto |  | GU | Willson Huang 黃暐翔 | V6B | 60236N043B | TMKF-25-11877 | AS |  | A | 香港三潤 | CHINA | VIN-MK3C | 2026/01/23 | 2026/01/23 | Polyester 100% | Woven | Plain Weave | Dyed | P/D | NA,NA | 56 | 68 | 21338 | yds | Junde Zhang 張俊德 | 09 BLACK | Discuss | 3803 | 3803 | 493.9 | 12.4 | 0 | 493.9 | 0 | 0.7% | 棉粒/結頭/粗節,油/髒/色污,異纖/飛花 | [6 empty] | 單色扣點為B級,結論為Discuss | [16 empty] | 色樣、品質樣廠商提供 | 已簽核 | 請參考驗貨員意見。(Please refer QA's comments.) |  |  | 2026/01/26 | 2026/02/13 | 2026/03/20 |  |  |  |  | VIN-MK3
191160 | 2025/12/23 | Auto |  | GU | Willson Huang 黃暐翔 | V6B | 60236N043B | TMKF-25-11877 | AS |  | A | 香港三潤 | CHINA | VIN-MK3C | 2026/01/15 | 2026/01/15 | Polyester 100% | Woven | Plain Weave | Dyed | P/D | NA,NA | 56 | 68 | 6998 | yds | Xijin Huang 黃錫金 | 12 PINK | Discuss | 3941 | 3941 | 401.3 | 18.4 | 0 | 401.3 | 0 | 2.5% | 斷紗(斷經/斷緯),棉粒/結頭/粗節,油/髒/色污 | [6 empty] | 單色扣點為B級,結論為Discuss | [16 empty] | 色樣、品質樣廠商提供 | 已簽核 | 請參考驗貨員意見。(Please refer QA's comments.) |  |  | 2026/01/19 | 2026/02/13 | 2026/03/20 |  |  |  |  | VIN-MK3
191574 | 2025/12/23 | Auto |  | GU | Willson Huang 黃暐翔 | V6B | 60236N043B | TMKF-25-11877 | AS |  | A | 香港三潤 | CHINA | VIN-MK3C | 2026/01/23 | 2026/01/23 | Polyester 100% | Woven | Plain Weave | Dyed | P/D | NA,NA | 56 | 68 | 6998 | yds | Junde Zhang 張俊德 | 12 PINK | Discuss | 4184 | 4184 | 573.3 | 22.9 | 0 | 573.3 | 0 | 3.9% | 斷紗(斷經/斷緯),棉粒/結頭/粗節,油/髒/色污 | [6 empty] | 單色扣點為B級,結論為Discuss | [16 empty] | 色樣、品質樣廠商提供 | 已簽核 | 請參考驗貨員意見。(Please refer QA's comments.) |  |  | 2026/01/26 | 2026/02/13 | 2026/03/20 |  |  |  |  | VIN-MK3
191158 | 2025/12/23 | Auto |  | GU | Willson Huang 黃暐翔 | V6B | 60236N043B | TMKF-25-11877 | AS |  | A | 香港三潤 | CHINA | VIN-MK3C | 2026/01/15 | 2026/01/15 | Polyester 100% | Woven | Plain Weave | Dyed | P/D | NA,NA | 56 | 68 | 10375 | yds | Xijin Huang 黃錫金 | 56 OLIVE | Reject | 4636 | 4636 | 586.2 | 14.3 | 0 | 391.4 | 194.8 | 1.3% | 擦傷/刮傷/勾紗,斷紗(斷經/斷緯),棉粒/結頭/粗節,橫檔/橫條,異纖/飛花 |  | 手感不符 |  | 缸差過大 |  |  | 單色結論為Fail,請打下並覆驗 | 6491 | 簽核完成 |  |  | 1.檢查抽驗匹- 缸差、匹差、匹內差(邊中/頭尾)在接受範圍，其中56 OLVE，6491缸颜色太绿评C级，請分缸使用。 2.抽驗匹瑕疵扣分為B級，若有超損以成衣廠反應為準。 3.抽验大货布面小粗结2~5粒码，与布厂提供客核可照片一致，超过标准的已计点扣分。 4.56 OLIVE，6491缸手感太软，单缸打下评C级。 | [11 empty] | 色樣、品質樣廠商提供 | 已簽核 | 請參考驗貨員意見。(Please refer QA's comments.) |  |  | 2026/01/19 | 2026/02/13 | 2026/03/20 |  | 覆驗完成 |  |  | VIN-MK3
191575 | 2025/12/23 | Auto |  | GU | Willson Huang 黃暐翔 | V6B | 60236N043B | TMKF-25-11877 | AS |  | A | 香港三潤 | CHINA | VIN-MK3C | 2026/01/23 | 2026/01/23 | Polyester 100% | Woven | Plain Weave | Dyed | P/D | NA,NA | 56 | 68 | 10375 | yds | Junde Zhang 張俊德 | 56 OLIVE | Discuss | 4055 | 4055 | 587.3 | 14.5 | 0 | 587.3 | 0 | 1.3% | 斷紗(斷經/斷緯),棉粒/結頭/粗節,油/髒/色污,異纖/飛花 | [6 empty] | 單色扣點為B級,結論為Discuss | [16 empty] | 色樣、品質樣廠商提供 | 已簽核 | 請參考驗貨員意見。(Please refer QA's comments.) |  |  | 2026/01/26 | 2026/02/13 | 2026/03/20 |  |  |  |  | VIN-MK3
191527 | 2025/12/23 | Auto |  | WMC | Nina Huang 黃美禎 | V3B | AWF63160G | TMKF-25-11884 | NAS |  |  | 蘇州東奕盛 | CHINA | CAB-MH1 | 2026/01/22 | 2026/01/22 | Recycled Polyester/Spandex 86/14% | Knit | Jersey | PRT | Reactive PRT | NA,Wicking | 58 | 290 | 3358 | kgs | Leo Li 李勇 | CLEARSKY_AOP | Agree | 3370.82 | 8323 | 812 | 5.5 | 679 | 133 | 0 | 0% | 印花瑕疵(印白),接疋,油/髒/色污,破洞 | [6 empty] | 部分匹扣點為B級,但單色結論為Pass | [16 empty] | 色樣、品質樣廠商提供 | 已簽核 | 請參考驗貨員意見。(Please refer QA's comments.) |  |  | 2026/02/02 | 2026/03/17 | 2026/05/02 |  |  |  |  | CAB-MH
191530 | 2025/12/23 | Auto |  | WMC | Nina Huang 黃美禎 | V3B | AWF63160G | TMKF-25-11884 | NAS |  |  | 蘇州東奕盛 | CHINA | CAB-MH1 | 2026/01/22 | 2026/01/22 | Recycled Polyester/Spandex 86/14% | Knit | Jersey | PRT | Reactive PRT | NA,Wicking | 58 | 290 | 2875 | kgs | Leo Li 李勇 | COTTON CANDY_AOP NEON | Agree | 2863.76 | 7071 | 748 | 5.1 | 689 | 59 | 0 | 0% | 印花瑕疵(印白),接疋,油/髒/色污,破洞 |  |  |  |  | 布邊不良 |  | 部分匹扣點為B級,但單色結論為Pass | [16 empty] | 色樣、品質樣廠商提供 | 已簽核 | 請參考驗貨員意見。(Please refer QA's comments.) |  |  | 2026/02/02 | 2026/03/17 | 2026/05/02 |  |  |  |  | CAB-MH
191528 | 2025/12/23 | Auto |  | WMC | Nina Huang 黃美禎 | V3B | AWF63160G | TMKF-25-11884 | NAS |  |  | 蘇州東奕盛 | CHINA | CAB-MH1 | 2026/01/22 | 2026/01/22 | Recycled Polyester/Spandex 86/14% | Knit | Jersey | PRT | Reactive PRT | NA,Wicking | 58 | 290 | 3668 | kgs | Leo Li 李勇 | NAVY BLAZER_AOP NEON | Reject | 3669.7 | 9061 | 983 | 3.4 | 868 | 59 | 56 | 0% | 接疋,油/髒/色污,破洞 | [5 empty] | 幅寬不足 | 部分匹為C級打下,但單色結論為Discuss | [16 empty] | 色樣、品質樣廠商提供 | 已簽核 | 請參考驗貨員意見。(Please refer QA's comments.) |  |  | 2026/02/02 | 2026/03/17 | 2026/05/02 |  |  |  |  | CAB-MH
191529 | 2025/12/23 | Auto |  | WMC | Nina Huang 黃美禎 | V3B | AWF63160G | TMKF-25-11884 | NAS |  |  | 蘇州東奕盛 | CHINA | CAB-MH1 | 2026/01/22 | 2026/01/22 | Recycled Polyester/Spandex 86/14% | Knit | Jersey | PRT | Reactive PRT | NA,Wicking | 58 | 290 | 3095 | kgs | Leo Li 李勇 | SMOKY GRAPE_AOP | Agree | 3029.4 | 7480 | 785.8 | 4.8 | 679.8 | 106 | 0 | 0% | 印花瑕疵(印白),接疋,油/髒/色污,破洞 |  |  |  |  | 布邊不良,捲邊 |  | 部分匹扣點為B級,但單色結論為Pass | [16 empty] | 色樣、品質樣廠商提供 | 已簽核 | 請參考驗貨員意見。(Please refer QA's comments.) |  |  | 2026/02/02 | 2026/03/17 | 2026/05/02 |  |  |  |  | CAB-MH
191101 | 2025/12/23 | Auto |  | TGT | Melody Chen 陳可縈 | V5A | MR98WW_C326 | TMKF-25-11886 | AS |  |  | HUGE BAMBOO | VIETNAM | IND-GLS3 | 2026/01/14 | 2026/01/14 | /Recycled Polyester /100% | Knit | Mesh | Dyed | P/D | NA,NA | 59 | 75 | 4471 | yds | NgocBich | DESERT HAZE | Agree | 908 | 908 | 224 | 0 | 224 | 0 | 0 | 0% | [7 empty] | 大貨品質在接受標準內 | [16 empty] | 色樣、品質樣廠商提供 | 已簽核 | 請參考驗貨員意見。(Please refer QA's comments.) |  |  | 2026/01/30 | 2026/02/23 | 2026/04/04 |  |  |  |  | IND-GLS
191438 | 2025/12/23 | Auto |  | WMC | Nina Huang 黃美禎 | V3B | AWF61539LD | TMKF-25-11887 | NAS |  |  | 太倉騰耀 | CHINA | CAB-MH1 | 2026/01/21 | 2026/01/21 | Recycled Polyester/Spandex 72/28% | Knit | Rib | Dyed | P/D | NA,Wicking | 49 | 260 | 3152 | yds | Changzhi Wang 王昌智 | AFTER MIDNIGHT | Agree | 3286 | 3286 | 591.6 | 8.3 | 375.3 | 216.3 | 0 | 0% | 接疋,斷紗(斷經/斷緯),棉粒/結頭/粗節,橫檔/橫條,油/髒/色污 |  |  |  |  | 布邊不良 |  | 部分匹扣點為B級,但單色結論為Pass | [16 empty] | 色樣、品質樣廠商提供 | 已簽核 | 請參考驗貨員意見。(Please refer QA's comments.) |  |  |  | 2026/02/23 | 2026/04/09 |  |  |  |  | CAB-MH
191152 | 2025/12/23 | Auto |  | WMC | Nina Huang 黃美禎 | V3B | AWF61539LD | TMKF-25-11887 | NAS |  |  | 太倉騰耀 | CHINA | CAB-MH1 | 2026/01/15 | 2026/01/15 | Recycled Polyester/Spandex 72/28% | Knit | Rib | Dyed | P/D | NA,Wicking | 49 | 260 | 2912 | yds | Junde Zhang 張俊德 | SMOKEY OLIVE | Discuss | 3086 | 3086 | 394.8 | 11.9 | 158.8 | 236 | 0 | 0.6% | 接疋,擦傷/刮傷/勾紗,斷紗(斷經/斷緯),染折/折痕,棉粒/結頭/粗節,油/髒/色污 | [6 empty] | 單色扣點為B級,結論為Discuss | [16 empty] | 色樣、品質樣廠商提供 | 已簽核 | 請參考驗貨員意見。(Please refer QA's comments.) |  |  | 2026/01/19 | 2026/02/23 | 2026/04/09 |  |  |  |  | CAB-MH
191151 | 2025/12/23 | Auto |  | WMC | Nina Huang 黃美禎 | V3B | AWF61539LD | TMKF-25-11887 | NAS |  |  | 太倉騰耀 | CHINA | CAB-MH1 | 2026/01/15 | 2026/01/15 | Recycled Polyester/Spandex 72/28% | Knit | Rib | Dyed | P/D | NA,Wicking | 49 | 260 | 3963 | yds | Junde Zhang 張俊德 | TRUE BLACK | Agree | 4184 | 4184 | 638.2 | 8.8 | 406.1 | 232.1 | 0 | 0% | 接疋,擦傷/刮傷/勾紗,斷紗(斷經/斷緯),棉粒/結頭/粗節,油/髒/色污,破洞 | [6 empty] | 部分匹扣點為B級,但單色結論為Pass | [16 empty] | 色樣、品質樣廠商提供 | 已簽核 | 請參考驗貨員意見。(Please refer QA's comments.) |  |  | 2026/01/19 | 2026/02/23 | 2026/04/09 |  |  |  |  | CAB-MH
191480 | 2025/12/23 | Auto |  | TGT | Melody Chen 陳可縈 | V5A | X0ZXKP_C326 | TMKF-25-11888 | AS |  |  | HUGE BAMBOO | VIETNAM | VIN-LR1 | 2026/01/20 | 2026/01/20 | Recycled Polyester 100% | Knit | Mesh | Dyed | P/D | NA,NA | 59 | 75 | 203 | yds | NgocBich | CREAM LATTE | Agree | 311 | 311 | 138 | 2.9 | 138 | 0 | 0 | 0% | 接疋 | [6 empty] | 大貨品質在接受標準內 | [16 empty] | 色樣、品質樣廠商提供 | 已簽核 | 請參考驗貨員意見。(Please refer QA's comments.) |  |  | 2026/02/06 | 2026/03/06 | 2026/04/11 |  |  |  |  | VIN-LR1
191479 | 2025/12/23 | Auto |  | TGT | Melody Chen 陳可縈 | V5A | X0ZXKP_C326 | TMKF-25-11888 | AS |  |  | HUGE BAMBOO | VIETNAM | VIN-LR1 | 2026/01/20 | 2026/01/20 | Recycled Polyester 100% | Knit | Mesh | Dyed | P/D | NA,NA | 59 | 75 | 2411 | yds | NgocBich | DAYTIME BLUE | Agree | 2414 | 2414 | 351 | 3.7 | 351 | 0 | 0 | 0% | 擦傷/刮傷/勾紗 | [6 empty] | 大貨品質在接受標準內 | [16 empty] | 色樣、品質樣廠商提供 | 已簽核 | 請參考驗貨員意見。(Please refer QA's comments.) |  |  | 2026/02/06 | 2026/03/06 | 2026/04/11 |  |  |  |  | VIN-LR1
190978 | 2025/12/23 | Auto |  | DKS | Gloria Tseng 曾珮雅 | V2B | MGA3021_Q326 | TMKF-25-11889 | NAS |  |  | 井澤 | CHINA | IND-GLR2 | 2026/01/12 | 2026/01/12 | Polyester/Spandex 91/9% | Woven | Plain Weave | Dyed | P/D | NA,UPF 50+,Wicking | 54 | 94 | 1550 | yds | Yong Wang 王勇 | POWDERED SUGAR | Discuss | 2215 | 2215 | 204 | 11.3 | 116 | 88 | 0 | 0.4% | 斷紗(斷經/斷緯),油/髒/色污 | [6 empty] | 單色扣點為B級,結論為Discuss | [16 empty] | 色樣、品質樣廠商提供 | 已簽核 | 請參考驗貨員意見。(Please refer QA's comments.) |  |  | 2026/01/26 | 2026/03/11 | 2026/05/04 |  |  |  |  | IND-GLR2
191520 | 2025/12/23 | Auto |  | DKS | Gloria Tseng 曾珮雅 | V2B | MGA3021_Q326 | TMKF-25-11889 | NAS |  |  | 井澤 | CHINA | IND-GLR2 | 2026/01/20 | 2026/01/20 | Polyester/Spandex 91/9% | Woven | Plain Weave | Dyed | P/D | NA,UPF 50+,Wicking | 54 | 94 | 759 | yds | Yong Wang 王勇 | PURE BLACK | Reject | 1160 | 1160 | 118 | 0.8 | 0 | 0 | 118 | 0% | 擦傷/刮傷/勾紗 |  |  |  | 缸差過大 |  |  | 單色結論為Fail,請打下並覆驗 |  | 簽核完成 |  |  | 1·颜色太红不OK判C级，附办待业务确认。 | 缸差讀值pass HQ lab確認ok可用於大貨,正常出貨。 | 缸差讀值pass HQ lab確認ok可用於大貨,正常出貨。 | [9 empty] | 色樣、品質樣廠商提供 | 已簽核 | 請參考驗貨員意見。(Please refer QA's comments.) |  |  | 2026/01/26 | 2026/03/11 | 2026/05/04 | 許貿昇 同意出貨 缸差讀值允收內, 同意出貨 | 同意出貨-客戶允收標準內 |  |  | IND-GLR2
191587 | 2025/12/23 | Auto |  | WMC | Nina Huang 黃美禎 | V3B | AWF61539LD | TMKF-25-11893 | NAS |  |  | 蘇州東奕盛 | CHINA | CAB-MH1 | 2026/01/23 | 2026/01/23 | Recycled Polyester 100% | Knit | Interlock | Dyed | Pigment Dye | NA,NA | 58 | 120 | 2077 | yds | Leo Li 李勇 | AFTER MIDNIGHT | Agree | 2249 | 2249 | 274.4 | 5.5 | 274.4 | 0 | 0 | 0% | 接疋,擦傷/刮傷/勾紗 | [6 empty] | 大貨品質在接受標準內 | [16 empty] | 色樣、品質樣廠商提供 | 已簽核 | 請參考驗貨員意見。(Please refer QA's comments.) |  |  |  | 2026/02/23 | 2026/04/09 |  |  |  |  | CAB-MH
191588 | 2025/12/23 | Auto |  | WMC | Nina Huang 黃美禎 | V3B | AWF61539LD | TMKF-25-11893 | NAS |  |  | 蘇州東奕盛 | CHINA | CAB-MH1 | 2026/01/23 | 2026/01/23 | Recycled Polyester 100% | Knit | Interlock | Dyed | Pigment Dye | NA,NA | 58 | 120 | 1918 | yds | Leo Li 李勇 | SMOKEY OLIVE | Discuss | 2054 | 2054 | 217.9 | 11.9 | 113.1 | 104.8 | 0 | 0.6% | 接疋,擦傷/刮傷/勾紗 | [6 empty] | 單色扣點為B級,結論為Discuss | [16 empty] | 色樣、品質樣廠商提供 | 已簽核 | 請參考驗貨員意見。(Please refer QA's comments.) |  |  |  | 2026/02/23 | 2026/04/09 |  |  |  |  | CAB-MH
190965 | 2025/12/23 | Auto |  | WMC | Nina Huang 黃美禎 | V3B | AWF61539LD | TMKF-25-11893 | NAS |  |  | 蘇州東奕盛 | CHINA | CAB-MH1 | 2026/01/12 | 2026/01/12 | Recycled Polyester 100% | Knit | Interlock | Dyed | Pigment Dye | NA,NA | 58 | 120 | 2610 | yds | Leo Li 李勇 | TRUE BLACK | Agree | 2759 | 2759 | 358.9 | 2.2 | 358.9 | 0 | 0 | 0% | 擦傷/刮傷/勾紗 | [6 empty] | 大貨品質在接受標準內 | [16 empty] | 色樣、品質樣廠商提供 | 已簽核 | 請參考驗貨員意見。(Please refer QA's comments.) |  |  | 2026/01/19 | 2026/02/23 | 2026/04/09 |  |  |  |  | CAB-MH
191751 | 2025/12/23 | Auto |  | DKS | Gloria Tseng 曾珮雅 | V2B | MGA3041_Q326 | TMKF-25-11898 | NAS |  |  | 井澤 | CHINA | IND-GLR2 | 2026/01/26 | 2026/01/26 | Polyester/Spandex 91/9% | Woven | Plain Weave | Dyed | P/D | NA,UPF 50+,Wicking | 53 | 94 | 205 | yds | Yong Wang 王勇 | NEW COBALT | Discuss | 241 | 241 | 36 | 22.2 | 0 | 36 | 0 | 3.7% | 橫檔/橫條 | [6 empty] | 單色扣點為B級,結論為Discuss | [16 empty] | 色樣、品質樣廠商提供 | 已簽核 | 請參考驗貨員意見。(Please refer QA's comments.) |  |  | 2026/01/26 | 2026/04/22 | 2026/05/25 |  |  |  |  | IND-GLR2
190979 | 2025/12/23 | Auto |  | DKS | Gloria Tseng 曾珮雅 | V2B | MVG2004FS_Q326 | TMKF-25-11899 | NAS |  |  | 井澤 | CHINA | IND-GLR1 | 2026/01/12 | 2026/01/12 | Polyester/Spandex 89/11% | Woven | Plain Weave | Dyed | P/D | NA,UPF 50+,Wicking | 54 | 125 | 44 | yds | Yong Wang 王勇 | KHAKI SAND | Discuss | 944 | 944 | 129 | 12.4 | 73 | 56 | 0 | 0.7% | 油/髒/色污 | [6 empty] | 單色扣點為B級,結論為Discuss | [16 empty] | 色樣、品質樣廠商提供 | 已簽核 | 請參考驗貨員意見。(Please refer QA's comments.) |  |  | 2026/01/26 | 2026/03/08 | 2026/04/13 |  |  |  |  | IND-GLR1
190608 | 2025/12/23 | Auto |  | DKS | Lu Lee 李璐 | V2B | DAM15103_Q326 | TMKF-25-11900 | NAS |  |  | 井澤 | CHINA | VIN-MK3A | 2026/01/06 | 2026/01/06 | Polyester/Spandex 90/10% | Woven | Plain Weave | PRT + Dyed | Pigment PRT,P/D | NA,UPF 50+,Wicking | 53 | 125 | 10813 | yds | Yong Wang 王勇 | UNI NAVY/PURE BLACK | Agree | 9566 | 9566 | 1160 | 6 | 945 | 215 | 0 | 0% | 接疋,斷紗(斷經/斷緯),橫檔/橫條,油/髒/色污,破洞 | [6 empty] | 部分匹扣點為B級,但單色結論為Pass | [16 empty] | 色樣、品質樣廠商提供 | 已簽核 | 請參考驗貨員意見。(Please refer QA's comments.) |  |  | 2026/01/26 | 2026/03/02 | 2026/04/16 |  |  |  |  | VIN-MK3
191016 | 2025/12/23 | Auto |  | DKS | Lu Lee 李璐 | V2B | DAM15103_Q326 | TMKF-25-11901 | NAS |  |  | 井澤 | CHINA | VIN-MK3A | 2026/01/13 | 2026/01/13 | Polyester/Spandex 89/11% | Woven | Plain Weave | PRT + Dyed | Pigment PRT,P/D | NA,UPF 50+,Wicking | 53 | 125 | 10801 | yds | Yong Wang 王勇 | PERFECT CAMO BLACK | Agree | 7413 | 7413 | 745 | 1.3 | 745 | 0 | 0 | 0% | 印花瑕疵(塞網),接疋 | [6 empty] | 大貨品質在接受標準內 | [16 empty] | 色樣、品質樣廠商提供 | 已簽核 | 請參考驗貨員意見。(Please refer QA's comments.) |  |  | 2026/01/26 | 2026/03/02 | 2026/04/16 |  |  |  |  | VIN-MK3
191194 | 2025/12/23 | Auto |  | DKS | Lu Lee 李璐 | V2B | DAM15103_Q326 | TMKF-25-11901 | NAS |  |  | 井澤 | CHINA | VIN-MK3A | 2026/01/15 | 2026/01/15 | Polyester/Spandex 89/11% | Woven | Plain Weave | PRT + Dyed | Pigment PRT,P/D | NA,UPF 50+,Wicking | 53 | 125 | 0 | yds | Yong Wang 王勇 | TRAILBLAZER_BLUE CHAL | Agree | 1786 | 1786 | 203 | 2 | 203 | 0 | 0 | 0% | 接疋 | [6 empty] | 大貨品質在接受標準內 | [16 empty] | 色樣、品質樣廠商提供 | 已簽核 | 請參考驗貨員意見。(Please refer QA's comments.) |  |  | 2026/01/26 | 2026/03/02 | 2026/04/16 |  |  |  |  | VIN-MK3
191368 | 2025/12/23 | Auto |  | DKS | Lu Lee 李璐 | V2B | DAM15103_Q326 | TMKF-25-11901 | NAS |  |  | 井澤 | CHINA | VIN-MK3A | 2026/01/20 | 2026/01/20 | Polyester/Spandex 89/11% | Woven | Plain Weave | PRT + Dyed | Pigment PRT,P/D | NA,UPF 50+,Wicking | 53 | 125 | 0 | yds | Yong Wang 王勇 | TRAILBLAZER_BLUE CHAL | Agree | 5078 | 5078 | 486 | 1.6 | 486 | 0 | 0 | 0% | 接疋 | [6 empty] | 大貨品質在接受標準內 | [16 empty] | 色樣、品質樣廠商提供 | 已簽核 | 請參考驗貨員意見。(Please refer QA's comments.) |  |  | 2026/01/26 | 2026/03/02 | 2026/04/16 |  |  |  |  | VIN-MK3
191752 | 2025/12/23 | Auto |  | DKS | Lu Lee 李璐 | V2B | DAM15103_Q326 | TMKF-25-11901 | NAS |  |  | 井澤 | CHINA | VIN-MK3A | 2026/01/26 | 2026/01/26 | Polyester/Spandex 89/11% | Woven | Plain Weave | PRT + Dyed | Pigment PRT,P/D | NA,UPF 50+,Wicking | 53 | 125 | 0 | yds | Yong Wang 王勇 | TRAILBLAZER_BLUE CHAL | Reject | 798 | 798 | 121 | 0 | 0 | 0 | 121 | 0% |  |  |  |  | 缸差過大 |  |  | 單色結論為Fail,請打下並覆驗 |  | 簽核完成 |  |  | 1·颜色太蓝不OK判C级，附办由业务决。 | [11 empty] | 色樣、品質樣廠商提供 | 已簽核 | 請參考驗貨員意見。(Please refer QA's comments.) |  |  | 2026/01/26 | 2026/03/02 | 2026/04/16 |  | 覆驗完成 |  |  | VIN-MK3
191167 | 2025/12/23 | Auto |  | DKS | Lu Lee 李璐 | V2B | DAM15103_Q326 | TMKF-25-11902 | NAS |  |  | 井澤 | CHINA | VIN-MK3A | 2026/01/15 | 2026/01/15 | Polyester/Spandex 89/11% | Woven | Plain Weave | Dyed | P/D | NA,UPF 50+,Wicking | 53 | 125 | 1552 | yds | Yong Wang 王勇 | BLUE WATER | Agree | 981 | 981 | 123 | 3.3 | 123 | 0 | 0 | 0% | 油/髒/色污 | [6 empty] | 大貨品質在接受標準內 | [16 empty] | 色樣、品質樣廠商提供 | 簽核中 |  |  |  | 2026/01/26 | 2026/03/02 | 2026/04/16 |  |  |  |  | VIN-MK3
191168 | 2025/12/23 | Auto |  | DKS | Lu Lee 李璐 | V2B | DAM15103_Q326 | TMKF-25-11902 | NAS |  |  | 井澤 | CHINA | VIN-MK3A | 2026/01/15 | 2026/01/15 | Polyester/Spandex 89/11% | Woven | Plain Weave | Dyed | P/D | NA,UPF 50+,Wicking | 53 | 125 | 4093 | yds | Yong Wang 王勇 | MUTED OLIVE | Agree | 6808 | 6808 | 863 | 2.2 | 863 | 0 | 0 | 0% | 接疋,斷紗(斷經/斷緯),油/髒/色污 | [6 empty] | 大貨品質在接受標準內 | [16 empty] | 色樣、品質樣廠商提供 | 簽核中 |  |  |  | 2026/01/26 | 2026/03/02 | 2026/04/16 |  |  |  |  | VIN-MK3
191753 | 2025/12/23 | Auto |  | DKS | Gloria Tseng 曾珮雅 | V2B | MVG2001FS_Q326 | TMKF-25-11903 | NAS |  |  | 井澤 | CHINA | IND-GLR1 | 2026/01/26 | 2026/01/26 | Polyester/Spandex 89/11% | Woven | Plain Weave | Dyed | P/D | NA,UPF 50+,Wicking | 53 | 125 | 432 | yds | Yong Wang 王勇 | RADICAL RED | Agree | 432 | 432 | 89 | 1.1 | 89 | 0 | 0 | 0% | 油/髒/色污 | [6 empty] | 大貨品質在接受標準內 | [16 empty] | 色樣、品質樣廠商提供 | 已簽核 | 請參考驗貨員意見。(Please refer QA's comments.) |  |  | 2026/01/26 | 2026/03/08 | 2026/04/13 |  |  |  |  | IND-GLR1
190977 | 2025/12/23 | Auto |  | DKS | Lu Lee 李璐 | V2B | DAM15104_Q326 | TMKF-25-11904 | NAS |  |  | 井澤 | CHINA | VIN-MK3A | 2026/01/12 | 2026/01/12 | Polyester/Spandex 90/10% | Woven | Plain Weave | PRT + Dyed | Pigment PRT,P/D | NA,UPF 50+,Wicking | 54 | 125 | 10732 | yds | Yong Wang 王勇 | UNI NAVY/PURE BLACK | Agree | 12515 | 12515 | 1375 | 5.5 | 1194 | 181 | 0 | 0% | 接疋,擦傷/刮傷/勾紗,斷紗(斷經/斷緯),橫檔/橫條,油/髒/色污 |  |  |  |  | 布邊不良 |  | 部分匹扣點為B級,但單色結論為Pass | [16 empty] | 色樣、品質樣廠商提供 | 已簽核 | 請參考驗貨員意見。(Please refer QA's comments.) |  |  | 2026/01/26 | 2026/03/02 | 2026/04/16 |  |  |  |  | VIN-MK3
191251 | 2025/12/23 | Auto |  | DKS | Lu Lee 李璐 | V2B | DAM15104_Q326 | TMKF-25-11905 | NAS |  |  | 井澤 | CHINA | VIN-MK3A | 2026/01/17 | 2026/01/17 | Polyester/Spandex 89/11% | Woven | Plain Weave | PRT + Dyed | Pigment PRT,P/D | NA,UPF 50+,Wicking | 54 | 125 | 14297 | yds | Yong Wang 王勇 | PERFECT CAMO BLACK | Agree | 5880 | 5880 | 691 | 2.2 | 691 | 0 | 0 | 0% | 印花瑕疵(塞網),接疋,斷紗(斷經/斷緯),油/髒/色污 | [6 empty] | 大貨品質在接受標準內 | [16 empty] | 色樣、品質樣廠商提供 | 已簽核 | 請參考驗貨員意見。(Please refer QA's comments.) |  |  | 2026/01/26 | 2026/03/02 | 2026/04/16 |  |  |  |  | VIN-MK3
191370 | 2025/12/23 | Auto |  | DKS | Lu Lee 李璐 | V2B | DAM15104_Q326 | TMKF-25-11905 | NAS |  |  | 井澤 | CHINA | VIN-MK3A | 2026/01/20 | 2026/01/20 | Polyester/Spandex 89/11% | Woven | Plain Weave | PRT + Dyed | Pigment PRT,P/D | NA,UPF 50+,Wicking | 54 | 125 | 14297 | yds | Yong Wang 王勇 | PERFECT CAMO BLACK | Agree | 6692 | 6692 | 763 | 5.4 | 621 | 142 | 0 | 0% | 印花瑕疵(塞網),接疋,擦傷/刮傷/勾紗 | [6 empty] | 部分匹扣點為B級,但單色結論為Pass | [16 empty] | 色樣、品質樣廠商提供 | 已簽核 | 請參考驗貨員意見。(Please refer QA's comments.) |  |  | 2026/01/26 | 2026/03/02 | 2026/04/16 |  |  |  |  | VIN-MK3
191785 | 2025/12/23 | Auto |  | DKS | Lu Lee 李璐 | V2B | DAM15104_Q326 | TMKF-25-11905 | NAS |  |  | 井澤 | CHINA | VIN-MK3A | 2026/01/24 | 2026/01/24 | Polyester/Spandex 89/11% | Woven | Plain Weave | PRT + Dyed | Pigment PRT,P/D | NA,UPF 50+,Wicking | 54 | 125 | 0 | yds | Yong Wang 王勇 | TRAILBLAZER_PURE WHIT | Agree | 828 | 828 | 138 | 3.6 | 138 | 0 | 0 | 0% | 斷紗(斷經/斷緯),油/髒/色污 | [6 empty] | 大貨品質在接受標準內 | [16 empty] | 色樣、品質樣廠商提供 | 已簽核 | 請參考驗貨員意見。(Please refer QA's comments.) |  |  | 2026/01/26 | 2026/03/02 | 2026/04/16 |  |  |  |  | VIN-MK3
192092 | 2025/12/23 | Auto |  | DKS | Lu Lee 李璐 | V2B | DAM15104_Q326 | TMKF-25-11906 | NAS |  |  | 井澤 | CHINA | VIN-MK3A | 2026/01/31 | 2026/01/31 | Polyester/Spandex 89/11% | Woven | Plain Weave | Dyed | P/D | NA,UPF 50+,Wicking | 54 | 125 | 185 | yds | Yong Wang 王勇 | AUTUMNAL | Agree | 178 | 178 | 168 | 2.4 | 168 | 0 | 0 | 0% | 接疋 | [6 empty] | 大貨品質在接受標準內 | [16 empty] | 色樣、品質樣廠商提供 | 已簽核 | 請參考驗貨員意見。(Please refer QA's comments.) |  |  | 2026/03/20 | 2026/03/02 | 2026/04/16 |  |  |  |  | VIN-MK3
191145 | 2025/12/23 | Auto |  | DKS | Lu Lee 李璐 | V2B | DAM15104_Q326 | TMKF-25-11906 | NAS |  |  | 井澤 | CHINA | VIN-MK3A | 2026/01/15 | 2026/01/15 | Polyester/Spandex 89/11% | Woven | Plain Weave | Dyed | P/D | NA,UPF 50+,Wicking | 54 | 125 | 10014 | yds | Yong Wang 王勇 | BLUE CHALK | Agree | 9726 | 9726 | 1198 | 4.1 | 1198 | 0 | 0 | 0% | 接疋,斷紗(斷經/斷緯),橫檔/橫條,油/髒/色污 | [6 empty] | 大貨品質在接受標準內 | [16 empty] | 色樣、品質樣廠商提供 | 已簽核 | 請參考驗貨員意見。(Please refer QA's comments.) |  |  | 2026/01/26 | 2026/03/02 | 2026/04/16 |  |  |  |  | VIN-MK3
191252 | 2025/12/23 | Auto |  | DKS | Lu Lee 李璐 | V2B | DAM15104_Q326 | TMKF-25-11906 | NAS |  |  | 井澤 | CHINA | VIN-MK3A | 2026/01/17 | 2026/01/17 | Polyester/Spandex 89/11% | Woven | Plain Weave | Dyed | P/D | NA,UPF 50+,Wicking | 54 | 125 | 10014 | yds | Yong Wang 王勇 | BLUE CHALK | Agree | 1946 | 1946 | 244 | 4.1 | 244 | 0 | 0 | 0% | 接疋,油/髒/色污 | [6 empty] | 大貨品質在接受標準內 | [16 empty] | 色樣、品質樣廠商提供 | 已簽核 | 請參考驗貨員意見。(Please refer QA's comments.) |  |  | 2026/01/26 | 2026/03/02 | 2026/04/16 |  |  |  |  | VIN-MK3
190751 | 2025/12/23 | Auto |  | DKS | Lu Lee 李璐 | V2B | DAM15104_Q326 | TMKF-25-11906 | NAS |  |  | 井澤 | CHINA | VIN-MK3A | 2026/01/08 | 2026/01/08 | Polyester/Spandex 89/11% | Woven | Plain Weave | Dyed | P/D | NA,UPF 50+,Wicking | 54 | 125 | 127 | yds | Yong Wang 王勇 | FIELD GREEN | Agree | 169 | 169 | 137 | 0 | 137 | 0 | 0 | 0% | [7 empty] | 大貨品質在接受標準內 | [16 empty] | 色樣、品質樣廠商提供 | 已簽核 | 請參考驗貨員意見。(Please refer QA's comments.) |  |  | 2026/01/26 | 2026/03/02 | 2026/04/16 |  |  |  |  | VIN-MK3
191149 | 2025/12/23 | Auto |  | DKS | Lu Lee 李璐 | V2B | DAM15104_Q326 | TMKF-25-11906 | NAS |  |  | 井澤 | CHINA | VIN-MK3A | 2026/01/15 | 2026/01/15 | Polyester/Spandex 89/11% | Woven | Plain Weave | Dyed | P/D | NA,UPF 50+,Wicking | 54 | 125 | 298 | yds | Yong Wang 王勇 | FUEGO PINK | Agree | 338 | 338 | 43 | 7 | 43 | 0 | 0 | 0% | 油/髒/色污 | [6 empty] | 大貨品質在接受標準內 | [16 empty] | 色樣、品質樣廠商提供 | 已簽核 | 請參考驗貨員意見。(Please refer QA's comments.) |  |  | 2026/01/26 | 2026/03/02 | 2026/04/16 |  |  |  |  | VIN-MK3
191017 | 2025/12/23 | Auto |  | DKS | Lu Lee 李璐 | V2B | DAM15104_Q326 | TMKF-25-11906 | NAS |  |  | 井澤 | CHINA | VIN-MK3A | 2026/01/13 | 2026/01/13 | Polyester/Spandex 89/11% | Woven | Plain Weave | Dyed | P/D | NA,UPF 50+,Wicking | 54 | 125 | 5725 | yds | Yong Wang 王勇 | MUTED OLIVE | Agree | 5328 | 5328 | 581 | 5 | 487 | 94 | 0 | 0% | 接疋,橫檔/橫條,油/髒/色污 | [6 empty] | 部分匹扣點為B級,但單色結論為Pass | [16 empty] | 色樣、品質樣廠商提供 | 已簽核 | 請參考驗貨員意見。(Please refer QA's comments.) |  |  | 2026/01/26 | 2026/03/02 | 2026/04/16 |  |  |  |  | VIN-MK3
190753 | 2025/12/23 | Auto |  | DKS | Lu Lee 李璐 | V2B | DAM15104_Q326 | TMKF-25-11906 | NAS |  |  | 井澤 | CHINA | VIN-MK3A | 2026/01/08 | 2026/01/08 | Polyester/Spandex 89/11% | Woven | Plain Weave | Dyed | P/D | NA,UPF 50+,Wicking | 54 | 125 | 127 | yds | Yong Wang 王勇 | TANGERINE TANGO | Agree | 164 | 164 | 44 | 9.1 | 44 | 0 | 0 | 0% | 接疋 | [6 empty] | 大貨品質在接受標準內 | [16 empty] | 色樣、品質樣廠商提供 | 已簽核 | 請參考驗貨員意見。(Please refer QA's comments.) |  |  | 2026/01/26 | 2026/03/02 | 2026/04/16 |  |  |  |  | VIN-MK3
191148 | 2025/12/23 | Auto |  | DKS | Lu Lee 李璐 | V2B | DAM15104_Q326 | TMKF-25-11906 | NAS |  |  | 井澤 | CHINA | VIN-MK3A | 2026/01/15 | 2026/01/15 | Polyester/Spandex 89/11% | Woven | Plain Weave | Dyed | P/D | NA,UPF 50+,Wicking | 54 | 125 | 319 | yds | Yong Wang 王勇 | TEAM BURGUNDY | Agree | 611 | 611 | 92 | 0 | 92 | 0 | 0 | 0% | [7 empty] | 大貨品質在接受標準內 | [16 empty] | 色樣、品質樣廠商提供 | 已簽核 | 請參考驗貨員意見。(Please refer QA's comments.) |  |  | 2026/01/26 | 2026/03/02 | 2026/04/16 |  |  |  |  | VIN-MK3
190752 | 2025/12/23 | Auto |  | DKS | Lu Lee 李璐 | V2B | DAM15104_Q326 | TMKF-25-11906 | NAS |  |  | 井澤 | CHINA | VIN-MK3A | 2026/01/08 | 2026/01/08 | Polyester/Spandex 89/11% | Woven | Plain Weave | Dyed | P/D | NA,UPF 50+,Wicking | 54 | 125 | 319 | yds | Yong Wang 王勇 | TEAM PURPLE | Agree | 258 | 258 | 138 | 0 | 138 | 0 | 0 | 0% | [7 empty] | 大貨品質在接受標準內 | [16 empty] | 色樣、品質樣廠商提供 | 已簽核 | 請參考驗貨員意見。(Please refer QA's comments.) |  |  | 2026/01/26 | 2026/03/02 | 2026/04/16 |  |  |  |  | VIN-MK3
191372 | 2025/12/23 | Auto |  | DKS | Lu Lee 李璐 | V2B | DAM15104_Q326 | TMKF-25-11906 | NAS |  |  | 井澤 | CHINA | VIN-MK3A | 2026/01/20 | 2026/01/20 | Polyester/Spandex 89/11% | Woven | Plain Weave | Dyed | P/D | NA,UPF 50+,Wicking | 54 | 125 | 2210 | yds | Yong Wang 王勇 | TRUE NAVY | Agree | 2064 | 2064 | 228 | 0 | 228 | 0 | 0 | 0% | [7 empty] | 大貨品質在接受標準內 | [16 empty] | 色樣、品質樣廠商提供 | 已簽核 | 請參考驗貨員意見。(Please refer QA's comments.) |  |  | 2026/01/26 | 2026/03/02 | 2026/04/16 |  |  |  |  | VIN-MK3
191147 | 2025/12/23 | Auto |  | DKS | Lu Lee 李璐 | V2B | DAM15104_Q326 | TMKF-25-11906 | NAS |  |  | 井澤 | CHINA | VIN-MK3A | 2026/01/15 | 2026/01/15 | Polyester/Spandex 89/11% | Woven | Plain Weave | Dyed | P/D | NA,UPF 50+,Wicking | 54 | 125 | 127 | yds | Yong Wang 王勇 | UNIVERSITY GOLD | Agree | 249 | 249 | 120 | 9.2 | 120 | 0 | 0 | 0% | 接疋,油/髒/色污 | [6 empty] | 大貨品質在接受標準內 | [16 empty] | 色樣、品質樣廠商提供 | 已簽核 | 請參考驗貨員意見。(Please refer QA's comments.) |  |  | 2026/01/26 | 2026/03/02 | 2026/04/16 |  |  |  |  | VIN-MK3
192091 | 2025/12/23 | Auto |  | DKS | Lu Lee 李璐 | V2B | DAM15104_Q326 | TMKF-25-11906 | NAS |  |  | 井澤 | CHINA | VIN-MK3A | 2026/01/31 | 2026/01/31 | Polyester/Spandex 89/11% | Woven | Plain Weave | Dyed | P/D | NA,UPF 50+,Wicking | 54 | 125 | 6432 | yds | Yong Wang 王勇 | WARM STONE | Agree | 1947 | 1947 | 227 | 1.8 | 227 | 0 | 0 | 0% | 橫檔/橫條 | [6 empty] | 大貨品質在接受標準內 | [16 empty] | 色樣、品質樣廠商提供 | 已簽核 | 請參考驗貨員意見。(Please refer QA's comments.) |  |  | 2026/03/20 | 2026/03/02 | 2026/04/16 |  |  |  |  | VIN-MK3
191585 | 2025/12/23 | Auto |  | WMC | Nina Huang 黃美禎 | V3B | AWF63160G,AWF63163G | TMKF-25-11884,TMKF-25-11912 | NAS |  |  | 蘇州東奕盛 | CHINA | CAB-MH1 MH2 | 2026/01/21 | 2026/01/23 | Recycled Polyester/Spandex 86/14% | Knit | Jersey | PRT | Reactive PRT | NA,Wicking | 58 | 290 | 2910 | kgs | Leo Li 李勇 | NAVY BLAZER | Agree | 3016.84 | 7449 | 825.6 | 1.7 | 768 | 0 | 57.6 | 0% | 接疋,斷紗(斷經/斷緯),橫檔/橫條,油/髒/色污 | [6 empty] | 部分匹為C級打下,但單色結論為Pass | 26010339#/16 | [15 empty] | 色樣、品質樣廠商提供 | 已簽核 | 請參考驗貨員意見。(Please refer QA's comments.) |  |  | 2026/02/02 | 2026/03/17 | 2026/05/02 |  |  |  |  | CAB-MH
191586 | 2025/12/23 | Auto |  | WMC | Nina Huang 黃美禎 | V3B | AWF63160G,AWF63163G | TMKF-25-11884,TMKF-25-11912 | NAS |  |  | 蘇州東奕盛 | CHINA | CAB-MH1 MH2 | 2026/01/21 | 2026/01/23 | Recycled Polyester/Spandex 86/14% | Knit | Jersey | PRT | Reactive PRT | NA,Wicking | 58 | 290 | 3372 | kgs | Leo Li 李勇 | PINK GLO | Agree | 2633.31 | 6502 | 855.1 | 1.6 | 855.1 | 0 | 0 | 0% | 接疋,斷紗(斷經/斷緯),油/髒/色污 | [6 empty] | 大貨品質在接受標準內 | [16 empty] | 色樣、品質樣廠商提供 | 已簽核 | 請參考驗貨員意見。(Please refer QA's comments.) |  |  | 2026/02/02 | 2026/03/17 | 2026/05/02 |  |  |  |  | CAB-MH
191583 | 2025/12/23 | Auto |  | WMC | Nina Huang 黃美禎 | V3B | AWF63160G,AWF63163G | TMKF-25-11884,TMKF-25-11912 | NAS |  |  | 蘇州東奕盛 | CHINA | CAB-MH1 MH2 | 2026/01/21 | 2026/01/23 | Recycled Polyester/Spandex 86/14% | Knit | Jersey | PRT | Reactive PRT | NA,Wicking | 58 | 290 | 3186 | kgs | Leo Li 李勇 | SMOKY GRAPE | Agree | 3260.66 | 8051 | 922.4 | 2.7 | 922.4 | 0 | 0 | 0% | 接疋,斷紗(斷經/斷緯),油/髒/色污,破洞 | [6 empty] | 大貨品質在接受標準內 | [16 empty] | 色樣、品質樣廠商提供 | 已簽核 | 請參考驗貨員意見。(Please refer QA's comments.) |  |  | 2026/02/02 | 2026/03/17 | 2026/05/02 |  |  |  |  | CAB-MH
191584 | 2025/12/23 | Auto |  | WMC | Nina Huang 黃美禎 | V3B | AWF63160G,AWF63163G | TMKF-25-11884,TMKF-25-11912 | NAS |  |  | 蘇州東奕盛 | CHINA | CAB-MH1 MH2 | 2026/01/21 | 2026/01/23 | Recycled Polyester/Spandex 86/14% | Knit | Jersey | PRT | Reactive PRT | NA,Wicking | 58 | 290 | 3696 | kgs | Leo Li 李勇 | TRUE BLACK | Agree | 2704.18 | 6677 | 710.1 | 1.8 | 710.1 | 0 | 0 | 0% | 油/髒/色污,破洞 | [6 empty] | 大貨品質在接受標準內 | [16 empty] | 色樣、品質樣廠商提供 | 已簽核 | 請參考驗貨員意見。(Please refer QA's comments.) |  |  | 2026/02/02 | 2026/03/17 | 2026/05/02 |  |  |  |  | CAB-MH
191462 | 2025/12/23 | Auto |  | DKS | Sherry Hsu 許亞渲 | V2B | MVG10060H_Q326 | TMKF-25-11915 | NAS |  |  | 金旭 | CHINA | VIN-MK2A | 2026/01/21 | 2026/01/21 | Polyester/Spandex 88/12% | Knit | Mesh | PRT + Dyed | Paper PRT,P/D | NA,Anti-Microbial,Anti-Odor,Quick Dry,Wi | 60 | 200 | 3636 | yds | Yao Deng 鄧堯 | DARKER ARDOSIA HTR | Agree | 3678 | 3678 | 326 | 3.7 | 326 | 0 | 0 | 0% | 接疋,破洞 | [6 empty] | 大貨品質在接受標準內 | [16 empty] | 色樣、品質樣廠商提供 | 已簽核 | 請參考驗貨員意見。(Please refer QA's comments.) |  |  | 2026/01/26 | 2026/02/24 | 2026/03/27 |  |  |  |  | VIN-MK2
191461 | 2025/12/23 | Auto |  | DKS | Sherry Hsu 許亞渲 | V2B | MVG10060H_Q326 | TMKF-25-11915 | NAS |  |  | 金旭 | CHINA | VIN-MK2A | 2026/01/21 | 2026/01/21 | Polyester/Spandex 88/12% | Knit | Mesh | PRT + Dyed | Paper PRT,P/D | NA,Anti-Microbial,Anti-Odor,Quick Dry,Wi | 60 | 200 | 3636 | yds | Yao Deng 鄧堯 | GRAPHIC CHARCOAL HTR | Agree | 1777 | 1777 | 153 | 3.3 | 153 | 0 | 0 | 0% | 印花瑕疵(脫版),接疋 | [6 empty] | 大貨品質在接受標準內 | [16 empty] | 色樣、品質樣廠商提供 | 已簽核 | 請參考驗貨員意見。(Please refer QA's comments.) |  |  | 2026/01/26 | 2026/02/24 | 2026/03/27 |  |  |  |  | VIN-MK2
191463 | 2025/12/23 | Auto |  | DKS | Sherry Hsu 許亞渲 | V2B | MVG10060H_Q326 | TMKF-25-11915 | NAS |  |  | 金旭 | CHINA | VIN-MK2A | 2026/01/21 | 2026/01/21 | Polyester/Spandex 88/12% | Knit | Mesh | PRT + Dyed | Paper PRT,P/D | NA,Anti-Microbial,Anti-Odor,Quick Dry,Wi | 60 | 200 | 5758 | yds | Yao Deng 鄧堯 | SKYWAY | Reject | 5630 | 5630 | 562 | 5.5 | 160 | 0 | 402 | 0% | 接疋,染折/折痕,油/髒/色污 |  |  |  |  | 異味 |  | 單色結論為Fail,請打下並覆驗 |  | 簽核完成 |  |  | 1>依码重计算码长,SKYWAY色短码0.48-1.96%（详见查布明细）,布厂需更改码长. 2>SKYWAY 2512018-3#/2512018-4#异味臭,刺鼻,明显不ok,C级Reject（寄样）. | 不出貨 | [10 empty] | 色樣、品質樣廠商提供 | 已簽核 | 請參考驗貨員意見。(Please refer QA's comments.) |  |  | 2026/01/26 | 2026/02/24 | 2026/03/27 |  | 此面料後續不再安排出貨 |  |  | VIN-MK2
192106 | 2025/12/23 | Auto |  | DKS | Sherry Hsu 許亞渲 | V2B | MVG1001_Q326,MVG10058_Q326,MVG1008_Q326 | TMKF-25-11931,TMKF-25-11932,TMKF-25-11934 | NAS |  |  | 金旭 | CHINA | VIN-MK1 MK2A | 2026/01/31 | 2026/01/31 | Polyester/Spandex 88/12% | Knit | Mesh | PRT + Dyed | Paper PRT,P/D | NA,Anti-Microbial,Anti-Odor,Quick Dry,Wi | 60 | 200 | 1578 | yds | Jun Yan 嚴軍 | GEOPANE SKY BLUE | Reject | 1600 | 1600 | 160 | 11.9 | 0 | 0 | 160 | 0.6% | 接疋,擦傷/刮傷/勾紗,破洞 |  |  |  |  | 背面瑕疵 |  | 單色結論為Fail,請打下並覆驗 |  | 簽核完成 |  |  | 1.檢查抽驗匹- 缸差、匹差、邊中在接受範圍，請分缸使用。 2.GEOPANE SKY BLUE色背面距边18“连续勾丝不OK。 3.部分匹以碼重估算碼長有短碼 ，請更改碼長。 | 背面距邊18"固定位置連續勾紗瑕疵 | 因正面看不出瑕疵,且瑕疵為固定距離,由台北安排特殊馬克並請布廠FOC補料LG保出 | [9 empty] | 色樣、品質樣廠商提供 | 已簽核 | 請參考驗貨員意見。(Please refer QA's comments.) |  |  |  | 2026/03/14 | 2026/04/16 | 許貿昇 同意出貨 背面固定位瑕疵, 安排特殊馬克避裁, 布廠安排FOC補料 | 同意出貨-固定瑕疵，可重排馬克補損使用 |  |  | VIN-MK1
192104 | 2025/12/23 | Auto |  | DKS | Sherry Hsu 許亞渲 | V2B | MVG1001_Q326,MVG10058_Q326,MVG1008_Q326 | TMKF-25-11931,TMKF-25-11932,TMKF-25-11934 | NAS |  |  | 金旭 | CHINA | VIN-MK1 MK2A | 2026/01/31 | 2026/01/31 | Polyester/Spandex 88/12% | Knit | Mesh | PRT + Dyed | Paper PRT,P/D | NA,Anti-Microbial,Anti-Odor,Quick Dry,Wi | 60 | 200 | 6050 | yds | Jun Yan 嚴軍 | INI PAR TEE BL/RED | Agree | 6120 | 6120 | 716 | 4.1 | 644 | 72 | 0 | 0% | 接疋,油/髒/色污,破洞 | [6 empty] | 部分匹扣點為B級,但單色結論為Pass | [16 empty] | 色樣、品質樣廠商提供 | 已簽核 | 請參考驗貨員意見。(Please refer QA's comments.) |  |  |  | 2026/03/14 | 2026/04/16 |  |  |  |  | VIN-MK1
192105 | 2025/12/23 | Auto |  | DKS | Sherry Hsu 許亞渲 | V2B | MVG1001_Q326,MVG10058_Q326,MVG1008_Q326 | TMKF-25-11931,TMKF-25-11932,TMKF-25-11934 | NAS |  |  | 金旭 | CHINA | VIN-MK1 MK2A | 2026/01/31 | 2026/01/31 | Polyester/Spandex 88/12% | Knit | Mesh | PRT + Dyed | Paper PRT,P/D | NA,Anti-Microbial,Anti-Odor,Quick Dry,Wi | 60 | 200 | 5506 | yds | Jun Yan 嚴軍 | POP HELIX CHARCOAL | Agree | 5580 | 5580 | 630 | 4.9 | 557 | 73 | 0 | 0% | 印花瑕疵,接疋,橫檔/橫條,油/髒/色污 | [6 empty] | 部分匹扣點為B級,但單色結論為Pass | [16 empty] | 色樣、品質樣廠商提供 | 已簽核 | 請參考驗貨員意見。(Please refer QA's comments.) |  |  |  | 2026/03/14 | 2026/04/16 |  |  |  |  | VIN-MK1
192102 | 2025/12/23 | Auto |  | DKS | Sherry Hsu 許亞渲 | V2B | MVG1001_Q326,MVG10058_Q326,MVG1008_Q326 | TMKF-25-11931,TMKF-25-11932,TMKF-25-11934 | NAS |  |  | 金旭 | CHINA | VIN-MK1 MK2A | 2026/01/31 | 2026/01/31 | Polyester/Spandex 88/12% | Knit | Mesh | PRT + Dyed | Paper PRT,P/D | NA,Anti-Microbial,Anti-Odor,Quick Dry,Wi | 60 | 200 | 3217 | yds | Jun Yan 嚴軍 | POP HELIX LT NAVY | Agree | 3331 | 3331 | 409 | 3.4 | 409 | 0 | 0 | 0% | 印花瑕疵,接疋 | [6 empty] | 大貨品質在接受標準內 | [16 empty] | 色樣、品質樣廠商提供 | 已簽核 | 請參考驗貨員意見。(Please refer QA's comments.) |  |  |  | 2026/03/14 | 2026/04/16 |  |  |  |  | VIN-MK1
192103 | 2025/12/23 | Auto |  | DKS | Sherry Hsu 許亞渲 | V2B | MVG1001_Q326,MVG10058_Q326,MVG1008_Q326 | TMKF-25-11931,TMKF-25-11932,TMKF-25-11934 | NAS |  |  | 金旭 | CHINA | VIN-MK1 MK2A | 2026/01/31 | 2026/01/31 | Polyester/Spandex 88/12% | Knit | Mesh | PRT + Dyed | Paper PRT,P/D | NA,Anti-Microbial,Anti-Odor,Quick Dry,Wi | 60 | 200 | 1363 | yds | Jun Yan 嚴軍 | TACTICAL LINES BLUE | Agree | 1424 | 1424 | 146 | 2.7 | 146 | 0 | 0 | 0% | 接疋 | [6 empty] | 大貨品質在接受標準內 | [16 empty] | 色樣、品質樣廠商提供 | 已簽核 | 請參考驗貨員意見。(Please refer QA's comments.) |  |  |  | 2026/03/14 | 2026/04/16 |  |  |  |  | VIN-MK1
191466 | 2025/12/23 | Auto |  | DKS | Sherry Hsu 許亞渲 | V2B | MVG1001_Q326,MVG1008_Q326 | TMKF-25-11933,TMKF-25-11935 | NAS |  |  | 金旭 | CHINA | VIN-MK1 MK2A | 2026/01/21 | 2026/01/21 | Polyester/Spandex 88/12% | Knit | Jersey | Dyed | P/D | NA,Anti-Microbial,Anti-Odor,Cool,Quick D | 58 | 210 | 81 | yds | Yao Deng 鄧堯 | CRYSTAL PINK | Discuss | 83 | 83 | 44 | 18.2 | 0 | 44 | 0 | 2.5% | 接疋,橫檔/橫條 | [6 empty] | 單色扣點為B級,結論為Discuss | [16 empty] | 色樣、品質樣廠商提供 | 已簽核 | 請參考驗貨員意見。(Please refer QA's comments.) |  |  | 2026/01/26 | 2026/03/14 | 2026/04/16 |  |  |  |  | VIN-MK1
191465 | 2025/12/23 | Auto |  | DKS | Sherry Hsu 許亞渲 | V2B | MVG1001_Q326,MVG1008_Q326 | TMKF-25-11933,TMKF-25-11935 | NAS |  |  | 金旭 | CHINA | VIN-MK1 MK2A | 2026/01/21 | 2026/01/21 | Polyester/Spandex 88/12% | Knit | Jersey | Dyed | P/D | NA,Anti-Microbial,Anti-Odor,Cool,Quick D | 58 | 210 | 24 | yds | Yao Deng 鄧堯 | DARKER ARDOSIA SLATE | Discuss | 34 | 34 | 34 | 23.5 | 0 | 34 | 0 | 4.1% | 接疋,破洞 | [6 empty] | 單色扣點為B級,結論為Discuss | [16 empty] | 色樣、品質樣廠商提供 | 已簽核 | 請參考驗貨員意見。(Please refer QA's comments.) |  |  | 2026/01/26 | 2026/03/14 | 2026/04/16 |  |  |  |  | VIN-MK1
191464 | 2025/12/23 | Auto |  | DKS | Sherry Hsu 許亞渲 | V2B | MVG1001_Q326,MVG1008_Q326 | TMKF-25-11933,TMKF-25-11935 | NAS |  |  | 金旭 | CHINA | VIN-MK1 MK2A | 2026/01/21 | 2026/01/21 | Polyester/Spandex 88/12% | Knit | Jersey | Dyed | P/D | NA,Anti-Microbial,Anti-Odor,Cool,Quick D | 58 | 210 | 108 | yds | Yao Deng 鄧堯 | RUSTIC OLIVE | Agree | 112 | 112 | 51 | 7.8 | 51 | 0 | 0 | 0% | 接疋 | [6 empty] | 大貨品質在接受標準內 | [16 empty] | 色樣、品質樣廠商提供 | 已簽核 | 請參考驗貨員意見。(Please refer QA's comments.) |  |  | 2026/01/26 | 2026/03/14 | 2026/04/16 |  |  |  |  | VIN-MK1
191525 | 2025/12/23 | Auto |  | A&F | Nina Huang 黃美禎 | V3B | S263470008_FA26 | TMKF-25-11936 | AS |  |  | 江蘇華盛 | CHINA | VIN-TPLC | 2026/01/22 | 2026/01/22 | Cotton/Elastane 90/10% | Knit | Jersey | Dyed | P/D | NA,NA | 65 | 250 | 3978 | yds | Yao Deng 鄧堯 | B25 | Discuss | 2560.6 | 2560.6 | 522.9 | 21.4 | 0 | 522.9 | 0 | 3.4% | 接疋,斷紗(斷經/斷緯),棉粒/結頭/粗節,油/髒/色污,破洞 |  |  |  |  | 布邊不良 |  | 單色扣點為B級,結論為Discuss | [16 empty] | 色樣、品質樣廠商提供 | 已簽核 | 請參考驗貨員意見。(Please refer QA's comments.) |  |  | 2026/01/27 | 2026/03/10 | 2026/04/24 |  |  |  |  | VIN-TPL
191524 | 2025/12/23 | Auto |  | A&F | Nina Huang 黃美禎 | V3B | S263470008_FA26 | TMKF-25-11936 | AS |  |  | 江蘇華盛 | CHINA | VIN-TPLC | 2026/01/22 | 2026/01/22 | Cotton/Elastane 90/10% | Knit | Jersey | Dyed | P/D | NA,NA | 65 | 250 | 13343 | yds | Yao Deng 鄧堯 | CASUAL BLACK | Discuss | 12360.2 | 12360.2 | 1506.7 | 11.8 | 797 | 709.7 | 0 | 0.5% | 接疋,擦傷/刮傷/勾紗,斷紗(斷經/斷緯),染折/折痕,棉粒/結頭/粗節,橫檔/橫條,油/髒/色污,異纖/飛花,破洞,針痕/直條 |  |  |  |  | 布邊不良 |  | 單色扣點為B級,結論為Discuss | [16 empty] | 色樣、品質樣廠商提供 | 已簽核 | 請參考驗貨員意見。(Please refer QA's comments.) |  |  | 2026/01/27 | 2026/03/10 | 2026/04/24 |  |  |  |  | VIN-TPL
191784 | 2025/12/23 | Auto |  | A&F | Nina Huang 黃美禎 | V3B | S263470008_FA26 | TMKF-25-11936 | AS |  |  | 江蘇華盛 | CHINA | VIN-TPLC | 2026/01/26 | 2026/01/26 | Cotton/Elastane 90/10% | Knit | Jersey | Dyed | P/D | NA,NA | 65 | 250 | 13343 | yds | Jun Yan 嚴軍 | CASUAL BLACK | Agree | 949 | 949 | 949.3 | 5.9 | 683.5 | 203.1 | 62.7 | 0% | 接疋,擦傷/刮傷/勾紗,橫檔/橫條,油/髒/色污,破洞 |  |  |  | 邊中色差 | 布邊不良 |  | 部分匹為C級打下,但單色結論為Pass | 476389/A0306# | [15 empty] | 色樣、品質樣廠商提供 | 已簽核 | 請參考驗貨員意見。(Please refer QA's comments.) |  |  | 2026/01/27 | 2026/03/10 | 2026/04/24 |  |  |  |  | VIN-TPL
190679 | 2025/12/23 | Auto |  | DKS | Gina Peng 彭榆茜 | V2A | MAX251107SR_226 | TMKF-25-08828,TMKF-25-11940 | AS |  |  | REO-ECO | CHINA | IND-GLR2 | 2026/01/07 | 2026/01/07 | Polyester 100% | Woven | Seersucker | Dyed | P/D | NA,UPF 50+,Wicking ,Wrinklefree | 56 | 121 | 8397 | yds | Ajun He 何緒君 | LIGHT GREIGE | Agree | 429 | 429 | 147 | 1.4 | 147 | 0 | 0 | 0% | 油/髒/色污 | [6 empty] | 大貨品質在接受標準內 | [16 empty] | 色樣、品質樣廠商提供 | 已簽核 | 請參考驗貨員意見。(Please refer QA's comments.) |  |  |  | 2025/11/25 | 2026/01/12 |  |  |  |  | IND-GLR2
190680 | 2025/12/23 | Auto |  | DKS | Gina Peng 彭榆茜 | V2A | MAX251107SR_226 | TMKF-25-08828,TMKF-25-11940 | AS |  |  | REO-ECO | CHINA | IND-GLR2 | 2026/01/07 | 2026/01/07 | Polyester 100% | Woven | Seersucker | Dyed | P/D | NA,UPF 50+,Wicking ,Wrinklefree | 56 | 121 | 9438 | yds | Ajun He 何緒君 | SKYWAY | Agree | 288 | 288 | 138 | 5.1 | 138 | 0 | 0 | 0% | 橫檔/橫條,油/髒/色污 | [6 empty] | 大貨品質在接受標準內 | [16 empty] | 色樣、品質樣廠商提供 | 已簽核 | 請參考驗貨員意見。(Please refer QA's comments.) |  |  |  | 2025/11/25 | 2026/01/12 |  |  |  |  | IND-GLR2
191648 | 2025/12/23 | Auto |  | TGT | Melody Chen 陳可縈 | V5A | KL5R6E_C326 | TMKF-25-11942 | NAS |  | A | 聚益 | CHINA | VIN-LR2 | 2026/01/24 | 2026/01/24 | Recycled Polyester/Spandex 92/8% | Knit | Mesh | Dyed | P/D | NA,Anti-Odor,Quick Dry,Wicking | 56 | 130 | 9673 | yds | Yao Deng 鄧堯 | BLACK ONYX | Reject | 9882.5 | 9882.5 | 1088 | 4.3 | 485.2 | 0 | 602.8 | 0% | 接疋,擦傷/刮傷/勾紗,斷紗(斷經/斷緯),油/髒/色污,破洞 |  |  |  | 缸差過大 |  |  | 單色結論為Fail,請打下並覆驗 |  | 簽核完成 |  |  | 260104030#色偏深不ok,260109047#色偏绿光不ok,C级Reject. | lot#260109047.260104030 共5138碼 QC reject 顏色目視缸差過大 | 台北留底缸差讀值pass,覆核QC寄回碼布讀值Pass,故同意出貨 | [9 empty] | 色樣、品質樣廠商提供 | 已簽核 | 請參考驗貨員意見。(Please refer QA's comments.) | Email:jovilin@ecolot.com.tw |  | 2026/01/29 | 2026/03/17 | 2026/04/25 | 陳婉華 同意出貨 these 2 lots color reading is good and within tolerance, overall within color shad bands undering light box. | 同意出貨-客戶允收標準內 |  |  | VIN-LR2
192121 | 2025/12/23 | Auto |  | TGT | Melody Chen 陳可縈 | V5A | KL5R6E_C326 | TMKF-25-11942 | NAS |  | A | 聚益 | CHINA | VIN-LR2 | 2026/01/31 | 2026/01/31 | Recycled Polyester/Spandex 92/8% | Knit | Mesh | Dyed | P/D | NA,Anti-Odor,Quick Dry,Wicking | 56 | 130 | 9673 | yds | Yao Deng 鄧堯 | BLACK ONYX | Reject | 5138.2 | 5138.2 | 1147.2 | 11.1 | 720.2 | 363.7 | 63.3 | 0.3% | 接疋,擦傷/刮傷/勾紗,斷紗(斷經/斷緯),橫檔/橫條,油/髒/色污,破洞 | [6 empty] | 部分匹為C級打下,但單色結論為Discuss | [16 empty] | 色樣、品質樣廠商提供 | 已簽核 | 請參考驗貨員意見。(Please refer QA's comments.) | Email:jovilin@ecolot.com.tw |  | 2026/02/05 | 2026/03/17 | 2026/04/25 |  |  |  |  | VIN-LR2
191071 | 2025/12/23 | Auto |  | TGT | Chris Truong 張志堅 | V5A | KLEZ2X_C326 | TMKF-25-11946 | AS |  |  | HUGE BAMBOO | VIETNAM | IND-GLR2 | 2026/01/12 | 2026/01/12 | Recycled Polyester/Spandex 83/17% | Knit | Interlock | Dyed | P/D | Peach (2 side),Quick Dry,UPF 50+,Wicking | 61 | 210 | 6119 | yds | NgocBich | ACHIEVABLE TAUPE | Agree | 2690 | 2690 | 320 | 5.9 | 253 | 67 | 0 | 0% | 斷紗(斷經/斷緯),橫檔/橫條,油/髒/色污 | [6 empty] | 部分匹扣點為B級,但單色結論為Pass | [16 empty] | 色樣、品質樣廠商提供 | 已簽核 | 請參考驗貨員意見。(Please refer QA's comments.) |  |  | 2026/01/18 | 2026/02/23 | 2026/04/02 |  |  |  |  | IND-GLR2
191069 | 2025/12/23 | Auto |  | TGT | Chris Truong 張志堅 | V5A | KLEZ2X_C326 | TMKF-25-11946 | AS |  |  | HUGE BAMBOO | VIETNAM | IND-GLR2 | 2026/01/12 | 2026/01/12 | Recycled Polyester/Spandex 83/17% | Knit | Interlock | Dyed | P/D | Peach (2 side),Quick Dry,UPF 50+,Wicking | 61 | 210 | 8010 | yds | NgocBich | BLACK ONYX | Discuss | 2528 | 2528 | 360 | 8.9 | 151 | 209 | 0 | 0% | 接疋,斷紗(斷經/斷緯),橫檔/橫條,破洞 |  |  |  |  | 布邊不良 |  | 單色扣點為B級,結論為Discuss | [16 empty] | 色樣、品質樣廠商提供 | 已簽核 | 請參考驗貨員意見。(Please refer QA's comments.) |  |  | 2026/01/18 | 2026/02/23 | 2026/04/02 |  |  |  |  | IND-GLR2
191070 | 2025/12/23 | Auto |  | TGT | Chris Truong 張志堅 | V5A | KLEZ2X_C326 | TMKF-25-11946 | AS |  |  | HUGE BAMBOO | VIETNAM | IND-GLR2 | 2026/01/12 | 2026/01/12 | Recycled Polyester/Spandex 83/17% | Knit | Interlock | Dyed | P/D | Peach (2 side),Quick Dry,UPF 50+,Wicking | 61 | 210 | 1797 | yds | NgocBich | CHARMING BLUE | Agree | 1764 | 1764 | 172 | 4.7 | 138 | 34 | 0 | 0% | 接疋,橫檔/橫條 | [6 empty] | 部分匹扣點為B級,但單色結論為Pass | [16 empty] | 色樣、品質樣廠商提供 | 已簽核 | 請參考驗貨員意見。(Please refer QA's comments.) |  |  | 2026/01/18 | 2026/02/23 | 2026/04/02 |  |  |  |  | IND-GLR2
191278 | 2025/12/23 | Auto |  | TGT | Lucie La 羅氏黎 | V5A | Z9Y97G_C326 | TMKF-25-11948 | NAS |  | A | 聚益 | CHINA | IND-GLD2 | 2026/01/16 | 2026/01/16 | Recycled Polyester/Spandex 89/11% | Knit | Interlock | Dyed | P/D | Peach (1 side),Anti-UV | 60 | 260 | 84275 | yds | Yao Deng 鄧堯 | BLACK ONYX | Agree | 32354.3 | 32354.3 | 3715.8 | 5.9 | 2645.9 | 435.8 | 634.1 | 0% | 接疋,擦傷/刮傷/勾紗,斷紗(斷經/斷緯),染折/折痕,橫檔/橫條,油/髒/色污,破洞,針痕/直條 |  |  |  |  | 布邊不良 |  | 部分匹為C級打下,但單色結論為Pass | [16 empty] | 色樣、品質樣廠商提供 | 已簽核 | 請參考驗貨員意見。(Please refer QA's comments.) | Email:jovilin@ecolot.com.tw |  | 2026/01/29 | 2026/02/23 | 2026/04/02 |  |  |  |  | IND-GLD
191649 | 2025/12/23 | Auto |  | TGT | Lucie La 羅氏黎 | V5A | Z9Y97G_C326 | TMKF-25-11948 | NAS |  | A | 聚益 | CHINA | IND-GLD2 | 2026/01/24 | 2026/01/24 | Recycled Polyester/Spandex 89/11% | Knit | Interlock | Dyed | P/D | Peach (1 side),Anti-UV | 60 | 260 | 84275 | yds | Yao Deng 鄧堯 | BLACK ONYX | Reject | 2435.2 | 2435.2 | 353.2 | 8.2 | 170.8 | 53.9 | 128.5 | 0% | 接疋,擦傷/刮傷/勾紗,橫檔/橫條,破洞,針痕/直條 | [6 empty] | 單色結論為Fail,請打下並覆驗 |  | 簽核完成 |  |  | 抽验251231044Q#/251231045Q#布面竖条多条,横档明显不ok（详见查布明细,寄样）,C级Reject. | [11 empty] | 色樣、品質樣廠商提供 | 已簽核 | 請參考驗貨員意見。(Please refer QA's comments.) | Email:jovilin@ecolot.com.tw |  | 2026/01/29 | 2026/02/23 | 2026/04/02 |  | 覆驗完成 |  |  | IND-GLD
192260 | 2025/12/23 | Auto |  | TGT | Freesia Fang 方映涵 | V5A | 8LMMYM_C326 | TMKF-25-11968 | AS |  |  | 力鵬企業 | INDONESIA | IND-STL4 | 2026/01/29 | 2026/01/29 | Recycled Polyester/Spandex 86/14% | Woven | Poplin | Dyed | P/D | NA,Quick Dry,UPF 50+,Wicking | 56 | 128 | 5796 | yds | Dani | LOVING RED | Discuss | 5611 | 5611 | 399 | 15 | 0 | 399 | 0 | 1.5% | 擦傷/刮傷/勾紗,染折/折痕,橫檔/橫條,油/髒/色污 | [6 empty] | 單色扣點為B級,結論為Discuss | [16 empty] | 色樣、品質樣廠商提供 | 已簽核 | 請參考驗貨員意見。(Please refer QA's comments.) |  |  | 2026/02/02 | 2026/02/27 | 2026/04/04 |  |  |  |  | IND-STL
191696 | 2025/12/23 | Auto |  | TGT | Freesia Fang 方映涵 | V5A | 8LMMYM_C326 | TMKF-25-11968 | AS |  |  | 力鵬企業 | INDONESIA | IND-STL4 | 2026/01/20 | 2026/01/20 | Recycled Polyester/Spandex 86/14% | Woven | Poplin | Dyed | P/D | NA,Quick Dry,UPF 50+,Wicking | 56 | 128 | 457 | yds | Dani | VIRTUAL GREEN | Discuss | 5581 | 5581 | 350 | 16.9 | 0 | 350 | 0 | 2.1% | 擦傷/刮傷/勾紗,斷紗(斷經/斷緯),染折/折痕,橫檔/橫條,油/髒/色污 | [6 empty] | 單色扣點為B級,結論為Discuss | [16 empty] | 色樣、品質樣廠商提供 | 已簽核 | 請參考驗貨員意見。(Please refer QA's comments.) |  |  | 2026/02/02 | 2026/02/27 | 2026/04/04 |  |  |  |  | IND-STL
191093 | 2025/12/23 | Auto |  | TGT | Freesia Fang 方映涵 | V5A | 8LMMYM_C326 | TMKF-25-11969 | AS |  |  | HUGE BAMBOO | VIETNAM | IND-STL4 | 2026/01/13 | 2026/01/13 | Recycled Polyester/Spandex 87/13% | Knit | Mesh | Dyed | P/D | NA,Wicking | 60 | 115 | 80 | yds | NgocBich | CASHMERE BLUE | Agree | 161 | 161 | 80 | 6.3 | 80 | 0 | 0 | 0% | 接疋,油/髒/色污 | [6 empty] | 大貨品質在接受標準內 | [16 empty] | 色樣、品質樣廠商提供 | 已簽核 | 請參考驗貨員意見。(Please refer QA's comments.) |  |  | 2026/02/05 | 2026/02/27 | 2026/04/04 |  |  |  |  | IND-STL
191092 | 2025/12/23 | Auto |  | TGT | Freesia Fang 方映涵 | V5A | 8LMMYM_C326 | TMKF-25-11969 | AS |  |  | HUGE BAMBOO | VIETNAM | IND-STL4 | 2026/01/13 | 2026/01/13 | Recycled Polyester/Spandex 87/13% | Knit | Mesh | Dyed | P/D | NA,Wicking | 60 | 115 | 8293 | yds | NgocBich | CHARMING BLUE | Agree | 2045 | 2045 | 256 | 0 | 256 | 0 | 0 | 0% | [7 empty] | 大貨品質在接受標準內 | [16 empty] | 色樣、品質樣廠商提供 | 已簽核 | 請參考驗貨員意見。(Please refer QA's comments.) |  |  | 2026/02/05 | 2026/02/27 | 2026/04/04 |  |  |  |  | IND-STL
191095 | 2025/12/23 | Auto |  | TGT | Freesia Fang 方映涵 | V5A | 8LMMYM_C326 | TMKF-25-11969 | AS |  |  | HUGE BAMBOO | VIETNAM | IND-STL4 | 2026/01/13 | 2026/01/13 | Recycled Polyester/Spandex 87/13% | Knit | Mesh | Dyed | P/D | NA,Wicking | 60 | 115 | 101 | yds | NgocBich | MAPLE GREEN | Discuss | 151 | 151 | 102 | 5.9 | 0 | 102 | 0 | 0% | 接疋,擦傷/刮傷/勾紗 | [6 empty] | 單色扣點為B級,結論為Discuss | [16 empty] | 色樣、品質樣廠商提供 | 已簽核 | 請參考驗貨員意見。(Please refer QA's comments.) |  |  | 2026/02/05 | 2026/02/27 | 2026/04/04 |  |  |  |  | IND-STL
191091 | 2025/12/23 | Auto |  | TGT | Freesia Fang 方映涵 | V5A | 8LMMYM_C326 | TMKF-25-11969 | AS |  |  | HUGE BAMBOO | VIETNAM | IND-STL4 | 2026/01/13 | 2026/01/13 | Recycled Polyester/Spandex 87/13% | Knit | Mesh | Dyed | P/D | NA,Wicking | 60 | 115 | 3651 | yds | NgocBich | SOFT GRAVEL | Agree | 2054 | 2054 | 262 | 3.4 | 262 | 0 | 0 | 0% | 橫檔/橫條,油/髒/色污,破洞 | [6 empty] | 大貨品質在接受標準內 | [16 empty] | 色樣、品質樣廠商提供 | 已簽核 | 請參考驗貨員意見。(Please refer QA's comments.) |  |  | 2026/02/05 | 2026/02/27 | 2026/04/04 |  |  |  |  | IND-STL
191094 | 2025/12/23 | Auto |  | TGT | Freesia Fang 方映涵 | V5A | 8LMMYM_C326 | TMKF-25-11969 | AS |  |  | HUGE BAMBOO | VIETNAM | IND-STL4 | 2026/01/13 | 2026/01/13 | Recycled Polyester/Spandex 87/13% | Knit | Mesh | Dyed | P/D | NA,Wicking | 60 | 115 | 107 | yds | NgocBich | VIRTUAL GREEN | Discuss | 146 | 146 | 107 | 12.1 | 0 | 107 | 0 | 0.6% | 接疋,橫檔/橫條,油/髒/色污 | [6 empty] | 單色扣點為B級,結論為Discuss | [16 empty] | 色樣、品質樣廠商提供 | 已簽核 | 請參考驗貨員意見。(Please refer QA's comments.) |  |  | 2026/02/05 | 2026/02/27 | 2026/04/04 |  |  |  |  | IND-STL
191556 | 2025/12/23 | Auto |  | TGT | Freesia Fang 方映涵 | V5A | MR8716_C326 | TMKF-25-11981 | AS |  |  | 杭州新生 | CHINA | IND-GLS2 | 2026/01/22 | 2026/01/22 | Recycled Polyester/Spandex 89/11% | Woven | Plain Weave | Dyed | P/D | NA,Wicking | 53 | 135 | 21266 | yds | Changzhi Wang 王昌智 | OBSERVANT OLIVE OSD | Discuss | 3051 | 3051 | 295 | 11.9 | 0 | 295 | 0 | 0.6% | 接疋,擦傷/刮傷/勾紗,斷紗(斷經/斷緯),染折/折痕,棉粒/結頭/粗節,橫檔/橫條,油/髒/色污 | [6 empty] | 單色扣點為B級,結論為Discuss | [16 empty] | 色樣、品質樣廠商提供 | 已簽核 | 請參考驗貨員意見。(Please refer QA's comments.) |  |  | 2026/01/22 | 2026/02/23 | 2026/04/04 |  |  |  |  | IND-GLS
191555 | 2025/12/23 | Auto |  | TGT | Freesia Fang 方映涵 | V5A | MR8716_C326 | TMKF-25-11981 | AS |  |  | 杭州新生 | CHINA | IND-GLS2 | 2026/01/22 | 2026/01/22 | Recycled Polyester/Spandex 89/11% | Woven | Plain Weave | Dyed | P/D | NA,Wicking | 53 | 135 | 26367 | yds | Changzhi Wang 王昌智 | SEAMLESS BLUE OSD | Reject | 20880 | 20880 | 2145.3 | 10.9 | 1063.3 | 886.7 | 195.3 | 0.3% | 接疋,擦傷/刮傷/勾紗,斷紗(斷經/斷緯),染折/折痕,棉粒/結頭/粗節,橫檔/橫條,油/髒/色污,針痕/直條 | 風格不符 |  |  | 漸進色差 | 布邊不良 |  | 部分匹為C級打下,但單色結論為Discuss | [16 empty] | 色樣、品質樣廠商提供 | 已簽核 | 請參考驗貨員意見。(Please refer QA's comments.) |  |  | 2026/01/22 | 2026/02/23 | 2026/04/04 |  |  |  |  | IND-GLS
190874 | 2025/12/23 | Auto |  | GU | Anita Hsu 徐瑜穗 | V6B | 60326N091B_1 | TMKF-25-11985 | NAS |  | A | 上海新聯紡 | CHINA | IND-GLS1 | 2026/01/10 | 2026/01/10 | Polyester 100% | Woven | Poplin | Dyed | P/D | NA,NA | 5 | 100 | 1478 | yds | Junde Zhang 張俊德 | 06 GRAY | Discuss | 8902.5 | 8902.5 | 1339.9 | 22.8 | 0 | 1339.9 | 0 | 3.8% | 接疋,擦傷/刮傷/勾紗,斷紗(斷經/斷緯),棉粒/結頭/粗節,橫檔/橫條,油/髒/色污,異纖/飛花 | [6 empty] | 單色扣點為B級,結論為Discuss | [16 empty] | 色樣、品質樣廠商提供 | 已簽核 | 請參考驗貨員意見。(Please refer QA's comments.) |  |  | 2026/01/26 | 2026/02/18 | 2026/03/11 |  |  |  |  | IND-GLS
190875 | 2025/12/23 | Auto |  | GU | Anita Hsu 徐瑜穗 | V6B | 60326N091B_1 | TMKF-25-11985 | NAS |  | A | 上海新聯紡 | CHINA | IND-GLS1 | 2026/01/10 | 2026/01/10 | Polyester 100% | Woven | Poplin | Dyed | P/D | NA,NA | 5 | 100 | 1312 | yds | Junde Zhang 張俊德 | 57 OLIVE | Discuss | 1361 | 1361 | 114.3 | 20.1 | 0 | 114.3 | 0 | 3% | 接疋,棉粒/結頭/粗節,橫檔/橫條 | [6 empty] | 單色扣點為B級,結論為Discuss | [16 empty] | 色樣、品質樣廠商提供 | 已簽核 | 請參考驗貨員意見。(Please refer QA's comments.) |  |  | 2026/01/26 | 2026/02/18 | 2026/03/11 |  |  |  |  | IND-GLS
191096 | 2025/12/23 | Auto |  | TGT | Freesia Fang 方映涵 | V5A | 71M7EZ_C326 | TMKF-25-11993 | AS |  |  | HUGE BAMBOO | VIETNAM | VIN-MK2A | 2026/01/13 | 2026/01/13 | Recycled Polyester/Spandex 87/13% | Knit | Mesh | Dyed | P/D | NA,Wicking | 60 | 115 | 2423 | yds | NgocBich | AUTHENTIC CREAM | Agree | 1725 | 1725 | 226 | 1.8 | 226 | 0 | 0 | 0% | 接疋 | [6 empty] | 大貨品質在接受標準內 | [16 empty] | 色樣、品質樣廠商提供 | 已簽核 | 請參考驗貨員意見。(Please refer QA's comments.) |  |  | 2026/03/05 | 2026/03/23 | 2026/04/13 |  |  |  |  | VIN-MK2
191097 | 2025/12/23 | Auto |  | TGT | Freesia Fang 方映涵 | V5A | 71M7EZ_C326 | TMKF-25-11993 | AS |  |  | HUGE BAMBOO | VIETNAM | VIN-MK2A | 2026/01/13 | 2026/01/13 | Recycled Polyester/Spandex 87/13% | Knit | Mesh | Dyed | P/D | NA,Wicking | 60 | 115 | 3056 | yds | NgocBich | DARK MAHOGANY | Discuss | 457 | 457 | 109 | 3.7 | 0 | 109 | 0 | 0% | 接疋 | [6 empty] | 單色扣點為B級,結論為Discuss | [16 empty] | 色樣、品質樣廠商提供 | 已簽核 | 請參考驗貨員意見。(Please refer QA's comments.) |  |  | 2026/03/05 | 2026/03/23 | 2026/04/13 |  |  |  |  | VIN-MK2
191965 | 2025/12/23 | Auto |  | TGT | Melody Chen 陳可縈 | V5A | MR5R80_C326 | TMKF-25-11996 | AS |  | A | SAMIL(VIN) | VIETNAM | VIN-MK2A | 2026/01/28 | 2026/01/28 | Recycled Polyester/Spandex 90/10% | Knit | Jersey | Dyed | P/D | NA,Anti-UV | 62 | 160 | 344 | yds | HoaNguyen | WILD BOYSENBERRY | Reject | 511 | 511 | 87 | 4.6 | 0 | 0 | 87 | 0% | 異纖/飛花,針痕/直條 | [6 empty] | 單色結論為Fail,請打下並覆驗 |  | 簽核完成 |  |  | Color:WILD BOYSENBERRY/Lot:1000/ Overall needle line ( in 34.5" from edge),please reject the lot. | 不出貨 | 請工廠排特殊碼克，請布廠補損 | [9 empty] | 色樣、品質樣廠商提供 | 已簽核 | 請參考驗貨員意見。(Please refer QA's comments.) |  |  | 2026/01/30 | 2026/03/14 | 2026/05/04 |  | 同意出貨-固定瑕疵，可重排馬克補損使用 |  |  | VIN-MK2
191515 | 2025/12/23 | Auto |  | DKS | Sherry Hsu 許亞渲 | V2B | DAW16206_Q326 | TMKF-25-12011 | AS |  |  | REO-ECO | CHINA | CAB-MH2 | 2026/01/21 | 2026/01/21 | Polyester/Spandex 86/14% | Woven | Plain Weave | Dyed | P/D | NA,Anti-Odor,Quick Dry | 56 | 135 | 693 | yds | Ken Kong 孔祥松 | KHAKI SAND | Reject | 944 | 944 | 102 | 0 | 0 | 0 | 102 | 0% |  | 布面不平整 | [5 empty] | 單色結論為Fail,請打下並覆驗 |  | 簽核完成 |  |  | 1，布两边5英寸起皱明显，评C级打下。 | [11 empty] | 色樣、品質樣廠商提供 | 已簽核 | 請參考驗貨員意見。(Please refer QA's comments.) |  |  | 2026/01/26 | 2026/03/16 | 2026/05/04 |  | 覆驗完成 |  |  | CAB-MH
191993 | 2025/12/23 | Auto |  | DKS | Sherry Hsu 許亞渲 | V2B | DAW16206_Q326 | TMKF-25-12011 | AS |  |  | REO-ECO | CHINA | CAB-MH2 | 2026/01/29 | 2026/01/29 | Polyester/Spandex 86/14% | Woven | Plain Weave | Dyed | P/D | NA,Anti-Odor,Quick Dry | 56 | 135 | 693 | yds | Ajun He 何緒君 | KHAKI SAND | Discuss | 934 | 934 | 99 | 12.1 | 0 | 99 | 0 | 0.6% | 油/髒/色污 | [6 empty] | 單色扣點為B級,結論為Discuss | [16 empty] | 色樣、品質樣廠商提供 | 已簽核 | 請參考驗貨員意見。(Please refer QA's comments.) |  |  |  | 2026/03/16 | 2026/05/04 |  |  |  |  | CAB-MH
191744 | 2025/12/23 | Auto |  | SMA | Etta Chiang 江俐蓉 | V2A | LW701_SP26 | TMKF-25-12013 | AS |  |  | 鼎鉉紡織 | CHINA | VIN-MK3A | 2026/01/26 | 2026/01/26 | Polyester 100% | Woven | Crepe | Dyed | P/D | NA,NA | 57 | 140 | 3323 | yds | Jiangao Zhang 張建高 | BLACK | Discuss | 2316 | 2316 | 352 | 9.9 | 175 | 177 | 0 | 0% | 擦傷/刮傷/勾紗,斷紗(斷經/斷緯),棉粒/結頭/粗節,橫檔/橫條,針痕/直條 | [6 empty] | 單色扣點為B級,結論為Discuss | [16 empty] | 色樣、品質樣廠商提供 | 已簽核 | 請參考驗貨員意見。(Please refer QA's comments.) |  |  | 2026/01/28 | 2025/12/01 | 2026/02/02 |  |  |  |  | VIN-MK3
191743 | 2025/12/23 | Auto |  | SMA | Etta Chiang 江俐蓉 | V2A | LW701_SP26 | TMKF-25-12013 | AS |  |  | 鼎鉉紡織 | CHINA | VIN-MK3A | 2026/01/26 | 2026/01/26 | Polyester 100% | Woven | Crepe | Dyed | P/D | NA,NA | 57 | 140 | 1618 | yds | Jiangao Zhang 張建高 | DEEP OLIVE | Discuss | 1136 | 1136 | 163 | 11 | 0 | 163 | 0 | 0.3% | 擦傷/刮傷/勾紗,斷紗(斷經/斷緯),棉粒/結頭/粗節,橫檔/橫條,油/髒/色污 | [6 empty] | 單色扣點為B級,結論為Discuss | [16 empty] | 色樣、品質樣廠商提供 | 已簽核 | 請參考驗貨員意見。(Please refer QA's comments.) |  |  | 2026/01/28 | 2025/12/01 | 2026/02/02 |  |  |  |  | VIN-MK3
191742 | 2025/12/23 | Auto |  | SMA | Etta Chiang 江俐蓉 | V2A | LW701_SP26 | TMKF-25-12013 | AS |  |  | 鼎鉉紡織 | CHINA | VIN-MK3A | 2026/01/26 | 2026/01/26 | Polyester 100% | Woven | Crepe | Dyed | P/D | NA,NA | 57 | 140 | 1693 | yds | Jiangao Zhang 張建高 | STERLING GREY | Discuss | 590 | 590 | 183 | 13.7 | 0 | 183 | 0 | 1.1% | 擦傷/刮傷/勾紗,斷紗(斷經/斷緯),橫檔/橫條 | [6 empty] | 單色扣點為B級,結論為Discuss | [16 empty] | 色樣、品質樣廠商提供 | 已簽核 | 請參考驗貨員意見。(Please refer QA's comments.) |  |  | 2026/01/28 | 2025/12/01 | 2026/02/02 |  |  |  |  | VIN-MK3
191745 | 2025/12/23 | Auto |  | SMA | Etta Chiang 江俐蓉 | V2A | LW701_SP26 | TMKF-25-12013 | AS |  |  | 鼎鉉紡織 | CHINA | VIN-MK3A | 2026/01/26 | 2026/01/26 | Polyester 100% | Woven | Crepe | Dyed | P/D | NA,NA | 57 | 140 | 2088 | yds | Jiangao Zhang 張建高 | TRUE BLUE | Discuss | 1703 | 1703 | 355.5 | 13.8 | 0 | 355.5 | 0 | 1.1% | 擦傷/刮傷/勾紗,斷紗(斷經/斷緯),棉粒/結頭/粗節,橫檔/橫條,油/髒/色污,針痕/直條 | [6 empty] | 單色扣點為B級,結論為Discuss | [16 empty] | 色樣、品質樣廠商提供 | 已簽核 | 請參考驗貨員意見。(Please refer QA's comments.) |  |  | 2026/01/28 | 2025/12/01 | 2026/02/02 |  |  |  |  | VIN-MK3
190620 | 2025/12/23 | Auto |  | GU | Grace Hsu 許貴茵 | V6B | 60276N042A_2 | TMKF-25-11790,TMKF-25-12028 | AS |  | A | 紹興普爾 | CHINA | CAB-MK2 | 2026/01/05 | 2026/01/06 | Polyester/Recycled Polyester 52/48% | Knit | Jersey | Dyed | P/D | NA,NA | 64 | 140 | 24462 | yds | Qiang Chen 陳強 | 07 GRAY | Reject | 1402.9 | 1402.9 | 219.5 | 4.1 | 109 | 0 | 110.5 | 0% | 接疋,擦傷/刮傷/勾紗,橫檔/橫條,破洞 | [6 empty] | 單色結論為Fail,請打下並覆驗 |  | 簽核完成 |  |  | 1.07 GRAY 75#部分疋横条明显，此缸打下重整； 2.檢查抽驗匹- 缸差、匹差(轻微邊中)在接受範圍，請分缸使用。 3.以碼重估算碼長，部分缸短碼0.1%-0.5%，請更改碼長。 | [11 empty] | 色樣、品質樣業務提供 | 已簽核 | 請參考驗貨員意見。(Please refer QA's comments.) | Email:nancy@starwaytex.com |  | 2026/01/28 | 2026/02/20 | 2026/04/03 |  | 覆驗完成 |  |  | CAB-MK2
191010 | 2025/12/23 | Auto |  | GU | Grace Hsu 許貴茵 | V6B | 60276N042A_2 | TMKF-25-11790,TMKF-25-12028 | AS |  | A | 紹興普爾 | CHINA | CAB-MK2 | 2026/01/12 | 2026/01/12 | Polyester/Recycled Polyester 52/48% | Knit | Jersey | Dyed | P/D | NA,NA | 64 | 140 | 24462 | yds | Qiang Chen 陳強 | 07 GRAY | Agree | 1381.2 | 1381.2 | 216 | 8.3 | 102 | 114 | 0 | 0% | 接疋,擦傷/刮傷/勾紗,棉粒/結頭/粗節,油/髒/色污 | [6 empty] | 部分匹扣點為B級,但單色結論為Pass | [16 empty] | 色樣、品質樣業務提供 | 已簽核 | 請參考驗貨員意見。(Please refer QA's comments.) | Email:nancy@starwaytex.com |  | 2026/01/28 | 2026/02/20 | 2026/04/03 |  |  |  |  | CAB-MK2
191047 | 2025/12/23 | Auto |  | GU | Grace Hsu 許貴茵 | V6B | 60276N042A_2 | TMKF-25-11790,TMKF-25-12028 | AS |  | A | 紹興普爾 | CHINA | CAB-MK2 | 2026/01/13 | 2026/01/13 | Polyester/Recycled Polyester 52/48% | Knit | Jersey | Dyed | P/D | NA,NA | 64 | 140 | 24462 | yds | Qiang Chen 陳強 | 07 GRAY | Reject | 5429 | 5429 | 582 | 11.9 | 116 | 232.5 | 233.5 | 0.6% | 接疋,擦傷/刮傷/勾紗,橫檔/橫條,油/髒/色污,破洞,針痕/直條 | [6 empty] | 單色結論為Fail,請打下並覆驗 | 89# | 簽核完成 |  |  | 1.07 GRAY 89#布面横条明显，此缸评C级rej。 2.檢查抽驗匹- 缸差、匹差(轻微邊中)在接受範圍，請分缸使用。 3.以碼重估算碼長，平均短碼0.2%-1.6%，請更改碼長。 | [11 empty] | 色樣、品質樣業務提供 | 已簽核 | 請參考驗貨員意見。(Please refer QA's comments.) | Email:nancy@starwaytex.com |  | 2026/01/28 | 2026/02/20 | 2026/04/03 |  | 覆驗完成 |  |  | CAB-MK2
191404 | 2025/12/23 | Auto |  | GU | Grace Hsu 許貴茵 | V6B | 60276N042A_2 | TMKF-25-11790,TMKF-25-12028 | AS |  | A | 紹興普爾 | CHINA | CAB-MK2 | 2026/01/19 | 2026/01/19 | Polyester/Recycled Polyester 52/48% | Knit | Jersey | Dyed | P/D | NA,NA | 64 | 140 | 24462 | yds | Qiang Chen 陳強 | 07 GRAY | Agree | 6822 | 6822 | 916.6 | 8.5 | 573.6 | 343 | 0 | 0% | 接疋,擦傷/刮傷/勾紗,染折/折痕,油/髒/色污,破洞 |  |  |  |  | 布邊不良 |  | 部分匹扣點為B級,但單色結論為Pass | [16 empty] | 色樣、品質樣業務提供 | 已簽核 | 請參考驗貨員意見。(Please refer QA's comments.) | Email:nancy@starwaytex.com |  | 2026/01/28 | 2026/02/20 | 2026/04/03 |  |  |  |  | CAB-MK2
191827 | 2025/12/23 | Auto |  | GU | Grace Hsu 許貴茵 | V6B | 60276N042A_2 | TMKF-25-11790,TMKF-25-12028 | AS |  | A | 紹興普爾 | CHINA | CAB-MK2 | 2026/01/26 | 2026/01/27 | Polyester/Recycled Polyester 52/48% | Knit | Jersey | Dyed | P/D | NA,NA | 64 | 140 | 24462 | yds | Qiang Chen 陳強 | 07 GRAY | Agree | 8035.7 | 8035.7 | 980 | 9.6 | 759 | 221 | 0 | 0% | 接疋,擦傷/刮傷/勾紗,棉粒/結頭/粗節,油/髒/色污,破洞,針痕/直條 |  |  |  |  | 布邊不良 |  | 部分匹扣點為B級,但單色結論為Pass | [16 empty] | 色樣、品質樣業務提供 | 已簽核 | 請參考驗貨員意見。(Please refer QA's comments.) | Email:nancy@starwaytex.com |  | 2026/01/28 | 2026/02/20 | 2026/04/03 |  |  |  |  | CAB-MK2
190619 | 2025/12/23 | Auto |  | GU | Grace Hsu 許貴茵 | V6B | 60276N042A_2 | TMKF-25-11790,TMKF-25-12028 | AS |  | A | 紹興普爾 | CHINA | CAB-MK2 | 2026/01/05 | 2026/01/06 | Polyester/Recycled Polyester 52/48% | Knit | Jersey | Dyed | P/D | NA,NA | 64 | 140 | 83171 | yds | Qiang Chen 陳強 | 09 BLACK | Agree | 15130.9 | 15130.9 | 1913.1 | 9.1 | 1145 | 768.1 | 0 | 0% | 接疋,擦傷/刮傷/勾紗,斷紗(斷經/斷緯),染折/折痕,棉粒/結頭/粗節,油/髒/色污,破洞 |  |  |  |  | 布邊不良 |  | 部分匹扣點為B級,但單色結論為Pass | [16 empty] | 色樣、品質樣業務提供 | 已簽核 | 請參考驗貨員意見。(Please refer QA's comments.) | Email:nancy@starwaytex.com |  | 2026/01/28 | 2026/02/20 | 2026/04/03 |  |  |  |  | CAB-MK2
191009 | 2025/12/23 | Auto |  | GU | Grace Hsu 許貴茵 | V6B | 60276N042A_2 | TMKF-25-11790,TMKF-25-12028 | AS |  | A | 紹興普爾 | CHINA | CAB-MK2 | 2026/01/12 | 2026/01/12 | Polyester/Recycled Polyester 52/48% | Knit | Jersey | Dyed | P/D | NA,NA | 64 | 140 | 83171 | yds | Qiang Chen 陳強 | 09 BLACK | Discuss | 26526 | 26526 | 3310.1 | 11.1 | 1606.7 | 1703.4 | 0 | 0.3% | 接疋,擦傷/刮傷/勾紗,染折/折痕,棉粒/結頭/粗節,油/髒/色污,異纖/飛花,破洞 |  |  |  |  | 布邊不良 |  | 單色扣點為B級,結論為Discuss | [16 empty] | 色樣、品質樣業務提供 | 已簽核 | 請參考驗貨員意見。(Please refer QA's comments.) | Email:nancy@starwaytex.com |  | 2026/01/28 | 2026/02/20 | 2026/04/03 |  |  |  |  | CAB-MK2
191048 | 2025/12/23 | Auto |  | GU | Grace Hsu 許貴茵 | V6B | 60276N042A_2 | TMKF-25-11790,TMKF-25-12028 | AS |  | A | 紹興普爾 | CHINA | CAB-MK2 | 2026/01/13 | 2026/01/13 | Polyester/Recycled Polyester 52/48% | Knit | Jersey | Dyed | P/D | NA,NA | 64 | 140 | 83171 | yds | Qiang Chen 陳強 | 09 BLACK | Discuss | 5580.2 | 5580.2 | 574.7 | 13.1 | 230.2 | 344.5 | 0 | 0.9% | 接疋,擦傷/刮傷/勾紗,棉粒/結頭/粗節,油/髒/色污,破洞 |  |  |  |  | 布邊不良 |  | 單色扣點為B級,結論為Discuss | [16 empty] | 色樣、品質樣業務提供 | 已簽核 | 請參考驗貨員意見。(Please refer QA's comments.) | Email:nancy@starwaytex.com |  | 2026/01/28 | 2026/02/20 | 2026/04/03 |  |  |  |  | CAB-MK2
191402 | 2025/12/23 | Auto |  | GU | Grace Hsu 許貴茵 | V6B | 60276N042A_2 | TMKF-25-11790,TMKF-25-12028 | AS |  | A | 紹興普爾 | CHINA | CAB-MK2 | 2026/01/19 | 2026/01/19 | Polyester/Recycled Polyester 52/48% | Knit | Jersey | Dyed | P/D | NA,NA | 64 | 140 | 83171 | yds | Qiang Chen 陳強 | 09 BLACK | Discuss | 12279 | 12279 | 1324.8 | 10.9 | 674.8 | 650 | 0 | 0.3% | 接疋,擦傷/刮傷/勾紗,斷紗(斷經/斷緯),染折/折痕,油/髒/色污,破洞 |  |  |  |  | 布邊不良 |  | 單色扣點為B級,結論為Discuss | [16 empty] | 色樣、品質樣業務提供 | 已簽核 | 請參考驗貨員意見。(Please refer QA's comments.) | Email:nancy@starwaytex.com |  | 2026/01/28 | 2026/02/20 | 2026/04/03 |  |  |  |  | CAB-MK2
191829 | 2025/12/23 | Auto |  | GU | Grace Hsu 許貴茵 | V6B | 60276N042A_2 | TMKF-25-11790,TMKF-25-12028 | AS |  | A | 紹興普爾 | CHINA | CAB-MK2 | 2026/01/26 | 2026/01/27 | Polyester/Recycled Polyester 52/48% | Knit | Jersey | Dyed | P/D | NA,NA | 64 | 140 | 83171 | yds | Qiang Chen 陳強 | 09 BLACK | Discuss | 1322.4 | 1322.4 | 113 | 18.6 | 0 | 113 | 0 | 2.6% | 接疋,擦傷/刮傷/勾紗,染折/折痕 |  |  |  |  | 布邊不良 |  | 單色扣點為B級,結論為Discuss | [16 empty] | 色樣、品質樣業務提供 | 已簽核 | 請參考驗貨員意見。(Please refer QA's comments.) | Email:nancy@starwaytex.com |  | 2026/01/28 | 2026/02/20 | 2026/04/03 |  |  |  |  | CAB-MK2
192082 | 2025/12/23 | Auto |  | GU | Grace Hsu 許貴茵 | V6B | 60276N042A_2 | TMKF-25-11790,TMKF-25-12028 | AS |  | A | 紹興普爾 | CHINA | CAB-MK2 | 2026/01/29 | 2026/01/29 | Polyester/Recycled Polyester 52/48% | Knit | Jersey | Dyed | P/D | NA,NA | 64 | 140 | 83171 | yds | Qiang Chen 陳強 | 09 BLACK | Discuss | 2756.6 | 2756.6 | 336.6 | 13.7 | 117.6 | 219 | 0 | 1.1% | 接疋,擦傷/刮傷/勾紗,染折/折痕,破洞 |  |  |  |  | 布邊不良 |  | 單色扣點為B級,結論為Discuss | [16 empty] | 色樣、品質樣業務提供 | 已簽核 | 請參考驗貨員意見。(Please refer QA's comments.) | Email:nancy@starwaytex.com |  | 2026/02/04 | 2026/02/20 | 2026/04/03 |  |  |  |  | CAB-MK2
190621 | 2025/12/23 | Auto |  | GU | Grace Hsu 許貴茵 | V6B | 60276N042A_2 | TMKF-25-11790,TMKF-25-12028 | AS |  | A | 紹興普爾 | CHINA | CAB-MK2 | 2026/01/05 | 2026/01/06 | Polyester/Recycled Polyester 52/48% | Knit | Jersey | Dyed | P/D | NA,NA | 64 | 140 | 14420 | yds | Qiang Chen 陳強 | 32 BEIGE | Discuss | 3814.3 | 3814.3 | 441.8 | 11.1 | 111 | 330.8 | 0 | 0.3% | 接疋,擦傷/刮傷/勾紗,棉粒/結頭/粗節,油/髒/色污,破洞 |  |  |  |  | 布邊不良 |  | 單色扣點為B級,結論為Discuss | [16 empty] | 色樣、品質樣業務提供 | 已簽核 | 請參考驗貨員意見。(Please refer QA's comments.) | Email:nancy@starwaytex.com |  | 2026/01/28 | 2026/02/20 | 2026/04/03 |  |  |  |  | CAB-MK2
191403 | 2025/12/23 | Auto |  | GU | Grace Hsu 許貴茵 | V6B | 60276N042A_2 | TMKF-25-11790,TMKF-25-12028 | AS |  | A | 紹興普爾 | CHINA | CAB-MK2 | 2026/01/19 | 2026/01/19 | Polyester/Recycled Polyester 52/48% | Knit | Jersey | Dyed | P/D | NA,NA | 64 | 140 | 14420 | yds | Qiang Chen 陳強 | 32 BEIGE | Discuss | 2699 | 2699 | 347.5 | 10.4 | 116 | 231.5 | 0 | 0.1% | 接疋,擦傷/刮傷/勾紗,油/髒/色污,破洞 |  |  |  |  | 布邊不良 |  | 單色扣點為B級,結論為Discuss | [16 empty] | 色樣、品質樣業務提供 | 已簽核 | 請參考驗貨員意見。(Please refer QA's comments.) | Email:nancy@starwaytex.com |  | 2026/01/28 | 2026/02/20 | 2026/04/03 |  |  |  |  | CAB-MK2
191828 | 2025/12/23 | Auto |  | GU | Grace Hsu 許貴茵 | V6B | 60276N042A_2 | TMKF-25-11790,TMKF-25-12028 | AS |  | A | 紹興普爾 | CHINA | CAB-MK2 | 2026/01/26 | 2026/01/27 | Polyester/Recycled Polyester 52/48% | Knit | Jersey | Dyed | P/D | NA,NA | 64 | 140 | 14420 | yds | Qiang Chen 陳強 | 32 BEIGE | Agree | 8177.9 | 8177.9 | 1035.9 | 9.7 | 460.9 | 575 | 0 | 0% | 接疋,擦傷/刮傷/勾紗,斷紗(斷經/斷緯),染折/折痕,油/髒/色污,破洞 |  |  |  |  | 布邊不良 |  | 部分匹扣點為B級,但單色結論為Pass | [16 empty] | 色樣、品質樣業務提供 | 已簽核 | 請參考驗貨員意見。(Please refer QA's comments.) | Email:nancy@starwaytex.com |  | 2026/01/28 | 2026/02/20 | 2026/04/03 |  |  |  |  | CAB-MK2
191050 | 2025/12/23 | Auto |  | GU | Grace Hsu 許貴茵 | V6B | 60276N042A_2 | TMKF-25-11791,TMKF-25-12030 | AS |  | A | 紹興普爾 | CHINA | CAB-MK2 | 2026/01/13 | 2026/01/13 | Polyester 100% | Knit | Mesh | Dyed | P/D | NA,NA | 61 | 130 | 4793 | yds | Qiang Chen 陳強 | 07 GRAY | Agree | 4803.2 | 4803.2 | 522.5 | 7.5 | 395.3 | 127.2 | 0 | 0% | 接疋,擦傷/刮傷/勾紗,油/髒/色污,破洞 | [6 empty] | 部分匹扣點為B級,但單色結論為Pass | [16 empty] | 色樣、品質樣業務提供 | 已簽核 | 請參考驗貨員意見。(Please refer QA's comments.) | Email:nancy@starwaytex.com |  | 2026/01/28 | 2026/02/20 | 2026/04/03 |  |  |  |  | CAB-MK2
191049 | 2025/12/23 | Auto |  | GU | Grace Hsu 許貴茵 | V6B | 60276N042A_2 | TMKF-25-11791,TMKF-25-12030 | AS |  | A | 紹興普爾 | CHINA | CAB-MK2 | 2026/01/13 | 2026/01/13 | Polyester 100% | Knit | Mesh | Dyed | P/D | NA,NA | 61 | 130 | 16293 | yds | Qiang Chen 陳強 | 09 BLACK | Agree | 6168.1 | 6168.1 | 703.2 | 8 | 578.2 | 125 | 0 | 0% | 接疋,擦傷/刮傷/勾紗,油/髒/色污,破洞 | [6 empty] | 部分匹扣點為B級,但單色結論為Pass | [16 empty] | 色樣、品質樣業務提供 | 已簽核 | 請參考驗貨員意見。(Please refer QA's comments.) | Email:nancy@starwaytex.com |  | 2026/01/28 | 2026/02/20 | 2026/04/03 |  |  |  |  | CAB-MK2
191304 | 2025/12/23 | Auto |  | GU | Grace Hsu 許貴茵 | V6B | 60276N042A_2 | TMKF-25-11791,TMKF-25-12030 | AS |  | A | 紹興普爾 | CHINA | CAB-MK2 | 2026/01/19 | 2026/01/19 | Polyester 100% | Knit | Mesh | Dyed | P/D | NA,NA | 61 | 130 | 16293 | yds | Qiang Chen 陳強 | 09 BLACK | Agree | 1967 | 1967 | 252 | 9.5 | 252 | 0 | 0 | 0% | 接疋,擦傷/刮傷/勾紗,油/髒/色污,破洞 | [6 empty] | 大貨品質在接受標準內 | [16 empty] | 色樣、品質樣業務提供 | 已簽核 | 請參考驗貨員意見。(Please refer QA's comments.) | Email:nancy@starwaytex.com |  | 2026/01/28 | 2026/02/20 | 2026/04/03 |  |  |  |  | CAB-MK2
191051 | 2025/12/23 | Auto |  | GU | Grace Hsu 許貴茵 | V6B | 60276N042A_2 | TMKF-25-11791,TMKF-25-12030 | AS |  | A | 紹興普爾 | CHINA | CAB-MK2 | 2026/01/13 | 2026/01/13 | Polyester 100% | Knit | Mesh | Dyed | P/D | NA,NA | 61 | 130 | 2826 | yds | Qiang Chen 陳強 | 32 BEIGE | Agree | 2055.3 | 2055.3 | 220.8 | 8.6 | 123 | 97.8 | 0 | 0% | 接疋,擦傷/刮傷/勾紗,油/髒/色污,破洞 | [6 empty] | 部分匹扣點為B級,但單色結論為Pass | [16 empty] | 色樣、品質樣業務提供 | 已簽核 | 請參考驗貨員意見。(Please refer QA's comments.) | Email:nancy@starwaytex.com |  | 2026/01/28 | 2026/02/20 | 2026/04/03 |  |  |  |  | CAB-MK2
191831 | 2025/12/23 | Auto |  | GU | Grace Hsu 許貴茵 | V6B | 60276N042A_1,60276N042A_2 | TMKF-25-09616,TMKF-25-11791,TMKF-25-12030 | AS |  | A | 紹興普爾 | CHINA | CAB-MK2 | 2026/01/27 | 2026/01/27 | Polyester 100% | Knit | Mesh | Dyed | P/D | NA,NA | 61 | 130 | 30236 | yds | Qiang Chen 陳強 | 09 BLACK | Agree | 3970 | 3970 | 512.5 | 7.2 | 391.5 | 121 | 0 | 0% | 接疋,擦傷/刮傷/勾紗,油/髒/色污,破洞 | [6 empty] | 部分匹扣點為B級,但單色結論為Pass | [16 empty] | 色樣、品質樣業務提供 | 已簽核 | 請參考驗貨員意見。(Please refer QA's comments.) | Email:nancy@starwaytex.com |  | 2026/01/28 | 2025/12/25 | 2026/02/27 |  |  |  |  | CAB-MK2
191830 | 2025/12/23 | Auto |  | GU | Grace Hsu 許貴茵 | V6B | 60276N042A_1,60276N042A_2 | TMKF-25-09616,TMKF-25-11791,TMKF-25-12030 | AS |  | A | 紹興普爾 | CHINA | CAB-MK2 | 2026/01/27 | 2026/01/27 | Polyester 100% | Knit | Mesh | Dyed | P/D | NA,NA | 61 | 130 | 4819 | yds | Qiang Chen 陳強 | 32 BEIGE | Discuss | 848 | 848 | 130 | 14.6 | 0 | 130 | 0 | 1.4% | 接疋,擦傷/刮傷/勾紗,斷紗(斷經/斷緯),棉粒/結頭/粗節,油/髒/色污,破洞 | [6 empty] | 單色扣點為B級,結論為Discuss | [16 empty] | 色樣、品質樣業務提供 | 已簽核 | 請參考驗貨員意見。(Please refer QA's comments.) | Email:nancy@starwaytex.com |  | 2026/01/28 | 2025/12/25 | 2026/02/27 |  |  |  |  | CAB-MK2
191602 | 2026/01/08 | Auto |  | GAP | Vanessa Han 韓宇佳 | V5C | 882924_SU26 | TMKF-25-12044 | AS |  |  | TUNG GA | VIETNAM | VIN-MK3A | 2026/01/22 | 2026/01/22 | Linen 100% | Woven | Plain Weave | Dyed | P/D | NA,NA | 51 | 115 | 5257 | yds | Alan Ku 古育倫 | NEW OFF WHITE | Discuss | 3967.5 | 3967.5 | 347 | 6.9 | 347 | 0 | 0 | 0% | 棉粒/結頭/粗節,油/髒/色污,破洞 | [6 empty] | 大貨品質在接受標準內 | [16 empty] | 無標準樣 | 已簽核 | 請參考驗貨員意見。(Please refer QA's comments.) |  |  | 2026/02/04 | 2026/01/08 | 2026/02/06 |  |  |  |  | VIN-MK3
191601 | 2026/01/08 | Auto |  | GAP | Vanessa Han 韓宇佳 | V5C | 882924_SU26 | TMKF-25-12044 | AS |  |  | TUNG GA | VIETNAM | VIN-MK3A | 2026/01/22 | 2026/01/22 | Linen 100% | Woven | Plain Weave | Dyed | P/D | NA,NA | 51 | 115 | 2001 | yds | Alan Ku 古育倫 | VINTAGE NAVY | Discuss | 1836.9 | 1836.9 | 137.2 | 30.6 | 0 | 137.2 | 0 | 6.2% | 擦傷/刮傷/勾紗,棉粒/結頭/粗節,油/髒/色污 | [6 empty] | 單色扣點為B級,結論為Discuss | [16 empty] | 色樣、品質樣廠商提供 | 已簽核 | 請參考驗貨員意見。(Please refer QA's comments.) |  |  | 2026/02/04 | 2026/01/08 | 2026/02/06 |  |  |  |  | VIN-MK3
191580 | 2026/01/13 | Auto |  | ONY | Dash Wang 王彥智 | V7A | 846591_FA26 | TMKF-25-12049 | NAS |  |  | 頡鴻紡織 | CHINA | IND-GLD2 | 2026/01/23 | 2026/01/23 | Nylon/Spandex 77/23% | Knit | Tricot | Dyed | P/D,1x1 | NA,NA | 59 | 165 | 8324 | yds | Jimmy Shi 石振華 | DUSTED CHOCOLATE | Agree | 1718 | 1718 | 242.9 | 9.1 | 242.9 | 0 | 0 | 0% | 接疋,擦傷/刮傷/勾紗,橫檔/橫條 | [6 empty] | 大貨品質在接受標準內 | [16 empty] | 色樣、品質樣廠商提供 | 已簽核 | 請參考驗貨員意見。(Please refer QA's comments.) |  |  | 2026/03/27 | 2026/04/17 | 2026/05/06 |  |  |  |  | IND-GLD
191551 | 2026/01/19 | Auto |  | ONY | Dash Wang 王彥智 | V7A | 784434_FA26,846591_FA26 | TMKF-25-12049,TMKF-25-12050 | NAS |  |  | 頡鴻紡織 | CHINA | IND-GLD2 STL2 STL4 | 2026/01/22 | 2026/01/22 | Nylon/Spandex 77/23% | Knit | Tricot | Dyed | P/D,1x1 | NA,NA | 58 | 165 | 84816 | yds | Jimmy Shi 石振華 | HEARTHWOOD | Agree | 29960 | 29960 | 3114.4 | 5.4 | 2747.7 | 94.7 | 272 | 0% | 接疋,擦傷/刮傷/勾紗,斷紗(斷經/斷緯),染折/折痕,橫檔/橫條,油/髒/色污,破洞,針痕/直條 | [6 empty] | 部分匹為C級打下,但單色結論為Pass | [16 empty] | 色樣、品質樣廠商提供 | 已簽核 | 請參考驗貨員意見。(Please refer QA's comments.) |  |  | 2026/02/06 | 2026/04/17 | 2026/05/06 |  |  |  |  | IND-GLD
190991 | 2025/12/23 | Auto |  | GAP | Josie Do 杜氏翠恆 | V5C | 882932_SU26 | TMKF-25-12054 | AS |  |  | TUNG GA | VIETNAM | VIN-MK3A | 2026/01/12 | 2026/01/12 | Linen/Rayon 55/45% | Woven | Plain Weave | Dyed | P/D | NA,NA | 51 | 210 | 2496 | yds | Alan Ku 古育倫 | BLACK | Agree | 4217 | 4217 | 361 | 5 | 361 | 0 | 0 | 0% | 棉粒/結頭/粗節,油/髒/色污,異纖/飛花 | [6 empty] | 大貨品質在接受標準內 | [16 empty] | 色樣、品質樣廠商提供 | 已簽核 | 請參考驗貨員意見。(Please refer QA's comments.) |  |  | 2026/02/03 | 2026/01/08 | 2026/02/06 |  |  |  |  | VIN-MK3
191599 | 2025/12/23 | Auto |  | GAP | Josie Do 杜氏翠恆 | V5C | 882932_SU26 | TMKF-25-12054 | AS |  |  | TUNG GA | VIETNAM | VIN-MK3A | 2026/01/22 | 2026/01/22 | Linen/Rayon 55/45% | Woven | Plain Weave | Dyed | P/D | NA,NA | 51 | 210 | 1046 | yds | Alan Ku 古育倫 | NEW OFF WHITE | Reject | 1048 | 1048 | 116 | 61.2 | 0 | 0 | 116 | 15.4% | 棉粒/結頭/粗節,異纖/飛花 | [6 empty] | 單色結論為Fail,請打下並覆驗 |  | 簽核完成 |  |  | 顏色:NEW OFF WHITE/缸號:H/因異纖扣點超分，判整缸C級。 | Fabric has issue Foreign fiber/ Flyer; Nep/ Knot/ Slub. | Mill has mended the issue before shipment. If fty found it on bulk, mill will provide mender team to fty for mending. | [9 empty] | 色樣、品質樣廠商提供 | 已簽核 | 請參考驗貨員意見。(Please refer QA's comments.) |  |  | 2026/02/03 | 2026/01/08 | 2026/02/06 | 林雪芬 同意出貨 Mill will arrange fabric replenishment and mending cost. | 同意出貨-固定瑕疵，可重排馬克補損使用 |  |  | VIN-MK3
190606 | 2025/12/23 | Auto |  | GU | Willson Huang 黃暐翔 | V6B | 60236H004A_3 | TMKF-25-12055 | AS |  | A | 南通三奔 | CHINA | VIN-MK3C | 2026/01/06 | 2026/01/06 | Recycled Polyester/Polyester 59/41% | Woven | Plain Weave | Dyed | P/D | NA,NA | 56 | 125 | 8247 | yds | Yong Wang 王勇 | 01 OFF WHITE | Agree | 12001 | 12001 | 1235 | 7.4 | 958 | 277 | 0 | 0% | 斷紗(斷經/斷緯),棉粒/結頭/粗節,油/髒/色污,異纖/飛花,破洞 | [6 empty] | 部分匹扣點為B級,但單色結論為Pass | [16 empty] | 色樣、品質樣廠商提供 | 已簽核 | 請參考驗貨員意見。(Please refer QA's comments.) |  |  | 2026/01/06 | 2026/01/16 | 2026/01/30 |  |  |  |  | VIN-MK3
190605 | 2025/12/23 | Auto |  | GU | Willson Huang 黃暐翔 | V6B | 60236H004A_3 | TMKF-25-12055 | AS |  | A | 南通三奔 | CHINA | VIN-MK3C | 2026/01/06 | 2026/01/06 | Recycled Polyester/Polyester 59/41% | Woven | Plain Weave | Dyed | P/D | NA,NA | 56 | 125 | 1535 | yds | Yong Wang 王勇 | 09 BLACK | Agree | 1704 | 1704 | 266 | 6.8 | 266 | 0 | 0 | 0% | 斷紗(斷經/斷緯),染折/折痕,異纖/飛花 | [6 empty] | 大貨品質在接受標準內 | [16 empty] | 色樣、品質樣廠商提供 | 已簽核 | 請參考驗貨員意見。(Please refer QA's comments.) |  |  | 2026/01/06 | 2026/01/16 | 2026/01/30 |  |  |  |  | VIN-MK3
190562 | 2025/12/23 | Auto |  | GU | Willson Huang 黃暐翔 | V6B | 60236H004A_3 | TMKF-25-12055 | AS |  | A | 南通三奔 | CHINA | VIN-MK3C | 2026/01/05 | 2026/01/05 | Recycled Polyester/Polyester 59/41% | Woven | Plain Weave | Dyed | P/D | NA,NA | 56 | 125 | 29763 | yds | Yong Wang 王勇 | 63 BLUE | Agree | 28608 | 28608 | 2862 | 2.2 | 2862 | 0 | 0 | 0% | 斷紗(斷經/斷緯),棉粒/結頭/粗節,油/髒/色污,異纖/飛花 | [6 empty] | 大貨品質在接受標準內 | [16 empty] | 色樣、品質樣廠商提供 | 已簽核 | 請參考驗貨員意見。(Please refer QA's comments.) |  |  | 2026/01/06 | 2026/01/16 | 2026/01/30 |  |  |  |  | VIN-MK3
190607 | 2025/12/23 | Auto |  | GU | Willson Huang 黃暐翔 | V6B | 60236H004A_3 | TMKF-25-12055 | AS |  | A | 南通三奔 | CHINA | VIN-MK3C | 2026/01/06 | 2026/01/06 | Recycled Polyester/Polyester 59/41% | Woven | Plain Weave | Dyed | P/D | NA,NA | 56 | 125 | 29763 | yds | Yong Wang 王勇 | 63 BLUE | Agree | 1387 | 1387 | 137 | 0.7 | 137 | 0 | 0 | 0% | 油/髒/色污 | [6 empty] | 大貨品質在接受標準內 | [16 empty] | 色樣、品質樣廠商提供 | 已簽核 | 請參考驗貨員意見。(Please refer QA's comments.) |  |  | 2026/01/06 | 2026/01/16 | 2026/01/30 |  |  |  |  | VIN-MK3
191600 | 2026/01/01 | Auto |  | GAP | Vanessa Han 韓宇佳 | V5C | 880832_SU26 | TMKF-25-12056 | AS |  |  | TUNG GA | CHINA | VIN-MK3A | 2026/01/22 | 2026/01/22 | Linen/Viscose 55/45% | Woven | Plain Weave | Dyed | P/D | NA,NA | 51 | 210 | 1863 | yds | Alan Ku 古育倫 | NEW OFF WHITE | Reject | 1866 | 1866 | 232 | 29.3 | 0 | 115 | 117 | 5.8% | 棉粒/結頭/粗節,油/髒/色污,異纖/飛花,破洞 | [6 empty] | 單色結論為Fail,請打下並覆驗 |  | 尚未覆驗 |  |  | 顏色:NEW OFF WHITE/缸號:H/扣點超分，判整缸C級。 | [11 empty] | 色樣、品質樣廠商提供 | 已簽核 | 請參考驗貨員意見。(Please refer QA's comments.) |  |  | 2026/02/04 | 2026/01/08 | 2026/02/06 |  | 簽核中 |  |  | VIN-MK3
191662 | 2026/01/07 | Auto |  | ONY | Gloria Wang 王芯玟 | V7B | 906963_SU26PF | TMKF-25-12061 | NAS |  |  | 蘇州東奕盛 | CHINA | IND-GLD6 | 2026/01/25 | 2026/01/25 | Polyester 100% | Knit | Rib | Dyed | P/D,1x1 | NA,NA | 58 | 210 | 43355 | yds | Leo Li 李勇 | FA26 90167ASLPT CC011 | Agree | 11848 | 11848 | 1229.1 | 7 | 1062.8 | 166.3 | 0 | 0% | 棉粒/結頭/粗節,油/髒/色污 | [6 empty] | 部分匹扣點為B級,但單色結論為Pass | [16 empty] | 色樣、品質樣廠商提供 | 已簽核 | 請參考驗貨員意見。(Please refer QA's comments.) |  |  | 2026/01/26 | 2026/02/21 | 2026/03/11 |  |  |  |  | IND-GLD
192011 | 2026/01/07 | Auto |  | ONY | Gloria Wang 王芯玟 | V7B | 906963_SU26PF | TMKF-25-12061 | NAS |  |  | 蘇州東奕盛 | CHINA | IND-GLD6 | 2026/01/25 | 2026/01/29 | Polyester 100% | Knit | Rib | Dyed | P/D,1x1 | NA,NA | 58 | 210 | 43355 | yds | Leo Li 李勇 | FA26 90167ASLPT CC011 | Agree | 16924 | 16924 | 1760.5 | 7.1 | 1592.9 | 167.6 | 0 | 0% | 棉粒/結頭/粗節 | [6 empty] | 部分匹扣點為B級,但單色結論為Pass | [16 empty] | 色樣、品質樣廠商提供 | 已簽核 | 請參考驗貨員意見。(Please refer QA's comments.) |  |  | 2026/02/02 | 2026/02/21 | 2026/03/11 |  |  |  |  | IND-GLD
192107 | 2026/01/07 | Auto |  | ONY | Gloria Wang 王芯玟 | V7B | 906963_SU26PF | TMKF-25-12061 | NAS |  |  | 蘇州東奕盛 | CHINA | IND-GLD6 | 2026/01/31 | 2026/01/31 | Polyester 100% | Knit | Rib | Dyed | P/D,1x1 | NA,NA | 58 | 210 | 43355 | yds | Leo Li 李勇 | FA26 90167ASLPT CC011 | Discuss | 21329 | 21329 | 2249.5 | 12.6 | 1000.3 | 1249.2 | 0 | 0.8% | 棉粒/結頭/粗節,油/髒/色污,破洞 | [6 empty] | 單色扣點為B級,結論為Discuss | [16 empty] | 色樣、品質樣廠商提供 | 已簽核 | 請參考驗貨員意見。(Please refer QA's comments.) |  |  | 2026/02/02 | 2026/02/21 | 2026/03/11 |  |  |  |  | IND-GLD
191451 | 2026/01/07 | Auto |  | ONY | Gloria Wang 王芯玟 | V7B | 906963_SU26PF | TMKF-25-12061 | NAS |  |  | 蘇州東奕盛 | CHINA | IND-GLD6 | 2026/01/21 | 2026/01/21 | Polyester 100% | Knit | Rib | Dyed | P/D,1x1 | NA,NA | 58 | 210 | 33307 | yds | Leo Li 李勇 | FA26 90216ASLPT CC008 | Agree | 30618 | 30618 | 3310.5 | 5 | 3223.5 | 87 | 0 | 0% | 接疋,棉粒/結頭/粗節,油/髒/色污,破洞 | [6 empty] | 部分匹扣點為B級,但單色結論為Pass | [16 empty] | 色樣、品質樣廠商提供 | 已簽核 | 請參考驗貨員意見。(Please refer QA's comments.) |  |  | 2026/01/26 | 2026/02/21 | 2026/03/11 |  |  |  |  | IND-GLD
192012 | 2026/01/07 | Auto |  | ONY | Gloria Wang 王芯玟 | V7B | 906963_SU26PF | TMKF-25-12061 | NAS |  |  | 蘇州東奕盛 | CHINA | IND-GLD6 | 2026/01/25 | 2026/01/29 | Polyester 100% | Knit | Rib | Dyed | P/D,1x1 | NA,NA | 58 | 210 | 33307 | yds | Leo Li 李勇 | FA26 90216ASLPT CC008 | Agree | 9779 | 9779 | 1084 | 6.1 | 831 | 253 | 0 | 0% | 棉粒/結頭/粗節,破洞 | [6 empty] | 部分匹扣點為B級,但單色結論為Pass | [16 empty] | 色樣、品質樣廠商提供 | 已簽核 | 請參考驗貨員意見。(Please refer QA's comments.) |  |  | 2026/02/02 | 2026/02/21 | 2026/03/11 |  |  |  |  | IND-GLD
192275 | 2026/01/21 | Auto |  | GAP | Emma Chen 陳璟瑩 | V1B | 900490_SU26 | TMKF-25-12062 | AS |  |  | 蘇州東奕盛 | CHINA | VIN-TPLB | 2026/01/31 | 2026/01/31 | Recycled Polyester 100% | Knit | Pointelle | Dyed | P/D | NA,Flame Resistant | 73 | 245 | 3193 | yds | Leo Li 李勇 | PRIMITIVE | Agree | 3352 | 3352 | 461.1 | 4.6 | 461.1 | 0 | 0 | 0% | 棉粒/結頭/粗節,油/髒/色污 | [6 empty] | 大貨品質在接受標準內 | [16 empty] | 色樣、品質樣廠商提供 | 已簽核 | 請參考驗貨員意見。(Please refer QA's comments.) |  |  | 2026/02/03 | 2026/03/03 | 2026/04/03 |  |  |  |  | VIN-TPL
192110 | 2026/01/21 | Auto |  | GAP | Emma Chen 陳璟瑩 | V1B | 900490_SU26 | TMKF-25-12062 | AS |  |  | 蘇州東奕盛 | CHINA | VIN-TPLB | 2026/01/31 | 2026/01/31 | Recycled Polyester 100% | Knit | Pointelle | Dyed | P/D | NA,Flame Resistant | 73 | 245 | 2836 | yds | Leo Li 李勇 | SPF261182_3A | Agree | 3012 | 3012 | 347.1 | 7.2 | 347.1 | 0 | 0 | 0% | 棉粒/結頭/粗節 | [6 empty] | 大貨品質在接受標準內 | [16 empty] | 色樣、品質樣廠商提供 | 已簽核 | 請參考驗貨員意見。(Please refer QA's comments.) |  |  | 2026/02/03 | 2026/03/03 | 2026/04/03 |  |  |  |  | VIN-TPL
191499 | 2025/12/23 | Auto |  | TGT | Lucie La 羅氏黎 | V5A | 6ZRZPK_C326 | TMKF-25-12114 | AS |  |  | HUGE BAMBOO | VIETNAM | IND-GLD5 | 2026/01/21 | 2026/01/21 | Recycled Polyester/Spandex 88/12% | Knit | Jersey | Dyed | P/D | Peach (1 side),Quick Dry,Wicking | 58 | 210 | 313 | yds | NgocBich | BLACK ONYX | Discuss | 59 | 59 | 59 | 13.6 | 0 | 59 | 0 | 1.1% | 接疋,橫檔/橫條 | [6 empty] | 單色扣點為B級,結論為Discuss | [16 empty] | 色樣、品質樣廠商提供 | 已簽核 | 請參考驗貨員意見。(Please refer QA's comments.) |  |  | 2026/02/10 | 2026/02/23 | 2026/04/17 |  |  |  |  | IND-GLD
191596 | 2025/12/25 | Auto |  | KOH | Jenna Chan 詹靖宜 | V3C | MX6SK016_SU26 | TMKF-25-12149 | AS |  | A | 聚益 | CHINA | IND-GLD1 | 2026/01/23 | 2026/01/23 | Polyester/Spandex 89/11% | Knit | Jacquard | Dyed | Cross dyed | NA,Wicking | 63 | 170 | 0 | yds | Yao Deng 鄧堯 | HUCKLEBERRY 19_1620TC | Agree | 9443.7 | 9443.7 | 1118.1 | 8 | 801.5 | 316.6 | 0 | 0% | 接疋,擦傷/刮傷/勾紗,染折/折痕,油/髒/色污,破洞 | [6 empty] | 部分匹扣點為B級,但單色結論為Pass | [16 empty] | 色樣、品質樣廠商提供 | 已簽核 | 請參考驗貨員意見。(Please refer QA's comments.) | Email:jovilin@ecolot.com.tw |  | 2026/02/02 | 2026/01/14 | 2026/02/02 |  |  |  |  | IND-GLD
191224 | 2025/12/25 | Auto |  | KOH | Jenna Chan 詹靖宜 | V3C | MX6SK007_SU26 | TMKF-25-12150 | AS |  |  | 吳江雲聖 | CHINA | IND-GLD1 | 2026/01/16 | 2026/01/16 | Polyester/Spandex 86/14% | Knit | Jersey | PRT | Paper PRT | NA,Wicking | 62 | 180 | 10055 | yds | Leo Li 李勇 | BLUE GOLF GEO F211B | Agree | 10274 | 10274 | 1263 | 3.5 | 1263 | 0 | 0 | 0% | 印花瑕疵(塞網),接疋,橫檔/橫條,油/髒/色污 | [6 empty] | 大貨品質在接受標準內 | [16 empty] | 色樣、品質樣廠商提供 | 已簽核 | 請參考驗貨員意見。(Please refer QA's comments.) |  |  | 2026/01/19 | 2026/01/09 | 2026/02/02 |  |  |  |  | IND-GLD
191554 | 2025/12/25 | Auto |  | KOH | Jenna Chan 詹靖宜 | V3C | MX6SK007_SU26 | TMKF-25-12150 | AS |  |  | 吳江雲聖 | CHINA | IND-GLD1 | 2026/01/23 | 2026/01/23 | Polyester/Spandex 86/14% | Knit | Jersey | PRT | Paper PRT | NA,Wicking | 62 | 180 | 9920 | yds | Ken Kong 孔祥松 | NAVY LEAF GEO F207A | Agree | 10153 | 10153 | 1056 | 5.6 | 1056 | 0 | 0 | 0% | 印花瑕疵,接疋,油/髒/色污 |  |  |  |  | 背面瑕疵 |  | 大貨品質在接受標準內 | [16 empty] | 色樣、品質樣廠商提供 | 已簽核 | 請參考驗貨員意見。(Please refer QA's comments.) |  |  | 2026/01/26 | 2026/01/09 | 2026/02/02 |  |  |  |  | IND-GLD
191225 | 2025/12/25 | Auto |  | KOH | Jenna Chan 詹靖宜 | V3C | MX6SK007_SU26 | TMKF-25-12150 | AS |  |  | 吳江雲聖 | CHINA | IND-GLD1 | 2026/01/16 | 2026/01/16 | Polyester/Spandex 86/14% | Knit | Jersey | PRT | Paper PRT | NA,Wicking | 62 | 180 | 9839 | yds | Leo Li 李勇 | WHITE LEAVES F216A | Agree | 10091 | 10091 | 1117 | 2.4 | 1117 | 0 | 0 | 0% | 接疋,斷紗(斷經/斷緯),油/髒/色污,破洞 | [6 empty] | 大貨品質在接受標準內 | [16 empty] | 色樣、品質樣廠商提供 | 已簽核 | 請參考驗貨員意見。(Please refer QA's comments.) |  |  | 2026/01/19 | 2026/01/09 | 2026/02/02 |  |  |  |  | IND-GLD
191056 | 2025/12/25 | Auto |  | A&F | Nina Huang 黃美禎 | V3B | S265190003,S265190005 | TMKF-25-12154,TMKF-25-12155 | AS |  |  | E-KING | CHINA | IND-GLD5 | 2026/01/14 | 2026/01/14 | Recycled Polyester/Spandex 89/11% | Knit | Interlock | Dyed | P/D | Peach (1 side),Wicking | 60 | 260 | 9935 | yds | Yao Deng 鄧堯 | CASUAL BLACK | Agree | 10213.1 | 10213.1 | 1152.5 | 6.9 | 1094.7 | 57.8 | 0 | 0% | 接疋,斷紗(斷經/斷緯),橫檔/橫條,油/髒/色污 | [6 empty] | 部分匹扣點為B級,但單色結論為Pass | [16 empty] | 色樣、品質樣廠商提供 | 已簽核 | 請參考驗貨員意見。(Please refer QA's comments.) |  |  | 2026/01/26 | 2025/12/09 | 2026/01/14 |  |  |  |  | IND-GLD
191057 | 2025/12/25 | Auto |  | A&F | Nina Huang 黃美禎 | V3B | S265190003,S265190005 | TMKF-25-12154,TMKF-25-12155 | AS |  |  | E-KING | CHINA | IND-GLD5 | 2026/01/14 | 2026/01/14 | Recycled Polyester/Spandex 89/11% | Knit | Interlock | Dyed | P/D | Peach (1 side),Wicking | 60 | 260 | 3408 | yds | Yao Deng 鄧堯 | NAVY BLAZER | Agree | 3469.3 | 3469.3 | 460.3 | 5.6 | 345 | 115.3 | 0 | 0% | 接疋,擦傷/刮傷/勾紗,斷紗(斷經/斷緯),油/髒/色污 | [6 empty] | 部分匹扣點為B級,但單色結論為Pass | [16 empty] | 色樣、品質樣廠商提供 | 已簽核 | 請參考驗貨員意見。(Please refer QA's comments.) |  |  | 2026/01/26 | 2025/12/09 | 2026/01/14 |  |  |  |  | IND-GLD
191058 | 2025/12/25 | Auto |  | A&F | Nina Huang 黃美禎 | V3B | S265190003,S265190005 | TMKF-25-12154,TMKF-25-12155 | AS |  |  | E-KING | CHINA | IND-GLD5 | 2026/01/14 | 2026/01/14 | Recycled Polyester/Spandex 89/11% | Knit | Interlock | Dyed | P/D | Peach (1 side),Wicking | 60 | 260 | 5680 | yds | Yao Deng 鄧堯 | PALE LILAC | Agree | 5685.7 | 5685.7 | 728.4 | 7.3 | 615.3 | 113.1 | 0 | 0% | 接疋,斷紗(斷經/斷緯),油/髒/色污 | [6 empty] | 部分匹扣點為B級,但單色結論為Pass | [16 empty] | 色樣、品質樣廠商提供 | 已簽核 | 請參考驗貨員意見。(Please refer QA's comments.) |  |  | 2026/01/26 | 2025/12/09 | 2026/01/14 |  |  |  |  | IND-GLD
191862 | 2026/01/05 | Auto |  | A&F | Nina Huang 黃美禎 | V3B | 3.1526e+44 | TMKF-25-12160 | AS |  |  | YAN TEXTILE | CHINA | IND-GLD3 GLD5 | 2026/01/29 | 2026/01/26 | Viscose/Nylon/Elastane 64/30/6% | Knit | Terry | Dyed | P/D | NA,NA | 54 | 360 | 1179 | yds | Changzhi Wang 王昌智 | AGAVE GREEN | Discuss | 1224 | 1224 | 151.9 | 16.5 | 50.7 | 101.2 | 0 | 2% | 接疋,棉粒/結頭/粗節,異纖/飛花,破洞 | [6 empty] | 單色扣點為B級,結論為Discuss | [16 empty] | 色樣、品質樣廠商提供 | 已簽核 | 請參考驗貨員意見。(Please refer QA's comments.) |  |  | 2026/02/02 | 2026/02/10 | 2026/03/11 |  |  |  |  | IND-GLD
191200 | 2026/01/05 | Auto |  | A&F | Nina Huang 黃美禎 | V3B | 3.1526e+44 | TMKF-25-12160 | AS |  |  | YAN TEXTILE | CHINA | IND-GLD3 GLD5 | 2026/01/16 | 2026/01/16 | Viscose/Nylon/Elastane 64/30/6% | Knit | Terry | Dyed | P/D | NA,NA | 54 | 360 | 6038 | yds | Junde Zhang 張俊德 | B04B | Discuss | 2034.1 | 2034.1 | 207.6 | 20.7 | 0 | 207.6 | 0 | 3.2% | 接疋,異纖/飛花,破洞 | [6 empty] | 單色扣點為B級,結論為Discuss | [16 empty] | 色樣、品質樣廠商提供 | 已簽核 | 請參考驗貨員意見。(Please refer QA's comments.) |  |  | 2026/02/02 | 2026/02/10 | 2026/03/11 |  |  |  |  | IND-GLD
191859 | 2026/01/05 | Auto |  | A&F | Nina Huang 黃美禎 | V3B | 3.1526e+44 | TMKF-25-12160 | AS |  |  | YAN TEXTILE | CHINA | IND-GLD3 GLD5 | 2026/01/29 | 2026/01/26 | Viscose/Nylon/Elastane 64/30/6% | Knit | Terry | Dyed | P/D | NA,NA | 54 | 360 | 6038 | yds | Changzhi Wang 王昌智 | B04B | Discuss | 3879 | 3879 | 405.2 | 20.2 | 0 | 405.2 | 0 | 3.1% | 接疋,斷紗(斷經/斷緯),棉粒/結頭/粗節,油/髒/色污,異纖/飛花,破洞 | [6 empty] | 單色扣點為B級,結論為Discuss | [16 empty] | 色樣、品質樣廠商提供 | 已簽核 | 請參考驗貨員意見。(Please refer QA's comments.) |  |  | 2026/02/02 | 2026/02/10 | 2026/03/11 |  |  |  |  | IND-GLD
192188 | 2026/01/05 | Auto |  | A&F | Nina Huang 黃美禎 | V3B | 3.1526e+44 | TMKF-25-12160 | AS |  |  | YAN TEXTILE | CHINA | IND-GLD3 GLD5 | 2026/01/31 | 2026/01/31 | Viscose/Nylon/Elastane 64/30/6% | Knit | Terry | Dyed | P/D | NA,NA | 54 | 360 | 1469 | yds | Qiang Chen 陳強 | BFC07_144 | Discuss | 1637.1 | 1637.1 | 201 | 13.4 | 50.1 | 150.9 | 0 | 1% | 接疋,棉粒/結頭/粗節,破洞 | [6 empty] | 單色扣點為B級,結論為Discuss | [16 empty] | 色樣、品質樣廠商提供 | 已簽核 | 請參考驗貨員意見。(Please refer QA's comments.) |  |  | 2026/02/02 | 2026/02/10 | 2026/03/11 |  |  |  |  | IND-GLD
191197 | 2026/01/05 | Auto |  | A&F | Nina Huang 黃美禎 | V3B | 3.1526e+44 | TMKF-25-12160 | AS |  |  | YAN TEXTILE | CHINA | IND-GLD3 GLD5 | 2026/01/16 | 2026/01/16 | Viscose/Nylon/Elastane 64/30/6% | Knit | Terry | Dyed | P/D | NA,NA | 54 | 360 | 12975 | yds | Junde Zhang 張俊德 | BRIGHT WHITE | Reject | 539.7 | 539.7 | 94.4 | 71 | 0 | 0 | 94.4 | 18.3% | 接疋,斷紗(斷經/斷緯),油/髒/色污,異纖/飛花,破洞 | [6 empty] | 單色結論為Fail,請打下並覆驗 |  | 簽核完成 |  |  | 一:BRIGHT WHITE抽验疋因污渍,飞花等超分,打下.其余抽驗匹瑕疵扣分為B級，若有超損以成衣廠反應為準。 二:BLACK布中有轻微中央痕在接受范围内,寄样请业务再确认 | [11 empty] | 色樣、品質樣廠商提供 | 已簽核 | 請參考驗貨員意見。(Please refer QA's comments.) |  |  | 2026/02/02 | 2026/02/10 | 2026/03/11 |  | 覆驗完成 |  |  | IND-GLD
191858 | 2026/01/05 | Auto |  | A&F | Nina Huang 黃美禎 | V3B | 3.1526e+44 | TMKF-25-12160 | AS |  |  | YAN TEXTILE | CHINA | IND-GLD3 GLD5 | 2026/01/29 | 2026/01/26 | Viscose/Nylon/Elastane 64/30/6% | Knit | Terry | Dyed | P/D | NA,NA | 54 | 360 | 12975 | yds | Changzhi Wang 王昌智 | BRIGHT WHITE | Reject | 12972 | 12972 | 1390.6 | 19.5 | 0 | 1290.2 | 100.4 | 2.9% | 接疋,擦傷/刮傷/勾紗,斷紗(斷經/斷緯),棉粒/結頭/粗節,油/髒/色污,破洞 |  |  |  | 缸差過大 | 背面瑕疵 |  | 部分匹為C級打下,但單色結論為Discuss | [16 empty] | 色樣、品質樣廠商提供 | 已簽核 | 請參考驗貨員意見。(Please refer QA's comments.) |  |  | 2026/02/02 | 2026/02/10 | 2026/03/11 |  |  |  |  | IND-GLD
191861 | 2026/01/05 | Auto |  | A&F | Nina Huang 黃美禎 | V3B | 3.1526e+44 | TMKF-25-12160 | AS |  |  | YAN TEXTILE | CHINA | IND-GLD3 GLD5 | 2026/01/29 | 2026/01/26 | Viscose/Nylon/Elastane 64/30/6% | Knit | Terry | Dyed | P/D | NA,NA | 54 | 360 | 4705 | yds | Changzhi Wang 王昌智 | BROWN LENTIL | Discuss | 3647 | 3647 | 408.6 | 14.7 | 102.5 | 306.1 | 0 | 1.4% | 接疋,擦傷/刮傷/勾紗,斷紗(斷經/斷緯),棉粒/結頭/粗節,橫檔/橫條,油/髒/色污,異纖/飛花,破洞 | [6 empty] | 單色扣點為B級,結論為Discuss | [16 empty] | 色樣、品質樣廠商提供 | 已簽核 | 請參考驗貨員意見。(Please refer QA's comments.) |  |  | 2026/02/02 | 2026/02/10 | 2026/03/11 |  |  |  |  | IND-GLD
191198 | 2026/01/05 | Auto |  | A&F | Nina Huang 黃美禎 | V3B | 3.1526e+44 | TMKF-25-12160 | AS |  |  | YAN TEXTILE | CHINA | IND-GLD3 GLD5 | 2026/01/16 | 2026/01/16 | Viscose/Nylon/Elastane 64/30/6% | Knit | Terry | Dyed | P/D | NA,NA | 54 | 360 | 12210 | yds | Junde Zhang 張俊德 | CASUAL BLACK | Discuss | 2000.9 | 2000.9 | 258.2 | 18.2 | 0 | 258.2 | 0 | 2.5% | 接疋,擦傷/刮傷/勾紗,斷紗(斷經/斷緯),染折/折痕,棉粒/結頭/粗節,油/髒/色污,異纖/飛花,破洞 | [6 empty] | 單色扣點為B級,結論為Discuss | [16 empty] | 色樣、品質樣廠商提供 | 已簽核 | 請參考驗貨員意見。(Please refer QA's comments.) |  |  | 2026/02/02 | 2026/02/10 | 2026/03/11 |  |  |  |  | IND-GLD
191860 | 2026/01/05 | Auto |  | A&F | Nina Huang 黃美禎 | V3B | 3.1526e+44 | TMKF-25-12160 | AS |  |  | YAN TEXTILE | CHINA | IND-GLD3 GLD5 | 2026/01/29 | 2026/01/26 | Viscose/Nylon/Elastane 64/30/6% | Knit | Terry | Dyed | P/D | NA,NA | 54 | 360 | 12210 | yds | Changzhi Wang 王昌智 | CASUAL BLACK | Discuss | 2278 | 2278 | 258.5 | 21.7 | 0 | 258.5 | 0 | 3.5% | 接疋,擦傷/刮傷/勾紗,棉粒/結頭/粗節,油/髒/色污,破洞 |  |  |  |  | 布邊不良 |  | 單色扣點為B級,結論為Discuss | [16 empty] | 色樣、品質樣廠商提供 | 已簽核 | 請參考驗貨員意見。(Please refer QA's comments.) |  |  | 2026/02/02 | 2026/02/10 | 2026/03/11 |  |  |  |  | IND-GLD
192187 | 2026/01/05 | Auto |  | A&F | Nina Huang 黃美禎 | V3B | 3.1526e+44 | TMKF-25-12160 | AS |  |  | YAN TEXTILE | CHINA | IND-GLD3 GLD5 | 2026/01/31 | 2026/01/31 | Viscose/Nylon/Elastane 64/30/6% | Knit | Terry | Dyed | P/D | NA,NA | 54 | 360 | 12210 | yds | Qiang Chen 陳強 | CASUAL BLACK | Discuss | 5195.5 | 5195.5 | 545.1 | 14.5 | 198.6 | 346.5 | 0 | 1.3% | 接疋,擦傷/刮傷/勾紗,棉粒/結頭/粗節,油/髒/色污,破洞 | [6 empty] | 單色扣點為B級,結論為Discuss | [16 empty] | 色樣、品質樣廠商提供 | 已簽核 | 請參考驗貨員意見。(Please refer QA's comments.) |  |  | 2026/02/02 | 2026/02/10 | 2026/03/11 |  |  |  |  | IND-GLD
191199 | 2026/01/05 | Auto |  | A&F | Nina Huang 黃美禎 | V3B | 3.1526e+44 | TMKF-25-12160 | AS |  |  | YAN TEXTILE | CHINA | IND-GLD3 GLD5 | 2026/01/16 | 2026/01/16 | Viscose/Nylon/Elastane 64/30/6% | Knit | Terry | Dyed | P/D | NA,NA | 54 | 360 | 6033 | yds | Junde Zhang 張俊德 | COFFEE BEAN | Discuss | 1004.3 | 1004.3 | 101.6 | 18.7 | 0 | 101.6 | 0 | 2.6% | 接疋,擦傷/刮傷/勾紗,破洞 | [6 empty] | 單色扣點為B級,結論為Discuss | [16 empty] | 色樣、品質樣廠商提供 | 已簽核 | 請參考驗貨員意見。(Please refer QA's comments.) |  |  | 2026/02/02 | 2026/02/10 | 2026/03/11 |  |  |  |  | IND-GLD
191855 | 2026/01/05 | Auto |  | A&F | Nina Huang 黃美禎 | V3B | 3.1526e+44 | TMKF-25-12160 | AS |  |  | YAN TEXTILE | CHINA | IND-GLD3 GLD5 | 2026/01/29 | 2026/01/26 | Viscose/Nylon/Elastane 64/30/6% | Knit | Terry | Dyed | P/D | NA,NA | 54 | 360 | 6033 | yds | Changzhi Wang 王昌智 | COFFEE BEAN | Discuss | 2300 | 2300 | 250.4 | 10.4 | 198 | 52.4 | 0 | 0.1% | 接疋,擦傷/刮傷/勾紗,棉粒/結頭/粗節,破洞 | [6 empty] | 單色扣點為B級,結論為Discuss | [16 empty] | 色樣、品質樣廠商提供 | 已簽核 | 請參考驗貨員意見。(Please refer QA's comments.) |  |  | 2026/02/02 | 2026/02/10 | 2026/03/11 |  |  |  |  | IND-GLD
191856 | 2026/01/05 | Auto |  | A&F | Nina Huang 黃美禎 | V3B | 3.1526e+44 | TMKF-25-12160 | AS |  |  | YAN TEXTILE | CHINA | IND-GLD3 GLD5 | 2026/01/29 | 2026/01/26 | Viscose/Nylon/Elastane 64/30/6% | Knit | Terry | Dyed | P/D | NA,NA | 54 | 360 | 4186 | yds | Changzhi Wang 王昌智 | MAGNET | Reject | 4202 | 4202 | 504.3 | 19.6 | 203.3 | 199.5 | 101.5 | 2.9% | 接疋,擦傷/刮傷/勾紗,棉粒/結頭/粗節,油/髒/色污,破洞,針痕/直條 |  |  |  | 缸差過大 |  |  | 單色結論為Fail,請打下並覆驗 |  | 簽核完成 |  |  | 1>BRIGHT WHITE第F251106016-R1、F260103007缸差明显偏黄，MAGNET第F260110098缸差明显偏深蓝，评C级；其余缸差较明显，请分缸使用，轻微边中色差在接受范围，寄样台北。 2>抽驗匹瑕疵扣分為B級，损耗以成衣廠反應為準，其中MAGNET第F251229016/8匹直条超C级。 3>部分缸中央痕稍明显（寄样）、紧边较明显，可接受出货，如有损耗需补足。 4>以碼重估算碼長，部分缸短碼 0.5~2.7%，請更改碼長，详见验布资料。 注：1/26~27两日验报合并一起。 | 缸差 | 此布廠為指定廠, 與客戶(Coddy)溝通確認後, 同意由布廠擔保出貨 | [9 empty] | 色樣、品質樣廠商提供 | 已簽核 | 請參考驗貨員意見。(Please refer QA's comments.) |  |  | 2026/02/02 | 2026/02/10 | 2026/03/11 | 袁怡茹 同意出貨 MA by Coddy | 同意出貨-客戶核可此瑕疵 |  |  | IND-GLD
191857 | 2026/01/05 | Auto |  | A&F | Nina Huang 黃美禎 | V3B | 3.1526e+44 | TMKF-25-12160 | AS |  |  | YAN TEXTILE | CHINA | IND-GLD3 GLD5 | 2026/01/29 | 2026/01/26 | Viscose/Nylon/Elastane 64/30/6% | Knit | Terry | Dyed | P/D | NA,NA | 54 | 360 | 973 | yds | Changzhi Wang 王昌智 | NAVY BLAZER | Discuss | 1072 | 1072 | 104.8 | 11.5 | 52.2 | 52.6 | 0 | 0.5% | 接疋,破洞 | [6 empty] | 單色扣點為B級,結論為Discuss | [16 empty] | 色樣、品質樣廠商提供 | 已簽核 | 請參考驗貨員意見。(Please refer QA's comments.) |  |  | 2026/02/02 | 2026/02/10 | 2026/03/11 |  |  |  |  | IND-GLD
191866 | 2026/01/05 | Auto |  | A&F | Nina Huang 黃美禎 | V3B | 3.1526e+44 | TMKF-25-12161 | AS |  |  | YAN TEXTILE | CHINA | IND-GLD3 GLD5 | 2026/01/27 | 2026/01/27 | Cotton/Elastane 95/5% | Knit | Jersey | Dyed | P/D | NA,NA | 62 | 190 | 757 | yds | Changzhi Wang 王昌智 | AGAVE GREEN | Discuss | 871 | 871 | 162.6 | 24 | 0 | 162.6 | 0 | 4.2% | 接疋,擦傷/刮傷/勾紗,染折/折痕,棉粒/結頭/粗節,油/髒/色污,破洞 | [6 empty] | 單色扣點為B級,結論為Discuss | [16 empty] | 色樣、品質樣廠商提供 | 已簽核 | 請參考驗貨員意見。(Please refer QA's comments.) |  |  | 2026/02/02 | 2026/02/10 | 2026/03/11 |  |  |  |  | IND-GLD
191870 | 2026/01/05 | Auto |  | A&F | Nina Huang 黃美禎 | V3B | 3.1526e+44 | TMKF-25-12161 | AS |  |  | YAN TEXTILE | CHINA | IND-GLD3 GLD5 | 2026/01/27 | 2026/01/27 | Cotton/Elastane 95/5% | Knit | Jersey | Dyed | P/D | NA,NA | 62 | 190 | 8071 | yds | Changzhi Wang 王昌智 | BRIGHT WHITE | Reject | 3360 | 3360 | 323.5 | 34 | 0 | 0 | 323.5 | 7.2% | 接疋,棉粒/結頭/粗節,油/髒/色污,異纖/飛花,破洞 | [6 empty] | 單色結論為Fail,請打下並覆驗 |  | 簽核完成 |  |  | 1>BRIGHT WHITE第F260108015缸纱源异纤每码1~8处，且缸差明显偏浅黄，评C级。 2>MAGNET第F260110050缸,匹差明显，整缸评C级。 3>抽驗匹瑕疵扣分為B級，损耗以成衣廠反應為準。 4>部分缸紧边较明显，大货布头2码左右卷折痕明显，如有损耗需补足。 5>以碼重估算碼長，BRIGHT WHITE第F260108015缸短碼 1.1%，請更改碼長。 | [11 empty] | 色樣、品質樣廠商提供 | 已簽核 | 請參考驗貨員意見。(Please refer QA's comments.) |  |  | 2026/02/02 | 2026/02/10 | 2026/03/11 |  | 覆驗完成 |  |  | IND-GLD
192185 | 2026/01/05 | Auto |  | A&F | Nina Huang 黃美禎 | V3B | 3.1526e+44 | TMKF-25-12161 | AS |  |  | YAN TEXTILE | CHINA | IND-GLD3 GLD5 | 2026/02/05 | 2026/01/31 | Cotton/Elastane 95/5% | Knit | Jersey | Dyed | P/D | NA,NA | 62 | 190 | 8071 | yds | Qiang Chen 陳強 | BRIGHT WHITE | Discuss | 5458.1 | 5458.1 | 566.2 | 18.7 | 0 | 566.2 | 0 | 2.6% | 接疋,擦傷/刮傷/勾紗,斷紗(斷經/斷緯),棉粒/結頭/粗節,油/髒/色污,異纖/飛花,破洞 | [6 empty] | 單色扣點為B級,結論為Discuss | [16 empty] | 色樣、品質樣廠商提供 | 已簽核 | 請參考驗貨員意見。(Please refer QA's comments.) |  |  | 2026/02/02 | 2026/02/10 | 2026/03/11 |  |  |  |  | IND-GLD
191865 | 2026/01/05 | Auto |  | A&F | Nina Huang 黃美禎 | V3B | 3.1526e+44 | TMKF-25-12161 | AS |  |  | YAN TEXTILE | CHINA | IND-GLD3 GLD5 | 2026/01/27 | 2026/01/27 | Cotton/Elastane 95/5% | Knit | Jersey | Dyed | P/D | NA,NA | 62 | 190 | 2777 | yds | Changzhi Wang 王昌智 | BROWN LENTIL | Discuss | 2869 | 2869 | 159.1 | 20.1 | 0 | 159.1 | 0 | 3% | 接疋,擦傷/刮傷/勾紗,染折/折痕,棉粒/結頭/粗節,油/髒/色污 | [6 empty] | 單色扣點為B級,結論為Discuss | [16 empty] | 色樣、品質樣廠商提供 | 已簽核 | 請參考驗貨員意見。(Please refer QA's comments.) |  |  | 2026/02/02 | 2026/02/10 | 2026/03/11 |  |  |  |  | IND-GLD
192184 | 2026/01/05 | Auto |  | A&F | Nina Huang 黃美禎 | V3B | 3.1526e+44 | TMKF-25-12161 | AS |  |  | YAN TEXTILE | CHINA | IND-GLD3 GLD5 | 2026/02/05 | 2026/01/31 | Cotton/Elastane 95/5% | Knit | Jersey | Dyed | P/D | NA,NA | 62 | 190 | 7950 | yds | Qiang Chen 陳強 | CASUAL BLACK | Discuss | 7597.3 | 7597.3 | 845.7 | 14.2 | 226.8 | 618.9 | 0 | 1.3% | 接疋,擦傷/刮傷/勾紗,斷紗(斷經/斷緯),棉粒/結頭/粗節,油/髒/色污,破洞,針痕/直條 | [6 empty] | 單色扣點為B級,結論為Discuss | [16 empty] | 色樣、品質樣廠商提供 | 已簽核 | 請參考驗貨員意見。(Please refer QA's comments.) |  |  | 2026/02/02 | 2026/02/10 | 2026/03/11 |  |  |  |  | IND-GLD
192186 | 2026/01/05 | Auto |  | A&F | Nina Huang 黃美禎 | V3B | 3.1526e+44 | TMKF-25-12161 | AS |  |  | YAN TEXTILE | CHINA | IND-GLD3 GLD5 | 2026/02/05 | 2026/01/31 | Cotton/Elastane 95/5% | Knit | Jersey | Dyed | P/D | NA,NA | 62 | 190 | 3980 | yds | Qiang Chen 陳強 | COFFEE BEAN | Discuss | 4096 | 4096 | 412.5 | 16 | 80.2 | 332.3 | 0 | 1.8% | 接疋,擦傷/刮傷/勾紗,斷紗(斷經/斷緯),棉粒/結頭/粗節,油/髒/色污,破洞 | [6 empty] | 單色扣點為B級,結論為Discuss | [16 empty] | 色樣、品質樣廠商提供 | 已簽核 | 請參考驗貨員意見。(Please refer QA's comments.) |  |  | 2026/02/02 | 2026/02/10 | 2026/03/11 |  |  |  |  | IND-GLD
191196 | 2026/01/05 | Auto |  | A&F | Nina Huang 黃美禎 | V3B | 3.1526e+44 | TMKF-25-12161 | AS |  |  | YAN TEXTILE | CHINA | IND-GLD3 GLD5 | 2026/01/16 | 2026/01/16 | Cotton/Elastane 95/5% | Knit | Jersey | Dyed | P/D | NA,NA | 62 | 190 | 3880 | yds | Junde Zhang 張俊德 | GLACIER GRAY | Discuss | 1767.2 | 1767.2 | 245.7 | 17.9 | 0 | 245.7 | 0 | 2.4% | 接疋,斷紗(斷經/斷緯),棉粒/結頭/粗節,油/髒/色污,破洞 | [6 empty] | 單色扣點為B級,結論為Discuss | [16 empty] | 色樣、品質樣廠商提供 | 已簽核 | 請參考驗貨員意見。(Please refer QA's comments.) |  |  | 2026/02/02 | 2026/02/10 | 2026/03/11 |  |  |  |  | IND-GLD
191869 | 2026/01/05 | Auto |  | A&F | Nina Huang 黃美禎 | V3B | 3.1526e+44 | TMKF-25-12161 | AS |  |  | YAN TEXTILE | CHINA | IND-GLD3 GLD5 | 2026/01/27 | 2026/01/27 | Cotton/Elastane 95/5% | Knit | Jersey | Dyed | P/D | NA,NA | 62 | 190 | 3880 | yds | Changzhi Wang 王昌智 | GLACIER GRAY | Discuss | 2078 | 2078 | 235.8 | 19.5 | 0 | 235.8 | 0 | 2.9% | 接疋,擦傷/刮傷/勾紗,棉粒/結頭/粗節,油/髒/色污,破洞 | [6 empty] | 單色扣點為B級,結論為Discuss | [16 empty] | 色樣、品質樣廠商提供 | 已簽核 | 請參考驗貨員意見。(Please refer QA's comments.) |  |  | 2026/02/02 | 2026/02/10 | 2026/03/11 |  |  |  |  | IND-GLD
191867 | 2026/01/05 | Auto |  | A&F | Nina Huang 黃美禎 | V3B | 3.1526e+44 | TMKF-25-12161 | AS |  |  | YAN TEXTILE | CHINA | IND-GLD3 GLD5 | 2026/01/27 | 2026/01/27 | Cotton/Elastane 95/5% | Knit | Jersey | Dyed | P/D | NA,NA | 62 | 190 | 2033 | yds | Changzhi Wang 王昌智 | MAGNET | Reject | 2777 | 2777 | 319.2 | 11.9 | 0 | 0 | 319.2 | 0.6% | 接疋,擦傷/刮傷/勾紗,棉粒/結頭/粗節,油/髒/色污,異纖/飛花,破洞 |  |  |  | 匹差過大 |  |  | 單色結論為Fail,請打下並覆驗 |  | 簽核完成 |  |  | 1>BRIGHT WHITE第F260108015缸纱源异纤每码1~8处，且缸差明显偏浅黄，评C级。 2>MAGNET第F260110050缸,匹差明显，整缸评C级。 3>抽驗匹瑕疵扣分為B級，损耗以成衣廠反應為準。 4>部分缸紧边较明显，大货布头2码左右卷折痕明显，如有损耗需补足。 5>以碼重估算碼長，BRIGHT WHITE第F260108015缸短碼 1.1%，請更改碼長。 | 等coddy 確認是否下此色? | [10 empty] | 色樣、品質樣廠商提供 | 已簽核 | 請參考驗貨員意見。(Please refer QA's comments.) |  |  | 2026/02/02 | 2026/02/10 | 2026/03/11 |  | 覆驗完成 |  |  | IND-GLD
191868 | 2026/01/05 | Auto |  | A&F | Nina Huang 黃美禎 | V3B | 3.1526e+44 | TMKF-25-12161 | AS |  |  | YAN TEXTILE | CHINA | IND-GLD3 GLD5 | 2026/01/27 | 2026/01/27 | Cotton/Elastane 95/5% | Knit | Jersey | Dyed | P/D | NA,NA | 62 | 190 | 656 | yds | Changzhi Wang 王昌智 | NAVY BLAZER | Discuss | 811 | 811 | 164 | 23.2 | 0 | 164 | 0 | 4% | 接疋,擦傷/刮傷/勾紗,異纖/飛花,破洞 |  |  |  |  | 背面瑕疵 |  | 單色扣點為B級,結論為Discuss | [16 empty] | 色樣、品質樣廠商提供 | 已簽核 | 請參考驗貨員意見。(Please refer QA's comments.) |  |  | 2026/02/02 | 2026/02/10 | 2026/03/11 |  |  |  |  | IND-GLD
192109 | 2026/01/21 | Auto |  | GOT | Emma Chen 陳璟瑩 | V1B | 1177323_SU26 | TMKF-25-12180 | AS |  |  | 蘇州東奕盛 | CHINA | VIN-MK2A | 2026/01/31 | 2026/01/31 | Recycled Polyester 100% | Woven | Flannel | Dyed | Y/D | Brush (2 side),Flame Resistant | 55 | 150 | 2845 | yds | Leo Li 李勇 | OPF264761_CC3(FRED) | Agree | 2964 | 2964 | 340 | 2.1 | 340 | 0 | 0 | 0% | 棉粒/結頭/粗節,油/髒/色污 | [6 empty] | 大貨品質在接受標準內 | [16 empty] | 色樣、品質樣廠商提供 | 已簽核 | 請參考驗貨員意見。(Please refer QA's comments.) |  |  | 2026/02/09 | 2026/02/27 | 2026/04/15 |  |  |  |  | VIN-MK2
191656 | 2025/12/25 | Auto |  | SMA | Ruby Nguyen 阮氏俄 | V2A | NEA500_SP26 | TMKF-25-12183 | AS |  |  | FOUNTAIN SET | CHINA | IND-GLD1 | 2026/01/24 | 2026/01/24 | Cotton/Polyester 52/48% | Knit | French Terry | Dyed | P/D | NA,NA | 68 | 320 | 4251 | yds | Jiangao Zhang 張建高 | BLACK | Discuss | 4591 | 4591 | 691 | 16.4 | 207.3 | 483.7 | 0 | 1.9% | 接疋,擦傷/刮傷/勾紗,橫檔/橫條,油/髒/色污,破洞,針痕/直條 | [6 empty] | 單色扣點為B級,結論為Discuss | [16 empty] | 色樣、品質樣廠商提供 | 已簽核 | 請參考驗貨員意見。(Please refer QA's comments.) |  |  | 2026/03/20 | 2026/02/28 | 2026/04/04 |  |  |  |  | IND-GLD
190869 | 2025/12/25 | Auto |  | TGT | Sam Vu 武氏明豔 | V5C | L0R516_C226 | TMKF-25-12213 | AS |  | A | SAMIL(VIN) | VIETNAM | VIN-TPLB TPLC | 2026/01/09 | 2026/01/09 | Modal/Spandex 94/6% | Knit | Jersey | PRT + Dyed | Reactive PRT,P/D | NA,NA | 58 | 220 | 23876 | yds | HoaNguyen | AOP312_28 | Reject | 8886 | 8886 | 1305 | 13.8 | 571 | 591 | 143 | 1.1% | 接疋,擦傷/刮傷/勾紗,斷紗(斷經/斷緯),棉粒/結頭/粗節,油/髒/色污,破洞 |  |  |  |  | 布邊不良 |  | 單色結論為Fail,請打下並覆驗 | [16 empty] | 色樣、品質樣廠商提供 | 已簽核 | 請參考驗貨員意見。(Please refer QA's comments.) |  |  | 2026/01/14 | 2025/11/26 | 2026/01/23 |  |  |  |  | VIN-TPL
190911 | 2025/12/25 | Auto |  | TGT | Sam Vu 武氏明豔 | V5C | L0R516_C226 | TMKF-25-12213 | AS |  | A | SAMIL(VIN) | VIETNAM | VIN-TPLB TPLC | 2026/01/10 | 2026/01/10 | Modal/Spandex 94/6% | Knit | Jersey | PRT + Dyed | Reactive PRT,P/D | NA,NA | 58 | 220 | 23876 | yds | NgocBich | AOP312_28 | Discuss | 9035 | 9035 | 1371 | 11.5 | 639 | 732 | 0 | 0.5% | 接疋,擦傷/刮傷/勾紗,斷紗(斷經/斷緯),棉粒/結頭/粗節,油/髒/色污,破洞 |  |  |  |  | 布邊不良 |  | 單色扣點為B級,結論為Discuss | [16 empty] | 色樣、品質樣廠商提供 | 已簽核 | 請參考驗貨員意見。(Please refer QA's comments.) |  |  | 2026/01/14 | 2025/11/26 | 2026/01/23 |  |  |  |  | VIN-TPL
190836 | 2025/12/30 | Auto |  | KOH | Amei Wu 吳靜芳 | V3C | WT24A400_SU26JD | TMKF-25-12226 | AS |  |  | 百聿工業 | CHINA | JOR-AT | 2026/01/09 | 2026/01/09 | Polyester/Spandex 77/23% | Knit | Interlock | Dyed | P/D | NA,Wicking | 58 | 250 | 21877 | yds | Xijin Huang 黃錫金 | 660941 MINERAL BLACK | Discuss | 18940 | 18940 | 2681 | 13.5 | 812 | 1869 | 0 | 1.1% | 接疋,擦傷/刮傷/勾紗,斷紗(斷經/斷緯),橫檔/橫條,油/髒/色污,破洞 |  |  |  |  | 中央羅拉痕,布邊不良,布頭/尾瑕疵 |  | 單色扣點為B級,結論為Discuss | [16 empty] | 色樣、品質樣廠商提供 | 已簽核 | 請參考驗貨員意見。(Please refer QA's comments.) |  |  | 2026/01/12 | 2026/02/28 | 2026/05/04 |  |  |  |  | JOR-AT
190764 | 2025/12/30 | Auto |  | KOH | Amei Wu 吳靜芳 | V3C | WT24A400_SU26JD | TMKF-25-12226 | AS |  |  | 百聿工業 | CHINA | JOR-AT | 2026/01/08 | 2026/01/08 | Polyester/Spandex 77/23% | Knit | Interlock | Dyed | P/D | NA,Wicking | 58 | 250 | 0 | yds | Leo Li 李勇 | AP1715269 NAVY ROMANC | Agree | 6217 | 6217 | 656.8 | 3.3 | 656.8 | 0 | 0 | 0% | 橫檔/橫條,油/髒/色污,破洞 | [6 empty] | 大貨品質在接受標準內 | [16 empty] | 色樣、品質樣廠商提供 | 已簽核 | 請參考驗貨員意見。(Please refer QA's comments.) |  |  | 2026/01/12 | 2026/02/28 | 2026/05/04 |  |  |  |  | JOR-AT
192062 | 2026/01/19 | Auto |  | ONY | Gloria Wang 王芯玟 | V7B | 911943_SU26PF | TMKF-25-12230 | NAS |  |  | 蘇州東奕盛 | CHINA | VIN-MK2A | 2026/01/29 | 2026/01/30 | Polyester 100% | Knit | Jersey | PRT + Dyed | Paper PRT,P/D,1x1 | NA,NA | 58 | 205 | 15166 | yds | Leo Li 李勇 | FA26 90152CSLPT CC007 | Agree | 15342 | 15342 | 1497 | 4.9 | 1497 | 0 | 0 | 0% | 印花瑕疵(塞網),接疋,棉粒/結頭/粗節,油/髒/色污,破洞 | [6 empty] | 大貨品質在接受標準內 | [16 empty] | 色樣、品質樣廠商提供 | 已簽核 | 請參考驗貨員意見。(Please refer QA's comments.) |  |  | 2026/03/11 | 2026/03/29 | 2026/04/24 |  |  |  |  | VIN-MK2
192325 | 2026/02/04 | Auto |  | ONY | Gloria Wang 王芯玟 | V7B | 911942_SU26_PF | TMKF-25-12235 | NAS |  |  | 蘇州東奕盛 | CHINA | VIN-MK2B | 2026/01/29 | 2026/01/30 | Polyester 100% | Knit | Jersey | PRT + Dyed | Paper PRT,P/D,1x1 | NA,NA | 58 | 205 | 16867 | yds | Leo Li 李勇 | FA26 90192ASLPT CC009 | Agree | 17057 | 17057 | 1865 | 5.8 | 1704 | 161 | 0 | 0% | 印花瑕疵(塞網),接疋,棉粒/結頭/粗節,破洞,破洞修補痕 | [6 empty] | 部分匹扣點為B級,但單色結論為Pass | [16 empty] | 色樣、品質樣廠商提供 | 已簽核 | 請參考驗貨員意見。(Please refer QA's comments.) |  |  | 2026/03/11 | 2026/03/28 | 2026/05/15 |  |  |  |  | VIN-MK2
191835 | 2026/01/26 | Auto |  | ASC | Felix Dang 鄧進東 | V3B | 2041A339_AW26,2041A340_AW26,2042A370_AW26,2042A371_AW26 | TMKF-25-12246 | AS |  |  | 良丞 | TAIWAN | VIN-LR1 LR2 | 2026/01/27 | 2026/01/27 | Recycled Polyester 100% | Knit | Pique | Dyed | P/D | NA,NA | 58 | 145 | 1461 | yds | Allen Wu 吳育騰 | BURNT RED | Discuss | 1529 | 1529 | 185 | 3.2 | 185 | 0 | 0 | 0% | 接疋,油/髒/色污 | [6 empty] | 大貨品質在接受標準內 | [16 empty] | 無標準樣 | 已簽核 | 單色結論為Pass。(The conclusion is Pass.) |  |  | 2026/02/06 | 2026/02/03 | 2026/03/25 |  |  |  |  | VIN-LR1
191836 | 2026/01/26 | Auto |  | ASC | Felix Dang 鄧進東 | V3B | 2041A339_AW26,2041A340_AW26,2042A370_AW26,2042A371_AW26 | TMKF-25-12246 | AS |  |  | 良丞 | TAIWAN | VIN-LR1 LR2 | 2026/01/27 | 2026/01/27 | Recycled Polyester 100% | Knit | Pique | Dyed | P/D | NA,NA | 58 | 145 | 3429 | yds | Allen Wu 吳育騰 | KHAKI GREEN | Discuss | 274 | 274 | 179 | 2.2 | 179 | 0 | 0 | 0% | 橫檔/橫條 | [6 empty] | 大貨品質在接受標準內 | [16 empty] | 無標準樣 | 已簽核 | 單色結論為Pass。(The conclusion is Pass.) |  |  | 2026/02/06 | 2026/02/03 | 2026/03/25 |  |  |  |  | VIN-LR1
191838 | 2026/01/26 | Auto |  | ASC | Felix Dang 鄧進東 | V3B | 2041A339_AW26,2041A340_AW26,2042A370_AW26,2042A371_AW26 | TMKF-25-12247 | AS |  |  | 良丞 | TAIWAN | VIN-LR1 LR2 | 2026/01/27 | 2026/01/27 | Recycled Polyester 100% | Knit | Pique | Dyed | Greige | NA,NA | 58 | 145 | 15096 | yds | Allen Wu 吳育騰 | BRILLIANT WHITE | Discuss | 9191 | 9191 | 932 | 1.7 | 932 | 0 | 0 | 0% | 接疋,橫檔/橫條,油/髒/色污 | [6 empty] | 大貨品質在接受標準內 | [16 empty] | 無標準樣 | 已簽核 | 單色C級比率超過20%，結論為Fail。(The C grade is over 20%, conclusion is Fail.) |  |  | 2026/02/06 | 2026/02/03 | 2026/03/25 |  |  |  |  | VIN-LR1
191839 | 2026/01/26 | Auto |  | ASC | Felix Dang 鄧進東 | V3B | 2041A339_AW26,2041A340_AW26,2042A370_AW26,2042A371_AW26 | TMKF-25-12247 | AS |  |  | 良丞 | TAIWAN | VIN-LR1 LR2 | 2026/01/27 | 2026/01/27 | Recycled Polyester 100% | Knit | Pique | Dyed | Greige | NA,NA | 58 | 145 | 2285 | yds | Allen Wu 吳育騰 | DARK AUBERGINE | Reject | 1573 | 1573 | 186 | 2.2 | 0 | 0 | 186 | 0% | 接疋,染折/折痕 | [6 empty] | 單色結論為Fail,請打下並覆驗 | 1-2 | 簽核完成 |  |  | DARK AUBERGINE(lot/ 1-2) & VINTAGE KHAK I (LOT/1-2,1-3): 染折/折痕(雞爪)_REJ。 | Review and discuss by Sabrina and Makalot | confirm ok to ship with mill’s guarantee letter | [9 empty] | 無標準樣 | 已簽核 | 單色C級比率超過20%，結論為Fail。(The C grade is over 20%, conclusion is Fail.) |  |  | 2026/02/06 | 2026/02/03 | 2026/03/25 | 袁怡茹 同意出貨 L/G by mill | 同意出貨-交期考量 |  |  | VIN-LR1
191837 | 2026/01/26 | Auto |  | ASC | Felix Dang 鄧進東 | V3B | 2041A339_AW26,2041A340_AW26,2042A370_AW26,2042A371_AW26 | TMKF-25-12247 | AS |  |  | 良丞 | TAIWAN | VIN-LR1 LR2 | 2026/01/27 | 2026/01/27 | Recycled Polyester 100% | Knit | Pique | Dyed | Greige | NA,NA | 58 | 145 | 3146 | yds | Allen Wu 吳育騰 | VINTAGE KHAKI | Reject | 2997 | 2997 | 375 | 3.7 | 0 | 0 | 375 | 0% | 接疋,染折/折痕,棉粒/結頭/粗節,油/髒/色污 | [6 empty] | 單色結論為Fail,請打下並覆驗 | 1-2,1-3 | 簽核完成 |  |  | DARK AUBERGINE(lot/ 1-2) & VINTAGE KHAK I (LOT/1-2,1-3): 染折/折痕(雞爪)_REJ。 | Review and discuss by Sabrina and Makalot | confirm ok to ship with mill’s guarantee letter | [9 empty] | 無標準樣 | 已簽核 | 單色C級比率超過20%，結論為Fail。(The C grade is over 20%, conclusion is Fail.) |  |  | 2026/02/06 | 2026/02/03 | 2026/03/25 | 袁怡茹 同意出貨 L/G by mill | 同意出貨-交期考量 |  |  | VIN-LR1
191634 | 2025/12/30 | Auto |  | TGT | Sam Vu 武氏明豔 | V5C | M9232P_C326 | TMKF-25-12275 | AS |  | A | SAMIL(VIN) | VIETNAM | VIN-TPLB | 2026/01/24 | 2026/01/24 | Modal/Spandex 95/5% | Knit | Jersey | Dyed | P/D | NA,NA | 62 | 200 | 95702 | yds | HoaNguyen | BC04 | Discuss | 5187 | 5187 | 610 | 11.1 | 205 | 405 | 0 | 0.3% | 接疋,斷紗(斷經/斷緯),油/髒/色污,破洞 | [6 empty] | 單色扣點為B級,結論為Discuss | [16 empty] | 色樣、品質樣廠商提供 | 已簽核 | 請參考驗貨員意見。(Please refer QA's comments.) |  |  | 2026/01/26 | 2026/02/06 | 2026/04/11 |  |  |  |  | VIN-TPL
191262 | 2025/12/30 | Auto |  | TGT | Sam Vu 武氏明豔 | V5C | M9232P_C326 | TMKF-25-12275 | AS |  | A | SAMIL(VIN) | VIETNAM | VIN-TPLB TPLC | 2026/01/23 | 2026/01/17 | Modal/Spandex 95/5% | Knit | Jersey | Dyed | P/D | NA,NA | 62 | 200 | 16807 | yds | HoaNguyen | GESSO WHITE | Discuss | 1803 | 1803 | 200 | 13.5 | 0 | 200 | 0 | 1.1% | 擦傷/刮傷/勾紗,斷紗(斷經/斷緯),棉粒/結頭/粗節,油/髒/色污,破洞修補痕 | [6 empty] | 單色扣點為B級,結論為Discuss | [16 empty] | 色樣、品質樣廠商提供 | 已簽核 | 請參考驗貨員意見。(Please refer QA's comments.) |  |  | 2026/01/19 | 2026/02/06 | 2026/04/11 |  |  |  |  | VIN-TPL
190638 | 2025/12/30 | Auto |  | TGT | Sam Vu 武氏明豔 | V5C | M9232P_C326 | TMKF-25-12275 | AS |  | A | SAMIL(VIN) | VIETNAM | VIN-TPLB TPLC | 2026/01/06 | 2026/01/06 | Modal/Spandex 95/5% | Knit | Jersey | Dyed | P/D | NA,NA | 62 | 200 | 135947 | yds | HoaNguyen | SMART BLUE | Reject | 6077 | 6077 | 805 | 20.5 | 0 | 609 | 196 | 3.2% | 接疋,擦傷/刮傷/勾紗,斷紗(斷經/斷緯),油/髒/色污,破洞,破洞修補痕 |  |  |  | 匹差過大 |  |  | 單色結論為Fail,請打下並覆驗 |  | 簽核完成 |  |  | 1.Color:SMART BLUE/Lot:1/Color shading roll to roll , please reject the lot. 2.Color:SMART BLUE / Lot:2 & 8 / The total yard converted by weight , which will be shortage 1.64~3.57%, please replenish fabric based on requirement of garment factory. | [11 empty] | 色樣、品質樣廠商提供 | 已簽核 | 請參考驗貨員意見。(Please refer QA's comments.) |  |  | 2026/01/12 | 2026/02/06 | 2026/04/11 |  | 覆驗完成 |  |  | VIN-TPL
191036 | 2025/12/30 | Auto |  | TGT | Sam Vu 武氏明豔 | V5C | M9232P_C326 | TMKF-25-12275 | AS |  | A | SAMIL(VIN) | VIETNAM | VIN-TPLB TPLC | 2026/01/23 | 2026/01/13 | Modal/Spandex 95/5% | Knit | Jersey | Dyed | P/D | NA,NA | 62 | 200 | 135947 | yds | HoaNguyen | SMART BLUE | Reject | 1233 | 1233 | 218 | 23.4 | 0 | 0 | 218 | 4% | 接疋,擦傷/刮傷/勾紗,斷紗(斷經/斷緯),棉粒/結頭/粗節,異纖/飛花,破洞 |  |  |  | 匹差過大 |  | 幅寬不足 | 單色結論為Fail,請打下並覆驗 |  | 簽核完成 |  |  | 1.Color:SMART BLUE/Lot:48/Color shading roll to roll , please reject the lot. 2.Color:SMART BLUE/Lot:47/Narrow width 1.5"& The average point deduction is at C grade , please reject the lot. | [11 empty] | 色樣、品質樣廠商提供 | 已簽核 | 請參考驗貨員意見。(Please refer QA's comments.) |  |  | 2026/01/19 | 2026/02/06 | 2026/04/11 |  | 覆驗完成 |  |  | VIN-TPL
191261 | 2025/12/30 | Auto |  | TGT | Sam Vu 武氏明豔 | V5C | M9232P_C326 | TMKF-25-12275 | AS |  | A | SAMIL(VIN) | VIETNAM | VIN-TPLB TPLC | 2026/01/23 | 2026/01/17 | Modal/Spandex 95/5% | Knit | Jersey | Dyed | P/D | NA,NA | 62 | 200 | 135947 | yds | HoaNguyen | SMART BLUE | Discuss | 1183 | 1183 | 233 | 24.9 | 0 | 233 | 0 | 4.5% | 接疋,擦傷/刮傷/勾紗,斷紗(斷經/斷緯),棉粒/結頭/粗節,油/髒/色污,破洞 | [6 empty] | 單色扣點為B級,結論為Discuss | [16 empty] | 色樣、品質樣廠商提供 | 已簽核 | 請參考驗貨員意見。(Please refer QA's comments.) |  |  | 2026/01/19 | 2026/02/06 | 2026/04/11 |  |  |  |  | VIN-TPL
191607 | 2025/12/30 | Auto |  | TGT | Sam Vu 武氏明豔 | V5C | M9232P_C326 | TMKF-25-12275 | AS |  | A | SAMIL(VIN) | VIETNAM | VIN-TPLB TPLC | 2026/01/23 | 2026/01/23 | Modal/Spandex 95/5% | Knit | Jersey | Dyed | P/D | NA,NA | 62 | 200 | 135947 | yds | HoaNguyen | SMART BLUE | Discuss | 2580 | 2580 | 363 | 16.8 | 0 | 363 | 0 | 2% | 接疋,擦傷/刮傷/勾紗,斷紗(斷經/斷緯),破洞 | [6 empty] | 單色扣點為B級,結論為Discuss | [16 empty] | 色樣、品質樣廠商提供 | 已簽核 | 請參考驗貨員意見。(Please refer QA's comments.) |  |  | 2026/01/26 | 2026/02/06 | 2026/04/11 |  |  |  |  | VIN-TPL
192026 | 2025/12/30 | Auto |  | TGT | Sam Vu 武氏明豔 | V5C | M9232P_C326 | TMKF-25-12275 | AS |  | A | SAMIL(VIN) | VIETNAM | VIN-TPLB TPLC | 2026/01/29 | 2026/01/29 | Modal/Spandex 95/5% | Knit | Jersey | Dyed | P/D | NA,NA | 62 | 200 | 135947 | yds | HoaNguyen | SMART BLUE | Reject | 3022 | 3022 | 685 | 24.8 | 0 | 321 | 364 | 4.4% | 接疋,擦傷/刮傷/勾紗,斷紗(斷經/斷緯),異纖/飛花,破洞 |  |  |  | 匹差過大 |  |  | 單色結論為Fail,請打下並覆驗 |  | 簽核完成 |  |  | Color:SMART BLUE/Lot:25 & 71/Color shading roll to roll , please reject the lot. | [11 empty] | 色樣、品質樣廠商提供 | 已簽核 | 請參考驗貨員意見。(Please refer QA's comments.) |  |  | 2026/02/02 | 2026/02/06 | 2026/04/11 |  | 覆驗完成 |  |  | VIN-TPL
192111 | 2025/12/30 | Auto |  | TGT | Sam Vu 武氏明豔 | V5C | M9232P_C326 | TMKF-25-12275 | AS |  | A | SAMIL(VIN) | VIETNAM | VIN-TPLB TPLC | 2026/02/09 | 2026/01/31 | Modal/Spandex 95/5% | Knit | Jersey | Dyed | P/D | NA,NA | 62 | 200 | 135947 | yds | HoaNguyen | SMART BLUE | Reject | 4080 | 4080 | 1255 | 17.3 | 66 | 1061 | 128 | 2.2% | 接疋,擦傷/刮傷/勾紗,斷紗(斷經/斷緯),棉粒/結頭/粗節,油/髒/色污,破洞,破洞修補痕 | [6 empty] | 單色結論為Fail,請打下並覆驗 | [16 empty] | 無標準樣 | 已簽核 | 請參考驗貨員意見。(Please refer QA's comments.) |  |  | 2026/02/02 | 2026/02/06 | 2026/04/11 |  |  |  |  | VIN-TPL
190996 | 2025/12/30 | Auto |  | TGT | Sam Vu 武氏明豔 | V5C | 5GE0KM_C326 | TMKF-25-12280 | AS |  | A | SAMIL(VIN) | VIETNAM | VIN-TPLC | 2026/01/12 | 2026/01/12 | Modal/Spandex 95/5% | Knit | Jersey | Dyed | P/D | NA,NA | 62 | 200 | 24139 | yds | HoaNguyen | BRIGHT PURPLE | Agree | 1593 | 1593 | 236 | 5.5 | 236 | 0 | 0 | 0% | 接疋,斷紗(斷經/斷緯),棉粒/結頭/粗節,油/髒/色污 | [6 empty] | 大貨品質在接受標準內 | [16 empty] | 色樣、品質樣廠商提供 | 已簽核 | 請參考驗貨員意見。(Please refer QA's comments.) |  |  | 2026/01/19 | 2026/01/24 | 2026/04/11 |  |  |  |  | VIN-TPL
191883 | 2026/01/23 | Auto |  | ASC | Vivian Lan 藍文琦 | V3B | 2011D212_AW26,2011D240_AW26,2011D242_AW26,2011D244_AW26,2011D458_AW26,2011D459_AW26,2011D525_AW26,2011D527_AW26,2011D865_AW26,2011D866_AW26,2011D867_AW26,2011D868_AW26,2012D144_AW26,2012D145_AW26,2012D149_AW26,2012D363_AW26,2012D364_AW26,2012D430_AW26,2012D432_AW26,2012D727_AW26,2012D728_AW26,2012D729_AW26,2012D730_AW26 | TMKF-25-12283 | AS |  |  | 綿春(VIN) | VIETNAM | VIN-LR1 LR2 LR3 | 2026/01/16 | 2026/01/16 | Recycled Polyester 100% | Knit | Mesh | Dyed | P/D | NA,Wicking | 60 | 120 | 8094 | yds | HoaNguyen | ASICS BLUE | Agree | 368 | 368 | 211 | 3.8 | 211 | 0 | 0 | 0% | 擦傷/刮傷/勾紗,油/髒/色污 | [6 empty] | 大貨品質在接受標準內 | [16 empty] | 色樣、品質樣廠商提供 | 已簽核 | 請參考驗貨員意見。(Please refer QA's comments.) |  |  | 2026/01/26 | 2026/02/01 | 2026/03/25 |  |  |  |  | VIN-LR1
191876 | 2026/01/23 | Auto |  | ASC | Vivian Lan 藍文琦 | V3B | 2011D212_AW26,2011D240_AW26,2011D242_AW26,2011D244_AW26,2011D458_AW26,2011D459_AW26,2011D525_AW26,2011D527_AW26,2011D865_AW26,2011D866_AW26,2011D867_AW26,2011D868_AW26,2012D144_AW26,2012D145_AW26,2012D149_AW26,2012D363_AW26,2012D364_AW26,2012D430_AW26,2012D432_AW26,2012D727_AW26,2012D728_AW26,2012D729_AW26,2012D730_AW26 | TMKF-25-12283 | AS |  |  | 綿春(VIN) | VIETNAM | VIN-LR1 LR2 LR3 | 2026/01/22 | 2026/01/22 | Recycled Polyester 100% | Knit | Mesh | Dyed | P/D | NA,Wicking | 60 | 120 | 8094 | yds | HoaNguyen | ASICS BLUE | Discuss | 1090 | 1090 | 202 | 12.4 | 101 | 101 | 0 | 0.7% | 接疋,擦傷/刮傷/勾紗,破洞 | [6 empty] | 單色扣點為B級,結論為Discuss | [16 empty] | 色樣、品質樣廠商提供 | 已簽核 | 請參考驗貨員意見。(Please refer QA's comments.) |  |  | 2026/01/26 | 2026/02/01 | 2026/03/25 |  |  |  |  | VIN-LR1
191910 | 2026/01/23 | Auto |  | ASC | Vivian Lan 藍文琦 | V3B | 2011D212_AW26,2011D240_AW26,2011D242_AW26,2011D244_AW26,2011D458_AW26,2011D459_AW26,2011D525_AW26,2011D527_AW26,2011D865_AW26,2011D866_AW26,2011D867_AW26,2011D868_AW26,2012D144_AW26,2012D145_AW26,2012D149_AW26,2012D363_AW26,2012D364_AW26,2012D430_AW26,2012D432_AW26,2012D727_AW26,2012D728_AW26,2012D729_AW26,2012D730_AW26 | TMKF-25-12283 | AS |  |  | 綿春(VIN) | VIETNAM | VIN-LR1 LR2 LR3 | 2026/01/27 | 2026/01/27 | Recycled Polyester 100% | Knit | Mesh | Dyed | P/D | NA,Wicking | 60 | 120 | 8094 | yds | HoaNguyen | ASICS BLUE | Agree | 1959 | 1959 | 394 | 6.1 | 201 | 193 | 0 | 0% | 擦傷/刮傷/勾紗,斷紗(斷經/斷緯),油/髒/色污 | [6 empty] | 部分匹扣點為B級,但單色結論為Pass | [16 empty] | 色樣、品質樣廠商提供 | 已簽核 | 請參考驗貨員意見。(Please refer QA's comments.) |  |  | 2026/01/30 | 2026/02/01 | 2026/03/25 |  |  |  |  | VIN-LR1
191893 | 2026/01/23 | Auto |  | ASC | Vivian Lan 藍文琦 | V3B | 2011D212_AW26,2011D240_AW26,2011D242_AW26,2011D244_AW26,2011D458_AW26,2011D459_AW26,2011D525_AW26,2011D527_AW26,2011D865_AW26,2011D866_AW26,2011D867_AW26,2011D868_AW26,2012D144_AW26,2012D145_AW26,2012D149_AW26,2012D363_AW26,2012D364_AW26,2012D430_AW26,2012D432_AW26,2012D727_AW26,2012D728_AW26,2012D729_AW26,2012D730_AW26 | TMKF-25-12283 | AS |  |  | 綿春(VIN) | VIETNAM | VIN-LR1 LR2 LR3 | 2026/01/15 | 2026/01/15 | Recycled Polyester 100% | Knit | Mesh | Dyed | P/D | NA,Wicking | 60 | 120 | 4281 | yds | HoaNguyen | BUBBLEGUM | Discuss | 1155 | 1155 | 209 | 22 | 0 | 209 | 0 | 3.6% | 擦傷/刮傷/勾紗,油/髒/色污 | [6 empty] | 單色扣點為B級,結論為Discuss | [16 empty] | 色樣、品質樣廠商提供 | 已簽核 | 請參考驗貨員意見。(Please refer QA's comments.) |  |  | 2026/01/26 | 2026/02/01 | 2026/03/25 |  |  |  |  | VIN-LR1
191898 | 2026/01/23 | Auto |  | ASC | Vivian Lan 藍文琦 | V3B | 2011D212_AW26,2011D240_AW26,2011D242_AW26,2011D244_AW26,2011D458_AW26,2011D459_AW26,2011D525_AW26,2011D527_AW26,2011D865_AW26,2011D866_AW26,2011D867_AW26,2011D868_AW26,2012D144_AW26,2012D145_AW26,2012D149_AW26,2012D363_AW26,2012D364_AW26,2012D430_AW26,2012D432_AW26,2012D727_AW26,2012D728_AW26,2012D729_AW26,2012D730_AW26 | TMKF-25-12283 | AS |  |  | 綿春(VIN) | VIETNAM | VIN-LR1 LR2 LR3 | 2026/01/07 | 2026/01/07 | Recycled Polyester 100% | Knit | Mesh | Dyed | P/D | NA,Wicking | 60 | 120 | 5253 | yds | HoaNguyen | CARRIER GREY | Agree | 2599 | 2599 | 437 | 2.1 | 437 | 0 | 0 | 0% | 擦傷/刮傷/勾紗 | [6 empty] | 大貨品質在接受標準內 | [16 empty] | 色樣、品質樣廠商提供 | 已簽核 | 請參考驗貨員意見。(Please refer QA's comments.) |  |  | 2026/01/26 | 2026/02/01 | 2026/03/25 |  |  |  |  | VIN-LR1
191895 | 2026/01/23 | Auto |  | ASC | Vivian Lan 藍文琦 | V3B | 2011D212_AW26,2011D240_AW26,2011D242_AW26,2011D244_AW26,2011D458_AW26,2011D459_AW26,2011D525_AW26,2011D527_AW26,2011D865_AW26,2011D866_AW26,2011D867_AW26,2011D868_AW26,2012D144_AW26,2012D145_AW26,2012D149_AW26,2012D363_AW26,2012D364_AW26,2012D430_AW26,2012D432_AW26,2012D727_AW26,2012D728_AW26,2012D729_AW26,2012D730_AW26 | TMKF-25-12283 | AS |  |  | 綿春(VIN) | VIETNAM | VIN-LR1 LR2 LR3 | 2026/01/08 | 2026/01/08 | Recycled Polyester 100% | Knit | Mesh | Dyed | P/D | NA,Wicking | 60 | 120 | 5253 | yds | HoaNguyen | CARRIER GREY | Agree | 1330 | 1330 | 223 | 2.2 | 223 | 0 | 0 | 0% | 擦傷/刮傷/勾紗,油/髒/色污 | [6 empty] | 大貨品質在接受標準內 | [16 empty] | 色樣、品質樣廠商提供 | 已簽核 | 請參考驗貨員意見。(Please refer QA's comments.) |  |  | 2026/01/26 | 2026/02/01 | 2026/03/25 |  |  |  |  | VIN-LR1
191909 | 2026/01/23 | Auto |  | ASC | Vivian Lan 藍文琦 | V3B | 2011D212_AW26,2011D240_AW26,2011D242_AW26,2011D244_AW26,2011D458_AW26,2011D459_AW26,2011D525_AW26,2011D527_AW26,2011D865_AW26,2011D866_AW26,2011D867_AW26,2011D868_AW26,2012D144_AW26,2012D145_AW26,2012D149_AW26,2012D363_AW26,2012D364_AW26,2012D430_AW26,2012D432_AW26,2012D727_AW26,2012D728_AW26,2012D729_AW26,2012D730_AW26 | TMKF-25-12283 | AS |  |  | 綿春(VIN) | VIETNAM | VIN-LR1 LR2 LR3 | 2026/01/27 | 2026/01/27 | Recycled Polyester 100% | Knit | Mesh | Dyed | P/D | NA,Wicking | 60 | 120 | 5253 | yds | HoaNguyen | CARRIER GREY | Agree | 201 | 201 | 99 | 2 | 99 | 0 | 0 | 0% | 油/髒/色污 | [6 empty] | 大貨品質在接受標準內 | [16 empty] | 色樣、品質樣廠商提供 | 已簽核 | 請參考驗貨員意見。(Please refer QA's comments.) |  |  | 2026/01/30 | 2026/02/01 | 2026/03/25 |  |  |  |  | VIN-LR1
191880 | 2026/01/23 | Auto |  | ASC | Vivian Lan 藍文琦 | V3B | 2011D212_AW26,2011D240_AW26,2011D242_AW26,2011D244_AW26,2011D458_AW26,2011D459_AW26,2011D525_AW26,2011D527_AW26,2011D865_AW26,2011D866_AW26,2011D867_AW26,2011D868_AW26,2012D144_AW26,2012D145_AW26,2012D149_AW26,2012D363_AW26,2012D364_AW26,2012D430_AW26,2012D432_AW26,2012D727_AW26,2012D728_AW26,2012D729_AW26,2012D730_AW26 | TMKF-25-12283 | AS |  |  | 綿春(VIN) | VIETNAM | VIN-LR1 LR2 LR3 | 2026/01/22 | 2026/01/22 | Recycled Polyester 100% | Knit | Mesh | Dyed | P/D | NA,Wicking | 60 | 120 | 21491 | yds | HoaNguyen | CREAM | Discuss | 1537 | 1537 | 206 | 17.5 | 104 | 102 | 0 | 2.3% | 擦傷/刮傷/勾紗,斷紗(斷經/斷緯),油/髒/色污 | [6 empty] | 單色扣點為B級,結論為Discuss | [16 empty] | 色樣、品質樣廠商提供 | 已簽核 | 請參考驗貨員意見。(Please refer QA's comments.) |  |  | 2026/01/26 | 2026/02/01 | 2026/03/25 |  |  |  |  | VIN-LR1
191907 | 2026/01/23 | Auto |  | ASC | Vivian Lan 藍文琦 | V3B | 2011D212_AW26,2011D240_AW26,2011D242_AW26,2011D244_AW26,2011D458_AW26,2011D459_AW26,2011D525_AW26,2011D527_AW26,2011D865_AW26,2011D866_AW26,2011D867_AW26,2011D868_AW26,2012D144_AW26,2012D145_AW26,2012D149_AW26,2012D363_AW26,2012D364_AW26,2012D430_AW26,2012D432_AW26,2012D727_AW26,2012D728_AW26,2012D729_AW26,2012D730_AW26 | TMKF-25-12283 | AS |  |  | 綿春(VIN) | VIETNAM | VIN-LR1 LR2 LR3 | 2026/01/27 | 2026/01/27 | Recycled Polyester 100% | Knit | Mesh | Dyed | P/D | NA,Wicking | 60 | 120 | 21491 | yds | HoaNguyen | CREAM | Discuss | 1154 | 1154 | 213 | 12.7 | 106 | 107 | 0 | 0.8% | 擦傷/刮傷/勾紗,油/髒/色污 |  |  |  |  | 布邊不良 |  | 單色扣點為B級,結論為Discuss | [16 empty] | 色樣、品質樣廠商提供 | 已簽核 | 請參考驗貨員意見。(Please refer QA's comments.) |  |  | 2026/01/30 | 2026/02/01 | 2026/03/25 |  |  |  |  | VIN-LR1
191892 | 2026/01/23 | Auto |  | ASC | Vivian Lan 藍文琦 | V3B | 2011D212_AW26,2011D240_AW26,2011D242_AW26,2011D244_AW26,2011D458_AW26,2011D459_AW26,2011D525_AW26,2011D527_AW26,2011D865_AW26,2011D866_AW26,2011D867_AW26,2011D868_AW26,2012D144_AW26,2012D145_AW26,2012D149_AW26,2012D363_AW26,2012D364_AW26,2012D430_AW26,2012D432_AW26,2012D727_AW26,2012D728_AW26,2012D729_AW26,2012D730_AW26 | TMKF-25-12283 | AS |  |  | 綿春(VIN) | VIETNAM | VIN-LR1 LR2 LR3 | 2026/01/15 | 2026/01/15 | Recycled Polyester 100% | Knit | Mesh | Dyed | P/D | NA,Wicking | 60 | 120 | 9268 | yds | HoaNguyen | DARK AUBERGINE | Agree | 1264 | 1264 | 209 | 9.1 | 105 | 104 | 0 | 0% | 油/髒/色污 | [6 empty] | 部分匹扣點為B級,但單色結論為Pass | [16 empty] | 色樣、品質樣廠商提供 | 已簽核 | 請參考驗貨員意見。(Please refer QA's comments.) |  |  | 2026/01/26 | 2026/02/01 | 2026/03/25 |  |  |  |  | VIN-LR1
191887 | 2026/01/23 | Auto |  | ASC | Vivian Lan 藍文琦 | V3B | 2011D212_AW26,2011D240_AW26,2011D242_AW26,2011D244_AW26,2011D458_AW26,2011D459_AW26,2011D525_AW26,2011D527_AW26,2011D865_AW26,2011D866_AW26,2011D867_AW26,2011D868_AW26,2012D144_AW26,2012D145_AW26,2012D149_AW26,2012D363_AW26,2012D364_AW26,2012D430_AW26,2012D432_AW26,2012D727_AW26,2012D728_AW26,2012D729_AW26,2012D730_AW26 | TMKF-25-12283 | AS |  |  | 綿春(VIN) | VIETNAM | VIN-LR1 LR2 LR3 | 2026/01/16 | 2026/01/16 | Recycled Polyester 100% | Knit | Mesh | Dyed | P/D | NA,Wicking | 60 | 120 | 9268 | yds | HoaNguyen | DARK AUBERGINE | Discuss | 1244 | 1244 | 207 | 12.1 | 106 | 101 | 0 | 0.6% | 油/髒/色污 | [6 empty] | 單色扣點為B級,結論為Discuss | [16 empty] | 色樣、品質樣廠商提供 | 已簽核 | 請參考驗貨員意見。(Please refer QA's comments.) |  |  | 2026/01/26 | 2026/02/01 | 2026/03/25 |  |  |  |  | VIN-LR1
191873 | 2026/01/23 | Auto |  | ASC | Vivian Lan 藍文琦 | V3B | 2011D212_AW26,2011D240_AW26,2011D242_AW26,2011D244_AW26,2011D458_AW26,2011D459_AW26,2011D525_AW26,2011D527_AW26,2011D865_AW26,2011D866_AW26,2011D867_AW26,2011D868_AW26,2012D144_AW26,2012D145_AW26,2012D149_AW26,2012D363_AW26,2012D364_AW26,2012D430_AW26,2012D432_AW26,2012D727_AW26,2012D728_AW26,2012D729_AW26,2012D730_AW26 | TMKF-25-12283 | AS |  |  | 綿春(VIN) | VIETNAM | VIN-LR1 LR2 LR3 | 2026/01/22 | 2026/01/22 | Recycled Polyester 100% | Knit | Mesh | Dyed | P/D | NA,Wicking | 60 | 120 | 9268 | yds | HoaNguyen | DARK AUBERGINE | Reject | 1186 | 1186 | 197 | 13.2 | 0 | 0 | 197 | 1% | 接疋,擦傷/刮傷/勾紗,油/髒/色污,破洞 |  |  |  |  | 全匹性瑕疵 |  | 單色結論為Fail,請打下並覆驗 |  | 簽核完成 |  |  | 1.顏色:ILLUMINATE GREEN/缸號:B1-25120214124-01/缸差過大，整缸判C級。 2.顏色:DARK AUBERGINE /缸號: B1-25120214166-01/全匹性瑕疵(雞爪痕)，整缸判C級。 3.顏色:SINGED RED/缸號:B1-25120214194-01/雞爪痕，可接受。 4.顏色:ASICS BLUE/缸號:B1-251202141A6-01/平鋪輕微直條，可接受。 | [11 empty] | 色樣、品質樣廠商提供 | 已簽核 | 請參考驗貨員意見。(Please refer QA's comments.) |  |  | 2026/01/26 | 2026/02/01 | 2026/03/25 |  | 覆驗完成 |  |  | VIN-LR1
191878 | 2026/01/23 | Auto |  | ASC | Vivian Lan 藍文琦 | V3B | 2011D212_AW26,2011D240_AW26,2011D242_AW26,2011D244_AW26,2011D458_AW26,2011D459_AW26,2011D525_AW26,2011D527_AW26,2011D865_AW26,2011D866_AW26,2011D867_AW26,2011D868_AW26,2012D144_AW26,2012D145_AW26,2012D149_AW26,2012D363_AW26,2012D364_AW26,2012D430_AW26,2012D432_AW26,2012D727_AW26,2012D728_AW26,2012D729_AW26,2012D730_AW26 | TMKF-25-12283 | AS |  |  | 綿春(VIN) | VIETNAM | VIN-LR1 LR2 LR3 | 2026/01/22 | 2026/01/22 | Recycled Polyester 100% | Knit | Mesh | Dyed | P/D | NA,Wicking | 60 | 120 | 1050 | yds | HoaNguyen | DARK PINK CLAY | Agree | 1022 | 1022 | 202 | 6.9 | 202 | 0 | 0 | 0% | 擦傷/刮傷/勾紗,斷紗(斷經/斷緯),油/髒/色污 | [6 empty] | 大貨品質在接受標準內 | [16 empty] | 色樣、品質樣廠商提供 | 已簽核 | 請參考驗貨員意見。(Please refer QA's comments.) |  |  | 2026/01/26 | 2026/02/01 | 2026/03/25 |  |  |  |  | VIN-LR1
191875 | 2026/01/23 | Auto |  | ASC | Vivian Lan 藍文琦 | V3B | 2011D212_AW26,2011D240_AW26,2011D242_AW26,2011D244_AW26,2011D458_AW26,2011D459_AW26,2011D525_AW26,2011D527_AW26,2011D865_AW26,2011D866_AW26,2011D867_AW26,2011D868_AW26,2012D144_AW26,2012D145_AW26,2012D149_AW26,2012D363_AW26,2012D364_AW26,2012D430_AW26,2012D432_AW26,2012D727_AW26,2012D728_AW26,2012D729_AW26,2012D730_AW26 | TMKF-25-12283 | AS |  |  | 綿春(VIN) | VIETNAM | VIN-LR1 LR2 LR3 | 2026/01/22 | 2026/01/22 | Recycled Polyester 100% | Knit | Mesh | Dyed | P/D | NA,Wicking | 60 | 120 | 16130 | yds | HoaNguyen | ENERGY AQUA | Discuss | 1072 | 1072 | 205 | 21 | 0 | 205 | 0 | 3.3% | 擦傷/刮傷/勾紗,油/髒/色污,破洞 | [6 empty] | 單色扣點為B級,結論為Discuss | [16 empty] | 色樣、品質樣廠商提供 | 已簽核 | 請參考驗貨員意見。(Please refer QA's comments.) |  |  | 2026/01/26 | 2026/02/01 | 2026/03/25 |  |  |  |  | VIN-LR1
191872 | 2026/01/23 | Auto |  | ASC | Vivian Lan 藍文琦 | V3B | 2011D212_AW26,2011D240_AW26,2011D242_AW26,2011D244_AW26,2011D458_AW26,2011D459_AW26,2011D525_AW26,2011D527_AW26,2011D865_AW26,2011D866_AW26,2011D867_AW26,2011D868_AW26,2012D144_AW26,2012D145_AW26,2012D149_AW26,2012D363_AW26,2012D364_AW26,2012D430_AW26,2012D432_AW26,2012D727_AW26,2012D728_AW26,2012D729_AW26,2012D730_AW26 | TMKF-25-12283 | AS |  |  | 綿春(VIN) | VIETNAM | VIN-LR1 LR2 LR3 | 2026/01/22 | 2026/01/22 | Recycled Polyester 100% | Knit | Mesh | Dyed | P/D | NA,Wicking | 60 | 120 | 18051 | yds | HoaNguyen | FOGGY TEAL | Agree | 1300 | 1300 | 217 | 2.3 | 217 | 0 | 0 | 0% | 擦傷/刮傷/勾紗,油/髒/色污 | [6 empty] | 大貨品質在接受標準內 | [16 empty] | 色樣、品質樣廠商提供 | 已簽核 | 請參考驗貨員意見。(Please refer QA's comments.) |  |  | 2026/01/26 | 2026/02/01 | 2026/03/25 |  |  |  |  | VIN-LR1
191908 | 2026/01/23 | Auto |  | ASC | Vivian Lan 藍文琦 | V3B | 2011D212_AW26,2011D240_AW26,2011D242_AW26,2011D244_AW26,2011D458_AW26,2011D459_AW26,2011D525_AW26,2011D527_AW26,2011D865_AW26,2011D866_AW26,2011D867_AW26,2011D868_AW26,2012D144_AW26,2012D145_AW26,2012D149_AW26,2012D363_AW26,2012D364_AW26,2012D430_AW26,2012D432_AW26,2012D727_AW26,2012D728_AW26,2012D729_AW26,2012D730_AW26 | TMKF-25-12283 | AS |  |  | 綿春(VIN) | VIETNAM | VIN-LR1 LR2 LR3 | 2026/01/27 | 2026/01/27 | Recycled Polyester 100% | Knit | Mesh | Dyed | P/D | NA,Wicking | 60 | 120 | 18051 | yds | HoaNguyen | FOGGY TEAL | Discuss | 631 | 631 | 110 | 12.7 | 0 | 110 | 0 | 0.8% | 擦傷/刮傷/勾紗 | [6 empty] | 單色扣點為B級,結論為Discuss | [16 empty] | 色樣、品質樣廠商提供 | 已簽核 | 請參考驗貨員意見。(Please refer QA's comments.) |  |  | 2026/01/30 | 2026/02/01 | 2026/03/25 |  |  |  |  | VIN-LR1
191906 | 2026/01/23 | Auto |  | ASC | Vivian Lan 藍文琦 | V3B | 2011D212_AW26,2011D240_AW26,2011D242_AW26,2011D244_AW26,2011D458_AW26,2011D459_AW26,2011D525_AW26,2011D527_AW26,2011D865_AW26,2011D866_AW26,2011D867_AW26,2011D868_AW26,2012D144_AW26,2012D145_AW26,2012D149_AW26,2012D363_AW26,2012D364_AW26,2012D430_AW26,2012D432_AW26,2012D727_AW26,2012D728_AW26,2012D729_AW26,2012D730_AW26 | TMKF-25-12283 | AS |  |  | 綿春(VIN) | VIETNAM | VIN-LR1 LR2 LR3 | 2026/01/27 | 2026/01/27 | Recycled Polyester 100% | Knit | Mesh | Dyed | P/D | NA,Wicking | 60 | 120 | 8740 | yds | HoaNguyen | FRESH AIR | Agree | 5050 | 5050 | 847 | 7.2 | 639 | 208 | 0 | 0% | 接疋,擦傷/刮傷/勾紗,油/髒/色污 | [6 empty] | 部分匹扣點為B級,但單色結論為Pass | [16 empty] | 色樣、品質樣廠商提供 | 已簽核 | 請參考驗貨員意見。(Please refer QA's comments.) |  |  | 2026/01/30 | 2026/02/01 | 2026/03/25 |  |  |  |  | VIN-LR1
191871 | 2026/01/23 | Auto |  | ASC | Vivian Lan 藍文琦 | V3B | 2011D212_AW26,2011D240_AW26,2011D242_AW26,2011D244_AW26,2011D458_AW26,2011D459_AW26,2011D525_AW26,2011D527_AW26,2011D865_AW26,2011D866_AW26,2011D867_AW26,2011D868_AW26,2012D144_AW26,2012D145_AW26,2012D149_AW26,2012D363_AW26,2012D364_AW26,2012D430_AW26,2012D432_AW26,2012D727_AW26,2012D728_AW26,2012D729_AW26,2012D730_AW26 | TMKF-25-12283 | AS |  |  | 綿春(VIN) | VIETNAM | VIN-LR1 LR2 LR3 | 2026/01/22 | 2026/01/22 | Recycled Polyester 100% | Knit | Mesh | Dyed | P/D | NA,Wicking | 60 | 120 | 6033 | yds | HoaNguyen | HAZY LILAC | Agree | 1280 | 1280 | 213 | 0 | 213 | 0 | 0 | 0% | [7 empty] | 大貨品質在接受標準內 | [16 empty] | 色樣、品質樣廠商提供 | 已簽核 | 請參考驗貨員意見。(Please refer QA's comments.) |  |  | 2026/01/26 | 2026/02/01 | 2026/03/25 |  |  |  |  | VIN-LR1
191874 | 2026/01/23 | Auto |  | ASC | Vivian Lan 藍文琦 | V3B | 2011D212_AW26,2011D240_AW26,2011D242_AW26,2011D244_AW26,2011D458_AW26,2011D459_AW26,2011D525_AW26,2011D527_AW26,2011D865_AW26,2011D866_AW26,2011D867_AW26,2011D868_AW26,2012D144_AW26,2012D145_AW26,2012D149_AW26,2012D363_AW26,2012D364_AW26,2012D430_AW26,2012D432_AW26,2012D727_AW26,2012D728_AW26,2012D729_AW26,2012D730_AW26 | TMKF-25-12283 | AS |  |  | 綿春(VIN) | VIETNAM | VIN-LR1 LR2 LR3 | 2026/01/22 | 2026/01/22 | Recycled Polyester 100% | Knit | Mesh | Dyed | P/D | NA,Wicking | 60 | 120 | 1002 | yds | HoaNguyen | ILLUMINATE GREEN | Reject | 1047 | 1047 | 211 | 1.9 | 0 | 0 | 211 | 0% | 油/髒/色污 |  |  |  | 缸差過大 |  |  | 單色結論為Fail,請打下並覆驗 |  | 尚未覆驗 |  |  | 1.顏色:ILLUMINATE GREEN/缸號:B1-25120214124-01/缸差過大，整缸判C級。 2.顏色:DARK AUBERGINE /缸號: B1-25120214166-01/全匹性瑕疵(雞爪痕)，整缸判C級。 3.顏色:SINGED RED/缸號:B1-25120214194-01/雞爪痕，可接受。 4.顏色:ASICS BLUE/缸號:B1-251202141A6-01/平鋪輕微直條，可接受。 | [11 empty] | 色樣、品質樣廠商提供 | 已簽核 | 請參考驗貨員意見。(Please refer QA's comments.) |  |  | 2026/01/26 | 2026/02/01 | 2026/03/25 |  | 簽核中 |  |  | VIN-LR1
191899 | 2026/01/23 | Auto |  | ASC | Vivian Lan 藍文琦 | V3B | 2011D212_AW26,2011D240_AW26,2011D242_AW26,2011D244_AW26,2011D458_AW26,2011D459_AW26,2011D525_AW26,2011D527_AW26,2011D865_AW26,2011D866_AW26,2011D867_AW26,2011D868_AW26,2012D144_AW26,2012D145_AW26,2012D149_AW26,2012D363_AW26,2012D364_AW26,2012D430_AW26,2012D432_AW26,2012D727_AW26,2012D728_AW26,2012D729_AW26,2012D730_AW26 | TMKF-25-12283 | AS |  |  | 綿春(VIN) | VIETNAM | VIN-LR1 LR2 LR3 | 2026/01/07 | 2026/01/07 | Recycled Polyester 100% | Knit | Mesh | Dyed | P/D | NA,Wicking | 60 | 120 | 51172 | yds | HoaNguyen | PERFORMANCE BLACK | Discuss | 1283 | 1283 | 214 | 13.6 | 108 | 106 | 0 | 1.1% | 擦傷/刮傷/勾紗,斷紗(斷經/斷緯),油/髒/色污 | [6 empty] | 單色扣點為B級,結論為Discuss | [16 empty] | 色樣、品質樣廠商提供 | 已簽核 | 請參考驗貨員意見。(Please refer QA's comments.) |  |  | 2026/01/26 | 2026/02/01 | 2026/03/25 |  |  |  |  | VIN-LR1
191894 | 2026/01/23 | Auto |  | ASC | Vivian Lan 藍文琦 | V3B | 2011D212_AW26,2011D240_AW26,2011D242_AW26,2011D244_AW26,2011D458_AW26,2011D459_AW26,2011D525_AW26,2011D527_AW26,2011D865_AW26,2011D866_AW26,2011D867_AW26,2011D868_AW26,2012D144_AW26,2012D145_AW26,2012D149_AW26,2012D363_AW26,2012D364_AW26,2012D430_AW26,2012D432_AW26,2012D727_AW26,2012D728_AW26,2012D729_AW26,2012D730_AW26 | TMKF-25-12283 | AS |  |  | 綿春(VIN) | VIETNAM | VIN-LR1 LR2 LR3 | 2026/01/08 | 2026/01/08 | Recycled Polyester 100% | Knit | Mesh | Dyed | P/D | NA,Wicking | 60 | 120 | 51172 | yds | HoaNguyen | PERFORMANCE BLACK | Agree | 4247 | 4247 | 647 | 4.2 | 647 | 0 | 0 | 0% | 接疋,擦傷/刮傷/勾紗,油/髒/色污,破洞 | [6 empty] | 大貨品質在接受標準內 | [16 empty] | 色樣、品質樣廠商提供 | 已簽核 | 請參考驗貨員意見。(Please refer QA's comments.) |  |  | 2026/01/26 | 2026/02/01 | 2026/03/25 |  |  |  |  | VIN-LR1
191889 | 2026/01/23 | Auto |  | ASC | Vivian Lan 藍文琦 | V3B | 2011D212_AW26,2011D240_AW26,2011D242_AW26,2011D244_AW26,2011D458_AW26,2011D459_AW26,2011D525_AW26,2011D527_AW26,2011D865_AW26,2011D866_AW26,2011D867_AW26,2011D868_AW26,2012D144_AW26,2012D145_AW26,2012D149_AW26,2012D363_AW26,2012D364_AW26,2012D430_AW26,2012D432_AW26,2012D727_AW26,2012D728_AW26,2012D729_AW26,2012D730_AW26 | TMKF-25-12283 | AS |  |  | 綿春(VIN) | VIETNAM | VIN-LR1 LR2 LR3 | 2026/01/15 | 2026/01/15 | Recycled Polyester 100% | Knit | Mesh | Dyed | P/D | NA,Wicking | 60 | 120 | 51172 | yds | HoaNguyen | PERFORMANCE BLACK | Agree | 2585 | 2585 | 444 | 3.8 | 338 | 106 | 0 | 0% | 擦傷/刮傷/勾紗,油/髒/色污 | [6 empty] | 部分匹扣點為B級,但單色結論為Pass | [16 empty] | 色樣、品質樣廠商提供 | 已簽核 | 請參考驗貨員意見。(Please refer QA's comments.) |  |  | 2026/01/26 | 2026/02/01 | 2026/03/25 |  |  |  |  | VIN-LR1
191882 | 2026/01/23 | Auto |  | ASC | Vivian Lan 藍文琦 | V3B | 2011D212_AW26,2011D240_AW26,2011D242_AW26,2011D244_AW26,2011D458_AW26,2011D459_AW26,2011D525_AW26,2011D527_AW26,2011D865_AW26,2011D866_AW26,2011D867_AW26,2011D868_AW26,2012D144_AW26,2012D145_AW26,2012D149_AW26,2012D363_AW26,2012D364_AW26,2012D430_AW26,2012D432_AW26,2012D727_AW26,2012D728_AW26,2012D729_AW26,2012D730_AW26 | TMKF-25-12283 | AS |  |  | 綿春(VIN) | VIETNAM | VIN-LR1 LR2 LR3 | 2026/01/16 | 2026/01/16 | Recycled Polyester 100% | Knit | Mesh | Dyed | P/D | NA,Wicking | 60 | 120 | 51172 | yds | HoaNguyen | PERFORMANCE BLACK | Agree | 4005 | 4005 | 650 | 3.7 | 542 | 108 | 0 | 0% | 接疋,擦傷/刮傷/勾紗,染折/折痕,油/髒/色污 | [6 empty] | 部分匹扣點為B級,但單色結論為Pass | [16 empty] | 色樣、品質樣廠商提供 | 已簽核 | 請參考驗貨員意見。(Please refer QA's comments.) |  |  | 2026/01/26 | 2026/02/01 | 2026/03/25 |  |  |  |  | VIN-LR1
191912 | 2026/01/23 | Auto |  | ASC | Vivian Lan 藍文琦 | V3B | 2011D212_AW26,2011D240_AW26,2011D242_AW26,2011D244_AW26,2011D458_AW26,2011D459_AW26,2011D525_AW26,2011D527_AW26,2011D865_AW26,2011D866_AW26,2011D867_AW26,2011D868_AW26,2012D144_AW26,2012D145_AW26,2012D149_AW26,2012D363_AW26,2012D364_AW26,2012D430_AW26,2012D432_AW26,2012D727_AW26,2012D728_AW26,2012D729_AW26,2012D730_AW26 | TMKF-25-12283 | AS |  |  | 綿春(VIN) | VIETNAM | VIN-LR1 LR2 LR3 | 2026/01/27 | 2026/01/27 | Recycled Polyester 100% | Knit | Mesh | Dyed | P/D | NA,Wicking | 60 | 120 | 51172 | yds | HoaNguyen | PERFORMANCE BLACK | Agree | 1640 | 1640 | 197 | 8.6 | 197 | 0 | 0 | 0% | 接疋,擦傷/刮傷/勾紗,橫檔/橫條,油/髒/色污,破洞 | [6 empty] | 大貨品質在接受標準內 | [16 empty] | 色樣、品質樣廠商提供 | 已簽核 | 請參考驗貨員意見。(Please refer QA's comments.) |  |  | 2026/01/30 | 2026/02/01 | 2026/03/25 |  |  |  |  | VIN-LR1
191885 | 2026/01/23 | Auto |  | ASC | Vivian Lan 藍文琦 | V3B | 2011D212_AW26,2011D240_AW26,2011D242_AW26,2011D244_AW26,2011D458_AW26,2011D459_AW26,2011D525_AW26,2011D527_AW26,2011D865_AW26,2011D866_AW26,2011D867_AW26,2011D868_AW26,2012D144_AW26,2012D145_AW26,2012D149_AW26,2012D363_AW26,2012D364_AW26,2012D430_AW26,2012D432_AW26,2012D727_AW26,2012D728_AW26,2012D729_AW26,2012D730_AW26 | TMKF-25-12283 | AS |  |  | 綿春(VIN) | VIETNAM | VIN-LR1 LR2 LR3 | 2026/01/16 | 2026/01/16 | Recycled Polyester 100% | Knit | Mesh | Dyed | P/D | NA,Wicking | 60 | 120 | 2254 | yds | HoaNguyen | SHEET ROCK | Discuss | 1084 | 1084 | 190 | 16.3 | 0 | 190 | 0 | 1.9% | 接疋,擦傷/刮傷/勾紗,油/髒/色污 | [6 empty] | 單色扣點為B級,結論為Discuss | [16 empty] | 色樣、品質樣廠商提供 | 已簽核 | 請參考驗貨員意見。(Please refer QA's comments.) |  |  | 2026/01/26 | 2026/02/01 | 2026/03/25 |  |  |  |  | VIN-LR1
191897 | 2026/01/23 | Auto |  | ASC | Vivian Lan 藍文琦 | V3B | 2011D212_AW26,2011D240_AW26,2011D242_AW26,2011D244_AW26,2011D458_AW26,2011D459_AW26,2011D525_AW26,2011D527_AW26,2011D865_AW26,2011D866_AW26,2011D867_AW26,2011D868_AW26,2012D144_AW26,2012D145_AW26,2012D149_AW26,2012D363_AW26,2012D364_AW26,2012D430_AW26,2012D432_AW26,2012D727_AW26,2012D728_AW26,2012D729_AW26,2012D730_AW26 | TMKF-25-12283 | AS |  |  | 綿春(VIN) | VIETNAM | VIN-LR1 LR2 LR3 | 2026/01/07 | 2026/01/07 | Recycled Polyester 100% | Knit | Mesh | Dyed | P/D | NA,Wicking | 60 | 120 | 15671 | yds | HoaNguyen | SINGED RED | Agree | 3630 | 3630 | 674 | 8.8 | 322 | 352 | 0 | 0% | 擦傷/刮傷/勾紗,油/髒/色污 |  |  |  |  | 布邊不良 |  | 部分匹扣點為B級,但單色結論為Pass | [16 empty] | 色樣、品質樣廠商提供 | 已簽核 | 請參考驗貨員意見。(Please refer QA's comments.) |  |  | 2026/01/26 | 2026/02/01 | 2026/03/25 |  |  |  |  | VIN-LR1
191896 | 2026/01/23 | Auto |  | ASC | Vivian Lan 藍文琦 | V3B | 2011D212_AW26,2011D240_AW26,2011D242_AW26,2011D244_AW26,2011D458_AW26,2011D459_AW26,2011D525_AW26,2011D527_AW26,2011D865_AW26,2011D866_AW26,2011D867_AW26,2011D868_AW26,2012D144_AW26,2012D145_AW26,2012D149_AW26,2012D363_AW26,2012D364_AW26,2012D430_AW26,2012D432_AW26,2012D727_AW26,2012D728_AW26,2012D729_AW26,2012D730_AW26 | TMKF-25-12283 | AS |  |  | 綿春(VIN) | VIETNAM | VIN-LR1 LR2 LR3 | 2026/01/08 | 2026/01/08 | Recycled Polyester 100% | Knit | Mesh | Dyed | P/D | NA,Wicking | 60 | 120 | 15671 | yds | HoaNguyen | SINGED RED | Discuss | 544 | 544 | 120 | 15.8 | 0 | 120 | 0 | 1.7% | 擦傷/刮傷/勾紗,油/髒/色污 | [6 empty] | 單色扣點為B級,結論為Discuss | [16 empty] | 色樣、品質樣廠商提供 | 已簽核 | 請參考驗貨員意見。(Please refer QA's comments.) |  |  | 2026/01/26 | 2026/02/01 | 2026/03/25 |  |  |  |  | VIN-LR1
191884 | 2026/01/23 | Auto |  | ASC | Vivian Lan 藍文琦 | V3B | 2011D212_AW26,2011D240_AW26,2011D242_AW26,2011D244_AW26,2011D458_AW26,2011D459_AW26,2011D525_AW26,2011D527_AW26,2011D865_AW26,2011D866_AW26,2011D867_AW26,2011D868_AW26,2012D144_AW26,2012D145_AW26,2012D149_AW26,2012D363_AW26,2012D364_AW26,2012D430_AW26,2012D432_AW26,2012D727_AW26,2012D728_AW26,2012D729_AW26,2012D730_AW26 | TMKF-25-12283 | AS |  |  | 綿春(VIN) | VIETNAM | VIN-LR1 LR2 LR3 | 2026/01/16 | 2026/01/16 | Recycled Polyester 100% | Knit | Mesh | Dyed | P/D | NA,Wicking | 60 | 120 | 15671 | yds | HoaNguyen | SINGED RED | Discuss | 917 | 917 | 308 | 11 | 220 | 88 | 0 | 0.3% | 接疋,擦傷/刮傷/勾紗,油/髒/色污,破洞 | [6 empty] | 單色扣點為B級,結論為Discuss | [16 empty] | 色樣、品質樣廠商提供 | 已簽核 | 請參考驗貨員意見。(Please refer QA's comments.) |  |  | 2026/01/26 | 2026/02/01 | 2026/03/25 |  |  |  |  | VIN-LR1
191877 | 2026/01/23 | Auto |  | ASC | Vivian Lan 藍文琦 | V3B | 2011D212_AW26,2011D240_AW26,2011D242_AW26,2011D244_AW26,2011D458_AW26,2011D459_AW26,2011D525_AW26,2011D527_AW26,2011D865_AW26,2011D866_AW26,2011D867_AW26,2011D868_AW26,2012D144_AW26,2012D145_AW26,2012D149_AW26,2012D363_AW26,2012D364_AW26,2012D430_AW26,2012D432_AW26,2012D727_AW26,2012D728_AW26,2012D729_AW26,2012D730_AW26 | TMKF-25-12283 | AS |  |  | 綿春(VIN) | VIETNAM | VIN-LR1 LR2 LR3 | 2026/01/22 | 2026/01/22 | Recycled Polyester 100% | Knit | Mesh | Dyed | P/D | NA,Wicking | 60 | 120 | 15671 | yds | HoaNguyen | SINGED RED | Discuss | 1252 | 1252 | 201 | 20.9 | 0 | 201 | 0 | 3.3% | 擦傷/刮傷/勾紗,斷紗(斷經/斷緯) | [6 empty] | 單色扣點為B級,結論為Discuss | [16 empty] | 色樣、品質樣廠商提供 | 已簽核 | 請參考驗貨員意見。(Please refer QA's comments.) |  |  | 2026/01/26 | 2026/02/01 | 2026/03/25 |  |  |  |  | VIN-LR1
191890 | 2026/01/23 | Auto |  | ASC | Vivian Lan 藍文琦 | V3B | 2011D212_AW26,2011D240_AW26,2011D242_AW26,2011D244_AW26,2011D458_AW26,2011D459_AW26,2011D525_AW26,2011D527_AW26,2011D865_AW26,2011D866_AW26,2011D867_AW26,2011D868_AW26,2012D144_AW26,2012D145_AW26,2012D149_AW26,2012D363_AW26,2012D364_AW26,2012D430_AW26,2012D432_AW26,2012D727_AW26,2012D728_AW26,2012D729_AW26,2012D730_AW26 | TMKF-25-12283 | AS |  |  | 綿春(VIN) | VIETNAM | VIN-LR1 LR2 LR3 | 2026/01/15 | 2026/01/15 | Recycled Polyester 100% | Knit | Mesh | Dyed | P/D | NA,Wicking | 60 | 120 | 4227 | yds | HoaNguyen | SPEED RED | Agree | 1279 | 1279 | 212 | 1.9 | 212 | 0 | 0 | 0% | 擦傷/刮傷/勾紗,油/髒/色污 | [6 empty] | 大貨品質在接受標準內 | [16 empty] | 色樣、品質樣廠商提供 | 已簽核 | 請參考驗貨員意見。(Please refer QA's comments.) |  |  | 2026/01/26 | 2026/02/01 | 2026/03/25 |  |  |  |  | VIN-LR1
191886 | 2026/01/23 | Auto |  | ASC | Vivian Lan 藍文琦 | V3B | 2011D212_AW26,2011D240_AW26,2011D242_AW26,2011D244_AW26,2011D458_AW26,2011D459_AW26,2011D525_AW26,2011D527_AW26,2011D865_AW26,2011D866_AW26,2011D867_AW26,2011D868_AW26,2012D144_AW26,2012D145_AW26,2012D149_AW26,2012D363_AW26,2012D364_AW26,2012D430_AW26,2012D432_AW26,2012D727_AW26,2012D728_AW26,2012D729_AW26,2012D730_AW26 | TMKF-25-12283 | AS |  |  | 綿春(VIN) | VIETNAM | VIN-LR1 LR2 LR3 | 2026/01/16 | 2026/01/16 | Recycled Polyester 100% | Knit | Mesh | Dyed | P/D | NA,Wicking | 60 | 120 | 4227 | yds | HoaNguyen | SPEED RED | Agree | 1289 | 1289 | 209 | 3.8 | 209 | 0 | 0 | 0% | 擦傷/刮傷/勾紗,斷紗(斷經/斷緯),油/髒/色污 | [6 empty] | 大貨品質在接受標準內 | [16 empty] | 色樣、品質樣廠商提供 | 已簽核 | 請參考驗貨員意見。(Please refer QA's comments.) |  |  | 2026/01/26 | 2026/02/01 | 2026/03/25 |  |  |  |  | VIN-LR1
191891 | 2026/01/23 | Auto |  | ASC | Vivian Lan 藍文琦 | V3B | 2011D212_AW26,2011D240_AW26,2011D242_AW26,2011D244_AW26,2011D458_AW26,2011D459_AW26,2011D525_AW26,2011D527_AW26,2011D865_AW26,2011D866_AW26,2011D867_AW26,2011D868_AW26,2012D144_AW26,2012D145_AW26,2012D149_AW26,2012D363_AW26,2012D364_AW26,2012D430_AW26,2012D432_AW26,2012D727_AW26,2012D728_AW26,2012D729_AW26,2012D730_AW26 | TMKF-25-12283 | AS |  |  | 綿春(VIN) | VIETNAM | VIN-LR1 LR2 LR3 | 2026/01/15 | 2026/01/15 | Recycled Polyester 100% | Knit | Mesh | Dyed | P/D | NA,Wicking | 60 | 120 | 3173 | yds | HoaNguyen | STEEL GREY | Discuss | 1045 | 1045 | 209 | 11.5 | 105 | 104 | 0 | 0.5% | 擦傷/刮傷/勾紗,油/髒/色污 |  |  |  |  | 布邊不良 |  | 單色扣點為B級,結論為Discuss | [16 empty] | 色樣、品質樣廠商提供 | 已簽核 | 請參考驗貨員意見。(Please refer QA's comments.) |  |  | 2026/01/26 | 2026/02/01 | 2026/03/25 |  |  |  |  | VIN-LR1
191881 | 2026/01/23 | Auto |  | ASC | Vivian Lan 藍文琦 | V3B | 2011D212_AW26,2011D240_AW26,2011D242_AW26,2011D244_AW26,2011D458_AW26,2011D459_AW26,2011D525_AW26,2011D527_AW26,2011D865_AW26,2011D866_AW26,2011D867_AW26,2011D868_AW26,2012D144_AW26,2012D145_AW26,2012D149_AW26,2012D363_AW26,2012D364_AW26,2012D430_AW26,2012D432_AW26,2012D727_AW26,2012D728_AW26,2012D729_AW26,2012D730_AW26 | TMKF-25-12283 | AS |  |  | 綿春(VIN) | VIETNAM | VIN-LR1 LR2 LR3 | 2026/01/16 | 2026/01/16 | Recycled Polyester 100% | Knit | Mesh | Dyed | P/D | NA,Wicking | 60 | 120 | 3173 | yds | HoaNguyen | STEEL GREY | Agree | 1075 | 1075 | 215 | 5.1 | 215 | 0 | 0 | 0% | 擦傷/刮傷/勾紗,油/髒/色污 | [6 empty] | 大貨品質在接受標準內 | [16 empty] | 色樣、品質樣廠商提供 | 已簽核 | 請參考驗貨員意見。(Please refer QA's comments.) |  |  | 2026/01/26 | 2026/02/01 | 2026/03/25 |  |  |  |  | VIN-LR1
191911 | 2026/01/23 | Auto |  | ASC | Vivian Lan 藍文琦 | V3B | 2011D212_AW26,2011D240_AW26,2011D242_AW26,2011D244_AW26,2011D458_AW26,2011D459_AW26,2011D525_AW26,2011D527_AW26,2011D865_AW26,2011D866_AW26,2011D867_AW26,2011D868_AW26,2012D144_AW26,2012D145_AW26,2012D149_AW26,2012D363_AW26,2012D364_AW26,2012D430_AW26,2012D432_AW26,2012D727_AW26,2012D728_AW26,2012D729_AW26,2012D730_AW26 | TMKF-25-12283 | AS |  |  | 綿春(VIN) | VIETNAM | VIN-LR1 LR2 LR3 | 2026/01/27 | 2026/01/27 | Recycled Polyester 100% | Knit | Mesh | Dyed | P/D | NA,Wicking | 60 | 120 | 3173 | yds | HoaNguyen | STEEL GREY | Agree | 190 | 190 | 98 | 3.1 | 98 | 0 | 0 | 0% | 擦傷/刮傷/勾紗 | [6 empty] | 大貨品質在接受標準內 | [16 empty] | 色樣、品質樣廠商提供 | 已簽核 | 請參考驗貨員意見。(Please refer QA's comments.) |  |  | 2026/01/30 | 2026/02/01 | 2026/03/25 |  |  |  |  | VIN-LR1
191879 | 2026/01/23 | Auto |  | ASC | Vivian Lan 藍文琦 | V3B | 2011D212_AW26,2011D240_AW26,2011D242_AW26,2011D244_AW26,2011D458_AW26,2011D459_AW26,2011D525_AW26,2011D527_AW26,2011D865_AW26,2011D866_AW26,2011D867_AW26,2011D868_AW26,2012D144_AW26,2012D145_AW26,2012D149_AW26,2012D363_AW26,2012D364_AW26,2012D430_AW26,2012D432_AW26,2012D727_AW26,2012D728_AW26,2012D729_AW26,2012D730_AW26 | TMKF-25-12283 | AS |  |  | 綿春(VIN) | VIETNAM | VIN-LR1 LR2 LR3 | 2026/01/22 | 2026/01/22 | Recycled Polyester 100% | Knit | Mesh | Dyed | P/D | NA,Wicking | 60 | 120 | 4620 | yds | HoaNguyen | SUN CORAL | Discuss | 1267 | 1267 | 210 | 15.7 | 0 | 210 | 0 | 1.7% | 擦傷/刮傷/勾紗,油/髒/色污 | [6 empty] | 單色扣點為B級,結論為Discuss | [16 empty] | 色樣、品質樣廠商提供 | 已簽核 | 請參考驗貨員意見。(Please refer QA's comments.) |  |  | 2026/01/26 | 2026/02/01 | 2026/03/25 |  |  |  |  | VIN-LR1
191660 | 2025/12/30 | Auto |  | TGT | Sam Vu 武氏明豔 | V5C | K86W2L_C326 | TMKF-25-12289 | AS |  | A | SAMIL(VIN) | VIETNAM | VIN-TPLB TPLC | 2026/01/24 | 2026/01/24 | Modal/Spandex 95/5% | Knit | Jersey | PRT + Dyed | Reactive PRT,P/D | NA,NA | 62 | 200 | 169452 | yds | NgocBich | AOP300_6 | Discuss | 2307 | 2307 | 359 | 14.5 | 0 | 359 | 0 | 1.3% | 接疋,擦傷/刮傷/勾紗,破洞 | [6 empty] | 單色扣點為B級,結論為Discuss | [16 empty] | 色樣、品質樣廠商提供 | 已簽核 | 請參考驗貨員意見。(Please refer QA's comments.) |  |  | 2026/01/26 | 2026/02/07 | 2026/04/08 |  |  |  |  | VIN-TPL
191780 | 2025/12/30 | Auto |  | TGT | Sam Vu 武氏明豔 | V5C | K86W2L_C326 | TMKF-25-12289 | AS |  | A | SAMIL(VIN) | VIETNAM | VIN-TPLB TPLC | 2026/01/26 | 2026/01/26 | Modal/Spandex 95/5% | Knit | Jersey | PRT + Dyed | Reactive PRT,P/D | NA,NA | 62 | 200 | 169452 | yds | HoaNguyen | AOP300_6 | Reject | 10503 | 10503 | 1491 | 9.6 | 829 | 460 | 202 | 0% | 接疋,擦傷/刮傷/勾紗,斷紗(斷經/斷緯),棉粒/結頭/粗節,油/髒/色污,破洞,破洞修補痕 |  |  |  | 缸差過大 |  |  | 單色結論為Fail,請打下並覆驗 | [16 empty] | 色樣、品質樣廠商提供 | 已簽核 | 請參考驗貨員意見。(Please refer QA's comments.) |  |  | 2026/02/02 | 2026/02/07 | 2026/04/08 |  |  |  |  | VIN-TPL
191914 | 2025/12/30 | Auto |  | TGT | Sam Vu 武氏明豔 | V5C | K86W2L_C326 | TMKF-25-12289 | AS |  | A | SAMIL(VIN) | VIETNAM | VIN-TPLB TPLC | 2026/01/27 | 2026/01/27 | Modal/Spandex 95/5% | Knit | Jersey | PRT + Dyed | Reactive PRT,P/D | NA,NA | 62 | 200 | 169452 | yds | NgocBich | AOP300_6 | Discuss | 2935 | 2935 | 406 | 20 | 61 | 345 | 0 | 3% | 接疋,斷紗(斷經/斷緯),棉粒/結頭/粗節,破洞,破洞修補痕 | [6 empty] | 單色扣點為B級,結論為Discuss | [16 empty] | 色樣、品質樣廠商提供 | 已簽核 | 請參考驗貨員意見。(Please refer QA's comments.) |  |  | 2026/02/02 | 2026/02/07 | 2026/04/08 |  |  |  |  | VIN-TPL
192061 | 2025/12/30 | Auto |  | TGT | Sam Vu 武氏明豔 | V5C | K86W2L_C326 | TMKF-25-12289 | AS |  | A | SAMIL(VIN) | VIETNAM | VIN-TPLB TPLC | 2026/01/30 | 2026/01/30 | Modal/Spandex 95/5% | Knit | Jersey | PRT + Dyed | Reactive PRT,P/D | NA,NA | 62 | 200 | 169452 | yds | HoaNguyen | AOP300_6 | Agree | 10653 | 10653 | 1473 | 7.1 | 1126 | 347 | 0 | 0% | 接疋,擦傷/刮傷/勾紗,斷紗(斷經/斷緯),油/髒/色污,破洞,破洞修補痕 |  |  |  |  | 布邊不良 |  | 部分匹扣點為B級,但單色結論為Pass | [16 empty] | 色樣、品質樣廠商提供 | 已簽核 | 請參考驗貨員意見。(Please refer QA's comments.) |  |  | 2026/02/02 | 2026/02/07 | 2026/04/08 |  |  |  |  | VIN-TPL
192120 | 2025/12/30 | Auto |  | TGT | Sam Vu 武氏明豔 | V5C | K86W2L_C326 | TMKF-25-12289 | AS |  | A | SAMIL(VIN) | VIETNAM | VIN-TPLB TPLC | 2026/01/31 | 2026/01/31 | Modal/Spandex 95/5% | Knit | Jersey | PRT + Dyed | Reactive PRT,P/D | NA,NA | 62 | 200 | 169452 | yds | NgocBich | AOP300_6 | Discuss | 13727 | 13727 | 1882 | 13.4 | 421 | 1461 | 0 | 1% | 接疋,擦傷/刮傷/勾紗,斷紗(斷經/斷緯),棉粒/結頭/粗節,破洞,破洞修補痕 | [6 empty] | 單色扣點為B級,結論為Discuss | [16 empty] | 色樣、品質樣廠商提供 | 已簽核 | 請參考驗貨員意見。(Please refer QA's comments.) |  |  | 2026/02/02 | 2026/02/07 | 2026/04/08 |  |  |  |  | VIN-TPL
190995 | 2025/12/30 | Auto |  | TGT | Sam Vu 武氏明豔 | V5C | K86W2L_C326 | TMKF-25-12300 | AS |  | A | SAMIL(VIN) | VIETNAM | VIN-TPLB TPLC | 2026/01/12 | 2026/01/12 | Modal/Spandex 95/5% | Knit | Jersey | Dyed | P/D | NA,NA | 62 | 200 | 64599 | yds | HoaNguyen | BRIGHT PURPLE | Reject | 9568 | 9568 | 1025 | 12.1 | 553 | 413 | 59 | 0.6% | 接疋,斷紗(斷經/斷緯),棉粒/結頭/粗節,橫檔/橫條,油/髒/色污,破洞,破洞修補痕 | [6 empty] | 單色結論為Fail,請打下並覆驗 | [16 empty] | 色樣、品質樣廠商提供 | 已簽核 | 請參考驗貨員意見。(Please refer QA's comments.) |  |  | 2026/01/19 | 2026/02/07 | 2026/04/08 |  |  |  |  | VIN-TPL
191322 | 2025/12/30 | Auto |  | TGT | Angela Chen 陳柔婷 | V5B | 5GK4L2_C326 | TMKF-25-12349 | NAS |  |  | 蘇州東奕盛 | CHINA | IND-GLD6 | 2026/01/19 | 2026/01/19 | Recycled Polyester 100% | Knit | Jersey | Dyed | P/D | NA,Flame Resistant | 58 | 190 | 327 | yds | Leo Li 李勇 | ENLIGHTENED PINK | Agree | 392 | 392 | 85 | 7.1 | 85 | 0 | 0 | 0% | 棉粒/結頭/粗節,油/髒/色污 | [6 empty] | 大貨品質在接受標準內 | [16 empty] | 色樣、品質樣廠商提供 | 已簽核 | 請參考驗貨員意見。(Please refer QA's comments.) |  |  | 2026/01/22 | 2026/02/20 | 2026/04/04 |  |  |  |  | IND-GLD
191323 | 2025/12/30 | Auto |  | TGT | Angela Chen 陳柔婷 | V5B | 5GK4L2_C326 | TMKF-25-12349 | NAS |  |  | 蘇州東奕盛 | CHINA | IND-GLD6 | 2026/01/19 | 2026/01/19 | Recycled Polyester 100% | Knit | Jersey | Dyed | P/D | NA,Flame Resistant | 58 | 190 | 951 | yds | Leo Li 李勇 | GRAPHITE BLUE | Agree | 1000 | 1000 | 168.1 | 3 | 168.1 | 0 | 0 | 0% | 擦傷/刮傷/勾紗,異纖/飛花 | [6 empty] | 大貨品質在接受標準內 | [16 empty] | 色樣、品質樣廠商提供 | 已簽核 | 請參考驗貨員意見。(Please refer QA's comments.) |  |  | 2026/01/22 | 2026/02/20 | 2026/04/04 |  |  |  |  | IND-GLD
191316 | 2025/12/30 | Auto |  | TGT | Angela Chen 陳柔婷 | V5B | 5GK4L2_C326 | TMKF-25-12349 | NAS |  |  | 蘇州東奕盛 | CHINA | IND-GLD6 | 2026/01/19 | 2026/01/19 | Recycled Polyester 100% | Knit | Jersey | Dyed | P/D | NA,Flame Resistant | 58 | 190 | 1437 | yds | Leo Li 李勇 | GROWING GARDEN | Discuss | 1527 | 1527 | 171.1 | 18.7 | 0 | 171.1 | 0 | 2.6% | 接疋,棉粒/結頭/粗節,油/髒/色污 | [6 empty] | 單色扣點為B級,結論為Discuss | [16 empty] | 色樣、品質樣廠商提供 | 已簽核 | 請參考驗貨員意見。(Please refer QA's comments.) |  |  | 2026/01/22 | 2026/02/20 | 2026/04/04 |  |  |  |  | IND-GLD
191318 | 2025/12/30 | Auto |  | TGT | Angela Chen 陳柔婷 | V5B | 5GK4L2_C326 | TMKF-25-12349 | NAS |  |  | 蘇州東奕盛 | CHINA | IND-GLD6 | 2026/01/19 | 2026/01/19 | Recycled Polyester 100% | Knit | Jersey | Dyed | P/D | NA,Flame Resistant | 58 | 190 | 1437 | yds | Leo Li 李勇 | KICKBALL BLUE | Agree | 1584 | 1584 | 169.6 | 4.1 | 169.6 | 0 | 0 | 0% | 棉粒/結頭/粗節,油/髒/色污 | [6 empty] | 大貨品質在接受標準內 | [16 empty] | 色樣、品質樣廠商提供 | 已簽核 | 請參考驗貨員意見。(Please refer QA's comments.) |  |  | 2026/01/22 | 2026/02/20 | 2026/04/04 |  |  |  |  | IND-GLD
191320 | 2025/12/30 | Auto |  | TGT | Angela Chen 陳柔婷 | V5B | 5GK4L2_C326 | TMKF-25-12349 | NAS |  |  | 蘇州東奕盛 | CHINA | IND-GLD6 | 2026/01/19 | 2026/01/19 | Recycled Polyester 100% | Knit | Jersey | Dyed | P/D | NA,Flame Resistant | 58 | 190 | 1027 | yds | Leo Li 李勇 | MAUVE MAGIC | Agree | 1090 | 1090 | 158.7 | 4.4 | 158.7 | 0 | 0 | 0% | 棉粒/結頭/粗節,油/髒/色污 | [6 empty] | 大貨品質在接受標準內 | [16 empty] | 色樣、品質樣廠商提供 | 已簽核 | 請參考驗貨員意見。(Please refer QA's comments.) |  |  | 2026/01/22 | 2026/02/20 | 2026/04/04 |  |  |  |  | IND-GLD
191317 | 2025/12/30 | Auto |  | TGT | Angela Chen 陳柔婷 | V5B | 5GK4L2_C326 | TMKF-25-12349 | NAS |  |  | 蘇州東奕盛 | CHINA | IND-GLD6 | 2026/01/19 | 2026/01/19 | Recycled Polyester 100% | Knit | Jersey | Dyed | P/D | NA,Flame Resistant | 58 | 190 | 1027 | yds | Leo Li 李勇 | OPERA MAUVE | Agree | 1086 | 1086 | 167.3 | 4.2 | 167.3 | 0 | 0 | 0% | 棉粒/結頭/粗節,油/髒/色污,異纖/飛花 | [6 empty] | 大貨品質在接受標準內 | [16 empty] | 色樣、品質樣廠商提供 | 已簽核 | 請參考驗貨員意見。(Please refer QA's comments.) |  |  | 2026/01/22 | 2026/02/20 | 2026/04/04 |  |  |  |  | IND-GLD
191319 | 2025/12/30 | Auto |  | TGT | Angela Chen 陳柔婷 | V5B | 5GK4L2_C326 | TMKF-25-12349 | NAS |  |  | 蘇州東奕盛 | CHINA | IND-GLD6 | 2026/01/19 | 2026/01/19 | Recycled Polyester 100% | Knit | Jersey | Dyed | P/D | NA,Flame Resistant | 58 | 190 | 713 | yds | Leo Li 李勇 | PINK ISLE | Agree | 757 | 757 | 76.7 | 5.2 | 76.7 | 0 | 0 | 0% | 棉粒/結頭/粗節,油/髒/色污 | [6 empty] | 大貨品質在接受標準內 | [16 empty] | 色樣、品質樣廠商提供 | 已簽核 | 請參考驗貨員意見。(Please refer QA's comments.) |  |  | 2026/01/22 | 2026/02/20 | 2026/04/04 |  |  |  |  | IND-GLD
191321 | 2025/12/30 | Auto |  | TGT | Angela Chen 陳柔婷 | V5B | 5GK4L2_C326 | TMKF-25-12349 | NAS |  |  | 蘇州東奕盛 | CHINA | IND-GLD6 | 2026/01/19 | 2026/01/19 | Recycled Polyester 100% | Knit | Jersey | Dyed | P/D | NA,Flame Resistant | 58 | 190 | 433 | yds | Leo Li 李勇 | WINTER BLUE | Agree | 496 | 496 | 74.8 | 9.4 | 74.8 | 0 | 0 | 0% | 棉粒/結頭/粗節 | [6 empty] | 大貨品質在接受標準內 | [16 empty] | 色樣、品質樣廠商提供 | 已簽核 | 請參考驗貨員意見。(Please refer QA's comments.) |  |  | 2026/01/22 | 2026/02/20 | 2026/04/04 |  |  |  |  | IND-GLD
191326 | 2025/12/30 | Auto |  | TGT | Angela Chen 陳柔婷 | V5B | 5GK4L2_C326 | TMKF-25-12350 | NAS |  |  | 蘇州東奕盛 | CHINA | IND-GLD6 | 2026/01/19 | 2026/01/19 | Recycled Polyester 100% | Knit | Rib | Dyed | P/D,1x1 | NA,NA | 63 | 220 | 53 | yds | Leo Li 李勇 | ENLIGHTENED PINK | Discuss | 64 | 64 | 63.8 | 20.4 | 0 | 63.8 | 0 | 3.1% | 棉粒/結頭/粗節,破洞 | [6 empty] | 單色扣點為B級,結論為Discuss | [16 empty] | 色樣、品質樣廠商提供 | 已簽核 | 請參考驗貨員意見。(Please refer QA's comments.) |  |  | 2026/01/22 | 2026/02/20 | 2026/04/04 |  |  |  |  | IND-GLD
191324 | 2025/12/30 | Auto |  | TGT | Angela Chen 陳柔婷 | V5B | 5GK4L2_C326 | TMKF-25-12350 | NAS |  |  | 蘇州東奕盛 | CHINA | IND-GLD6 | 2026/01/19 | 2026/01/19 | Recycled Polyester 100% | Knit | Rib | Dyed | P/D,1x1 | NA,NA | 63 | 220 | 72 | yds | Leo Li 李勇 | GROWING GARDEN | Discuss | 82 | 82 | 41.2 | 12.1 | 0 | 41.2 | 0 | 0.6% | 油/髒/色污,破洞 | [6 empty] | 單色扣點為B級,結論為Discuss | [16 empty] | 色樣、品質樣廠商提供 | 已簽核 | 請參考驗貨員意見。(Please refer QA's comments.) |  |  | 2026/01/22 | 2026/02/20 | 2026/04/04 |  |  |  |  | IND-GLD
191325 | 2025/12/30 | Auto |  | TGT | Angela Chen 陳柔婷 | V5B | 5GK4L2_C326 | TMKF-25-12350 | NAS |  |  | 蘇州東奕盛 | CHINA | IND-GLD6 | 2026/01/19 | 2026/01/19 | Recycled Polyester 100% | Knit | Rib | Dyed | P/D,1x1 | NA,NA | 63 | 220 | 72 | yds | Leo Li 李勇 | KICKBALL BLUE | Discuss | 85 | 85 | 59.6 | 13.4 | 0 | 59.6 | 0 | 1% | 接疋,棉粒/結頭/粗節 | [6 empty] | 單色扣點為B級,結論為Discuss | [16 empty] | 色樣、品質樣廠商提供 | 已簽核 | 請參考驗貨員意見。(Please refer QA's comments.) |  |  | 2026/01/22 | 2026/02/20 | 2026/04/04 |  |  |  |  | IND-GLD
191329 | 2025/12/30 | Auto |  | TGT | Angela Chen 陳柔婷 | V5B | 5GK4L2_C326 | TMKF-25-12350 | NAS |  |  | 蘇州東奕盛 | CHINA | IND-GLD6 | 2026/01/19 | 2026/01/19 | Recycled Polyester 100% | Knit | Rib | Dyed | P/D,1x1 | NA,NA | 63 | 220 | 53 | yds | Leo Li 李勇 | MAUVE MAGIC | Discuss | 59 | 59 | 59.3 | 23.6 | 0 | 59.3 | 0 | 4.1% | 接疋,棉粒/結頭/粗節,油/髒/色污 | [6 empty] | 單色扣點為B級,結論為Discuss | [16 empty] | 色樣、品質樣廠商提供 | 已簽核 | 請參考驗貨員意見。(Please refer QA's comments.) |  |  | 2026/01/22 | 2026/02/20 | 2026/04/04 |  |  |  |  | IND-GLD
191328 | 2025/12/30 | Auto |  | TGT | Angela Chen 陳柔婷 | V5B | 5GK4L2_C326 | TMKF-25-12350 | NAS |  |  | 蘇州東奕盛 | CHINA | IND-GLD6 | 2026/01/19 | 2026/01/19 | Recycled Polyester 100% | Knit | Rib | Dyed | P/D,1x1 | NA,NA | 63 | 220 | 53 | yds | Leo Li 李勇 | OPERA MAUVE | Discuss | 44 | 44 | 43.6 | 27.5 | 0 | 43.6 | 0 | 5.3% | 接疋,棉粒/結頭/粗節,油/髒/色污,破洞 | [6 empty] | 單色扣點為B級,結論為Discuss | [16 empty] | 色樣、品質樣廠商提供 | 已簽核 | 請參考驗貨員意見。(Please refer QA's comments.) |  |  | 2026/01/22 | 2026/02/20 | 2026/04/04 |  |  |  |  | IND-GLD
191327 | 2025/12/30 | Auto |  | TGT | Angela Chen 陳柔婷 | V5B | 5GK4L2_C326 | TMKF-25-12350 | NAS |  |  | 蘇州東奕盛 | CHINA | IND-GLD6 | 2026/01/19 | 2026/01/19 | Recycled Polyester 100% | Knit | Rib | Dyed | P/D,1x1 | NA,NA | 63 | 220 | 72 | yds | Leo Li 李勇 | WINTER BLUE | Discuss | 138 | 138 | 72.8 | 17.8 | 0 | 72.8 | 0 | 2.3% | 棉粒/結頭/粗節,油/髒/色污 | [6 empty] | 單色扣點為B級,結論為Discuss | [16 empty] | 色樣、品質樣廠商提供 | 已簽核 | 請參考驗貨員意見。(Please refer QA's comments.) |  |  | 2026/01/22 | 2026/02/20 | 2026/04/04 |  |  |  |  | IND-GLD
191746 | 2025/12/30 | Auto |  | SMA | Ruby Nguyen 阮氏俄 | V2A | MM2011_SP26 | TMKF-25-12358 | AS |  |  | 鼎鉉紡織 | CHINA | VIN-MK3A | 2026/01/26 | 2026/01/26 | Polyester/Spandex 95/5% | Woven | Crepe | Dyed | Pigment Dye | NA,NA | 57 | 145 | 1872 | yds | Jiangao Zhang 張建高 | DEEP BLACK | Agree | 943 | 943 | 164 | 4.9 | 164 | 0 | 0 | 0% | 擦傷/刮傷/勾紗 |  |  |  |  | 布邊不良 |  | 大貨品質在接受標準內 | [16 empty] | 色樣、品質樣廠商提供 | 已簽核 | 請參考驗貨員意見。(Please refer QA's comments.) |  |  | 2026/02/04 | 2025/12/20 | 2026/02/02 |  |  |  |  | VIN-MK3
191747 | 2025/12/30 | Auto |  | SMA | Ruby Nguyen 阮氏俄 | V2A | MM2011_SP26 | TMKF-25-12358 | AS |  |  | 鼎鉉紡織 | CHINA | VIN-MK3A | 2026/01/26 | 2026/01/26 | Polyester/Spandex 95/5% | Woven | Crepe | Dyed | Pigment Dye | NA,NA | 57 | 145 | 1713 | yds | Jiangao Zhang 張建高 | INSIGNIA BLUE | Agree | 1136 | 1136 | 213 | 5.2 | 213 | 0 | 0 | 0% | 斷紗(斷經/斷緯),油/髒/色污 | [6 empty] | 大貨品質在接受標準內 | [16 empty] | 色樣、品質樣廠商提供 | 已簽核 | 請參考驗貨員意見。(Please refer QA's comments.) |  |  | 2026/02/04 | 2025/12/20 | 2026/02/02 |  |  |  |  | VIN-MK3
191748 | 2025/12/30 | Auto |  | SMA | Ruby Nguyen 阮氏俄 | V2A | MM2011_SP26 | TMKF-25-12358 | AS |  |  | 鼎鉉紡織 | CHINA | VIN-MK3A | 2026/01/26 | 2026/01/26 | Polyester/Spandex 95/5% | Woven | Crepe | Dyed | Pigment Dye | NA,NA | 57 | 145 | 1551 | yds | Jiangao Zhang 張建高 | IVORY CHIFFON | Discuss | 1170 | 1170 | 212 | 11.3 | 106 | 106 | 0 | 0.4% | 斷紗(斷經/斷緯),棉粒/結頭/粗節,油/髒/色污 | [6 empty] | 單色扣點為B級,結論為Discuss | [16 empty] | 色樣、品質樣廠商提供 | 已簽核 | 請參考驗貨員意見。(Please refer QA's comments.) |  |  | 2026/02/04 | 2025/12/20 | 2026/02/02 |  |  |  |  | VIN-MK3
192065 | 2025/12/30 | Auto |  | SMA | Etta Chiang 江俐蓉 | V2A | CS625_SP26 | TMKF-25-12365 | AS |  |  | 香港百期 | VIETNAM | IND-GLD2 | 2026/01/30 | 2026/01/30 | Cotton/Polyester 53/47% | Knit | Bonded | Dyed | P/D | NA,NA | 55 | 670 | 2399 | yds | NgocBich | GREY | Discuss | 200 | 200 | 91.5 | 12 | 30 | 61.5 | 0 | 0.6% | 接疋,油/髒/色污,異纖/飛花 | [6 empty] | 單色扣點為B級,結論為Discuss | [16 empty] | 無色樣，品質樣廠商提供 | 已簽核 | 請參考驗貨員意見。(Please refer QA's comments.) |  |  | 2026/03/23 | 2026/02/06 | 2026/03/06 |  |  |  |  | IND-GLD
191271 | 2025/12/30 | Auto |  | DKS | Gina Peng 彭榆茜 | V2A | MAX233402CUT226 | TMKF-25-12366,TMKF-25-12372 | AS |  |  | PARADISE | CHINA | IND-GLD5 | 2026/01/17 | 2026/01/17 | Polyester/Tencel/Spandex 74/19/7% | Knit | Jersey | Dyed | P/D | NA,Anti-Odor,Wicking | 56 | 155 | 946 | yds | Jun Yan 嚴軍 | GRAPHIC CHARCOAL | Agree | 4611 | 4611 | 773.7 | 8.3 | 524.6 | 249.1 | 0 | 0% | 接疋,擦傷/刮傷/勾紗,斷紗(斷經/斷緯),棉粒/結頭/粗節,橫檔/橫條,油/髒/色污,破洞 |  |  |  |  | 布邊不良 |  | 部分匹扣點為B級,但單色結論為Pass | [16 empty] | 色樣、品質樣廠商提供 | 已簽核 | 請參考驗貨員意見。(Please refer QA's comments.) |  |  | 2026/01/17 | 2025/12/28 | 2026/01/26 |  |  |  |  | IND-GLD
191270 | 2025/12/30 | Auto |  | DKS | Gina Peng 彭榆茜 | V2A | MAX233402CUT226 | TMKF-25-12366,TMKF-25-12372 | AS |  |  | PARADISE | CHINA | IND-GLD5 | 2026/01/17 | 2026/01/17 | Polyester/Tencel/Spandex 74/19/7% | Knit | Jersey | Dyed | P/D | NA,Anti-Odor,Wicking | 56 | 155 | 5804 | yds | Jun Yan 嚴軍 | PURE BLACK | Agree | 1642 | 1642 | 334.5 | 8.7 | 222.5 | 112 | 0 | 0% | 染折/折痕,棉粒/結頭/粗節,橫檔/橫條,油/髒/色污,破洞 | [6 empty] | 部分匹扣點為B級,但單色結論為Pass | [16 empty] | 色樣、品質樣廠商提供 | 已簽核 | 請參考驗貨員意見。(Please refer QA's comments.) |  |  | 2026/01/17 | 2025/12/28 | 2026/01/26 |  |  |  |  | IND-GLD
192113 | 2025/12/30 | Auto |  | KOH | Michelle Lin 林慧錦 | V3C | ZC6UP011R/P/E | TMKF-25-12377 | NAS |  |  | 紡新實業 | TAIWAN | IND-GLR2 | 2026/01/29 | 2026/01/30 | Cotton(BCI)/Polyester 60/40% | Knit | Double Knit | PRT + Dyed | Pigment PRT,P/D,Jacquard | NA,NA | 64 | 160 | 1042 | kgs | Allen Wu 吳育騰 | AUTUMN DAISY | Agree | 434.68 | 1767 | 271 | 2.6 | 271 | 0 | 0 | 0% | 印花瑕疵,棉粒/結頭/粗節,油/髒/色污 | [6 empty] | 大貨品質在接受標準內 | [16 empty] | 無色樣，品質樣業務提供 | 已簽核 | 單色結論為Pass。(The conclusion is Pass.) | Email:mingchihwang@projectex.com.tw |  | 2026/02/02 | 2026/03/04 | 2026/05/04 |  |  |  |  | IND-GLR2
191597 | 2025/12/30 | Auto |  | KOH | Michelle Lin 林慧錦 | V3C | ZC6UP011R/P/E | TMKF-25-12377 | NAS |  |  | 紡新實業 | TAIWAN | IND-GLR2 | 2026/01/23 | 2026/01/23 | Cotton(BCI)/Polyester 60/40% | Knit | Double Knit | PRT + Dyed | Pigment PRT,P/D,Jacquard | NA,NA | 64 | 160 | 8848 | kgs | Allen Wu 吳育騰 | CHESTNUT SEASON | Agree | 1549.8 | 6300 | 770 | 2.1 | 770 | 0 | 0 | 0% | 印花瑕疵,棉粒/結頭/粗節,油/髒/色污 | [6 empty] | 大貨品質在接受標準內 | [16 empty] | 無色樣，品質樣業務提供 | 已簽核 | 單色結論為Pass。(The conclusion is Pass.) | Email:mingchihwang@projectex.com.tw |  | 2026/01/26 | 2026/03/04 | 2026/05/04 |  |  |  |  | IND-GLR2
191123 | 2025/12/30 | Auto |  | KOH | Michelle Lin 林慧錦 | V3C | ZC6UP011R/P/E | TMKF-25-12377 | NAS |  |  | 紡新實業 | TAIWAN | IND-GLR2 | 2026/01/14 | 2026/01/14 | Cotton(BCI)/Polyester 60/40% | Knit | Double Knit | PRT + Dyed | Pigment PRT,P/D,Jacquard | NA,NA | 64 | 160 | 8915 | kgs | Allen Wu 吳育騰 | CLUSTER CHARM | Agree | 2445.73 | 9942 | 1172 | 2.1 | 1172 | 0 | 0 | 0% | 印花瑕疵,棉粒/結頭/粗節,油/髒/色污 | [6 empty] | 大貨品質在接受標準內 | [16 empty] | 色樣、品質樣業務提供 | 已簽核 | 單色結論為Pass。(The conclusion is Pass.) | Email:mingchihwang@projectex.com.tw |  | 2026/01/26 | 2026/03/04 | 2026/05/04 |  |  |  |  | IND-GLR2
191340 | 2025/12/30 | Auto |  | KOH | Michelle Lin 林慧錦 | V3C | ZC6UP011R/P/E | TMKF-25-12377 | NAS |  |  | 紡新實業 | TAIWAN | IND-GLR2 | 2026/01/19 | 2026/01/19 | Cotton(BCI)/Polyester 60/40% | Knit | Double Knit | PRT + Dyed | Pigment PRT,P/D,Jacquard | NA,NA | 64 | 160 | 8915 | kgs | Allen Wu 吳育騰 | CLUSTER CHARM | Agree | 1999.24 | 8127 | 940 | 2.1 | 940 | 0 | 0 | 0% | 印花瑕疵,棉粒/結頭/粗節,油/髒/色污 | [6 empty] | 大貨品質在接受標準內 | [16 empty] | 色樣、品質樣業務提供 | 已簽核 | 單色結論為Pass。(The conclusion is Pass.) | Email:mingchihwang@projectex.com.tw |  | 2026/01/26 | 2026/03/04 | 2026/05/04 |  |  |  |  | IND-GLR2
192114 | 2025/12/30 | Auto |  | KOH | Michelle Lin 林慧錦 | V3C | ZC6UP011R/P/E | TMKF-25-12377 | NAS |  |  | 紡新實業 | TAIWAN | IND-GLR2 | 2026/01/29 | 2026/01/30 | Cotton(BCI)/Polyester 60/40% | Knit | Double Knit | PRT + Dyed | Pigment PRT,P/D,Jacquard | NA,NA | 64 | 160 | 8878 | kgs | Allen Wu 吳育騰 | DANDELION | Agree | 2001.21 | 8135 | 1021 | 2.1 | 1021 | 0 | 0 | 0% | 印花瑕疵,棉粒/結頭/粗節,油/髒/色污 | [6 empty] | 大貨品質在接受標準內 | [16 empty] | 無色樣，品質樣業務提供 | 已簽核 | 單色結論為Pass。(The conclusion is Pass.) | Email:mingchihwang@projectex.com.tw |  | 2026/02/02 | 2026/03/04 | 2026/05/04 |  |  |  |  | IND-GLR2
191124 | 2025/12/30 | Auto |  | KOH | Michelle Lin 林慧錦 | V3C | ZC6UP011R/P/E | TMKF-25-12377 | NAS |  |  | 紡新實業 | TAIWAN | IND-GLR2 | 2026/01/14 | 2026/01/14 | Cotton(BCI)/Polyester 60/40% | Knit | Double Knit | PRT + Dyed | Pigment PRT,P/D,Jacquard | NA,NA | 64 | 160 | 8848 | kgs | Allen Wu 吳育騰 | PUMPKIN HARVEST | Agree | 1452.38 | 5904 | 749 | 2.3 | 749 | 0 | 0 | 0% | 印花瑕疵,棉粒/結頭/粗節,油/髒/色污 | [6 empty] | 大貨品質在接受標準內 | [16 empty] | 色樣、品質樣業務提供 | 已簽核 | 單色結論為Pass。(The conclusion is Pass.) | Email:mingchihwang@projectex.com.tw |  | 2026/01/26 | 2026/03/04 | 2026/05/04 |  |  |  |  | IND-GLR2
191341 | 2025/12/30 | Auto |  | KOH | Michelle Lin 林慧錦 | V3C | ZC6UP011R/P/E | TMKF-25-12377 | NAS |  |  | 紡新實業 | TAIWAN | IND-GLR2 | 2026/01/19 | 2026/01/19 | Cotton(BCI)/Polyester 60/40% | Knit | Double Knit | PRT + Dyed | Pigment PRT,P/D,Jacquard | NA,NA | 64 | 160 | 8848 | kgs | Allen Wu 吳育騰 | PUMPKIN HARVEST | Agree | 2422.85 | 9849 | 918 | 2.3 | 918 | 0 | 0 | 0% | 印花瑕疵,棉粒/結頭/粗節,油/髒/色污 | [6 empty] | 大貨品質在接受標準內 | [16 empty] | 色樣、品質樣業務提供 | 已簽核 | 單色結論為Pass。(The conclusion is Pass.) | Email:mingchihwang@projectex.com.tw |  | 2026/01/26 | 2026/03/04 | 2026/05/04 |  |  |  |  | IND-GLR2
190559 | 2025/12/30 | Auto |  | GU | Erica Chiu 邱映瑜 | V6B | 60126N026A | TMKF-25-12387 | AS |  | A | 吳江佰陸 | CHINA | IND-STL3 | 2026/01/03 | 2026/01/03 | Polyester/Recycled Polyester 55/45% | Woven | Plain Weave | Dyed | P/D | NA,NA | 56 | 130 | 18570 | yds | Ajun He 何緒君 | 51 GREEN | Agree | 16221 | 16221 | 2151 | 5.8 | 2151 | 0 | 0 | 0% | 擦傷/刮傷/勾紗,斷紗(斷經/斷緯),棉粒/結頭/粗節,橫檔/橫條,油/髒/色污 |  |  |  |  | 背面瑕疵 |  | 大貨品質在接受標準內 | [16 empty] | 色樣、品質樣業務提供 | 已簽核 | 請參考驗貨員意見。(Please refer QA's comments.) |  |  | 2026/01/05 | 2026/03/04 | 2026/04/01 |  |  |  |  | IND-STL
190770 | 2025/12/30 | Auto |  | GU | Erica Chiu 邱映瑜 | V6B | 60126N026A | TMKF-25-12387 | AS |  | A | 吳江佰陸 | CHINA | IND-STL3 | 2026/01/08 | 2026/01/08 | Polyester/Recycled Polyester 55/45% | Woven | Plain Weave | Dyed | P/D | NA,NA | 56 | 130 | 18570 | yds | Ajun He 何緒君 | 51 GREEN | Agree | 378 | 378 | 124 | 4.8 | 124 | 0 | 0 | 0% | 擦傷/刮傷/勾紗,棉粒/結頭/粗節 | [6 empty] | 大貨品質在接受標準內 | [16 empty] | 色樣、品質樣業務提供 | 已簽核 | 請參考驗貨員意見。(Please refer QA's comments.) |  |  | 2026/01/26 | 2026/03/04 | 2026/04/01 |  |  |  |  | IND-STL
190776 | 2025/12/30 | Auto |  | GU | Erica Chiu 邱映瑜 | V6B | 60126N026B | TMKF-25-12388 | AS |  | A | 吳江佰陸 | CHINA | IND-STL3 | 2026/01/08 | 2026/01/08 | /Recycled Polyester /100% | Knit | Jersey | Dyed |  |  | 56 | 130 | 7854 | yds | Ajun He 何緒君 | 02 LIGHT GRAY | Discuss | 6095 | 6095 | 748 | 12.4 | 504 | 244 | 0 | 0.7% | 接疋,棉粒/結頭/粗節,橫檔/橫條,油/髒/色污 |  |  |  |  | 布邊不良 |  | 單色扣點為B級,結論為Discuss | [16 empty] | 色樣、品質樣業務提供 | 已簽核 | 請參考驗貨員意見。(Please refer QA's comments.) |  |  | 2026/01/19 | 2026/03/08 | 2026/04/01 |  |  |  |  | IND-STL
191576 | 2026/01/05 | Auto |  | GU | Erica Chiu 邱映瑜 | V6B | 60126N026B | TMKF-25-12388 | AS |  | A | 吳江佰陸 | CHINA | IND-STL3 | 2026/01/23 | 2026/01/23 | Polyester/Recycled Polyester 55/45% | Woven | Plain Weave | Dyed | P/D | NA,NA | 56 | 130 | 7854 | yds | Ken Kong 孔祥松 | 02 LIGHT GRAY | Agree | 2167 | 2167 | 280 | 1.4 | 280 | 0 | 0 | 0% | 印花瑕疵,油/髒/色污 | [6 empty] | 大貨品質在接受標準內 | [16 empty] | 色樣、品質樣業務提供 | 已簽核 | 請參考驗貨員意見。(Please refer QA's comments.) |  |  | 2026/02/02 | 2026/03/08 | 2026/04/01 |  |  |  |  | IND-STL
190515 | 2025/12/30 | Auto |  | GU | Erica Chiu 邱映瑜 | V6B | 60126N026C | TMKF-25-12389 | AS |  | A | 吳江佰陸 | CHINA | IND-STL3 | 2026/01/03 | 2026/01/03 | Polyester/Recycled Polyester 55/45% | Woven | Plain Weave | Dyed | P/D | NA,NA | 56 | 130 | 11724 | yds | Ajun He 何緒君 | 69 NAVY | Agree | 8674 | 8674 | 1047 | 6.3 | 1047 | 0 | 0 | 0% | 擦傷/刮傷/勾紗,斷紗(斷經/斷緯),棉粒/結頭/粗節,橫檔/橫條 |  |  |  |  | 背面瑕疵 |  | 大貨品質在接受標準內 | [16 empty] | 色樣、品質樣業務提供 | 已簽核 | 請參考驗貨員意見。(Please refer QA's comments.) |  |  | 2026/01/05 | 2026/03/05 | 2026/04/01 |  |  |  |  | IND-STL
192040 | 2025/12/30 | Auto |  | GU | Erica Chiu 邱映瑜 | V6B | 60126N026C | TMKF-25-12389 | AS |  | A | 吳江佰陸 | CHINA | IND-STL3 | 2026/01/27 | 2026/01/30 | Polyester/Recycled Polyester 55/45% | Woven | Plain Weave | Dyed | P/D | NA,NA | 56 | 130 | 11724 | yds | Ajun He 何緒君 | 69 NAVY | Agree | 2048 | 2048 | 295 | 4.7 | 295 | 0 | 0 | 0% | 接疋,擦傷/刮傷/勾紗,橫檔/橫條 | [6 empty] | 大貨品質在接受標準內 | [16 empty] | 色樣、品質樣業務提供 | 已簽核 | 請參考驗貨員意見。(Please refer QA's comments.) |  |  |  | 2026/03/05 | 2026/04/01 |  |  |  |  | IND-STL
191581 | 2025/12/30 | Auto |  | GU | Erica Chiu 邱映瑜 | V6B | 60126N026A,60126N026C | TMKF-25-12387,TMKF-25-12389 | AS |  | A | 吳江佰陸 | CHINA | IND-STL3 | 2026/01/23 | 2026/01/23 | Polyester/Recycled Polyester 55/45% | Woven | Plain Weave | Dyed | P/D | NA,NA | 56 | 130 | 18570 | yds | Ken Kong 孔祥松 | 51 GREEN | Agree | 2755 | 2755 | 283 | 1.8 | 283 | 0 | 0 | 0% | 棉粒/結頭/粗節,油/髒/色污 | [6 empty] | 大貨品質在接受標準內 | [16 empty] | 色樣、品質樣業務提供 | 已簽核 | 請參考驗貨員意見。(Please refer QA's comments.) |  |  | 2026/01/26 | 2026/03/04 | 2026/04/01 |  |  |  |  | IND-STL
191582 | 2025/12/30 | Auto |  | GU | Erica Chiu 邱映瑜 | V6B | 60126N026A,60126N026C | TMKF-25-12387,TMKF-25-12389 | AS |  | A | 吳江佰陸 | CHINA | IND-STL3 | 2026/01/23 | 2026/01/23 | Polyester/Recycled Polyester 55/45% | Woven | Plain Weave | Dyed | P/D | NA,NA | 56 | 130 | 11724 | yds | Ken Kong 孔祥松 | 69 NAVY | Agree | 3020 | 3020 | 353 | 6.2 | 229 | 124 | 0 | 0% | 接疋,擦傷/刮傷/勾紗 | [6 empty] | 部分匹扣點為B級,但單色結論為Pass | [16 empty] | 色樣、品質樣業務提供 | 已簽核 | 請參考驗貨員意見。(Please refer QA's comments.) |  |  | 2026/01/26 | 2026/03/04 | 2026/04/01 |  |  |  |  | IND-STL
191922 | 2025/12/30 | Auto |  | WMC | Nina Huang 黃美禎 | V3B | AWF64520LD | TMKF-25-12413 | NAS |  |  | 穎帛 | CHINA | IND-GLD2 | 2026/01/28 | 2026/01/28 | Nylon 100% | Woven | Plain Weave | Dyed | P/D | NA,NA | 52 | 100 | 5068 | yds | Ajun He 何緒君 | SMOKEY OLIVE | Agree | 5162 | 5162 | 908 | 7.3 | 908 | 0 | 0 | 0% | 擦傷/刮傷/勾紗,橫檔/橫條,油/髒/色污 | [6 empty] | 大貨品質在接受標準內 | [16 empty] | 色樣、品質樣廠商提供 | 已簽核 | 請參考驗貨員意見。(Please refer QA's comments.) |  |  | 2026/02/02 | 2026/04/04 | 2026/05/06 |  |  |  |  | IND-GLD
191923 | 2025/12/30 | Auto |  | WMC | Nina Huang 黃美禎 | V3B | AWF64520LD | TMKF-25-12413 | NAS |  |  | 穎帛 | CHINA | IND-GLD2 | 2026/01/28 | 2026/01/28 | Nylon 100% | Woven | Plain Weave | Dyed | P/D | NA,NA | 52 | 100 | 5257 | yds | Ajun He 何緒君 | TRUE BLACK | Agree | 5432 | 5432 | 907 | 6.2 | 907 | 0 | 0 | 0% | 擦傷/刮傷/勾紗,橫檔/橫條,油/髒/色污 | [6 empty] | 大貨品質在接受標準內 | [16 empty] | 色樣、品質樣廠商提供 | 已簽核 | 請參考驗貨員意見。(Please refer QA's comments.) |  |  | 2026/02/02 | 2026/04/04 | 2026/05/06 |  |  |  |  | IND-GLD
191979 | 2025/12/30 | Auto |  | KOH | Jenna Chan 詹靖宜 | V3C | MX6FJ410_SU26 | TMKF-25-12418 | AS |  |  | HONGGANG | CHINA | VIN-MK3B | 2026/01/27 | 2026/01/27 | Recycled Polyester/Polyester 57/43% | Knit | Tricot | Dyed | P/D | NA,NA | 45 | 220 | 19250 | yds | Nianhua Li 李年華 | 14_6305 PELICAN | Agree | 18765 | 18765 | 2126 | 9 | 1633 | 377 | 116 | 0% | 接疋,橫檔/橫條,油/髒/色污,異纖/飛花,破洞 |  |  |  |  | 布邊不良,布頭/尾瑕疵 |  | 部分匹為C級打下,但單色結論為Pass | [16 empty] | 色樣、品質樣廠商提供 | 已簽核 | 請參考驗貨員意見。(Please refer QA's comments.) |  |  | 2026/02/04 | 2026/03/10 | 2026/04/13 |  |  |  |  | VIN-MK3
191982 | 2025/12/30 | Auto |  | KOH | Jenna Chan 詹靖宜 | V3C | MX6FJ410_SU26 | TMKF-25-12418 | AS |  |  | HONGGANG | CHINA | VIN-MK3B | 2026/01/27 | 2026/01/27 | Recycled Polyester/Polyester 57/43% | Knit | Tricot | Dyed | P/D | NA,NA | 45 | 220 | 19250 | yds | Nianhua Li 李年華 | 18_1112 WALNUT | Reject | 18169 | 18169 | 2059 | 19.3 | 1062 | 770 | 227 | 2.8% | 接疋,擦傷/刮傷/勾紗,斷紗(斷經/斷緯),染折/折痕,棉粒/結頭/粗節,橫檔/橫條,油/髒/色污,破洞 | [6 empty] | 部分匹為C級打下,但單色結論為Discuss | [16 empty] | 無色樣，品質樣廠商提供 | 已簽核 | 請參考驗貨員意見。(Please refer QA's comments.) |  |  | 2026/02/04 | 2026/03/10 | 2026/04/13 |  |  |  |  | VIN-MK3
191980 | 2025/12/30 | Auto |  | KOH | Jenna Chan 詹靖宜 | V3C | MX6FJ410_SU26 | TMKF-25-12418 | AS |  |  | HONGGANG | CHINA | VIN-MK3B | 2026/01/27 | 2026/01/27 | Recycled Polyester/Polyester 57/43% | Knit | Tricot | Dyed | P/D | NA,NA | 45 | 220 | 19250 | yds | Nianhua Li 李年華 | 19_4215 TURNBULENCE | Agree | 1026 | 1026 | 123 | 6.5 | 123 | 0 | 0 | 0% | 接疋,斷紗(斷經/斷緯) | [6 empty] | 大貨品質在接受標準內 | [16 empty] | 色樣、品質樣廠商提供 | 已簽核 | 請參考驗貨員意見。(Please refer QA's comments.) |  |  | 2026/02/04 | 2026/03/10 | 2026/04/13 |  |  |  |  | VIN-MK3
191981 | 2025/12/30 | Auto |  | KOH | Jenna Chan 詹靖宜 | V3C | MX6FJ410_SU26 | TMKF-25-12418 | AS |  |  | HONGGANG | CHINA | VIN-MK3B | 2026/01/27 | 2026/01/27 | Recycled Polyester/Polyester 57/43% | Knit | Tricot | Dyed | P/D | NA,NA | 45 | 220 | 19250 | yds | Nianhua Li 李年華 | 549_820 CARLIN OLV | Reject | 18767 | 18767 | 2163 | 16.4 | 1030 | 688 | 445 | 1.9% | 接疋,染折/折痕,橫檔/橫條,油/髒/色污,破洞 |  |  |  |  | 布頭/尾瑕疵 |  | 單色結論為Fail,請打下並覆驗 |  | 簽核完成 |  |  | 1. 14_6305 PELICAN：LOT 2601080601-1#布头连续破洞没裁，C级REJECT。 2. 18_1112 WALNUT：LOT F251226410#部分疋连续折痕扣分C级，REJECT。 3. 549_820 CARLIN OLV：LOT F251226401#、F251226403#、F251226405#部分疋色污、连续折痕等扣分C级，REJECT。 4. 660_941 MINERAL BLACK：LOT 2601080681-1#唛头及资料上颜色名错误，请布厂更改资料并更换唛头。 5. 以碼重估算碼長，部分缸短碼0.66%~2.94%，請布厂更改碼長。 1/27~1/28两天合在一起出报告。 | [11 empty] | 色樣、品質樣廠商提供 | 已簽核 | 請參考驗貨員意見。(Please refer QA's comments.) |  |  | 2026/02/04 | 2026/03/10 | 2026/04/13 |  | 覆驗完成 |  |  | VIN-MK3
191422 | 2025/12/30 | Auto |  | KOH | Jenna Chan 詹靖宜 | V3C | MX6FJ410_SU26 | TMKF-25-12418 | AS |  |  | HONGGANG | CHINA | VIN-MK3B | 2026/01/20 | 2026/01/20 | Recycled Polyester/Polyester 57/43% | Knit | Tricot | Dyed | P/D | NA,NA | 45 | 220 | 19250 | yds | Nianhua Li 李年華 | 660_941 MINERAL BLACK | Agree | 13214 | 13214 | 1638 | 8.1 | 1207 | 431 | 0 | 0% | 接疋,擦傷/刮傷/勾紗,橫檔/橫條,油/髒/色污,破洞 |  |  |  |  | 布邊不良 |  | 部分匹扣點為B級,但單色結論為Pass | [16 empty] | 色樣、品質樣廠商提供 | 已簽核 | 請參考驗貨員意見。(Please refer QA's comments.) |  |  | 2026/02/04 | 2026/03/10 | 2026/04/13 |  |  |  |  | VIN-MK3
191983 | 2025/12/30 | Auto |  | KOH | Jenna Chan 詹靖宜 | V3C | MX6FJ410_SU26 | TMKF-25-12418 | AS |  |  | HONGGANG | CHINA | VIN-MK3B | 2026/01/27 | 2026/01/27 | Recycled Polyester/Polyester 57/43% | Knit | Tricot | Dyed | P/D | NA,NA | 45 | 220 | 19250 | yds | Nianhua Li 李年華 | 660_941 MINERAL BLACK | Agree | 2997 | 2997 | 263 | 4.6 | 263 | 0 | 0 | 0% | 接疋,斷紗(斷經/斷緯),橫檔/橫條 | [6 empty] | 大貨品質在接受標準內 | [16 empty] | 色樣、品質樣廠商提供 | 已簽核 | 請參考驗貨員意見。(Please refer QA's comments.) |  |  | 2026/02/04 | 2026/03/10 | 2026/04/13 |  |  |  |  | VIN-MK3
191674 | 2025/12/30 | Auto |  | KOH | Jenna Chan 詹靖宜 | V3C | MX6FJ410_SU26 | TMKF-25-12421 | AS |  |  | 江蘇新凱盛 | CHINA | VIN-MK3B | 2026/01/25 | 2026/01/25 | Polyester 100% | Knit | Mesh | Dyed | P/D | NA,NA | 60 | 90 | 197 | kgs | Yao Deng 鄧堯 | 660_550 LAVISH GRAY | Agree | 207.1 | 1593.1 | 335.8 | 4.2 | 335.8 | 0 | 0 | 0% | 接疋,擦傷/刮傷/勾紗,破洞 | [6 empty] | 大貨品質在接受標準內 | [16 empty] | 色樣、品質樣廠商提供 | 已簽核 | 請參考驗貨員意見。(Please refer QA's comments.) |  |  | 2026/02/06 | 2026/03/10 | 2026/04/13 |  |  |  |  | VIN-MK3
191310 | 2025/12/30 | Auto |  | KOH | Jenna Chan 詹靖宜 | V3C | ET42A402RS_FA26 | TMKF-25-12426 | AS |  | A | 聚益 | CHINA | VIN-MK1 | 2026/01/19 | 2026/01/19 | Recycled Polyester/Polyester 50/50% | Knit | Mesh | Dyed | P/D | NA,Wicking | 64 | 180 | 546 | yds | Jiangao Zhang 張建高 | HAWK GREY | Discuss | 563.9 | 563.9 | 563.9 | 18.1 | 253.3 | 310.6 | 0 | 2.4% | 接疋,油/髒/色污,針痕/直條 |  |  |  |  | 布邊不良 |  | 單色扣點為B級,結論為Discuss | [16 empty] | 色樣、品質樣廠商提供 | 已簽核 | 請參考驗貨員意見。(Please refer QA's comments.) | Email:jovilin@ecolot.com.tw |  | 2026/01/26 | 2026/04/03 | 2026/05/04 |  |  |  |  | VIN-MK1
191311 | 2025/12/30 | Auto |  | KOH | Jenna Chan 詹靖宜 | V3C | ET42A402RS_FA26 | TMKF-25-12426 | AS |  | A | 聚益 | CHINA | VIN-MK1 | 2026/01/19 | 2026/01/19 | Recycled Polyester/Polyester 50/50% | Knit | Mesh | Dyed | P/D | NA,Wicking | 64 | 180 | 730 | yds | Jiangao Zhang 張建高 | MINERAL BLACK | Discuss | 724.7 | 724.7 | 724.7 | 8.8 | 428 | 296.7 | 0 | 0% | 接疋,擦傷/刮傷/勾紗,斷紗(斷經/斷緯),油/髒/色污,破洞 |  |  |  |  | 布邊不良 |  | 單色扣點為B級,結論為Discuss | [16 empty] | 色樣、品質樣廠商提供 | 已簽核 | 請參考驗貨員意見。(Please refer QA's comments.) | Email:jovilin@ecolot.com.tw |  | 2026/01/26 | 2026/04/03 | 2026/05/04 |  |  |  |  | VIN-MK1
191181 | 2025/12/30 | Auto |  | KOH | Jenna Chan 詹靖宜 | V3C | ET33A401_FA26 | TMKF-25-12433 | AS |  |  | FORUS | CHINA | VIN-MK1 | 2026/01/15 | 2026/01/15 | Polyester/Recycled Polyester 60/40% | Knit | Tricot | Dyed | P/D | NA,NA | 58 | 200 | 3680 | yds | Qiang Chen 陳強 | DRESS BLUE | Agree | 4248 | 4248 | 533 | 8.6 | 355 | 178 | 0 | 0% | 接疋,擦傷/刮傷/勾紗,油/髒/色污 | [6 empty] | 部分匹扣點為B級,但單色結論為Pass | [16 empty] | 色樣、品質樣廠商提供 | 已簽核 | 請參考驗貨員意見。(Please refer QA's comments.) |  |  | 2026/01/23 | 2026/03/20 | 2026/04/20 |  |  |  |  | VIN-MK1
191182 | 2025/12/30 | Auto |  | KOH | Jenna Chan 詹靖宜 | V3C | ET33A401_FA26 | TMKF-25-12433 | AS |  |  | FORUS | CHINA | VIN-MK1 | 2026/01/15 | 2026/01/15 | Polyester/Recycled Polyester 60/40% | Knit | Tricot | Dyed | P/D | NA,NA | 58 | 200 | 11001 | yds | Qiang Chen 陳強 | HAWK GREY | Agree | 2 | 2 | 351 | 5.1 | 351 | 0 | 0 | 0% | 接疋,擦傷/刮傷/勾紗,棉粒/結頭/粗節,油/髒/色污 | [6 empty] | 大貨品質在接受標準內 | [16 empty] | 色樣、品質樣廠商提供 | 已簽核 | 請參考驗貨員意見。(Please refer QA's comments.) |  |  | 2026/01/23 | 2026/03/20 | 2026/04/20 |  |  |  |  | VIN-MK1
191179 | 2025/12/30 | Auto |  | KOH | Jenna Chan 詹靖宜 | V3C | ET33A401_FA26 | TMKF-25-12433 | AS |  |  | FORUS | CHINA | VIN-MK1 | 2026/01/15 | 2026/01/15 | Polyester/Recycled Polyester 60/40% | Knit | Tricot | Dyed | P/D | NA,NA | 58 | 200 | 29884 | yds | Qiang Chen 陳強 | MINERAL BLACK | Agree | 10 | 10 | 1777.2 | 7.7 | 1328 | 449.2 | 0 | 0% | 接疋,擦傷/刮傷/勾紗,斷紗(斷經/斷緯),棉粒/結頭/粗節,橫檔/橫條,油/髒/色污 | [6 empty] | 部分匹扣點為B級,但單色結論為Pass | [16 empty] | 色樣、品質樣廠商提供 | 已簽核 | 請參考驗貨員意見。(Please refer QA's comments.) |  |  | 2026/01/23 | 2026/03/20 | 2026/04/20 |  |  |  |  | VIN-MK1
191180 | 2025/12/30 | Auto |  | KOH | Jenna Chan 詹靖宜 | V3C | ET33A401_FA26 | TMKF-25-12433 | AS |  |  | FORUS | CHINA | VIN-MK1 | 2026/01/15 | 2026/01/15 | Polyester/Recycled Polyester 60/40% | Knit | Tricot | Dyed | P/D | NA,NA | 58 | 200 | 1603 | yds | Qiang Chen 陳強 | MODERN WHITE | Discuss | 1 | 1 | 175 | 10.3 | 87 | 88 | 0 | 0.1% | 接疋,擦傷/刮傷/勾紗,油/髒/色污 | [6 empty] | 單色扣點為B級,結論為Discuss | [16 empty] | 色樣、品質樣廠商提供 | 已簽核 | 請參考驗貨員意見。(Please refer QA's comments.) |  |  | 2026/01/23 | 2026/03/20 | 2026/04/20 |  |  |  |  | VIN-MK1
192098 | 2026/01/01 | Auto |  | WMC | Nina Huang 黃美禎 | V3B | AWF63520LD | TMKF-25-12466 | NAS |  |  | 吳江德高 | CHINA | IND-GLD2 | 2026/01/31 | 2026/01/31 | Nylon/Spandex 92/8% | Woven | Dobby | Dyed | P/D | NA,Wicking | 53 | 175 | 4174 | yds | Yong Wang 王勇 | SMOKEY OLIVE | Agree | 1247 | 1247 | 178 | 0.6 | 178 | 0 | 0 | 0% | 斷紗(斷經/斷緯) | [6 empty] | 大貨品質在接受標準內 | [16 empty] | 色樣、品質樣廠商提供 | 已簽核 | 請參考驗貨員意見。(Please refer QA's comments.) |  |  | 2026/02/02 | 2026/04/04 | 2026/05/06 |  |  |  |  | IND-GLD
192099 | 2026/01/01 | Auto |  | WMC | Nina Huang 黃美禎 | V3B | AWF63520LD | TMKF-25-12466 | NAS |  |  | 吳江德高 | CHINA | IND-GLD2 | 2026/01/31 | 2026/01/31 | Nylon/Spandex 92/8% | Woven | Dobby | Dyed | P/D | NA,Wicking | 53 | 175 | 4268 | yds | Yong Wang 王勇 | TRUE BLACK | Reject | 686 | 686 | 71 | 11.3 | 0 | 0 | 71 | 0.4% | 斷紗(斷經/斷緯) | 布面不平整 | [5 empty] | 單色結論為Fail,請打下並覆驗 |  | 簽核完成 |  |  | 1·TRUE BLACK 4965缸布两边起皱不OK判C级打下。 2·按实际克重，门幅换算码长，SMOKEY OLIVE 3246/3245缸短码7·1%，请补足码长。 | [11 empty] | 色樣、品質樣廠商提供 | 已簽核 | 請參考驗貨員意見。(Please refer QA's comments.) |  |  | 2026/02/02 | 2026/04/04 | 2026/05/06 |  | 覆驗完成 |  |  | IND-GLD
191191 | 2026/01/01 | Auto |  | TGT | Sam Vu 武氏明豔 | V5C | MR0977_C326IND | TMKF-25-12476 | AS |  | A | SAMIL(VIN) | VIETNAM | IND-GLD1 | 2026/01/15 | 2026/01/15 | Modal/Spandex 94/6% | Knit | Jersey | PRT + Dyed | Reactive PRT,P/D | NA,NA | 58 | 220 | 27710 | yds | NgocBich | AOP312_28 | Discuss | 11276 | 11276 | 1371 | 17.4 | 211 | 1160 | 0 | 2.2% | 接疋,擦傷/刮傷/勾紗,斷紗(斷經/斷緯),棉粒/結頭/粗節,油/髒/色污,破洞,破洞修補痕 | [6 empty] | 單色扣點為B級,結論為Discuss | [16 empty] | 色樣、品質樣廠商提供 | 已簽核 | 請參考驗貨員意見。(Please refer QA's comments.) |  |  | 2026/01/26 | 2026/02/21 | 2026/04/04 |  |  |  |  | IND-GLD
191356 | 2026/01/01 | Auto |  | TGT | Sam Vu 武氏明豔 | V5C | MR0977_C326IND | TMKF-25-12476 | AS |  | A | SAMIL(VIN) | VIETNAM | IND-GLD1 | 2026/01/19 | 2026/01/19 | Modal/Spandex 94/6% | Knit | Jersey | PRT + Dyed | Reactive PRT,P/D | NA,NA | 58 | 220 | 27710 | yds | HoaNguyen | AOP312_28 | Reject | 12566 | 12566 | 1663 | 17.4 | 494 | 1110 | 59 | 2.2% | 印花瑕疵,接疋,擦傷/刮傷/勾紗,斷紗(斷經/斷緯),棉粒/結頭/粗節,橫檔/橫條,油/髒/色污,破洞,破洞修補痕 | [6 empty] | 單色結論為Fail,請打下並覆驗 | [16 empty] | 色樣、品質樣廠商提供 | 已簽核 | 請參考驗貨員意見。(Please refer QA's comments.) |  |  | 2026/01/26 | 2026/02/21 | 2026/04/04 |  |  |  |  | IND-GLD
191661 | 2026/01/01 | Auto |  | TGT | Sam Vu 武氏明豔 | V5C | MR0977_C326IND | TMKF-25-12476 | AS |  | A | SAMIL(VIN) | VIETNAM | IND-GLD1 | 2026/01/24 | 2026/01/24 | Modal/Spandex 94/6% | Knit | Jersey | PRT + Dyed | Reactive PRT,P/D | NA,NA | 58 | 220 | 27710 | yds | NgocBich | AOP312_28 | Agree | 680 | 680 | 117 | 5.1 | 63 | 54 | 0 | 0% | 擦傷/刮傷/勾紗,油/髒/色污 | [6 empty] | 部分匹扣點為B級,但單色結論為Pass | [16 empty] | 色樣、品質樣廠商提供 | 已簽核 | 請參考驗貨員意見。(Please refer QA's comments.) |  |  | 2026/01/26 | 2026/02/21 | 2026/04/04 |  |  |  |  | IND-GLD
191605 | 2026/01/01 | Auto |  | TGT | Sam Vu 武氏明豔 | V5C | M9232P_C326IND | TMKF-25-12478 | AS |  | A | SAMIL(VIN) | VIETNAM | IND-GLD1 | 2026/01/23 | 2026/01/23 | Modal/Spandex 95/5% | Knit | Jersey | Dyed | P/D | NA,NA | 62 | 200 | 173026 | yds | HoaNguyen | EBONY | Reject | 3084 | 3084 | 365 | 20.5 | 137 | 187 | 41 | 3.2% | 接疋,擦傷/刮傷/勾紗,斷紗(斷經/斷緯),棉粒/結頭/粗節,異纖/飛花,破洞 | [6 empty] | 單色結論為Fail,請打下並覆驗 | [16 empty] | 色樣、品質樣廠商提供 | 已簽核 | 請參考驗貨員意見。(Please refer QA's comments.) |  |  | 2026/01/26 | 2026/02/21 | 2026/04/04 |  |  |  |  | IND-GLD
191635 | 2026/01/01 | Auto |  | TGT | Sam Vu 武氏明豔 | V5C | M9232P_C326IND | TMKF-25-12478 | AS |  | A | SAMIL(VIN) | VIETNAM | IND-GLD1 | 2026/01/24 | 2026/01/24 | Modal/Spandex 95/5% | Knit | Jersey | Dyed | P/D | NA,NA | 62 | 200 | 173026 | yds | HoaNguyen | EBONY | Discuss | 845 | 845 | 130 | 15.4 | 0 | 130 | 0 | 1.6% | 擦傷/刮傷/勾紗,斷紗(斷經/斷緯),油/髒/色污,破洞 | [6 empty] | 單色扣點為B級,結論為Discuss | [16 empty] | 色樣、品質樣廠商提供 | 已簽核 | 請參考驗貨員意見。(Please refer QA's comments.) |  |  | 2026/01/26 | 2026/02/21 | 2026/04/04 |  |  |  |  | IND-GLD
192027 | 2026/01/01 | Auto |  | TGT | Sam Vu 武氏明豔 | V5C | M9232P_C326IND | TMKF-25-12478 | AS |  | A | SAMIL(VIN) | VIETNAM | IND-GLD1 | 2026/01/29 | 2026/01/29 | Modal/Spandex 95/5% | Knit | Jersey | Dyed | P/D | NA,NA | 62 | 200 | 173026 | yds | HoaNguyen | EBONY | Discuss | 1252 | 1252 | 206 | 19.4 | 70 | 136 | 0 | 2.8% | 接疋,斷紗(斷經/斷緯),破洞 | [6 empty] | 單色扣點為B級,結論為Discuss | [16 empty] | 色樣、品質樣廠商提供 | 已簽核 | 請參考驗貨員意見。(Please refer QA's comments.) |  |  | 2026/02/02 | 2026/02/21 | 2026/04/04 |  |  |  |  | IND-GLD
191260 | 2026/01/01 | Auto |  | TGT | Sam Vu 武氏明豔 | V5C | W98Z8Z_C326 | TMKF-25-12485 | AS |  | A | SAMIL(VIN) | VIETNAM | VIN-TPLB | 2026/01/17 | 2026/01/17 | Modal/Spandex 95/5% | Knit | Jersey | Dyed | P/D | NA,NA | 62 | 200 | 8724 | yds | HoaNguyen | GESSO WHITE | Discuss | 3216 | 3216 | 407 | 9.6 | 202 | 205 | 0 | 0% | 接疋,斷紗(斷經/斷緯),棉粒/結頭/粗節,油/髒/色污,破洞 | [6 empty] | 單色扣點為B級,結論為Discuss | [16 empty] | 色樣、品質樣廠商提供 | 已簽核 | 請參考驗貨員意見。(Please refer QA's comments.) |  |  | 2026/01/19 | 2026/02/04 | 2026/04/11 |  |  |  |  | VIN-TPL
191606 | 2026/01/01 | Auto |  | TGT | Sam Vu 武氏明豔 | V5C | W98Z8Z_C326 | TMKF-25-12485 | AS |  | A | SAMIL(VIN) | VIETNAM | VIN-TPLB | 2026/01/23 | 2026/01/23 | Modal/Spandex 95/5% | Knit | Jersey | Dyed | P/D | NA,NA | 62 | 200 | 128977 | yds | HoaNguyen | SMART BLUE | Discuss | 2823 | 2823 | 453 | 21.2 | 0 | 453 | 0 | 3.4% | 接疋,擦傷/刮傷/勾紗,斷紗(斷經/斷緯),破洞,破洞修補痕 | [6 empty] | 單色扣點為B級,結論為Discuss | [16 empty] | 色樣、品質樣廠商提供 | 已簽核 | 請參考驗貨員意見。(Please refer QA's comments.) |  |  | 2026/01/26 | 2026/02/04 | 2026/04/11 |  |  |  |  | VIN-TPL
192030 | 2026/01/01 | Auto |  | TGT | Sam Vu 武氏明豔 | V5C | W98Z8Z_C326 | TMKF-25-12485 | AS |  | A | SAMIL(VIN) | VIETNAM | VIN-TPLB | 2026/01/29 | 2026/01/29 | Modal/Spandex 95/5% | Knit | Jersey | Dyed | P/D | NA,NA | 62 | 200 | 128977 | yds | HoaNguyen | SMART BLUE | Discuss | 3980 | 3980 | 525 | 21.1 | 70 | 455 | 0 | 3.3% | 接疋,擦傷/刮傷/勾紗,斷紗(斷經/斷緯),油/髒/色污,破洞 | [6 empty] | 單色扣點為B級,結論為Discuss | [16 empty] | 色樣、品質樣廠商提供 | 已簽核 | 請參考驗貨員意見。(Please refer QA's comments.) |  |  | 2026/02/02 | 2026/02/04 | 2026/04/11 |  |  |  |  | VIN-TPL
191913 | 2026/01/01 | Auto |  | TGT | Sam Vu 武氏明豔 | V5C | L0R516_C326 | TMKF-25-12489 | AS |  | A | SAMIL(VIN) | VIETNAM | VIN-TPLB TPLC | 2026/01/27 | 2026/01/27 | Modal/Spandex 94/6% | Knit | Jersey | PRT + Dyed | Reactive PRT,P/D | NA,NA | 58 | 220 | 238274 | yds | NgocBich | AOP312_28 | Discuss | 8655 | 8655 | 1109 | 10.7 | 532 | 577 | 0 | 0.2% | 接疋,擦傷/刮傷/勾紗,斷紗(斷經/斷緯),棉粒/結頭/粗節,油/髒/色污,破洞 | [6 empty] | 單色扣點為B級,結論為Discuss | [16 empty] | 色樣、品質樣廠商提供 | 已簽核 | 請參考驗貨員意見。(Please refer QA's comments.) |  |  | 2026/02/02 | 2026/02/05 | 2026/04/04 |  |  |  |  | VIN-TPL
191263 | 2026/01/01 | Auto |  | TGT | Sam Vu 武氏明豔 | V5C | L0R516_C326 | TMKF-25-12490 | AS |  | A | SAMIL(VIN) | VIETNAM | VIN-TPLB TPLC | 2026/01/17 | 2026/01/17 | Modal/Spandex 95/5% | Knit | Jersey | Dyed | P/D | NA,NA | 62 | 200 | 18528 | yds | HoaNguyen | GESSO WHITE | Reject | 1865 | 1865 | 274 | 11.7 | 0 | 0 | 274 | 0.5% | 接疋,斷紗(斷經/斷緯),油/髒/色污,破洞,破洞修補痕 |  |  |  | 匹差過大 |  |  | 單色結論為Fail,請打下並覆驗 |  | 簽核完成 |  |  | Color:GESSO WHITE/Lot:1/Color shading roll to roll , please reject the lot. | [11 empty] | 色樣、品質樣廠商提供 | 已簽核 | 請參考驗貨員意見。(Please refer QA's comments.) |  |  | 2026/01/19 | 2026/02/05 | 2026/04/04 |  | 覆驗完成 |  |  | VIN-TPL
191035 | 2026/01/01 | Auto |  | TGT | Sam Vu 武氏明豔 | V5C | L0R516_C326 | TMKF-25-12490 | AS |  | A | SAMIL(VIN) | VIETNAM | VIN-TPLB TPLC | 2026/01/13 | 2026/01/13 | Modal/Spandex 95/5% | Knit | Jersey | Dyed | P/D | NA,NA | 62 | 200 | 6392 | yds | HoaNguyen | JUST BLUSH | Discuss | 1875 | 1875 | 255 | 12.2 | 135 | 120 | 0 | 0.7% | 擦傷/刮傷/勾紗,斷紗(斷經/斷緯),棉粒/結頭/粗節,油/髒/色污,破洞 | [6 empty] | 單色扣點為B級,結論為Discuss | [16 empty] | 色樣、品質樣廠商提供 | 已簽核 | 請參考驗貨員意見。(Please refer QA's comments.) |  |  | 2026/01/19 | 2026/02/05 | 2026/04/04 |  |  |  |  | VIN-TPL
190960 | 2026/01/05 | Auto |  | GU | Cynthia Chen 陳律妏 | V6A | 60226N030A_1 | TMKF-25-12492 | AS |  | A | 上海新聯紡 | CHINA | IND-GLS1 | 2026/01/12 | 2026/01/12 | Recycled Polyester/Cotton(BCI) 65/35% | Woven | Poplin | Dyed | P/D | Peach (1 side),NA | 56 | 165 | 62067 | yds | Junde Zhang 張俊德 | 09 BLACK | Agree | 10053.8 | 10053.8 | 1017.6 | 7 | 866.6 | 151 | 0 | 0% | 接疋,擦傷/刮傷/勾紗,斷紗(斷經/斷緯),染折/折痕,棉粒/結頭/粗節,油/髒/色污 | [6 empty] | 部分匹扣點為B級,但單色結論為Pass | [16 empty] | 色樣、品質樣業務提供 | 已簽核 | 請參考驗貨員意見。(Please refer QA's comments.) |  |  | 2026/01/19 | 2026/02/18 | 2026/04/08 |  |  |  |  | IND-GLS
191053 | 2026/01/05 | Auto |  | GU | Cynthia Chen 陳律妏 | V6A | 60226N030A_1 | TMKF-25-12492 | AS |  | A | 上海新聯紡 | CHINA | IND-GLS1 | 2026/01/13 | 2026/01/13 | Recycled Polyester/Cotton(BCI) 65/35% | Woven | Poplin | Dyed | P/D | Peach (1 side),NA | 56 | 165 | 62067 | yds | Junde Zhang 張俊德 | 09 BLACK | Agree | 34178.1 | 34178.1 | 3465.8 | 9.1 | 1809.8 | 1656 | 0 | 0% | 擦傷/刮傷/勾紗,斷紗(斷經/斷緯),染折/折痕,棉粒/結頭/粗節,油/髒/色污,異纖/飛花,破洞 | [6 empty] | 部分匹扣點為B級,但單色結論為Pass | [16 empty] | 色樣、品質樣業務提供 | 已簽核 | 請參考驗貨員意見。(Please refer QA's comments.) |  |  | 2026/01/19 | 2026/02/18 | 2026/04/08 |  |  |  |  | IND-GLS
191816 | 2026/01/05 | Auto |  | GU | Cynthia Chen 陳律妏 | V6A | 60226N030A_1 | TMKF-25-12492 | AS |  | A | 上海新聯紡 | CHINA | IND-GLS1 | 2026/01/27 | 2026/01/27 | Recycled Polyester/Cotton(BCI) 65/35% | Woven | Poplin | Dyed | P/D | Peach (1 side),NA | 56 | 165 | 62067 | yds | Junde Zhang 張俊德 | 09 BLACK | Discuss | 14693.3 | 14693.3 | 1550.5 | 11.4 | 594.4 | 956.1 | 0 | 0.4% | 擦傷/刮傷/勾紗,斷紗(斷經/斷緯),染折/折痕,棉粒/結頭/粗節,橫檔/橫條,油/髒/色污 | [6 empty] | 單色扣點為B級,結論為Discuss | [16 empty] | 色樣、品質樣業務提供 | 已簽核 | 請參考驗貨員意見。(Please refer QA's comments.) |  |  | 2026/02/02 | 2026/02/18 | 2026/04/08 |  |  |  |  | IND-GLS
192010 | 2026/01/05 | Auto |  | GU | Cynthia Chen 陳律妏 | V6A | 60226N030A_1 | TMKF-25-12492 | AS |  | A | 上海新聯紡 | CHINA | IND-GLS1 | 2026/01/29 | 2026/01/29 | Recycled Polyester/Cotton(BCI) 65/35% | Woven | Poplin | Dyed | P/D | Peach (1 side),NA | 56 | 165 | 62067 | yds | Junde Zhang 張俊德 | 09 BLACK | Agree | 13038.6 | 13038.6 | 1334.3 | 8.9 | 750.2 | 584.1 | 0 | 0% | 擦傷/刮傷/勾紗,斷紗(斷經/斷緯),染折/折痕,棉粒/結頭/粗節,橫檔/橫條,油/髒/色污,異纖/飛花 | [6 empty] | 部分匹扣點為B級,但單色結論為Pass | [16 empty] | 色樣、品質樣業務提供 | 已簽核 | 請參考驗貨員意見。(Please refer QA's comments.) |  |  | 2026/02/02 | 2026/02/18 | 2026/04/08 |  |  |  |  | IND-GLS
190941 | 2026/01/05 | Auto |  | GU | Cynthia Chen 陳律妏 | V6A | 60226N030A_1 | TMKF-25-12492 | AS |  | A | 上海新聯紡 | CHINA | IND-GLS1 | 2026/01/11 | 2026/01/11 | Recycled Polyester/Cotton(BCI) 65/35% | Woven | Poplin | Dyed | P/D | Peach (1 side),NA | 56 | 165 | 52610 | yds | Junde Zhang 張俊德 | 39 DARK BROWN | Reject | 30000 | 30000 | 3014.5 | 11 | 1136.3 | 1735.2 | 143 | 0.3% | 擦傷/刮傷/勾紗,斷紗(斷經/斷緯),棉粒/結頭/粗節,油/髒/色污,異纖/飛花,破洞 |  |  |  | 漸進色差 |  |  | 部分匹為C級打下,但單色結論為Discuss | 1926 | [15 empty] | 色樣、品質樣業務提供 | 已簽核 | 請參考驗貨員意見。(Please refer QA's comments.) |  |  | 2026/01/19 | 2026/02/18 | 2026/04/08 |  |  |  |  | IND-GLS
190958 | 2026/01/05 | Auto |  | GU | Cynthia Chen 陳律妏 | V6A | 60226N030A_1 | TMKF-25-12492 | AS |  | A | 上海新聯紡 | CHINA | IND-GLS1 | 2026/01/12 | 2026/01/12 | Recycled Polyester/Cotton(BCI) 65/35% | Woven | Poplin | Dyed | P/D | Peach (1 side),NA | 56 | 165 | 52610 | yds | Junde Zhang 張俊德 | 39 DARK BROWN | Agree | 3010.3 | 3010.3 | 588.8 | 6.8 | 588.8 | 0 | 0 | 0% | 擦傷/刮傷/勾紗,斷紗(斷經/斷緯),染折/折痕,棉粒/結頭/粗節,橫檔/橫條 | [6 empty] | 大貨品質在接受標準內 | [16 empty] | 色樣、品質樣業務提供 | 已簽核 | 請參考驗貨員意見。(Please refer QA's comments.) |  |  | 2026/01/19 | 2026/02/18 | 2026/04/08 |  |  |  |  | IND-GLS
191253 | 2026/01/05 | Auto |  | GU | Cynthia Chen 陳律妏 | V6A | 60226N030A_1 | TMKF-25-12492 | AS |  | A | 上海新聯紡 | CHINA | IND-GLS1 | 2026/01/17 | 2026/01/17 | Recycled Polyester/Cotton(BCI) 65/35% | Woven | Poplin | Dyed | P/D | Peach (1 side),NA | 56 | 165 | 52610 | yds | Junde Zhang 張俊德 | 39 DARK BROWN | Reject | 12903 | 12903 | 1407.8 | 11.7 | 655.5 | 322.5 | 429.8 | 0.5% | 接疋,擦傷/刮傷/勾紗,斷紗(斷經/斷緯),染折/折痕,棉粒/結頭/粗節,油/髒/色污,異纖/飛花 |  |  |  | 匹差過大,漸進色差 |  |  | 部分匹為C級打下,但單色結論為Discuss |  | 簽核完成 |  |  | 此两色大货还未分LOT.39BROWN,第1780,1787疋头尾色差明显,需裁净头尾色差.第2227疋匹差明显,打下. 抽驗匹瑕疵扣分為B級，若有超損以成衣廠反應為準。 参考GU核可的边中色差样,边中色差在接受范围内. | [11 empty] | 色樣、品質樣業務提供 | 已簽核 | 請參考驗貨員意見。(Please refer QA's comments.) |  |  | 2026/01/19 | 2026/02/18 | 2026/04/08 |  | 覆驗完成 |  |  | IND-GLS
191288 | 2026/01/05 | Auto |  | GU | Cynthia Chen 陳律妏 | V6A | 60226N030A_1 | TMKF-25-12492 | AS |  | A | 上海新聯紡 | CHINA | IND-GLS1 | 2026/01/31 | 2026/01/18 | Recycled Polyester/Cotton(BCI) 65/35% | Woven | Poplin | Dyed | P/D | Peach (1 side),NA | 56 | 165 | 52610 | yds | Junde Zhang 張俊德 | 39 DARK BROWN | Agree | 17624.7 | 17624.7 | 1868.2 | 8.1 | 1271 | 449.2 | 148 | 0% | 接疋,擦傷/刮傷/勾紗,斷紗(斷經/斷緯),棉粒/結頭/粗節,油/髒/色污 |  |  |  | 邊中色差 |  |  | 部分匹為C級打下,但單色結論為Pass | 2185 | [15 empty] | 色樣、品質樣業務提供 | 已簽核 | 請參考驗貨員意見。(Please refer QA's comments.) |  |  | 2026/01/19 | 2026/02/18 | 2026/04/08 |  |  |  |  | IND-GLS
190959 | 2026/01/05 | Auto |  | GU | Cynthia Chen 陳律妏 | V6A | 60226N030A_1 | TMKF-25-12492 | AS |  | A | 上海新聯紡 | CHINA | IND-GLS1 | 2026/01/12 | 2026/01/12 | Recycled Polyester/Cotton(BCI) 65/35% | Woven | Poplin | Dyed | P/D | Peach (1 side),NA | 56 | 165 | 55366 | yds | Junde Zhang 張俊德 | 58 DARK GREEN | Agree | 17777.2 | 17777.2 | 1744.5 | 9.9 | 748.5 | 863.4 | 132.6 | 0% | 擦傷/刮傷/勾紗,斷紗(斷經/斷緯),棉粒/結頭/粗節,橫檔/橫條,油/髒/色污 |  |  |  | 漸進色差 |  |  | 部分匹為C級打下,但單色結論為Pass | 1362 | [15 empty] | 色樣、品質樣業務提供 | 已簽核 | 請參考驗貨員意見。(Please refer QA's comments.) |  |  | 2026/01/19 | 2026/02/18 | 2026/04/08 |  |  |  |  | IND-GLS
191254 | 2026/01/05 | Auto |  | GU | Cynthia Chen 陳律妏 | V6A | 60226N030A_1 | TMKF-25-12492 | AS |  | A | 上海新聯紡 | CHINA | IND-GLS1 | 2026/01/17 | 2026/01/17 | Recycled Polyester/Cotton(BCI) 65/35% | Woven | Poplin | Dyed | P/D | Peach (1 side),NA | 56 | 165 | 55366 | yds | Junde Zhang 張俊德 | 58 DARK GREEN | Agree | 20633 | 20633 | 2140.4 | 9 | 1338 | 802.4 | 0 | 0% | 擦傷/刮傷/勾紗,斷紗(斷經/斷緯),染折/折痕,棉粒/結頭/粗節,橫檔/橫條,油/髒/色污,破洞 | [6 empty] | 部分匹扣點為B級,但單色結論為Pass | [16 empty] | 色樣、品質樣業務提供 | 已簽核 | 請參考驗貨員意見。(Please refer QA's comments.) |  |  | 2026/01/19 | 2026/02/18 | 2026/04/08 |  |  |  |  | IND-GLS
191289 | 2026/01/05 | Auto |  | GU | Cynthia Chen 陳律妏 | V6A | 60226N030A_1 | TMKF-25-12492 | AS |  | A | 上海新聯紡 | CHINA | IND-GLS1 | 2026/01/31 | 2026/01/18 | Recycled Polyester/Cotton(BCI) 65/35% | Woven | Poplin | Dyed | P/D | Peach (1 side),NA | 56 | 165 | 55366 | yds | Junde Zhang 張俊德 | 58 DARK GREEN | Reject | 10539.5 | 10539.5 | 1187.2 | 10.2 | 584 | 304.7 | 298.5 | 0.1% | 擦傷/刮傷/勾紗,斷紗(斷經/斷緯),染折/折痕,棉粒/結頭/粗節,橫檔/橫條,油/髒/色污 |  |  |  | 匹差過大 |  |  | 部分匹為C級打下,但單色結論為Discuss | 1400，1648 | 簽核完成 |  |  | 大货未分LOT.其中39DK BROWN第2185疋边中明显，58DKGREEN第1400疋及1648疋因颜色偏浅黄。打下 抽驗匹瑕疵扣分為B級，若有超損以成衣廠反應為準。 参考GU核可的边中色差样，边中色差在接受范围内。 | [11 empty] | 色樣、品質樣業務提供 | 已簽核 | 請參考驗貨員意見。(Please refer QA's comments.) |  |  | 2026/01/19 | 2026/02/18 | 2026/04/08 |  | 覆驗完成 |  |  | IND-GLS
190591 | 2026/01/05 | Auto |  | GU | Cynthia Chen 陳律妏 | V6A | 60226N030A,60226N030A_1 | TMKF-25-11789,TMKF-25-12492 | AS |  | A | 上海新聯紡 | CHINA | IND-GLS1 | 2026/01/23 | 2026/01/05 | Recycled Polyester/Cotton(BCI) 65/35% | Woven | Poplin | Dyed | P/D | Peach (1 side),NA | 56 | 165 | 140792 | yds | Junde Zhang 張俊德 | 09 BLACK | Agree | 7233.2 | 7233.2 | 760.1 | 8.6 | 458.1 | 302 | 0 | 0% | 擦傷/刮傷/勾紗,斷紗(斷經/斷緯),棉粒/結頭/粗節,油/髒/色污,異纖/飛花 | [6 empty] | 部分匹扣點為B級,但單色結論為Pass | [16 empty] | 色樣、品質樣業務提供 | 已簽核 | 請參考驗貨員意見。(Please refer QA's comments.) |  |  | 2026/01/05 | 2026/01/19 | 2026/02/18 |  |  |  |  | IND-GLS
190590 | 2026/01/05 | Auto |  | GU | Cynthia Chen 陳律妏 | V6A | 60226N030A,60226N030A_1 | TMKF-25-11789,TMKF-25-12492 | AS |  | A | 上海新聯紡 | CHINA | IND-GLS1 | 2026/01/23 | 2026/01/05 | Recycled Polyester/Cotton(BCI) 65/35% | Woven | Poplin | Dyed | P/D | Peach (1 side),NA | 56 | 165 | 101157 | yds | Junde Zhang 張俊德 | 58 DARK GREEN | Discuss | 5393.3 | 5393.3 | 595.4 | 12.8 | 149.9 | 445.5 | 0 | 0.8% | 擦傷/刮傷/勾紗,棉粒/結頭/粗節,油/髒/色污,異纖/飛花 | [6 empty] | 單色扣點為B級,結論為Discuss | [16 empty] | 色樣、品質樣業務提供 | 已簽核 | 請參考驗貨員意見。(Please refer QA's comments.) |  |  | 2026/01/05 | 2026/01/19 | 2026/02/18 |  |  |  |  | IND-GLS
190616 | 2026/01/01 | Auto |  | GU | Erica Chiu 邱映瑜 | V6B | 60126N053B,60126N053B_1 | TMKF-25-08972,TMKF-25-10501,TMKF-25-12515 | AS |  | A | 紹興普爾 | CHINA | CAB-MK2 | 2026/01/05 | 2026/01/05 | Recycled Polyester/Polyester/Spandex 47/47/6% | Knit | Rib | PRT + Dyed | Disperse PRT,P/D | NA,NA | 57 | 270 | 17756 | yds | Qiang Chen 陳強 | 30 NATURAL | Discuss | 5693 | 5693 | 613.5 | 12.6 | 122 | 491.5 | 0 | 0.8% | 接疋,棉粒/結頭/粗節,油/髒/色污 | [6 empty] | 單色扣點為B級,結論為Discuss | [16 empty] | 色樣、品質樣業務提供 | 已簽核 | 請參考驗貨員意見。(Please refer QA's comments.) | Email:nancy@starwaytex.com |  | 2026/01/05 | 2025/11/25 | 2026/01/28 |  |  |  |  | CAB-MK2
190617 | 2026/01/01 | Auto |  | GU | Erica Chiu 邱映瑜 | V6B | 60126N053B,60126N053B_1 | TMKF-25-08972,TMKF-25-10501,TMKF-25-12515 | AS |  | A | 紹興普爾 | CHINA | CAB-MK2 | 2026/01/05 | 2026/01/05 | Recycled Polyester/Polyester/Spandex 47/47/6% | Knit | Rib | PRT + Dyed | Disperse PRT,P/D | NA,NA | 57 | 270 | 8633 | yds | Qiang Chen 陳強 | 31 BEIGE | Agree | 1193.5 | 1193.5 | 128.8 | 8.5 | 128.8 | 0 | 0 | 0% | 接疋,擦傷/刮傷/勾紗,棉粒/結頭/粗節,油/髒/色污 |  |  |  |  | 布邊不良 |  | 大貨品質在接受標準內 | [16 empty] | 色樣、品質樣業務提供 | 已簽核 | 請參考驗貨員意見。(Please refer QA's comments.) | Email:nancy@starwaytex.com |  | 2026/01/05 | 2025/11/25 | 2026/01/28 |  |  |  |  | CAB-MK2
190618 | 2026/01/01 | Auto |  | GU | Erica Chiu 邱映瑜 | V6B | 60126N053B,60126N053B_1 | TMKF-25-08972,TMKF-25-10501,TMKF-25-12515 | AS |  | A | 紹興普爾 | CHINA | CAB-MK2 | 2026/01/05 | 2026/01/05 | Recycled Polyester/Polyester/Spandex 47/47/6% | Knit | Rib | PRT + Dyed | Disperse PRT,P/D | NA,NA | 57 | 270 | 13147 | yds | Qiang Chen 陳強 | 61 BLUE | Discuss | 4544.2 | 4544.2 | 504.9 | 14.7 | 190.3 | 314.6 | 0 | 1.4% | 接疋,斷紗(斷經/斷緯),油/髒/色污,破洞 | [6 empty] | 單色扣點為B級,結論為Discuss | [16 empty] | 色樣、品質樣業務提供 | 已簽核 | 請參考驗貨員意見。(Please refer QA's comments.) | Email:nancy@starwaytex.com |  | 2026/01/05 | 2025/11/25 | 2026/01/28 |  |  |  |  | CAB-MK2
190422 | 2026/01/01 | Auto |  | GU | Erica Chiu 邱映瑜 | V6B | 60126N053B_1 | TMKF-25-12516 | NAS |  | A | 紹興天冠 | CHINA | CAB-MK2 | 2026/01/02 | 2026/01/02 | Polyester 100% | Knit | Tricot | PRT + Dyed | Disperse PRT,P/D | NA,NA | 59 | 70 | 2868 | yds | Xijin Huang 黃錫金 | 30 NATURAL | Agree | 2803 | 2803 | 851 | 6.9 | 851 | 0 | 0 | 0% | 接疋,擦傷/刮傷/勾紗,棉粒/結頭/粗節,橫檔/橫條,油/髒/色污,破洞 | [6 empty] | 大貨品質在接受標準內 | [16 empty] | 色樣、品質樣業務提供 | 已簽核 | 請參考驗貨員意見。(Please refer QA's comments.) | Email:758620572@qq.com |  | 2026/01/05 | 2026/02/06 | 2026/03/11 |  |  |  |  | CAB-MK2
190421 | 2026/01/01 | Auto |  | GU | Erica Chiu 邱映瑜 | V6B | 60126N053B_1 | TMKF-25-12516 | NAS |  | A | 紹興天冠 | CHINA | CAB-MK2 | 2026/01/02 | 2026/01/02 | Polyester 100% | Knit | Tricot | PRT + Dyed | Disperse PRT,P/D | NA,NA | 59 | 70 | 622 | yds | Xijin Huang 黃錫金 | 61 BLUE | Agree | 329 | 329 | 213 | 8.5 | 213 | 0 | 0 | 0% | 接疋,擦傷/刮傷/勾紗,棉粒/結頭/粗節,油/髒/色污,破洞 | [6 empty] | 大貨品質在接受標準內 | [16 empty] | 色樣、品質樣業務提供 | 已簽核 | 請參考驗貨員意見。(Please refer QA's comments.) | Email:758620572@qq.com |  | 2026/01/05 | 2026/02/06 | 2026/03/11 |  |  |  |  | CAB-MK2
190890 | 2026/01/01 | Auto |  | TGT | Sam Vu 武氏明豔 | V5C | W98Z8Z_C326IND | TMKF-25-12519 | AS |  | A | SAMIL(VIN) | VIETNAM | IND-GLD5 | 2026/01/10 | 2026/01/10 | Modal/Spandex 95/5% | Knit | Jersey | Dyed | P/D | NA,NA | 62 | 200 | 135948 | yds | HoaNguyen | EBONY | Discuss | 1811 | 1811 | 275 | 16 | 140 | 135 | 0 | 1.8% | 擦傷/刮傷/勾紗,斷紗(斷經/斷緯),油/髒/色污,異纖/飛花,破洞 | [6 empty] | 單色扣點為B級,結論為Discuss | [16 empty] | 色樣、品質樣廠商提供 | 已簽核 | 請參考驗貨員意見。(Please refer QA's comments.) |  |  | 2026/01/12 | 2026/02/21 | 2026/04/02 |  |  |  |  | IND-GLD
190891 | 2026/01/01 | Auto |  | TGT | Sam Vu 武氏明豔 | V5C | W98Z8Z_C326IND | TMKF-25-12519 | AS |  | A | SAMIL(VIN) | VIETNAM | IND-GLD5 | 2026/01/10 | 2026/01/10 | Modal/Spandex 95/5% | Knit | Jersey | Dyed | P/D | NA,NA | 62 | 200 | 146563 | yds | HoaNguyen | MOREL BROWN | Reject | 6328 | 6328 | 796 | 27.9 | 0 | 666 | 130 | 5.4% | 接疋,擦傷/刮傷/勾紗,斷紗(斷經/斷緯),棉粒/結頭/粗節,油/髒/色污,破洞 | [6 empty] | 單色結論為Fail,請打下並覆驗 | [16 empty] | 色樣、品質樣廠商提供 | 已簽核 | 請參考驗貨員意見。(Please refer QA's comments.) |  |  | 2026/01/12 | 2026/02/21 | 2026/04/02 |  |  |  |  | IND-GLD
191633 | 2026/01/01 | Auto |  | TGT | Sam Vu 武氏明豔 | V5C | W98Z8Z_C326IND | TMKF-25-12519 | AS |  | A | SAMIL(VIN) | VIETNAM | IND-GLD5 | 2026/01/24 | 2026/01/24 | Modal/Spandex 95/5% | Knit | Jersey | Dyed | P/D | NA,NA | 62 | 200 | 146563 | yds | HoaNguyen | MOREL BROWN | Reject | 1994 | 1994 | 263 | 20.5 | 59 | 139 | 65 | 3.2% | 接疋,擦傷/刮傷/勾紗,斷紗(斷經/斷緯),破洞,破洞修補痕 | [6 empty] | 單色結論為Fail,請打下並覆驗 |  | 簽核完成 |  |  | 1.Color: MOREL BROWN / Lot: 31 / The average point deduction is at C grade,please reject the lot. 2.Color:MOREL BROWN / Lot:111 / The total yard converted by weight , which will be shortage 3.12%, please replenish fabric based on requirement of garment factory. | [11 empty] | 色樣、品質樣廠商提供 | 已簽核 | 請參考驗貨員意見。(Please refer QA's comments.) |  |  | 2026/01/26 | 2026/02/21 | 2026/04/02 |  | 覆驗完成 |  |  | IND-GLD
191189 | 2026/01/01 | Auto |  | TGT | Sam Vu 武氏明豔 | V5C | W98Z8Z_C326IND | TMKF-25-12522 | AS |  | A | SAMIL(VIN) | VIETNAM | IND-GLD5 | 2026/01/15 | 2026/01/15 | Modal/Spandex 95/5% | Knit | Jersey | PRT + Dyed | Pigment PRT,P/D | NA,NA | 62 | 200 | 31100 | yds | NgocBich | AOP311_14 | Discuss | 1981 | 1981 | 324 | 5.2 | 259 | 65 | 0 | 0% | 接疋,斷紗(斷經/斷緯),油/髒/色污 | [6 empty] | 單色扣點為B級,結論為Discuss | [16 empty] | 色樣、品質樣廠商提供 | 已簽核 | 請參考驗貨員意見。(Please refer QA's comments.) |  |  | 2026/01/26 | 2026/02/21 | 2026/04/02 |  |  |  |  | IND-GLD
191659 | 2026/01/01 | Auto |  | TGT | Sam Vu 武氏明豔 | V5C | W98Z8Z_C326IND | TMKF-25-12522 | AS |  | A | SAMIL(VIN) | VIETNAM | IND-GLD5 | 2026/01/24 | 2026/01/24 | Modal/Spandex 95/5% | Knit | Jersey | PRT + Dyed | Pigment PRT,P/D | NA,NA | 62 | 200 | 31100 | yds | NgocBich | AOP311_14 | Discuss | 10813 | 10813 | 1302 | 7.1 | 750 | 552 | 0 | 0% | 接疋,斷紗(斷經/斷緯),破洞,破洞修補痕 | [6 empty] | 大貨品質在接受標準內 | [16 empty] | 色樣、品質樣廠商提供 | 已簽核 | 請參考驗貨員意見。(Please refer QA's comments.) |  |  | 2026/01/26 | 2026/02/21 | 2026/04/02 |  |  |  |  | IND-GLD
191301 | 2026/01/01 | Auto |  | GU | Lillian Yang 楊婷媛 | V6B | 60236H015C_2 | TMKF-25-12523 | AS |  | A | P.T.GISTEX | INDONESIA | IND-STL | 2026/01/19 | 2026/01/15 | Recycled Polyester 100% | Woven | Crepe | Dyed | P/D | NA,NA | 55 | 199 | 6985 | yds | Irfan | 01 OFF WHITE | Agree | 3871 | 3871 | 154 | 6.5 | 154 | 0 | 0 | 0% | 斷紗(斷經/斷緯),棉粒/結頭/粗節,油/髒/色污 | [6 empty] | 大貨品質在接受標準內 | [16 empty] | 色樣、品質樣廠商提供 | 已簽核 | 請參考驗貨員意見。(Please refer QA's comments.) |  |  |  | 2026/01/31 | 2026/02/18 |  |  |  |  | IND-STL
191732 | 2026/01/01 | Auto |  | GU | Lillian Yang 楊婷媛 | V6B | 60236H015C_2 | TMKF-25-12523 | AS |  | A | P.T.GISTEX | INDONESIA | IND-STL | 2026/01/26 | 2026/01/26 | Recycled Polyester 100% | Woven | Crepe | Dyed | P/D | NA,NA | 55 | 199 | 6985 | yds | Irfan | 01 OFF WHITE | Discuss | 2053 | 2053 | 254 | 10.6 | 103 | 151 | 0 | 0.2% | 斷紗(斷經/斷緯),棉粒/結頭/粗節,油/髒/色污 |  |  |  |  | 布邊不良 |  | 部分匹扣點為B級,但單色結論為Pass | [16 empty] | 色樣、品質樣廠商提供 | 已簽核 | 請參考驗貨員意見。(Please refer QA's comments.) |  |  |  | 2026/01/31 | 2026/02/18 |  |  |  |  | IND-STL
191371 | 2026/01/05 | Auto |  | TGT | Ariel Hu 胡銥芸 | V5B | 54R3Z1_SSSLC326 | TMKF-26-00014 | NAS |  | A | 江蘇金盟 | CHINA | VIN-MK2A | 2026/01/20 | 2026/01/20 | Cotton/Spandex 95/5% | Knit | Rib | PRT + Dyed | Pigment PRT,Pigment Dye | NA,NA | 56 | 215 | 8373 | yds | Leo Li 李勇 | C326CJSLPAOP318_1 | Agree | 3652 | 3652 | 386 | 6.2 | 308 | 78 | 0 | 0% | 印花瑕疵(印白),斷紗(斷經/斷緯),棉粒/結頭/粗節,油/髒/色污 | [6 empty] | 部分匹扣點為B級,但單色結論為Pass | [16 empty] | 色樣、品質樣廠商提供 | 已簽核 | 請參考驗貨員意見。(Please refer QA's comments.) |  |  | 2026/01/25 | 2026/02/24 | 2026/05/11 |  |  |  |  | VIN-MK2
191400 | 2026/01/05 | Auto |  | TGT | Ariel Hu 胡銥芸 | V5B | 54R3Z1_SSSLC326 | TMKF-26-00016 | NAS |  | A | 江蘇金盟 | CHINA | VIN-MK2A | 2026/01/20 | 2026/01/20 | Cotton/Spandex 95/5% | Knit | Rib | Dyed | Pigment Dye | NA,NA | 56 | 215 | 10599 | yds | Gul Wang 王國安 | LIGHT WHITE | Discuss | 5200 | 5200 | 548.4 | 11.9 | 83.6 | 464.8 | 0 | 0.6% | 接疋,油/髒/色污,破洞 | [6 empty] | 單色扣點為B級,結論為Discuss | [16 empty] | 色樣、品質樣廠商提供 | 已簽核 | 請參考驗貨員意見。(Please refer QA's comments.) |  |  | 2026/01/25 | 2026/02/24 | 2026/05/11 |  |  |  |  | VIN-MK2
192000 | 2026/01/05 | Auto |  | TGT | Angela Chen 陳柔婷 | V5B | 35WX44_SSSL_326 | TMKF-26-00020 | NAS |  |  | 江蘇斯巴達 | CHINA | VIN-MK2B | 2026/01/29 | 2026/01/29 | Recycled Polyester 100% | Knit | Jersey | PRT + Dyed |  |  | 58 | 140 | 11035 | yds | Ken Kong 孔祥松 | C326CJSLPAOP302_3 | Agree | 10855 | 10855 | 1337.6 | 5.2 | 1337.6 | 0 | 0 | 0% | 印花瑕疵,接疋,染折/折痕,油/髒/色污 | [6 empty] | 大貨品質在接受標準內 | [16 empty] | 色樣、品質樣廠商提供 | 已簽核 | 請參考驗貨員意見。(Please refer QA's comments.) | Email:zxf@js-jf.cn |  | 2026/01/30 | 2026/03/08 | 2026/04/29 |  |  |  |  | VIN-MK2
191553 | 2026/01/05 | Auto |  | TGT | Angela Chen 陳柔婷 | V5B | 35WX44_SSSL_326 | TMKF-26-00020 | NAS |  |  | 江蘇斯巴達 | CHINA | VIN-MK2B | 2026/01/22 | 2026/01/22 | Recycled Polyester 100% | Knit | Jersey | PRT + Dyed |  |  | 58 | 140 | 19866 | yds | Ajun He 何緒君 | C326CJSLPAOP323_3 | Discuss | 21000 | 21000 | 2054.8 | 21.9 | 0 | 2054.8 | 0 | 3.6% | 印花瑕疵(印白),印花瑕疵(塞網),接疋,棉粒/結頭/粗節,橫檔/橫條,油/髒/色污,破洞 |  |  |  |  | 布邊不良 |  | 單色扣點為B級,結論為Discuss | [16 empty] | 色樣、品質樣廠商提供 | 已簽核 | 請參考驗貨員意見。(Please refer QA's comments.) | Email:zxf@js-jf.cn |  | 2026/01/25 | 2026/03/08 | 2026/04/29 |  |  |  |  | VIN-MK2
192003 | 2026/01/05 | Auto |  | TGT | Angela Chen 陳柔婷 | V5B | 6ZRELW_SSSL_326 | TMKF-26-00022 | NAS |  |  | 江蘇斯巴達 | CHINA | VIN-MK2B | 2026/01/29 | 2026/01/29 | Recycled Polyester 100% | Knit | Jersey | PRT + Dyed |  |  | 58 | 140 | 19122 | yds | Ken Kong 孔祥松 | C326CJSLPAOP219_1 | Agree | 18800 | 18800 | 2202.3 | 4.4 | 2202.3 | 0 | 0 | 0% | 印花瑕疵,接疋,棉粒/結頭/粗節,油/髒/色污,破洞 | [6 empty] | 大貨品質在接受標準內 | [16 empty] | 色樣、品質樣廠商提供 | 已簽核 | 請參考驗貨員意見。(Please refer QA's comments.) | Email:zxf@js-jf.cn |  | 2026/01/30 | 2026/03/01 | 2026/05/05 |  |  |  |  | VIN-MK2
191552 | 2026/01/05 | Auto |  | TGT | Angela Chen 陳柔婷 | V5B | 6ZRELW_SSSL_326 | TMKF-26-00022 | NAS |  |  | 江蘇斯巴達 | CHINA | VIN-MK2B | 2026/01/22 | 2026/01/22 | Recycled Polyester 100% | Knit | Jersey | PRT + Dyed |  |  | 58 | 140 | 10991 | yds | Ajun He 何緒君 | C326CJSLPAOP323_2 | Discuss | 12000 | 12000 | 1196.7 | 21 | 0 | 1196.7 | 0 | 3.3% | 印花瑕疵(印白),印花瑕疵(塞網),接疋,棉粒/結頭/粗節,油/髒/色污,破洞 | [6 empty] | 單色扣點為B級,結論為Discuss | [16 empty] | 色樣、品質樣業務提供 | 已簽核 | 請參考驗貨員意見。(Please refer QA's comments.) | Email:zxf@js-jf.cn |  | 2026/01/25 | 2026/03/01 | 2026/05/05 |  |  |  |  | VIN-MK2
191385 | 2026/01/05 | Auto |  | TGT | Ariel Hu 胡銥芸 | V5B | W9ZMM8_7PK_C326 | TMKF-26-00025 | NAS |  | A | 江蘇金盟 | CHINA | IND-GLD6 | 2026/01/20 | 2026/01/20 | Cotton(BCI) 100% | Knit | Jersey | PRT | Pigment PRT | NA,NA | 66 | 140 | 1273 | yds | Leo Li 李勇 | AOP008 | Agree | 1420 | 1420 | 198 | 9.1 | 98 | 100 | 0 | 0% | 接疋,棉粒/結頭/粗節,破洞 | [6 empty] | 部分匹扣點為B級,但單色結論為Pass | [16 empty] | 色樣、品質樣廠商提供 | 已簽核 | 請參考驗貨員意見。(Please refer QA's comments.) |  |  | 2026/01/29 | 2026/03/06 | 2026/05/08 |  |  |  |  | IND-GLD
191383 | 2026/01/05 | Auto |  | TGT | Ariel Hu 胡銥芸 | V5B | W9ZMM8_7PK_C326 | TMKF-26-00025 | NAS |  | A | 江蘇金盟 | CHINA | IND-GLD6 | 2026/01/20 | 2026/01/20 | Cotton(BCI) 100% | Knit | Jersey | PRT | Pigment PRT | NA,NA | 66 | 140 | 965 | yds | Leo Li 李勇 | AOP012 | Agree | 937 | 937 | 111 | 5.4 | 111 | 0 | 0 | 0% | 棉粒/結頭/粗節,油/髒/色污,破洞 | [6 empty] | 大貨品質在接受標準內 | [16 empty] | 色樣、品質樣廠商提供 | 已簽核 | 請參考驗貨員意見。(Please refer QA's comments.) |  |  | 2026/01/29 | 2026/03/06 | 2026/05/08 |  |  |  |  | IND-GLD
191384 | 2026/01/05 | Auto |  | TGT | Ariel Hu 胡銥芸 | V5B | W9ZMM8_7PK_C326 | TMKF-26-00025 | NAS |  | A | 江蘇金盟 | CHINA | IND-GLD6 | 2026/01/20 | 2026/01/20 | Cotton(BCI) 100% | Knit | Jersey | PRT | Pigment PRT | NA,NA | 66 | 140 | 965 | yds | Leo Li 李勇 | AOP013 | Agree | 1140 | 1140 | 205 | 5.9 | 205 | 0 | 0 | 0% | 棉粒/結頭/粗節,油/髒/色污,破洞 | [6 empty] | 大貨品質在接受標準內 | [16 empty] | 色樣、品質樣廠商提供 | 已簽核 | 請參考驗貨員意見。(Please refer QA's comments.) |  |  | 2026/01/29 | 2026/03/06 | 2026/05/08 |  |  |  |  | IND-GLD
191378 | 2026/01/13 | Auto |  | TGT | Ariel Hu 胡銥芸 | V5B | 7KL66Z_7PK_C326 | TMKF-26-00045 | NAS |  | A | 江蘇金盟 | CHINA | CAB-MH2 | 2026/01/20 | 2026/01/20 | Cotton(BCI) 100% | Knit | Rib | PRT | Pigment PRT,1x1 | NA,NA | 62 | 155 | 1329 | yds | Leo Li 李勇 | C125CJITD217AOP006 | Agree | 1793 | 1793 | 200 | 7.5 | 200 | 0 | 0 | 0% | 棉粒/結頭/粗節,油/髒/色污,破洞 | [6 empty] | 大貨品質在接受標準內 | [16 empty] | 色樣、品質樣廠商提供 | 已簽核 | 請參考驗貨員意見。(Please refer QA's comments.) |  |  | 2026/01/29 | 2026/02/23 | 2026/05/11 |  |  |  |  | CAB-MH
191381 | 2026/01/13 | Auto |  | TGT | Ariel Hu 胡銥芸 | V5B | G8W22E_6PK_C326 | TMKF-26-00047 | NAS |  | A | 江蘇金盟 | CHINA | CAB-MH3 | 2026/01/20 | 2026/01/20 | Cotton(BCI) 100% | Knit | Rib | PRT | Pigment PRT,1x1 | NA,NA | 62 | 155 | 2844 | yds | Leo Li 李勇 | C126CJITD217AOP008 | Agree | 3265 | 3265 | 311 | 5.1 | 311 | 0 | 0 | 0% | 棉粒/結頭/粗節,油/髒/色污,破洞 | [6 empty] | 大貨品質在接受標準內 | [16 empty] | 色樣、品質樣廠商提供 | 已簽核 | 請參考驗貨員意見。(Please refer QA's comments.) |  |  | 2026/01/29 | 2026/02/23 | 2026/05/11 |  |  |  |  | CAB-MH
191380 | 2026/01/13 | Auto |  | TGT | Ariel Hu 胡銥芸 | V5B | G8W22E_6PK_C326 | TMKF-26-00047 | NAS |  | A | 江蘇金盟 | CHINA | CAB-MH3 | 2026/01/20 | 2026/01/20 | Cotton(BCI) 100% | Knit | Rib | PRT | Pigment PRT,1x1 | NA,NA | 62 | 155 | 2844 | yds | Leo Li 李勇 | C126CJITD217AOP009 | Agree | 3171 | 3171 | 301 | 5.6 | 301 | 0 | 0 | 0% | 棉粒/結頭/粗節,油/髒/色污 | [6 empty] | 大貨品質在接受標準內 | [16 empty] | 色樣、品質樣廠商提供 | 已簽核 | 請參考驗貨員意見。(Please refer QA's comments.) |  |  | 2026/01/29 | 2026/02/23 | 2026/05/11 |  |  |  |  | CAB-MH
191227 | 2026/01/06 | Auto |  | GU | Willson Huang 黃暐翔 | V6B | 60326H016C_2 | TMKF-26-00060 | AS |  | A | 杭州福恩 | CHINA | IND-GLS1 | 2026/01/16 | 2026/01/16 | Recycled Polyester/Rayon/Spandex 69/29/2% | Woven | Twill | Dyed | Dope/D | NA,NA | 56 | 225 | 38003 | yds | Xijin Huang 黃錫金 | 09 BLACK | Agree | 6764.3 | 6764.3 | 753.5 | 9.7 | 600.5 | 153 | 0 | 0% | 擦傷/刮傷/勾紗,斷紗(斷經/斷緯),棉粒/結頭/粗節,油/髒/色污,異纖/飛花 |  |  |  |  | 修布痕 |  | 部分匹扣點為B級,但單色結論為Pass | [16 empty] | 色樣、品質樣廠商提供 | 已簽核 | 請參考驗貨員意見。(Please refer QA's comments.) |  |  | 2026/01/19 | 2026/01/22 | 2026/02/11 |  |  |  |  | IND-GLS
190969 | 2026/01/08 | Auto |  | TGT | Ariel Hu 胡銥芸 | V5B | 00MWYL_LSLL_326 | TMKF-26-00062 | NAS |  |  | 蘇州東奕盛 | CHINA | IND-GLD3 | 2026/01/12 | 2026/01/12 | Recycled Polyester/Spandex 94/6% | Knit | Jersey | PRT | Disperse PRT | Peach (2 side),NA | 58 | 200 | 13304 | yds | Leo Li 李勇 | C326CJSLPAOP317_1 | Agree | 6749 | 6749 | 693.6 | 2.2 | 693.6 | 0 | 0 | 0% | 油/髒/色污 | [6 empty] | 大貨品質在接受標準內 | [16 empty] | 色樣、品質樣廠商提供 | 已簽核 | 請參考驗貨員意見。(Please refer QA's comments.) |  |  | 2026/01/22 | 2026/02/27 | 2026/04/17 |  |  |  |  | IND-GLD
191766 | 2026/01/08 | Auto |  | TGT | Ariel Hu 胡銥芸 | V5B | 00MWYL_LSLL_326 | TMKF-26-00063 | NAS |  |  | 蘇州東奕盛 | CHINA | IND-GLD3 | 2026/01/26 | 2026/01/26 | Recycled Polyester/Spandex 94/6% | Knit | Jersey | Dyed | P/D | Peach (2 side),NA | 58 | 200 | 1860 | yds | Leo Li 李勇 | LUNAR BLUE | Agree | 626 | 626 | 156 | 5.1 | 156 | 0 | 0 | 0% | 油/髒/色污,破洞 | [6 empty] | 大貨品質在接受標準內 | [16 empty] | 色樣、品質樣廠商提供 | 已簽核 | 請參考驗貨員意見。(Please refer QA's comments.) |  |  | 2026/01/29 | 2026/02/27 | 2026/04/17 |  |  |  |  | IND-GLD
190970 | 2026/01/08 | Auto |  | TGT | Ariel Hu 胡銥芸 | V5B | 2K9379_SSLLC326 | TMKF-26-00064 | NAS |  |  | 蘇州東奕盛 | CHINA | IND-GLD3 | 2026/01/12 | 2026/01/12 | Recycled Polyester/Spandex 94/6% | Knit | Jersey | PRT | Disperse PRT | Brush (1 side),NA | 58 | 200 | 29981 | yds | Leo Li 李勇 | C326CJSLPAOP200_1 | Agree | 7078 | 7078 | 761.8 | 3.9 | 761.8 | 0 | 0 | 0% | 接疋,油/髒/色污 | [6 empty] | 大貨品質在接受標準內 | [16 empty] | 色樣、品質樣廠商提供 | 已簽核 | 請參考驗貨員意見。(Please refer QA's comments.) |  |  | 2026/01/22 | 2026/02/27 | 2026/04/17 |  |  |  |  | IND-GLD
191761 | 2026/01/08 | Auto |  | TGT | Ariel Hu 胡銥芸 | V5B | 2K9379_SSLLC326 | TMKF-26-00064 | NAS |  |  | 蘇州東奕盛 | CHINA | IND-GLD3 | 2026/01/26 | 2026/01/26 | Recycled Polyester/Spandex 94/6% | Knit | Jersey | PRT | Disperse PRT | Brush (1 side),NA | 58 | 200 | 11921 | yds | Leo Li 李勇 | C326CJSLPAOP301_1 | Discuss | 2871 | 2871 | 384.1 | 7.3 | 313.8 | 70.3 | 0 | 0% | 接疋,油/髒/色污 | [6 empty] | 單色扣點為B級,結論為Discuss | [16 empty] | 色樣、品質樣廠商提供 | 已簽核 | 請參考驗貨員意見。(Please refer QA's comments.) |  |  | 2026/01/29 | 2026/02/27 | 2026/04/17 |  |  |  |  | IND-GLD
191760 | 2026/01/08 | Auto |  | TGT | Ariel Hu 胡銥芸 | V5B | 2K9379_SSLLC326 | TMKF-26-00064 | NAS |  |  | 蘇州東奕盛 | CHINA | IND-GLD3 | 2026/01/26 | 2026/01/26 | Recycled Polyester/Spandex 94/6% | Knit | Jersey | PRT | Disperse PRT | Brush (1 side),NA | 58 | 200 | 11901 | yds | Leo Li 李勇 | C326CJSLPAOP301_4 | Discuss | 5510 | 5510 | 703.4 | 10.2 | 468.8 | 234.6 | 0 | 0.1% | 棉粒/結頭/粗節,油/髒/色污 |  |  | 緯斜/緯弧過大 |  |  |  | 單色扣點為B級,結論為Discuss | [16 empty] | 色樣、品質樣廠商提供 | 已簽核 | 請參考驗貨員意見。(Please refer QA's comments.) |  |  | 2026/01/29 | 2026/02/27 | 2026/04/17 |  |  |  |  | IND-GLD
191764 | 2026/01/08 | Auto |  | TGT | Ariel Hu 胡銥芸 | V5B | 2K9379_SSLLC326 | TMKF-26-00065 | NAS |  |  | 蘇州東奕盛 | CHINA | IND-GLD3 | 2026/01/26 | 2026/01/26 | Recycled Polyester/Spandex 94/6% | Knit | Jersey | PRT | Disperse PRT | Brush (1 side),NA | 58 | 200 | 1240 | yds | Leo Li 李勇 | GRAPHITE BLUE | Agree | 618 | 618 | 78.2 | 1.3 | 78.2 | 0 | 0 | 0% | 棉粒/結頭/粗節 | [6 empty] | 大貨品質在接受標準內 | [16 empty] | 色樣、品質樣廠商提供 | 已簽核 | 請參考驗貨員意見。(Please refer QA's comments.) |  |  | 2026/01/29 | 2026/02/27 | 2026/04/17 |  |  |  |  | IND-GLD
191765 | 2026/01/08 | Auto |  | TGT | Ariel Hu 胡銥芸 | V5B | 2K9379_SSLLC326 | TMKF-26-00065 | NAS |  |  | 蘇州東奕盛 | CHINA | IND-GLD3 | 2026/01/26 | 2026/01/26 | Recycled Polyester/Spandex 94/6% | Knit | Jersey | PRT | Disperse PRT | Brush (1 side),NA | 58 | 200 | 1240 | yds | Leo Li 李勇 | GROWING GARDEN | Agree | 626 | 626 | 77.8 | 2.6 | 77.8 | 0 | 0 | 0% | 棉粒/結頭/粗節,油/髒/色污 | [6 empty] | 大貨品質在接受標準內 | [16 empty] | 色樣、品質樣廠商提供 | 已簽核 | 請參考驗貨員意見。(Please refer QA's comments.) |  |  | 2026/01/29 | 2026/02/27 | 2026/04/17 |  |  |  |  | IND-GLD
191763 | 2026/01/08 | Auto |  | TGT | Ariel Hu 胡銥芸 | V5B | 2K9379_SSLLC326 | TMKF-26-00065 | NAS |  |  | 蘇州東奕盛 | CHINA | IND-GLD3 | 2026/01/26 | 2026/01/26 | Recycled Polyester/Spandex 94/6% | Knit | Jersey | PRT | Disperse PRT | Brush (1 side),NA | 58 | 200 | 3200 | yds | Leo Li 李勇 | MALTED ICE CREAM | Agree | 856 | 856 | 151.4 | 5.3 | 151.4 | 0 | 0 | 0% | 油/髒/色污 | [6 empty] | 大貨品質在接受標準內 | [16 empty] | 色樣、品質樣廠商提供 | 已簽核 | 請參考驗貨員意見。(Please refer QA's comments.) |  |  | 2026/01/29 | 2026/02/27 | 2026/04/17 |  |  |  |  | IND-GLD
191762 | 2026/01/08 | Auto |  | TGT | Ariel Hu 胡銥芸 | V5B | 2K9379_SSLLC326 | TMKF-26-00065 | NAS |  |  | 蘇州東奕盛 | CHINA | IND-GLD3 | 2026/01/26 | 2026/01/26 | Recycled Polyester/Spandex 94/6% | Knit | Jersey | PRT | Disperse PRT | Brush (1 side),NA | 58 | 200 | 1240 | yds | Leo Li 李勇 | PINK ISLE | Agree | 1325 | 1325 | 156.4 | 2.6 | 156.4 | 0 | 0 | 0% | 油/髒/色污 | [6 empty] | 大貨品質在接受標準內 | [16 empty] | 色樣、品質樣廠商提供 | 已簽核 | 請參考驗貨員意見。(Please refer QA's comments.) |  |  | 2026/01/29 | 2026/02/27 | 2026/04/17 |  |  |  |  | IND-GLD
191332 | 2026/01/07 | Auto |  | DKS | Lu Lee 李璐 | V2B | DAB14127CC_Q326 | TMKF-26-00076 | NAS |  |  | 井澤 | CHINA | IND-GLD5 | 2026/01/19 | 2026/01/19 | Polyester/Spandex 90/10% | Woven | Plain Weave | PRT + Dyed | Paper PRT,P/D | NA,Quick Dry,UPF 50+,Wicking | 54 | 125 | 0 | yds | Yong Wang 王勇 | QUIET SHADE/PURE WHIT | Agree | 1936 | 1936 | 218 | 0 | 218 | 0 | 0 | 0% | [7 empty] | 大貨品質在接受標準內 | [16 empty] | 色樣、品質樣廠商提供 | 已簽核 | 請參考驗貨員意見。(Please refer QA's comments.) |  |  | 2026/02/06 | 2026/03/27 | 2026/05/04 |  |  |  |  | IND-GLD
191373 | 2026/01/07 | Auto |  | DKS | Lu Lee 李璐 | V2B | DAB14127CC_Q326 | TMKF-26-00076 | NAS |  |  | 井澤 | CHINA | IND-GLD5 | 2026/01/20 | 2026/01/20 | Polyester/Spandex 90/10% | Woven | Plain Weave | PRT + Dyed | Paper PRT,P/D | NA,Quick Dry,UPF 50+,Wicking | 54 | 125 | 0 | yds | Yong Wang 王勇 | QUIET SHADE/PURE WHIT | Agree | 1949 | 1949 | 195 | 2.1 | 195 | 0 | 0 | 0% | 斷紗(斷經/斷緯) | [6 empty] | 大貨品質在接受標準內 | [16 empty] | 色樣、品質樣廠商提供 | 已簽核 | 請參考驗貨員意見。(Please refer QA's comments.) |  |  | 2026/02/06 | 2026/03/27 | 2026/05/04 |  |  |  |  | IND-GLD
191690 | 2026/01/13 | Auto |  | WMT | Vivian Lan 藍文琦 | V3B | HQ265420 | TMKF-26-00088 | NAS |  |  | 嘉業 | CHINA | VIN-MK2B | 2026/01/24 | 2026/01/24 | Recycled Polyester/Spandex 88/12% | Knit | Jersey | Dyed | Cross dyed | NA,Wicking | 57 | 200 | 23457 | yds | Changzhi Wang 王昌智 | BLACK SOOT | Agree | 1667 | 1667 | 169.3 | 2.4 | 169.3 | 0 | 0 | 0% | 接疋 | [6 empty] | 大貨品質在接受標準內 | [16 empty] | 色樣、品質樣廠商提供 | 已簽核 | 請參考驗貨員意見。(Please refer QA's comments.) |  |  | 2026/01/30 | 2026/02/24 | 2026/04/15 |  |  |  |  | VIN-MK2
191688 | 2026/01/13 | Auto |  | WMT | Vivian Lan 藍文琦 | V3B | HQ265420 | TMKF-26-00088 | NAS |  |  | 嘉業 | CHINA | VIN-MK2B | 2026/01/24 | 2026/01/24 | Recycled Polyester/Spandex 88/12% | Knit | Jersey | Dyed | Cross dyed | NA,Wicking | 57 | 200 | 10284 | yds | Changzhi Wang 王昌智 | BLUE BLANKET | Agree | 15786 | 15786 | 1671.8 | 7.8 | 1269.7 | 402.1 | 0 | 0% | 接疋,棉粒/結頭/粗節,橫檔/橫條,油/髒/色污,破洞 |  |  |  |  | 背面瑕疵 |  | 部分匹扣點為B級,但單色結論為Pass | [16 empty] | 色樣、品質樣廠商提供 | 已簽核 | 請參考驗貨員意見。(Please refer QA's comments.) |  |  | 2026/01/30 | 2026/02/24 | 2026/04/15 |  |  |  |  | VIN-MK2
191684 | 2026/01/13 | Auto |  | WMT | Vivian Lan 藍文琦 | V3B | HQ265420 | TMKF-26-00088 | NAS |  |  | 嘉業 | CHINA | VIN-MK2B | 2026/01/25 | 2026/01/25 | Recycled Polyester/Spandex 88/12% | Knit | Jersey | Dyed | Single dyed | NA,Wicking | 57 | 200 | 15743 | yds | Changzhi Wang 王昌智 | MOHER OF PEARL | Agree | 8049 | 8049 | 819.7 | 9.3 | 496 | 323.7 | 0 | 0% | 接疋,油/髒/色污,破洞,破洞修補痕 |  |  |  |  | 布邊不良 |  | 部分匹扣點為B級,但單色結論為Pass | [16 empty] | 色樣、品質樣廠商提供 | 已簽核 | 請參考驗貨員意見。(Please refer QA's comments.) |  |  | 2026/01/30 | 2026/02/24 | 2026/04/15 |  |  |  |  | VIN-MK2
191689 | 2026/01/13 | Auto |  | WMT | Vivian Lan 藍文琦 | V3B | HQ265420 | TMKF-26-00088 | NAS |  |  | 嘉業 | CHINA | VIN-MK2B | 2026/01/24 | 2026/01/24 | Recycled Polyester/Spandex 88/12% | Knit | Jersey | Dyed | Cross dyed | NA,Wicking | 57 | 200 | 16081 | yds | Changzhi Wang 王昌智 | ROSIEST ROUGE | Agree | 16467 | 16467 | 1669.5 | 6 | 1506.4 | 163.1 | 0 | 0% | 接疋,棉粒/結頭/粗節,橫檔/橫條,油/髒/色污,破洞 | [6 empty] | 部分匹扣點為B級,但單色結論為Pass | [16 empty] | 色樣、品質樣廠商提供 | 已簽核 | 請參考驗貨員意見。(Please refer QA's comments.) |  |  | 2026/01/30 | 2026/02/24 | 2026/04/15 |  |  |  |  | VIN-MK2
192071 | 2026/01/13 | Auto |  | WMT | Vivian Lan 藍文琦 | V3B | HQ265420,HQ265427,HQ266180 | TMKF-26-00089 | NAS |  |  | 錦群 | CHINA | VIN-MK2A MK2B | 2026/01/30 | 2026/01/30 | Recycled Polyester 100% | Knit | Mesh | Dyed | P/D | NA,Wicking | 58 | 90 | 245 | kgs | Gul Wang 王國安 | BLACK SOOT | Agree | 263.84 | 2094 | 182 | 9.9 | 182 | 0 | 0 | 0% | 接疋,擦傷/刮傷/勾紗,油/髒/色污 | [6 empty] | 大貨品質在接受標準內 | [16 empty] | 色樣、品質樣廠商提供 | 已簽核 | 請參考驗貨員意見。(Please refer QA's comments.) |  |  | 2026/02/06 | 2026/03/19 | 2026/04/11 |  |  |  |  | VIN-MK2
192076 | 2026/01/13 | Auto |  | WMT | Vivian Lan 藍文琦 | V3B | HQ265420,HQ265427,HQ266180 | TMKF-26-00089 | NAS |  |  | 錦群 | CHINA | VIN-MK2A MK2B | 2026/01/30 | 2026/01/30 | Recycled Polyester 100% | Knit | Mesh | Dyed | P/D | NA,Wicking | 58 | 90 | 115 | kgs | Gul Wang 王國安 | BLUE BLANKET | Agree | 141.88 | 1126 | 175 | 6.3 | 175 | 0 | 0 | 0% | 接疋,油/髒/色污,破洞 | [6 empty] | 大貨品質在接受標準內 | [16 empty] | 色樣、品質樣廠商提供 | 已簽核 | 請參考驗貨員意見。(Please refer QA's comments.) |  |  | 2026/02/06 | 2026/03/19 | 2026/04/11 |  |  |  |  | VIN-MK2
192077 | 2026/01/13 | Auto |  | WMT | Vivian Lan 藍文琦 | V3B | HQ265420,HQ265427,HQ266180 | TMKF-26-00089 | NAS |  |  | 錦群 | CHINA | VIN-MK2A MK2B | 2026/01/30 | 2026/01/30 | Recycled Polyester 100% | Knit | Mesh | Dyed | P/D | NA,Wicking | 58 | 90 | 20 | kgs | Gul Wang 王國安 | BLUE COVE | Discuss | 21.8 | 173 | 173 | 26 | 0 | 173 | 0 | 4.8% | 接疋,擦傷/刮傷/勾紗,破洞 | [6 empty] | 單色扣點為B級,結論為Discuss | [16 empty] | 色樣、品質樣廠商提供 | 已簽核 | 請參考驗貨員意見。(Please refer QA's comments.) |  |  | 2026/02/06 | 2026/03/19 | 2026/04/11 |  |  |  |  | VIN-MK2
192070 | 2026/01/13 | Auto |  | WMT | Vivian Lan 藍文琦 | V3B | HQ265420,HQ265427,HQ266180 | TMKF-26-00089 | NAS |  |  | 錦群 | CHINA | VIN-MK2A MK2B | 2026/01/30 | 2026/01/30 | Recycled Polyester 100% | Knit | Mesh | Dyed | P/D | NA,Wicking | 58 | 90 | 162 | kgs | Gul Wang 王國安 | MOTHER OF PEARL | Agree | 185.22 | 1470 | 190 | 6.3 | 190 | 0 | 0 | 0% | 接疋,擦傷/刮傷/勾紗,油/髒/色污 | [6 empty] | 大貨品質在接受標準內 | [16 empty] | 色樣、品質樣廠商提供 | 已簽核 | 請參考驗貨員意見。(Please refer QA's comments.) |  |  | 2026/02/06 | 2026/03/19 | 2026/04/11 |  |  |  |  | VIN-MK2
192075 | 2026/01/13 | Auto |  | WMT | Vivian Lan 藍文琦 | V3B | HQ265420,HQ265427,HQ266180 | TMKF-26-00089 | NAS |  |  | 錦群 | CHINA | VIN-MK2A MK2B | 2026/01/30 | 2026/01/30 | Recycled Polyester 100% | Knit | Mesh | Dyed | P/D | NA,Wicking | 58 | 90 | 10 | kgs | Gul Wang 王國安 | ORANGE MAPLE | Agree | 12.73 | 101 | 101 | 8.9 | 101 | 0 | 0 | 0% | 接疋,擦傷/刮傷/勾紗,油/髒/色污 | [6 empty] | 大貨品質在接受標準內 | [16 empty] | 色樣、品質樣廠商提供 | 已簽核 | 請參考驗貨員意見。(Please refer QA's comments.) |  |  | 2026/02/06 | 2026/03/19 | 2026/04/11 |  |  |  |  | VIN-MK2
192072 | 2026/01/13 | Auto |  | WMT | Vivian Lan 藍文琦 | V3B | HQ265420,HQ265427,HQ266180 | TMKF-26-00089 | NAS |  |  | 錦群 | CHINA | VIN-MK2A MK2B | 2026/01/30 | 2026/01/30 | Recycled Polyester 100% | Knit | Mesh | Dyed | P/D | NA,Wicking | 58 | 90 | 165 | kgs | Gul Wang 王國安 | ROSIEST ROUGE | Agree | 185.72 | 1474 | 191 | 5.8 | 191 | 0 | 0 | 0% | 接疋,擦傷/刮傷/勾紗,油/髒/色污 | [6 empty] | 大貨品質在接受標準內 | [16 empty] | 色樣、品質樣廠商提供 | 已簽核 | 請參考驗貨員意見。(Please refer QA's comments.) |  |  | 2026/02/06 | 2026/03/19 | 2026/04/11 |  |  |  |  | VIN-MK2
192073 | 2026/01/13 | Auto |  | WMT | Vivian Lan 藍文琦 | V3B | HQ265420,HQ265427,HQ266180 | TMKF-26-00089 | NAS |  |  | 錦群 | CHINA | VIN-MK2A MK2B | 2026/01/30 | 2026/01/30 | Recycled Polyester 100% | Knit | Mesh | Dyed | P/D | NA,Wicking | 58 | 90 | 20 | kgs | Gul Wang 王國安 | WISTERIA | Discuss | 22.55 | 179 | 179 | 30.7 | 0 | 179 | 0 | 6.2% | 接疋,擦傷/刮傷/勾紗,油/髒/色污,破洞 |  |  |  |  | 布邊不良 |  | 單色扣點為B級,結論為Discuss | [16 empty] | 色樣、品質樣廠商提供 | 已簽核 | 請參考驗貨員意見。(Please refer QA's comments.) |  |  | 2026/02/06 | 2026/03/19 | 2026/04/11 |  |  |  |  | VIN-MK2
192074 | 2026/01/13 | Auto |  | WMT | Vivian Lan 藍文琦 | V3B | HQ265420,HQ265427,HQ266180 | TMKF-26-00089 | NAS |  |  | 錦群 | CHINA | VIN-MK2A MK2B | 2026/01/30 | 2026/01/30 | Recycled Polyester 100% | Knit | Mesh | Dyed | P/D | NA,Wicking | 58 | 90 | 10 | kgs | Gul Wang 王國安 | YELLOW SUNDIAL | Agree | 13.23 | 105 | 104.8 | 9.5 | 104.8 | 0 | 0 | 0% | 接疋,油/髒/色污 | [6 empty] | 大貨品質在接受標準內 | [16 empty] | 色樣、品質樣廠商提供 | 已簽核 | 請參考驗貨員意見。(Please refer QA's comments.) |  |  | 2026/02/06 | 2026/03/19 | 2026/04/11 |  |  |  |  | VIN-MK2
191918 | 2026/01/22 | Auto |  | ONY | Dash Wang 王彥智 | V7A | 583079_FA26,766362_FA26 | TMKF-26-00090,TMKF-26-00092 | AS |  |  | 江蘇漢帛 | CHINA | IND-GLD2 GLD3 VIN-LR2 | 2026/01/27 | 2026/01/27 | Recycled Polyester/Rayon/Polyester/Spandex 55/29/11/5% | Knit | Scuba | Dyed | Y/D,1x1 | NA,NA | 61 | 300 | 76009 | yds | Jiangao Zhang 張建高 | OATMEAL HEATHER | Discuss | 18062 | 18062 | 1928.9 | 11.5 | 854.6 | 1074.3 | 0 | 0.5% | 接疋,擦傷/刮傷/勾紗,斷紗(斷經/斷緯),油/髒/色污,異纖/飛花,破洞 |  |  | 緯斜/緯弧過大 |  |  |  | 單色扣點為B級,結論為Discuss | [16 empty] | 色樣、品質樣廠商提供 | 已簽核 | 請參考驗貨員意見。(Please refer QA's comments.) |  |  | 2026/01/28 | 2026/04/03 | 2026/04/29 |  |  |  |  | IND-GLD
191934 | 2026/01/22 | Auto |  | ONY | Dash Wang 王彥智 | V7A | 583079_FA26,766362_FA26 | TMKF-26-00090,TMKF-26-00092 | AS |  |  | 江蘇漢帛 | CHINA | IND-GLD2 GLD3 VIN-LR2 | 2026/01/28 | 2026/01/28 | Recycled Polyester/Rayon/Polyester/Spandex 55/29/11/5% | Knit | Scuba | Dyed | Y/D,1x1 | NA,NA | 61 | 300 | 76009 | yds | Jiangao Zhang 張建高 | OATMEAL HEATHER | Discuss | 23980 | 23980 | 2477.7 | 11 | 1582.2 | 895.5 | 0 | 0.3% | 接疋,擦傷/刮傷/勾紗,斷紗(斷經/斷緯),油/髒/色污,異纖/飛花,破洞 | [6 empty] | 單色扣點為B級,結論為Discuss | [16 empty] | 色樣、品質樣廠商提供 | 已簽核 | 請參考驗貨員意見。(Please refer QA's comments.) |  |  | 2026/01/28 | 2026/04/03 | 2026/04/29 |  |  |  |  | IND-GLD
191621 | 2026/01/08 | Auto |  | BNN | Shine Lin 林韶瑩 | V1A | 873081_SU26 | TMKF-26-00096 | NAS |  | A | 杭州明晨 | CHINA | VIN-MK2A | 2026/01/24 | 2026/01/24 | Rayon/Polyester/Spandex 47/41/12% | Knit | Scuba | Dyed | P/D | NA,NA | 59 | 250 | 581 | kgs | Gul Wang 王國安 | BLACK 800 | Discuss | 412.51 | 1162 | 267.6 | 14.2 | 66.9 | 200.7 | 0 | 1.3% | 接疋,擦傷/刮傷/勾紗,斷紗(斷經/斷緯),油/髒/色污,破洞 | [6 empty] | 單色扣點為B級,結論為Discuss | [16 empty] | 色樣、品質樣廠商提供 | 已簽核 | 請參考驗貨員意見。(Please refer QA's comments.) | Email:chenli_yh@163.com |  | 2026/02/06 | 2026/01/21 | 2026/02/27 |  |  |  |  | VIN-MK2
191620 | 2026/01/08 | Auto |  | BNN | Shine Lin 林韶瑩 | V1A | 873081_SU26 | TMKF-26-00096 | NAS |  | A | 杭州明晨 | CHINA | VIN-MK2A | 2026/01/24 | 2026/01/24 | Rayon/Polyester/Spandex 47/41/12% | Knit | Scuba | Dyed | P/D | NA,NA | 59 | 250 | 404 | kgs | Gul Wang 王國安 | HOT SPRING GREEN | Discuss | 490.96 | 1383 | 391.2 | 13.8 | 0 | 391.2 | 0 | 1.1% | 接疋,斷紗(斷經/斷緯),油/髒/色污,破洞 | [6 empty] | 單色扣點為B級,結論為Discuss | [16 empty] | 色樣、品質樣廠商提供 | 已簽核 | 請參考驗貨員意見。(Please refer QA's comments.) | Email:chenli_yh@163.com |  | 2026/02/06 | 2026/01/21 | 2026/02/27 |  |  |  |  | VIN-MK2
191622 | 2026/01/08 | Auto |  | BNN | Shine Lin 林韶瑩 | V1A | 873081_SU26 | TMKF-26-00096 | NAS |  | A | 杭州明晨 | CHINA | VIN-MK2A | 2026/01/24 | 2026/01/24 | Rayon/Polyester/Spandex 47/41/12% | Knit | Scuba | Dyed | P/D | NA,NA | 59 | 250 | 819 | kgs | Gul Wang 王國安 | SNOW DAY | Discuss | 867.98 | 2445 | 524.4 | 12.2 | 132.1 | 392.3 | 0 | 0.7% | 接疋,斷紗(斷經/斷緯),油/髒/色污,異纖/飛花,破洞 | [6 empty] | 單色扣點為B級,結論為Discuss | [16 empty] | 色樣、品質樣廠商提供 | 已簽核 | 請參考驗貨員意見。(Please refer QA's comments.) | Email:chenli_yh@163.com |  | 2026/02/06 | 2026/01/21 | 2026/02/27 |  |  |  |  | VIN-MK2
191619 | 2026/01/08 | Auto |  | BNN | Shine Lin 林韶瑩 | V1A | 1175155 | TMKF-26-00097 | NAS |  | A | 杭州明晨 | CHINA | VIN-MK2A | 2026/01/24 | 2026/01/24 | Rayon/Polyester/Spandex 47/41/12% | Knit | Scuba | Dyed | P/D | NA,NA | 59 | 250 | 622 | kgs | Gul Wang 王國安 | DARK OLIVE | Discuss | 351.1 | 989 | 236 | 16.5 | 0 | 236 | 0 | 2% | 接疋,斷紗(斷經/斷緯),染折/折痕,橫檔/橫條,油/髒/色污,破洞 | [6 empty] | 單色扣點為B級,結論為Discuss | [16 empty] | 色樣、品質樣廠商提供 | 已簽核 | 請參考驗貨員意見。(Please refer QA's comments.) | Email:chenli_yh@163.com |  | 2026/02/06 | 2026/01/21 | 2026/02/27 |  |  |  |  | VIN-MK2
191409 | 2026/01/09 | Auto |  | GU | Grace Hsu 許貴茵 | V6B | 60376N007A_3,60376N007B | TMKF-25-10133,TMKF-26-00113 | AS |  | A | 紹興普爾 | CHINA | IND-GLD1 | 2026/01/20 | 2026/01/20 | Cotton/Recycled Polyester 77/23% | Knit | Terry | Dyed | P/D | NA,NA | 68 | 260 | 13735 | yds | Qiang Chen 陳強 | 03 GRAY | Agree | 4115.7 | 4115.7 | 506.9 | 8.5 | 337.7 | 169.2 | 0 | 0% | 接疋,棉粒/結頭/粗節,油/髒/色污,破洞 | [6 empty] | 部分匹扣點為B級,但單色結論為Pass | [16 empty] | 色樣、品質樣業務提供 | 已簽核 | 請參考驗貨員意見。(Please refer QA's comments.) | Email:nancy@starwaytex.com |  | 2026/01/20 | 2026/01/14 | 2026/02/03 |  |  |  |  | IND-GLD
191305 | 2026/01/09 | Auto |  | GU | Grace Hsu 許貴茵 | V6B | 60376N007A_3,60376N007B | TMKF-25-10133,TMKF-26-00113 | AS |  | A | 紹興普爾 | CHINA | IND-GLD1 | 2026/01/19 | 2026/01/19 | Cotton/Recycled Polyester 77/23% | Knit | Terry | Dyed | P/D | NA,NA | 68 | 260 | 3753 | yds | Qiang Chen 陳強 | 09 BLACK | Agree | 2387 | 2387 | 259.4 | 6.9 | 206.4 | 53 | 0 | 0% | 接疋,擦傷/刮傷/勾紗,破洞 | [6 empty] | 部分匹扣點為B級,但單色結論為Pass | [16 empty] | 色樣、品質樣業務提供 | 已簽核 | 請參考驗貨員意見。(Please refer QA's comments.) | Email:nancy@starwaytex.com |  | 2026/01/20 | 2026/01/14 | 2026/02/03 |  |  |  |  | IND-GLD
191202 | 2026/01/13 | Auto |  | GU | Willson Huang 黃暐翔 | V6B | 60236H004A_3 | TMKF-26-00117 | AS |  | A | 南通三奔 | CHINA | VIN-MK3C | 2026/01/16 | 2026/01/16 | Recycled Polyester/Polyester 59/41% | Woven | Plain Weave | Dyed | P/D | NA,NA | 56 | 125 | 14615 | yds | Yong Wang 王勇 | 01 OFF WHITE | Agree | 12025 | 12025 | 1286 | 5.4 | 1038 | 248 | 0 | 0% | 斷紗(斷經/斷緯),棉粒/結頭/粗節,油/髒/色污,異纖/飛花 | [6 empty] | 部分匹扣點為B級,但單色結論為Pass | [16 empty] | 色樣、品質樣廠商提供 | 已簽核 | 請參考驗貨員意見。(Please refer QA's comments.) |  |  | 2026/01/22 | 2026/01/16 | 2026/01/30 |  |  |  |  | VIN-MK3
191631 | 2026/01/13 | Auto |  | GU | Willson Huang 黃暐翔 | V6B | 60236H004A_3 | TMKF-26-00117 | AS |  | A | 南通三奔 | CHINA | VIN-MK3C | 2026/01/24 | 2026/01/24 | Recycled Polyester/Polyester 59/41% | Woven | Plain Weave | Dyed | P/D | NA,NA | 56 | 125 | 14615 | yds | Ajun He 何緒君 | 01 OFF WHITE | Agree | 8238 | 8238 | 822 | 7.8 | 822 | 0 | 0 | 0% | 棉粒/結頭/粗節,油/髒/色污,異纖/飛花 | [6 empty] | 大貨品質在接受標準內 | [16 empty] | 色樣、品質樣業務提供 | 已簽核 | 請參考驗貨員意見。(Please refer QA's comments.) |  |  | 2026/01/29 | 2026/01/16 | 2026/01/30 |  |  |  |  | VIN-MK3
191054 | 2026/01/13 | Auto |  | GU | Willson Huang 黃暐翔 | V6B | 60236H004A_3 | TMKF-26-00117 | AS |  | A | 南通三奔 | CHINA | VIN-MK3C | 2026/01/13 | 2026/01/13 | Recycled Polyester/Polyester 59/41% | Woven | Plain Weave | Dyed | P/D | NA,NA | 56 | 125 | 24119 | yds | Yong Wang 王勇 | 63 BLUE | Agree | 24169 | 24169 | 2474 | 2.1 | 2197 | 0 | 277 | 0% | 棉粒/結頭/粗節,油/髒/色污 | 布面不平整 | [5 empty] | 部分匹為C級打下,但單色結論為Pass | [16 empty] | 色樣、品質樣廠商提供 | 已簽核 | 請參考驗貨員意見。(Please refer QA's comments.) |  |  | 2026/01/22 | 2026/01/16 | 2026/01/30 |  |  |  |  | VIN-MK3
191255 | 2026/01/13 | Auto |  | GU | Willson Huang 黃暐翔 | V6B | 60236H004A_3 | TMKF-26-00117 | AS |  | A | 南通三奔 | CHINA | VIN-MK3C | 2026/01/17 | 2026/01/17 | Recycled Polyester/Polyester 59/41% | Woven | Plain Weave | Dyed | P/D | NA,NA | 56 | 125 | 24119 | yds | Yong Wang 王勇 | 63 BLUE | Agree | 12021 | 12021 | 1237 | 2.5 | 1099 | 0 | 138 | 0% | 斷紗(斷經/斷緯),棉粒/結頭/粗節,橫檔/橫條,油/髒/色污,異纖/飛花,破洞 |  |  |  |  | 布邊不良 |  | 部分匹為C級打下,但單色結論為Pass | [16 empty] | 色樣、品質樣廠商提供 | 已簽核 | 請參考驗貨員意見。(Please refer QA's comments.) |  |  | 2026/01/22 | 2026/01/16 | 2026/01/30 |  |  |  |  | VIN-MK3
191630 | 2026/01/13 | Auto |  | GU | Willson Huang 黃暐翔 | V6B | 60236H004A_3 | TMKF-26-00117 | AS |  | A | 南通三奔 | CHINA | VIN-MK3C | 2026/01/24 | 2026/01/24 | Recycled Polyester/Polyester 59/41% | Woven | Plain Weave | Dyed | P/D | NA,NA | 56 | 125 | 24119 | yds | Ajun He 何緒君 | 63 BLUE | Agree | 6305 | 6305 | 682 | 7.8 | 682 | 0 | 0 | 0% | 擦傷/刮傷/勾紗,棉粒/結頭/粗節,油/髒/色污 |  |  |  |  | 背面瑕疵 |  | 大貨品質在接受標準內 | [16 empty] | 色樣、品質樣業務提供 | 已簽核 | 請參考驗貨員意見。(Please refer QA's comments.) |  |  | 2026/01/29 | 2026/01/16 | 2026/01/30 |  |  |  |  | VIN-MK3
192094 | 2026/01/13 | Auto |  | GU | Lomi Yang 楊茹芳 | V6B | 60276N030B,60276N030B_1 | TMKF-26-00133 | AS |  | A | 田彩布藝 | CHINA | CAB-MK2 | 2026/01/31 | 2026/01/31 | Recycled Polyester/Spandex 98/2% | Knit | Jacquard | Dyed | P/D | NA,NA | 57 | 220 | 1025 | yds | Ajun He 何緒君 | 01 OFF WHITE | Discuss | 2786.7 | 2786.7 | 383.3 | 18.5 | 0 | 383.3 | 0 | 2.6% | 接疋,斷紗(斷經/斷緯),油/髒/色污 |  |  |  |  | 背面瑕疵 |  | 單色扣點為B級,結論為Discuss | [16 empty] | 色樣、品質樣業務提供 | 已簽核 | 請參考驗貨員意見。(Please refer QA's comments.) |  |  | 2026/02/02 | 2025/12/27 | 2026/02/13 |  |  |  |  | CAB-MK2
192095 | 2026/01/13 | Auto |  | GU | Lomi Yang 楊茹芳 | V6B | 60276N030B,60276N030B_1 | TMKF-26-00133 | AS |  | A | 田彩布藝 | CHINA | CAB-MK2 | 2026/01/31 | 2026/01/31 | Recycled Polyester/Spandex 98/2% | Knit | Jacquard | Dyed | P/D | NA,NA | 57 | 220 | 1626 | yds | Ajun He 何緒君 | 09 BLACK | Discuss | 2205.7 | 2205.7 | 388.6 | 18.5 | 77.3 | 311.3 | 0 | 2.6% | 擦傷/刮傷/勾紗,斷紗(斷經/斷緯),油/髒/色污 |  |  | 緯斜/緯弧過大 |  | 布邊不良,背面瑕疵 |  | 單色扣點為B級,結論為Discuss | [16 empty] | 色樣、品質樣業務提供 | 已簽核 | 請參考驗貨員意見。(Please refer QA's comments.) |  |  | 2026/02/02 | 2025/12/27 | 2026/02/13 |  |  |  |  | CAB-MK2
192096 | 2026/01/13 | Auto |  | GU | Lomi Yang 楊茹芳 | V6B | 60276N030B,60276N030B_1 | TMKF-26-00133 | AS |  | A | 田彩布藝 | CHINA | CAB-MK2 | 2026/01/31 | 2026/01/31 | Recycled Polyester/Spandex 98/2% | Knit | Jacquard | Dyed | P/D | NA,NA | 57 | 220 | 738 | yds | Ajun He 何緒君 | 38 DARK BROWN | Discuss | 663.7 | 663.7 | 152 | 9.9 | 76 | 76 | 0 | 0% | 斷紗(斷經/斷緯),破洞 |  |  |  |  | 背面瑕疵 |  | 單色扣點為B級,結論為Discuss | [16 empty] | 色樣、品質樣業務提供 | 已簽核 | 請參考驗貨員意見。(Please refer QA's comments.) |  |  | 2026/02/02 | 2025/12/27 | 2026/02/13 |  |  |  |  | CAB-MK2
191306 | 2026/01/13 | Auto |  | GU | Grace Hsu 許貴茵 | V6B | 60376N033A | TMKF-26-00136 | AS |  | A | 紹興普爾 | CHINA | IND-GLD1 | 2026/01/19 | 2026/01/19 | Cotton/Recycled Polyester 77/23% | Knit | Terry | Dyed | P/D | NA,NA | 68 | 260 | 6689 | yds | Qiang Chen 陳強 | 69 NAVY | Agree | 1180 | 1180 | 156.7 | 6.4 | 104 | 52.7 | 0 | 0% | 接疋,擦傷/刮傷/勾紗,油/髒/色污 | [6 empty] | 部分匹扣點為B級,但單色結論為Pass | [16 empty] | 色樣、品質樣業務提供 | 已簽核 | 請參考驗貨員意見。(Please refer QA's comments.) | Email:nancy@starwaytex.com |  | 2026/02/24 | 2026/01/29 | 2026/04/08 |  |  |  |  | IND-GLD
191408 | 2026/01/13 | Auto |  | GU | Grace Hsu 許貴茵 | V6B | 60376N033A | TMKF-25-10427,TMKF-26-00136 | AS |  | A | 紹興普爾 | CHINA | IND-GLD1 | 2026/01/20 | 2026/01/20 | Cotton/Recycled Polyester 77/23% | Knit | Terry | Dyed | P/D | NA,NA | 68 | 260 | 73283 | yds | Qiang Chen 陳強 | 03 GRAY | Agree | 10294 | 10294 | 1342.5 | 7.3 | 948.1 | 394.4 | 0 | 0% | 接疋,擦傷/刮傷/勾紗,斷紗(斷經/斷緯),棉粒/結頭/粗節,油/髒/色污,異纖/飛花,破洞 |  |  |  |  | 布邊不良 |  | 部分匹扣點為B級,但單色結論為Pass | [16 empty] | 色樣、品質樣業務提供 | 已簽核 | 請參考驗貨員意見。(Please refer QA's comments.) | Email:nancy@starwaytex.com |  | 2026/01/20 | 2026/01/29 | 2026/04/08 |  |  |  |  | IND-GLD
191407 | 2026/01/13 | Auto |  | GU | Grace Hsu 許貴茵 | V6B | 60376N033A | TMKF-25-10427,TMKF-26-00136 | AS |  | A | 紹興普爾 | CHINA | IND-GLD1 | 2026/01/20 | 2026/01/20 | Cotton/Recycled Polyester 77/23% | Knit | Terry | Dyed | P/D | NA,NA | 68 | 260 | 40832 | yds | Qiang Chen 陳強 | 51 GREEN | Discuss | 1491 | 1491 | 158.3 | 12 | 106.3 | 52 | 0 | 0.6% | 接疋,棉粒/結頭/粗節,油/髒/色污,破洞 | [6 empty] | 單色扣點為B級,結論為Discuss | [16 empty] | 色樣、品質樣業務提供 | 已簽核 | 請參考驗貨員意見。(Please refer QA's comments.) | Email:nancy@starwaytex.com |  | 2026/01/20 | 2026/01/29 | 2026/04/08 |  |  |  |  | IND-GLD
192080 | 2026/01/13 | Auto |  | GU | Grace Hsu 許貴茵 | V6B | 60376N033A | TMKF-25-10427,TMKF-26-00136 | AS |  | A | 紹興普爾 | CHINA | IND-GLD1 | 2026/01/28 | 2026/01/28 | Cotton/Recycled Polyester 77/23% | Knit | Terry | Dyed | P/D | NA,NA | 68 | 260 | 40832 | yds | Qiang Chen 陳強 | 51 GREEN | Discuss | 4226 | 4226 | 462.5 | 12.1 | 208 | 254.5 | 0 | 0.6% | 接疋,擦傷/刮傷/勾紗,染折/折痕,棉粒/結頭/粗節,油/髒/色污,破洞 | [6 empty] | 單色扣點為B級,結論為Discuss | [16 empty] | 色樣、品質樣業務提供 | 已簽核 | 請參考驗貨員意見。(Please refer QA's comments.) | Email:nancy@starwaytex.com |  | 2026/02/24 | 2026/01/29 | 2026/04/08 |  |  |  |  | IND-GLD
192081 | 2026/01/13 | Auto |  | GU | Grace Hsu 許貴茵 | V6B | 60376N033A | TMKF-25-10427,TMKF-26-00136 | AS |  | A | 紹興普爾 | CHINA | IND-GLD1 | 2026/01/28 | 2026/01/28 | Cotton/Recycled Polyester 77/23% | Knit | Terry | Dyed | P/D | NA,NA | 68 | 260 | 48783 | yds | Qiang Chen 陳強 | 69 NAVY | Discuss | 3508.2 | 3508.2 | 420 | 12.1 | 210 | 210 | 0 | 0.6% | 接疋,擦傷/刮傷/勾紗,斷紗(斷經/斷緯),棉粒/結頭/粗節,油/髒/色污,異纖/飛花,破洞 | [6 empty] | 單色扣點為B級,結論為Discuss | [16 empty] | 色樣、品質樣業務提供 | 已簽核 | 請參考驗貨員意見。(Please refer QA's comments.) | Email:nancy@starwaytex.com |  | 2026/02/24 | 2026/01/29 | 2026/04/08 |  |  |  |  | IND-GLD
191864 | 2026/01/13 | Auto |  | UAM | Shine Lin 林韶瑩 | V1A | 6014063 | TMKF-26-00162 | AS |  |  | 綿春(VIN) | VIETNAM | IND-GLS2 | 2026/01/27 | 2026/01/27 | Polyester 100% | Knit | Mesh | Dyed | P/D | NA,NA | 60 | 52 | 2467 | yds | HoaNguyen | TOURMALINE PINK | Agree | 2804 | 2804 | 468 | 0 | 468 | 0 | 0 | 0% | [7 empty] | 大貨品質在接受標準內 | [16 empty] | 色樣、品質樣廠商提供 | 已簽核 | 請參考驗貨員意見。(Please refer QA's comments.) |  |  | 2026/02/09 | 2026/02/06 | 2026/04/07 |  |  |  |  | IND-GLS
191863 | 2026/01/13 | Auto |  | UAM | Shine Lin 林韶瑩 | V1A | 1383356_FW26 | TMKF-26-00165 | AS |  |  | 綿春(VIN) | VIETNAM | IND-GLR1 STL2 | 2026/01/27 | 2026/01/27 | Polyester 100% | Knit | Mesh | Dyed | P/D | NA,NA | 60 | 52 | 2623 | yds | HoaNguyen | AEGEAN BLUE 430 | Agree | 2853 | 2853 | 380 | 1.1 | 380 | 0 | 0 | 0% | 橫檔/橫條 | [6 empty] | 大貨品質在接受標準內 | [16 empty] | 色樣、品質樣廠商提供 | 已簽核 | 請參考驗貨員意見。(Please refer QA's comments.) |  |  | 2026/02/09 | 2026/01/12 | 2026/02/27 |  |  |  |  | IND-GLR1
191471 | 2026/01/13 | Auto |  | UAM | Shine Lin 林韶瑩 | V1A | 6013802 | TMKF-26-00172 | AS |  |  | HUA FENG | CHINA | IND-GLR1 | 2026/01/21 | 2026/01/21 | Polyester/Spandex 87/13% | Woven | Plain Weave | Dyed | P/D | NA,DWR | 50 | 159 | 30411 | yds | Nianhua Li 李年華 | BLACK | Agree | 45392 | 45392 | 3438 | 4.9 | 3339 | 99 | 0 | 0% | 接疋,斷紗(斷經/斷緯),棉粒/結頭/粗節,橫檔/橫條,油/髒/色污 | [6 empty] | 部分匹扣點為B級,但單色結論為Pass | [16 empty] | 色樣、品質樣廠商提供 | 已簽核 | 請參考驗貨員意見。(Please refer QA's comments.) |  |  | 2026/02/10 | 2026/01/24 | 2026/03/10 |  |  |  |  | IND-GLR1
191797 | 2026/01/13 | Auto |  | UAM | Shine Lin 林韶瑩 | V1A | 6013804 | TMKF-26-00173 | AS |  |  | HUA FENG | CHINA | IND-GLR1 | 2026/01/26 | 2026/01/26 | Polyester/Spandex 87/13% | Woven | Plain Weave | Dyed | P/D | NA,DWR | 50 | 159 | 35650 | yds | Jimmy Shi 石振華 | BLACK | Agree | 15385 | 15385 | 1771 | 6.7 | 1771 | 0 | 0 | 0% | 接疋,擦傷/刮傷/勾紗,斷紗(斷經/斷緯),棉粒/結頭/粗節,橫檔/橫條,油/髒/色污 | [6 empty] | 大貨品質在接受標準內 | [16 empty] | 色樣、品質樣廠商提供 | 已簽核 | 請參考驗貨員意見。(Please refer QA's comments.) |  |  | 2026/02/05 | 2026/01/19 | 2026/03/10 |  |  |  |  | IND-GLR1
192013 | 2026/01/13 | Auto |  | UAM | Shine Lin 林韶瑩 | V1A | 6013804 | TMKF-26-00173 | AS |  |  | HUA FENG | CHINA | IND-GLR1 | 2026/01/29 | 2026/01/29 | Polyester/Spandex 87/13% | Woven | Plain Weave | Dyed | P/D | NA,DWR | 50 | 159 | 35650 | yds | Jimmy Shi 石振華 | BLACK | Agree | 14538 | 14538 | 1667 | 6.5 | 1557 | 110 | 0 | 0% | 接疋,擦傷/刮傷/勾紗,斷紗(斷經/斷緯),棉粒/結頭/粗節,橫檔/橫條,油/髒/色污 | [6 empty] | 部分匹扣點為B級,但單色結論為Pass | [16 empty] | 色樣、品質樣廠商提供 | 已簽核 | 請參考驗貨員意見。(Please refer QA's comments.) |  |  | 2026/02/05 | 2026/01/19 | 2026/03/10 |  |  |  |  | IND-GLR1
192014 | 2026/01/13 | Auto |  | UAM | Shine Lin 林韶瑩 | V1A | 6013804 | TMKF-26-00173 | AS |  |  | HUA FENG | CHINA | IND-GLR1 | 2026/01/29 | 2026/01/29 | Polyester/Spandex 87/13% | Woven | Plain Weave | Dyed | P/D | NA,DWR | 50 | 159 | 2739 | yds | Jimmy Shi 石振華 | MODGRAY | Agree | 950 | 950 | 123 | 3.3 | 123 | 0 | 0 | 0% | 接疋 | [6 empty] | 大貨品質在接受標準內 | [16 empty] | 色樣、品質樣廠商提供 | 已簽核 | 請參考驗貨員意見。(Please refer QA's comments.) |  |  | 2026/02/05 | 2026/01/19 | 2026/03/10 |  |  |  |  | IND-GLR1
191768 | 2026/01/13 | Auto |  | GU | Willson Huang 黃暐翔 | V6B | 60346N037A_2 | TMKF-26-00205 | NAS |  | A | 紹興喬萬尼 | CHINA | IND-GLD1 | 2026/01/26 | 2026/01/26 | Recycled Polyester/Polyester 60/40% | Knit | Jersey | Dyed | P/D | NA,NA | 61 | 165 | 20418 | yds | Ken Kong 孔祥松 | 02 LIGHT GRAY | Agree | 9205.3 | 9205.3 | 1166.5 | 8 | 876.2 | 290.3 | 0 | 0% | 接疋,擦傷/刮傷/勾紗,棉粒/結頭/粗節,油/髒/色污,破洞 | [6 empty] | 部分匹扣點為B級,但單色結論為Pass | [16 empty] | 色樣、品質樣業務提供 | 已簽核 | 請參考驗貨員意見。(Please refer QA's comments.) |  |  | 2026/01/26 | 2026/03/11 | 2026/04/15 |  |  |  |  | IND-GLD
191996 | 2026/01/13 | Auto |  | GU | Willson Huang 黃暐翔 | V6B | 60346N037A_2 | TMKF-26-00205 | NAS |  | A | 紹興喬萬尼 | CHINA | IND-GLD1 | 2026/01/29 | 2026/01/29 | Recycled Polyester/Polyester 60/40% | Knit | Jersey | Dyed | P/D | NA,NA | 61 | 165 | 20418 | yds | Changzhi Wang 王昌智 | 02 LIGHT GRAY | Agree | 4636 | 4636 | 487 | 6.2 | 387.8 | 99.2 | 0 | 0% | 接疋,擦傷/刮傷/勾紗,油/髒/色污,破洞 | [6 empty] | 部分匹扣點為B級,但單色結論為Pass | [16 empty] | 色樣、品質樣業務提供 | 已簽核 | 請參考驗貨員意見。(Please refer QA's comments.) |  |  | 2026/03/09 | 2026/03/11 | 2026/04/15 |  |  |  |  | IND-GLD
191995 | 2026/01/13 | Auto |  | GU | Willson Huang 黃暐翔 | V6B | 60346N037A_2 | TMKF-26-00205 | NAS |  | A | 紹興喬萬尼 | CHINA | IND-GLD1 | 2026/01/29 | 2026/01/29 | Recycled Polyester/Polyester 60/40% | Knit | Jersey | Dyed | P/D | NA,NA | 61 | 165 | 15087 | yds | Changzhi Wang 王昌智 | 08 DARK GRAY | Agree | 13501 | 13501 | 1362 | 4.9 | 1362 | 0 | 0 | 0% | 接疋,擦傷/刮傷/勾紗,棉粒/結頭/粗節,油/髒/色污,破洞 | [6 empty] | 大貨品質在接受標準內 | [16 empty] | 色樣、品質樣業務提供 | 已簽核 | 請參考驗貨員意見。(Please refer QA's comments.) |  |  | 2026/03/09 | 2026/03/11 | 2026/04/15 |  |  |  |  | IND-GLD
191767 | 2026/01/13 | Auto |  | GU | Willson Huang 黃暐翔 | V6B | 60346N037A_2 | TMKF-26-00205 | NAS |  | A | 紹興喬萬尼 | CHINA | IND-GLD1 | 2026/01/26 | 2026/01/26 | Recycled Polyester/Polyester 60/40% | Knit | Jersey | Dyed | P/D | NA,NA | 61 | 165 | 20858 | yds | Ken Kong 孔祥松 | 09 BLACK | Agree | 6342.5 | 6342.5 | 810.3 | 5.6 | 810.3 | 0 | 0 | 0% | 接疋,棉粒/結頭/粗節,油/髒/色污,破洞 | [6 empty] | 大貨品質在接受標準內 | [16 empty] | 色樣、品質樣業務提供 | 已簽核 | 請參考驗貨員意見。(Please refer QA's comments.) |  |  | 2026/01/26 | 2026/03/11 | 2026/04/15 |  |  |  |  | IND-GLD
191997 | 2026/01/13 | Auto |  | GU | Willson Huang 黃暐翔 | V6B | 60346N037A_2 | TMKF-26-00205 | NAS |  | A | 紹興喬萬尼 | CHINA | IND-GLD1 | 2026/01/29 | 2026/01/29 | Recycled Polyester/Polyester 60/40% | Knit | Jersey | Dyed | P/D | NA,NA | 61 | 165 | 20858 | yds | Changzhi Wang 王昌智 | 09 BLACK | Agree | 6375 | 6375 | 704 | 5.1 | 704 | 0 | 0 | 0% | 接疋,擦傷/刮傷/勾紗,油/髒/色污,破洞 |  |  |  |  | 布邊不良 |  | 大貨品質在接受標準內 | [16 empty] | 色樣、品質樣業務提供 | 已簽核 | 請參考驗貨員意見。(Please refer QA's comments.) |  |  | 2026/03/09 | 2026/03/11 | 2026/04/15 |  |  |  |  | IND-GLD
191769 | 2026/01/13 | Auto |  | GU | Willson Huang 黃暐翔 | V6B | 60346N037A_2 | TMKF-26-00205 | NAS |  | A | 紹興喬萬尼 | CHINA | IND-GLD1 | 2026/01/26 | 2026/01/26 | Recycled Polyester/Polyester 60/40% | Knit | Jersey | Dyed | P/D | NA,NA | 61 | 165 | 10943 | yds | Ken Kong 孔祥松 | 69 NAVY | Agree | 1556.7 | 1556.7 | 188.2 | 3.7 | 188.2 | 0 | 0 | 0% | 接疋,棉粒/結頭/粗節 | [6 empty] | 大貨品質在接受標準內 | [16 empty] | 色樣、品質樣業務提供 | 已簽核 | 請參考驗貨員意見。(Please refer QA's comments.) |  |  | 2026/01/26 | 2026/03/11 | 2026/04/15 |  |  |  |  | IND-GLD
191612 | 2026/01/13 | Auto |  | GU | Willson Huang 黃暐翔 | V6B | 60346N037A,60346N037A_1,60346N037A_2 | TMKF-25-08192,TMKF-25-09602,TMKF-26-00205 | NAS |  | A | 紹興喬萬尼 | CHINA | IND-GLD1 | 2026/01/23 | 2026/01/23 | Recycled Polyester/Polyester 60/40% | Knit | Jersey | Dyed | P/D | NA,NA | 61 | 165 | 161770 | yds | Qiang Chen 陳強 | 02 LIGHT GRAY | Agree | 1549.2 | 1549.2 | 196.8 | 6.1 | 196.8 | 0 | 0 | 0% | 接疋,棉粒/結頭/粗節,油/髒/色污 | [6 empty] | 大貨品質在接受標準內 | [16 empty] | 色樣、品質樣業務提供 | 已簽核 | 請參考驗貨員意見。(Please refer QA's comments.) |  |  | 2026/01/26 | 2026/01/05 | 2026/01/28 |  |  |  |  | IND-GLD
191611 | 2026/01/13 | Auto |  | GU | Willson Huang 黃暐翔 | V6B | 60346N037A,60346N037A_1,60346N037A_2 | TMKF-25-08192,TMKF-25-09602,TMKF-26-00205 | NAS |  | A | 紹興喬萬尼 | CHINA | IND-GLD1 | 2026/01/23 | 2026/01/23 | Recycled Polyester/Polyester 60/40% | Knit | Jersey | Dyed | P/D | NA,NA | 61 | 165 | 116733 | yds | Qiang Chen 陳強 | 08 DARK GRAY | Agree | 15463.1 | 15463.1 | 1551 | 7.4 | 1453 | 98 | 0 | 0% | 接疋,擦傷/刮傷/勾紗,染折/折痕,棉粒/結頭/粗節,油/髒/色污,破洞 |  |  |  |  | 布邊不良 |  | 部分匹扣點為B級,但單色結論為Pass | [16 empty] | 色樣、品質樣業務提供 | 已簽核 | 請參考驗貨員意見。(Please refer QA's comments.) |  |  | 2026/01/26 | 2026/01/05 | 2026/01/28 |  |  |  |  | IND-GLD
191610 | 2026/01/13 | Auto |  | GU | Willson Huang 黃暐翔 | V6B | 60346N037A,60346N037A_1,60346N037A_2 | TMKF-25-08192,TMKF-25-09602,TMKF-26-00205 | NAS |  | A | 紹興喬萬尼 | CHINA | IND-GLD1 | 2026/01/23 | 2026/01/23 | Recycled Polyester/Polyester 60/40% | Knit | Jersey | Dyed | P/D | NA,NA | 61 | 165 | 166697 | yds | Qiang Chen 陳強 | 09 BLACK | Agree | 8005.9 | 8005.9 | 1002.6 | 8.5 | 698.8 | 303.8 | 0 | 0% | 接疋,擦傷/刮傷/勾紗,染折/折痕,棉粒/結頭/粗節,油/髒/色污,破洞 | [6 empty] | 部分匹扣點為B級,但單色結論為Pass | [16 empty] | 色樣、品質樣業務提供 | 已簽核 | 請參考驗貨員意見。(Please refer QA's comments.) |  |  | 2026/01/26 | 2026/01/05 | 2026/01/28 |  |  |  |  | IND-GLD
191613 | 2026/01/13 | Auto |  | GU | Willson Huang 黃暐翔 | V6B | 60346N037A,60346N037A_1,60346N037A_2 | TMKF-25-08192,TMKF-25-09602,TMKF-26-00205 | NAS |  | A | 紹興喬萬尼 | CHINA | IND-GLD1 | 2026/01/23 | 2026/01/23 | Recycled Polyester/Polyester 60/40% | Knit | Jersey | Dyed | P/D | NA,NA | 61 | 165 | 87527 | yds | Qiang Chen 陳強 | 69 NAVY | Agree | 3152.6 | 3152.6 | 391.1 | 7.7 | 391.1 | 0 | 0 | 0% | 接疋,染折/折痕,棉粒/結頭/粗節,油/髒/色污,破洞 | [6 empty] | 大貨品質在接受標準內 | [16 empty] | 色樣、品質樣業務提供 | 已簽核 | 請參考驗貨員意見。(Please refer QA's comments.) |  |  | 2026/01/26 | 2026/01/05 | 2026/01/28 |  |  |  |  | IND-GLD
191771 | 2026/01/13 | Auto |  | GU | Willson Huang 黃暐翔 | V6B | 60346N037A_2 | TMKF-26-00206 | NAS |  | A | 紹興喬萬尼 | CHINA | IND-GLD1 | 2026/01/26 | 2026/01/26 | Recycled Polyester/Polyester 60/40% | Knit | Rib | Dyed | P/D | NA,NA | 67 | 210 | 728 | yds | Ken Kong 孔祥松 | 02 LIGHT GRAY | Agree | 969 | 969 | 141.7 | 7.1 | 141.7 | 0 | 0 | 0% | 接疋,棉粒/結頭/粗節,油/髒/色污 | [6 empty] | 大貨品質在接受標準內 | [16 empty] | 色樣、品質樣業務提供 | 已簽核 | 請參考驗貨員意見。(Please refer QA's comments.) |  |  | 2026/01/26 | 2026/03/11 | 2026/04/15 |  |  |  |  | IND-GLD
191998 | 2026/01/13 | Auto |  | GU | Willson Huang 黃暐翔 | V6B | 60346N037A_2 | TMKF-26-00206 | NAS |  | A | 紹興喬萬尼 | CHINA | IND-GLD1 | 2026/01/29 | 2026/01/29 | Recycled Polyester/Polyester 60/40% | Knit | Rib | Dyed | P/D | NA,NA | 67 | 210 | 534 | yds | Changzhi Wang 王昌智 | 08 DARK GRAY | Agree | 1156 | 1156 | 141.4 | 6.4 | 141.4 | 0 | 0 | 0% | 接疋,油/髒/色污,破洞 | [6 empty] | 大貨品質在接受標準內 | [16 empty] | 色樣、品質樣業務提供 | 已簽核 | 請參考驗貨員意見。(Please refer QA's comments.) |  |  | 2026/03/09 | 2026/03/11 | 2026/04/15 |  |  |  |  | IND-GLD
191770 | 2026/01/13 | Auto |  | GU | Willson Huang 黃暐翔 | V6B | 60346N037A_2 | TMKF-26-00206 | NAS |  | A | 紹興喬萬尼 | CHINA | IND-GLD1 | 2026/01/26 | 2026/01/26 | Recycled Polyester/Polyester 60/40% | Knit | Rib | Dyed | P/D | NA,NA | 67 | 210 | 737 | yds | Ken Kong 孔祥松 | 09 BLACK | Agree | 1141 | 1141 | 145.3 | 6.9 | 145.3 | 0 | 0 | 0% | 接疋,棉粒/結頭/粗節,破洞 | [6 empty] | 大貨品質在接受標準內 | [16 empty] | 色樣、品質樣業務提供 | 已簽核 | 請參考驗貨員意見。(Please refer QA's comments.) |  |  | 2026/01/26 | 2026/03/11 | 2026/04/15 |  |  |  |  | IND-GLD
191999 | 2026/01/13 | Auto |  | GU | Willson Huang 黃暐翔 | V6B | 60346N037A_2 | TMKF-26-00206 | NAS |  | A | 紹興喬萬尼 | CHINA | IND-GLD1 | 2026/01/29 | 2026/01/29 | Recycled Polyester/Polyester 60/40% | Knit | Rib | Dyed | P/D | NA,NA | 67 | 210 | 388 | yds | Changzhi Wang 王昌智 | 69 NAVY | Discuss | 415 | 415 | 70.4 | 18.5 | 0 | 70.4 | 0 | 2.6% | 接疋,擦傷/刮傷/勾紗,油/髒/色污,破洞 | [6 empty] | 單色扣點為B級,結論為Discuss | [16 empty] | 色樣、品質樣業務提供 | 已簽核 | 請參考驗貨員意見。(Please refer QA's comments.) |  |  | 2026/03/09 | 2026/03/11 | 2026/04/15 |  |  |  |  | IND-GLD
191361 | 2026/01/19 | Auto |  | GU | Lillian Yang 楊婷媛 | V6B | 60236H015C_2 | TMKF-26-00224 | AS |  | A | P.T.GISTEX | INDONESIA | IND-STL | 2026/01/20 | 2026/01/20 | Recycled Polyester 100% | Woven | Crepe | Dyed | P/D | NA,NA | 55 | 199 | 6985 | yds | Irfan | 31 BEIGE | Agree | 5587 | 5587 | 508 | 9.4 | 307 | 201 | 0 | 0% | 斷紗(斷經/斷緯),棉粒/結頭/粗節,油/髒/色污 |  |  |  |  | 布邊不良 |  | 部分匹扣點為B級,但單色結論為Pass | [16 empty] | 色樣、品質樣廠商提供 | 已簽核 | 請參考驗貨員意見。(Please refer QA's comments.) |  |  | 2026/01/26 | 2026/01/31 | 2026/02/18 |  |  |  |  | IND-STL
191789 | 2026/01/19 | Auto |  | GU | Lillian Yang 楊婷媛 | V6B | 60236H015C_2 | TMKF-26-00224 | AS |  | A | P.T.GISTEX | INDONESIA | IND-STL | 2026/01/27 | 2026/01/26 | Recycled Polyester 100% | Woven | Crepe | Dyed | P/D | NA,NA | 55 | 199 | 6985 | yds | Irfan | 31 BEIGE | Agree | 1868 | 1868 | 206 | 9.7 | 106 | 100 | 0 | 0% | 斷紗(斷經/斷緯),棉粒/結頭/粗節,油/髒/色污 | [6 empty] | 部分匹扣點為B級,但單色結論為Pass | [16 empty] | 色樣、品質樣廠商提供 | 已簽核 | 請參考驗貨員意見。(Please refer QA's comments.) |  |  |  | 2026/01/31 | 2026/02/18 |  |  |  |  | IND-STL
191754 | 2026/01/19 | Auto |  | GU | Cynthia Chen 陳律妏 | V6A | 60226H045A | TMKF-26-00231 | AS |  | A | 南通三奔 | CHINA | IND-GLS1 | 2026/01/26 | 2026/01/26 | Recycled Polyester/Polyester 57/43% | Woven | Plain Weave | Dyed | P/D,1x1 | NA,NA | 56 | 150 | 1615 | yds | Yong Wang 王勇 | 01 OFF WHITE | Reject | 2249 | 2249 | 238 | 4.6 | 0 | 0 | 238 | 0% | 斷紗(斷經/斷緯),棉粒/結頭/粗節,油/髒/色污 | 皺度不符 | [5 empty] | 單色結論為Fail,請打下並覆驗 |  | 簽核完成 |  |  | 1·大货整体布两边皱度差（无规律）不OK判C级，附办待业务决。 | 布邊皺度差, 判C級 | 原可裁56",請工廠安排窄幅可裁52"剪裁,避開皺度差的布邊,窄幅用量上升6.74% 要求布廠安排7%補損 | [9 empty] | 色樣、品質樣廠商提供 | 已簽核 | 請參考驗貨員意見。(Please refer QA's comments.) |  |  | 2026/02/02 | 2025/12/22 | 2026/01/30 | 郭良祿 同意出貨 若皺度和核可標合格標準不同，需取得客人核可確認. | 同意出貨-固定瑕疵，可重排馬克補損使用 |  |  | IND-GLS
191756 | 2026/01/19 | Auto |  | GU | Cynthia Chen 陳律妏 | V6A | 60226H045A | TMKF-26-00231 | AS |  | A | 南通三奔 | CHINA | IND-GLS1 | 2026/01/26 | 2026/01/26 | Recycled Polyester/Polyester 57/43% | Woven | Plain Weave | Dyed | P/D,1x1 | NA,NA | 56 | 150 | 2088 | yds | Yong Wang 王勇 | 07 GRAY | Reject | 2652 | 2652 | 368 | 1.1 | 0 | 0 | 368 | 0% | 油/髒/色污 | 皺度不符 | [5 empty] | 單色結論為Fail,請打下並覆驗 |  | 簽核完成 |  |  | 1·大货整体布两边皱度差（无规律）不OK判C级，附办待业务决。 | 布邊皺度差, 判C級 | 原可裁56",請工廠安排窄幅可裁52"剪裁,避開皺度差的布邊,窄幅用量上升6.74% 要求布廠安排7%補損 | [9 empty] | 色樣、品質樣廠商提供 | 已簽核 | 請參考驗貨員意見。(Please refer QA's comments.) |  |  | 2026/02/02 | 2025/12/22 | 2026/01/30 | 郭良祿 同意出貨 若皺度和核可標準不同，需取得客人核可確認 | 同意出貨-固定瑕疵，可重排馬克補損使用 |  |  | IND-GLS
191757 | 2026/01/19 | Auto |  | GU | Cynthia Chen 陳律妏 | V6A | 60226H045A | TMKF-26-00231 | AS |  | A | 南通三奔 | CHINA | IND-GLS1 | 2026/01/26 | 2026/01/26 | Recycled Polyester/Polyester 57/43% | Woven | Plain Weave | Dyed | P/D,1x1 | NA,NA | 56 | 150 | 1658 | yds | Yong Wang 王勇 | 09 BLACK | Reject | 1988 | 1988 | 235 | 0.4 | 122 | 0 | 113 | 0% | 異纖/飛花 | 皺度不符 | [5 empty] | 單色結論為Fail,請打下並覆驗 |  | 簽核完成 |  |  | 1·大货整体布两边皱度差（无规律）不OK判C级，附办待业务决。 | 布邊皺度差, 判C級 | 原可裁56",請工廠安排窄幅可裁52"剪裁,避開皺度差的布邊,窄幅用量上升6.74% 要求布廠安排7%補損 | [9 empty] | 色樣、品質樣廠商提供 | 已簽核 | 請參考驗貨員意見。(Please refer QA's comments.) |  |  | 2026/02/02 | 2025/12/22 | 2026/01/30 | 郭良祿 同意出貨 同他色，若做度和核可標準不同，需取得客人核可確認. | 同意出貨-固定瑕疵，可重排馬克補損使用 |  |  | IND-GLS
191755 | 2026/01/19 | Auto |  | GU | Cynthia Chen 陳律妏 | V6A | 60226H045A | TMKF-26-00231 | AS |  | A | 南通三奔 | CHINA | IND-GLS1 | 2026/01/26 | 2026/01/26 | Recycled Polyester/Polyester 57/43% | Woven | Plain Weave | Dyed | P/D,1x1 | NA,NA | 56 | 150 | 528 | yds | Yong Wang 王勇 | 40 CREAM | Reject | 1042 | 1042 | 122 | 27 | 0 | 0 | 122 | 5.1% | 斷紗(斷經/斷緯),棉粒/結頭/粗節,油/髒/色污 | 皺度不符 | [5 empty] | 單色結論為Fail,請打下並覆驗 |  | 簽核完成 |  |  | 1·大货整体布两边皱度差（无规律）不OK判C级，附办待业务决。 | 布邊皺度差, 判C級 | 原可裁56",請工廠安排窄幅可裁52"剪裁,避開皺度差的布邊,窄幅用量上升6.74% 要求布廠安排7%補損 | [9 empty] | 色樣、品質樣廠商提供 | 已簽核 | 請參考驗貨員意見。(Please refer QA's comments.) |  |  | 2026/02/02 | 2025/12/22 | 2026/01/30 | 郭良祿 同意出貨 同他色，若皺度和核可標準不同，需取得客人核可確認. | 同意出貨-固定瑕疵，可重排馬克補損使用 |  |  | IND-GLS
191617 | 2026/01/19 | Auto |  | BNN | Shine Lin 林韶瑩 | V1A | 746944_FA26 | TMKF-26-00236 | NAS |  | A | 杭州明晨 | CHINA | IND-GLR1 | 2026/01/24 | 2026/01/24 | Recycled Polyester/Rayon/Spandex 72/26/2% | Knit | Jacquard | Dyed | P/D | NA,NA | 60 | 420 | 9696 | yds | Gul Wang 王國安 | BLACK | Discuss | 5326 | 5326 | 589.6 | 11.7 | 99.2 | 490.4 | 0 | 0.5% | 接疋,油/髒/色污,異纖/飛花,破洞 | [6 empty] | 單色扣點為B級,結論為Discuss | [16 empty] | 色樣、品質樣廠商提供 | 已簽核 | 請參考驗貨員意見。(Please refer QA's comments.) | Email:chenli_yh@163.com |  | 2026/02/02 | 2026/04/01 | 2026/04/30 |  |  |  |  | IND-GLR1
191401 | 2026/01/19 | Auto |  | BNN | Shine Lin 林韶瑩 | V1A | 746944_FA26 | TMKF-26-00236 | NAS |  | A | 杭州明晨 | CHINA | IND-GLR1 | 2026/01/17 | 2026/01/17 | Recycled Polyester/Rayon/Spandex 72/26/2% | Knit | Jacquard | Dyed | P/D | NA,NA | 60 | 420 | 10208 | yds | Gul Wang 王國安 | PEWTER GREY | Discuss | 4921 | 4921 | 569 | 10.5 | 239.9 | 329.1 | 0 | 0.2% | 接疋,油/髒/色污,破洞 | [6 empty] | 單色扣點為B級,結論為Discuss | [16 empty] | 色樣、品質樣廠商提供 | 已簽核 | 請參考驗貨員意見。(Please refer QA's comments.) | Email:chenli_yh@163.com |  | 2026/02/02 | 2026/04/01 | 2026/04/30 |  |  |  |  | IND-GLR1
191618 | 2026/01/19 | Auto |  | BNN | Shine Lin 林韶瑩 | V1A | 746944_FA26 | TMKF-26-00236 | NAS |  | A | 杭州明晨 | CHINA | IND-GLR1 | 2026/01/24 | 2026/01/24 | Recycled Polyester/Rayon/Spandex 72/26/2% | Knit | Jacquard | Dyed | P/D | NA,NA | 60 | 420 | 3981 | yds | Gul Wang 王國安 | PREPPY NAVY | Discuss | 1400 | 1400 | 135.9 | 16.9 | 47.7 | 88.2 | 0 | 2.1% | 接疋,油/髒/色污 | [6 empty] | 單色扣點為B級,結論為Discuss | [16 empty] | 色樣、品質樣廠商提供 | 已簽核 | 請參考驗貨員意見。(Please refer QA's comments.) | Email:chenli_yh@163.com |  | 2026/02/02 | 2026/04/01 | 2026/04/30 |  |  |  |  | IND-GLR1
191193 | 2026/01/16 | Xijin Huang 黃錫金 |  | GU | Cynthia Chen 陳律妏 | V6A | 60226F051A_26 | TMKF-26-00253 | AS |  | A | 杭州福恩 | CHINA | IND-GLD1 | 2026/01/16 | 2026/01/16 | Recycled Polyester/Viscose/Spandex 67/29/4% | Woven | Twill | Dyed | Dope/D | NA,NA | 54 | 280 | 92650 | yds | Xijin Huang 黃錫金 | 09 BLACK | Discuss | 20630.3 | 20630.3 | 2341.8 | 14.1 | 658.7 | 1683.1 | 0 | 1.2% | 擦傷/刮傷/勾紗,斷紗(斷經/斷緯),棉粒/結頭/粗節,橫檔/橫條,油/髒/色污,異纖/飛花,破洞 |  |  |  |  | 修布痕 |  | 單色扣點為B級,結論為Discuss | [16 empty] | 色樣、品質樣廠商提供 | 已簽核 | 請參考驗貨員意見。(Please refer QA's comments.) |  |  | 2026/01/19 | 2026/03/02 | 2026/04/08 |  |  |  |  | IND-GLD
191307 | 2026/01/16 | Xijin Huang 黃錫金 |  | GU | Cynthia Chen 陳律妏 | V6A | 60226F051A_26 | TMKF-26-00253 | AS |  | A | 杭州福恩 | CHINA | IND-GLD1 | 2026/01/19 | 2026/01/19 | Recycled Polyester/Viscose/Spandex 67/29/4% | Woven | Twill | Dyed | Dope/D | NA,NA | 54 | 280 | 92650 | yds | Xijin Huang 黃錫金 | 09 BLACK | Discuss | 30979 | 30979 | 3150.8 | 13.4 | 1079.5 | 2071.3 | 0 | 1% | 擦傷/刮傷/勾紗,斷紗(斷經/斷緯),棉粒/結頭/粗節,橫檔/橫條,油/髒/色污,異纖/飛花,破洞 |  |  |  |  | 修布痕 |  | 單色扣點為B級,結論為Discuss | [16 empty] | 色樣、品質樣廠商提供 | 已簽核 | 請參考驗貨員意見。(Please refer QA's comments.) |  |  | 2026/01/19 | 2026/03/02 | 2026/04/08 |  |  |  |  | IND-GLD
191369 | 2026/01/16 | Xijin Huang 黃錫金 |  | GU | Cynthia Chen 陳律妏 | V6A | 60226F051A_26 | TMKF-26-00253 | AS |  | A | 杭州福恩 | CHINA | IND-GLD1 | 2026/01/20 | 2026/01/20 | Recycled Polyester/Viscose/Spandex 67/29/4% | Woven | Twill | Dyed | Dope/D | NA,NA | 54 | 280 | 92650 | yds | Xijin Huang 黃錫金 | 09 BLACK | Discuss | 18625.4 | 18625.4 | 1954.6 | 12.6 | 538.8 | 1415.8 | 0 | 0.8% | 擦傷/刮傷/勾紗,斷紗(斷經/斷緯),棉粒/結頭/粗節,橫檔/橫條,異纖/飛花 |  |  |  |  | 修布痕 |  | 單色扣點為B級,結論為Discuss | [16 empty] | 色樣、品質樣廠商提供 | 已簽核 | 請參考驗貨員意見。(Please refer QA's comments.) |  |  |  | 2026/03/02 | 2026/04/08 |  |  |  |  | IND-GLD
191375 | 2026/01/19 | Auto |  | GU | Lomi Yang 楊茹芳 | V6B | 60236F014A,60236H004A_4 | TMKF-26-00255 | AS |  | A | 南通三奔 | CHINA | VIN-MK3C | 2026/01/16 | 2026/01/16 | Recycled Polyester/Polyester 59/41% | Woven | Plain Weave | Dyed | P/D | NA,NA | 56 | 125 | 44506 | yds | Yong Wang 王勇 | 01 OFF WHITE | Agree | 7147 | 7147 | 697 | 3.9 | 697 | 0 | 0 | 0% | 斷紗(斷經/斷緯),棉粒/結頭/粗節,油/髒/色污 | [6 empty] | 大貨品質在接受標準內 | [16 empty] | 色樣、品質樣廠商提供 | 已簽核 | 請參考驗貨員意見。(Please refer QA's comments.) |  |  | 2026/01/26 | 2026/02/23 | 2026/03/06 |  |  |  |  | VIN-MK3
191376 | 2026/01/19 | Auto |  | GU | Lomi Yang 楊茹芳 | V6B | 60236F014A,60236H004A_4 | TMKF-26-00255 | AS |  | A | 南通三奔 | CHINA | VIN-MK3C | 2026/01/17 | 2026/01/17 | Recycled Polyester/Polyester 59/41% | Woven | Plain Weave | Dyed | P/D | NA,NA | 56 | 125 | 44506 | yds | Yong Wang 王勇 | 01 OFF WHITE | Agree | 6451 | 6451 | 694 | 9.8 | 420 | 274 | 0 | 0% | 斷紗(斷經/斷緯),棉粒/結頭/粗節,油/髒/色污,異纖/飛花 | [6 empty] | 部分匹扣點為B級,但單色結論為Pass | [16 empty] | 色樣、品質樣廠商提供 | 已簽核 | 請參考驗貨員意見。(Please refer QA's comments.) |  |  | 2026/01/26 | 2026/02/23 | 2026/03/06 |  |  |  |  | VIN-MK3
191532 | 2026/01/19 | Auto |  | GU | Lomi Yang 楊茹芳 | V6B | 60236F014A,60236H004A_4 | TMKF-26-00255 | AS |  | A | 南通三奔 | CHINA | VIN-MK3C | 2026/01/22 | 2026/01/22 | Recycled Polyester/Polyester 59/41% | Woven | Plain Weave | Dyed | P/D | NA,NA | 56 | 125 | 44506 | yds | Yong Wang 王勇 | 01 OFF WHITE | Agree | 17925 | 17925 | 1926 | 3.7 | 1788 | 138 | 0 | 0% | 斷紗(斷經/斷緯),棉粒/結頭/粗節,油/髒/色污,異纖/飛花,破洞 | [6 empty] | 部分匹扣點為B級,但單色結論為Pass | [16 empty] | 色樣、品質樣廠商提供 | 已簽核 | 請參考驗貨員意見。(Please refer QA's comments.) |  |  | 2026/01/26 | 2026/02/23 | 2026/03/06 |  |  |  |  | VIN-MK3
192138 | 2026/01/19 | Auto |  | GU | Lomi Yang 楊茹芳 | V6B | 60236F014A,60236H004A_4 | TMKF-26-00255 | AS |  | A | 南通三奔 | CHINA | VIN-MK3C | 2026/01/31 | 2026/01/31 | Recycled Polyester/Polyester 59/41% | Woven | Plain Weave | Dyed | P/D | NA,NA | 56 | 125 | 44506 | yds | Yong Wang 王勇 | 01 OFF WHITE | Agree | 9183 | 9183 | 940 | 4.6 | 803 | 137 | 0 | 0% | 棉粒/結頭/粗節,油/髒/色污 | [6 empty] | 部分匹扣點為B級,但單色結論為Pass | [16 empty] | 色樣、品質樣廠商提供 | 已簽核 | 請參考驗貨員意見。(Please refer QA's comments.) |  |  | 2026/02/03 | 2026/02/23 | 2026/03/06 |  |  |  |  | VIN-MK3
191531 | 2026/01/19 | Auto |  | GU | Lomi Yang 楊茹芳 | V6B | 60236F014A,60236H004A_4 | TMKF-26-00255 | AS |  | A | 南通三奔 | CHINA | VIN-MK3C | 2026/01/22 | 2026/01/22 | Recycled Polyester/Polyester 59/41% | Woven | Plain Weave | Dyed | P/D | NA,NA | 56 | 125 | 53852 | yds | Yong Wang 王勇 | 37 BROWN | Agree | 1050 | 1050 | 136 | 2.2 | 136 | 0 | 0 | 0% | 斷紗(斷經/斷緯),棉粒/結頭/粗節,異纖/飛花 | [6 empty] | 大貨品質在接受標準內 | [16 empty] | 色樣、品質樣廠商提供 | 已簽核 | 請參考驗貨員意見。(Please refer QA's comments.) |  |  | 2026/01/26 | 2026/02/23 | 2026/03/06 |  |  |  |  | VIN-MK3
191632 | 2026/01/19 | Auto |  | GU | Lomi Yang 楊茹芳 | V6B | 60236F014A,60236H004A_4 | TMKF-26-00255 | AS |  | A | 南通三奔 | CHINA | VIN-MK3C | 2026/01/24 | 2026/01/24 | Recycled Polyester/Polyester 59/41% | Woven | Plain Weave | Dyed | P/D | NA,NA | 56 | 125 | 53852 | yds | Ajun He 何緒君 | 37 BROWN | Agree | 17189 | 17189 | 1760 | 7.8 | 1760 | 0 | 0 | 0% | 擦傷/刮傷/勾紗,棉粒/結頭/粗節,橫檔/橫條,油/髒/色污,異纖/飛花 |  |  |  |  | 布邊不良 |  | 大貨品質在接受標準內 | [16 empty] | 色樣、品質樣業務提供 | 已簽核 | 請參考驗貨員意見。(Please refer QA's comments.) |  |  | 2026/01/26 | 2026/02/23 | 2026/03/06 |  |  |  |  | VIN-MK3
191820 | 2026/01/19 | Auto |  | GU | Lomi Yang 楊茹芳 | V6B | 60236F014A,60236H004A_4 | TMKF-26-00255 | AS |  | A | 南通三奔 | CHINA | VIN-MK3C | 2026/01/27 | 2026/01/26 | Recycled Polyester/Polyester 59/41% | Woven | Plain Weave | Dyed | P/D | NA,NA | 56 | 125 | 53852 | yds | Yong Wang 王勇 | 37 BROWN | Discuss | 4865 | 4865 | 544 | 14.9 | 544 | 0 | 0 | 1.5% | 接疋,擦傷/刮傷/勾紗,斷紗(斷經/斷緯),棉粒/結頭/粗節,油/髒/色污,異纖/飛花 | [6 empty] | 大貨品質在接受標準內 | [16 empty] | 色樣、品質樣廠商提供 | 已簽核 | 請參考驗貨員意見。(Please refer QA's comments.) |  |  | 2026/01/26 | 2026/02/23 | 2026/03/06 |  |  |  |  | VIN-MK3
192088 | 2026/01/19 | Auto |  | GU | Lomi Yang 楊茹芳 | V6B | 60236F014A,60236H004A_4 | TMKF-26-00255 | AS |  | A | 南通三奔 | CHINA | VIN-MK3C | 2026/01/31 | 2026/01/30 | Recycled Polyester/Polyester 59/41% | Woven | Plain Weave | Dyed | P/D | NA,NA | 56 | 125 | 53852 | yds | Yong Wang 王勇 | 37 BROWN | Agree | 14737 | 14737 | 2036 | 8.5 | 1628 | 408 | 0 | 0% | 擦傷/刮傷/勾紗,斷紗(斷經/斷緯),染折/折痕,棉粒/結頭/粗節,油/髒/色污,異纖/飛花,破洞 | [6 empty] | 部分匹扣點為B級,但單色結論為Pass | [16 empty] | 色樣、品質樣廠商提供 | 已簽核 | 請參考驗貨員意見。(Please refer QA's comments.) |  |  | 2026/02/03 | 2026/02/23 | 2026/03/06 |  |  |  |  | VIN-MK3
192139 | 2026/01/19 | Auto |  | GU | Lomi Yang 楊茹芳 | V6B | 60236F014A,60236H004A_4 | TMKF-26-00255 | AS |  | A | 南通三奔 | CHINA | VIN-MK3C | 2026/01/31 | 2026/01/31 | Recycled Polyester/Polyester 59/41% | Woven | Plain Weave | Dyed | P/D | NA,NA | 56 | 125 | 53852 | yds | Yong Wang 王勇 | 37 BROWN | Discuss | 3848 | 3848 | 405 | 11.9 | 139 | 266 | 0 | 0.6% | 斷紗(斷經/斷緯),棉粒/結頭/粗節,油/髒/色污,異纖/飛花 | [6 empty] | 單色扣點為B級,結論為Discuss | [16 empty] | 色樣、品質樣廠商提供 | 已簽核 | 請參考驗貨員意見。(Please refer QA's comments.) |  |  | 2026/02/03 | 2026/02/23 | 2026/03/06 |  |  |  |  | VIN-MK3
191374 | 2026/01/19 | Auto |  | GU | Lomi Yang 楊茹芳 | V6B | 60236F014A,60236H004A_4 | TMKF-26-00255 | AS |  | A | 南通三奔 | CHINA | VIN-MK3C | 2026/01/16 | 2026/01/16 | Recycled Polyester/Polyester 59/41% | Woven | Plain Weave | Dyed | P/D | NA,NA | 56 | 125 | 36026 | yds | Yong Wang 王勇 | 63 BLUE | Agree | 10922 | 10922 | 1114 | 1.3 | 1114 | 0 | 0 | 0% | 斷紗(斷經/斷緯),棉粒/結頭/粗節,油/髒/色污 | [6 empty] | 大貨品質在接受標準內 | [16 empty] | 色樣、品質樣廠商提供 | 已簽核 | 請參考驗貨員意見。(Please refer QA's comments.) |  |  | 2026/01/26 | 2026/02/23 | 2026/03/06 |  |  |  |  | VIN-MK3
191377 | 2026/01/19 | Auto |  | GU | Lomi Yang 楊茹芳 | V6B | 60236F014A,60236H004A_4 | TMKF-26-00255 | AS |  | A | 南通三奔 | CHINA | VIN-MK3C | 2026/01/17 | 2026/01/17 | Recycled Polyester/Polyester 59/41% | Woven | Plain Weave | Dyed | P/D | NA,NA | 56 | 125 | 36026 | yds | Yong Wang 王勇 | 63 BLUE | Agree | 4130 | 4130 | 416 | 2.2 | 416 | 0 | 0 | 0% | 斷紗(斷經/斷緯),棉粒/結頭/粗節,油/髒/色污 | [6 empty] | 大貨品質在接受標準內 | [16 empty] | 色樣、品質樣廠商提供 | 已簽核 | 請參考驗貨員意見。(Please refer QA's comments.) |  |  | 2026/01/26 | 2026/02/23 | 2026/03/06 |  |  |  |  | VIN-MK3
191533 | 2026/01/19 | Auto |  | GU | Lomi Yang 楊茹芳 | V6B | 60236F014A,60236H004A_4 | TMKF-26-00255 | AS |  | A | 南通三奔 | CHINA | VIN-MK3C | 2026/01/22 | 2026/01/22 | Recycled Polyester/Polyester 59/41% | Woven | Plain Weave | Dyed | P/D | NA,NA | 56 | 125 | 36026 | yds | Yong Wang 王勇 | 63 BLUE | Agree | 11787 | 11787 | 1242 | 2.4 | 1242 | 0 | 0 | 0% | 斷紗(斷經/斷緯),棉粒/結頭/粗節,油/髒/色污,異纖/飛花 | [6 empty] | 大貨品質在接受標準內 | [16 empty] | 色樣、品質樣廠商提供 | 已簽核 | 請參考驗貨員意見。(Please refer QA's comments.) |  |  | 2026/01/26 | 2026/02/23 | 2026/03/06 |  |  |  |  | VIN-MK3
192006 | 2026/01/19 | Auto |  | GU | Lomi Yang 楊茹芳 | V6B | 60236F014A,60236H004A_4 | TMKF-26-00255 | AS |  | A | 南通三奔 | CHINA | VIN-MK3C | 2026/01/29 | 2026/01/29 | Recycled Polyester/Polyester 59/41% | Woven | Plain Weave | Dyed | P/D | NA,NA | 56 | 125 | 36026 | yds | Yong Wang 王勇 | 63 BLUE | Reject | 10681.7 | 10681.7 | 1092 | 10.2 | 682 | 134 | 276 | 0.1% | 斷紗(斷經/斷緯),棉粒/結頭/粗節,油/髒/色污 |  |  |  | 漸進色差 |  |  | 單色結論為Fail,請打下並覆驗 |  | 簽核完成 |  |  | 1·8065缸第2匹纱节，污渍超分太多，8071缸第4匹头尾差明显不OK判C级打下，请重新检验。 2·部分匹污渍，纱节超损耗，请补足裁损。 | [11 empty] | 色樣、品質樣廠商提供 | 已簽核 | 請參考驗貨員意見。(Please refer QA's comments.) |  |  | 2026/02/03 | 2026/02/23 | 2026/03/06 |  | 覆驗完成 |  |  | VIN-MK3
192089 | 2026/01/19 | Auto |  | GU | Lomi Yang 楊茹芳 | V6B | 60236F014A,60236H004A_4 | TMKF-26-00255 | AS |  | A | 南通三奔 | CHINA | VIN-MK3C | 2026/01/31 | 2026/01/30 | Recycled Polyester/Polyester 59/41% | Woven | Plain Weave | Dyed | P/D | NA,NA | 56 | 125 | 36026 | yds | Yong Wang 王勇 | 63 BLUE | Agree | 2713 | 2713 | 274 | 3.6 | 274 | 0 | 0 | 0% | 斷紗(斷經/斷緯),棉粒/結頭/粗節,油/髒/色污 | [6 empty] | 大貨品質在接受標準內 | [16 empty] | 色樣、品質樣廠商提供 | 已簽核 | 請參考驗貨員意見。(Please refer QA's comments.) |  |  | 2026/02/03 | 2026/02/23 | 2026/03/06 |  |  |  |  | VIN-MK3
191964 | 2026/01/19 | Auto |  | TGT | Freesia Fang 方映涵 | V5A | 44LZEP_C326 | TMKF-26-00274 | AS |  | A | SAMIL(VIN) | VIETNAM | VIN-MK2A | 2026/01/28 | 2026/01/28 | Recycled Polyester/Spandex 90/10% | Knit | Jersey | Dyed | P/D | NA,Wicking | 62 | 160 | 1863 | yds | HoaNguyen | BLACK ONYX | Discuss | 1993 | 1993 | 260 | 13.1 | 0 | 260 | 0 | 0.9% | 斷紗(斷經/斷緯),油/髒/色污,破洞 | [6 empty] | 單色扣點為B級,結論為Discuss | [16 empty] | 色樣、品質樣廠商提供 | 已簽核 | 請參考驗貨員意見。(Please refer QA's comments.) |  |  | 2026/04/30 | 2026/05/05 | 2026/06/15 |  |  |  |  | VIN-MK2
191686 | 2026/01/19 | Auto |  | WMT | Vivian Lan 藍文琦 | V3B | HQ262768 | TMKF-26-00278 | NAS |  |  | 嘉業 | CHINA | VIN-MK2A | 2026/01/24 | 2026/01/24 | Recycled Polyester/Spandex 84/16% | Knit | Jersey | Dyed | P/D | Brush (1 side),Wicking | 58 | 280 | 11876 | yds | Changzhi Wang 王昌智 | BLACK SOOT | Agree | 1123 | 1123 | 172.5 | 2.3 | 172.5 | 0 | 0 | 0% | 接疋 | [6 empty] | 大貨品質在接受標準內 | [16 empty] | 色樣、品質樣廠商提供 | 已簽核 | 請參考驗貨員意見。(Please refer QA's comments.) |  |  | 2026/01/30 | 2026/02/27 | 2026/04/15 |  |  |  |  | VIN-MK2
191685 | 2026/01/19 | Auto |  | WMT | Vivian Lan 藍文琦 | V3B | HQ262768 | TMKF-26-00278 | NAS |  |  | 嘉業 | CHINA | VIN-MK2A | 2026/01/24 | 2026/01/24 | Recycled Polyester/Spandex 84/16% | Knit | Jersey | Dyed | P/D | Brush (1 side),Wicking | 58 | 280 | 9499 | yds | Changzhi Wang 王昌智 | ROSIEST ROUGE | Agree | 8997 | 8997 | 1376.4 | 5.5 | 1146.7 | 229.7 | 0 | 0% | 接疋,油/髒/色污,破洞 | 布面不平整 |  |  |  | 布邊不良 |  | 部分匹扣點為B級,但單色結論為Pass | [16 empty] | 色樣、品質樣廠商提供 | 已簽核 | 請參考驗貨員意見。(Please refer QA's comments.) |  |  | 2026/01/30 | 2026/02/27 | 2026/04/15 |  |  |  |  | VIN-MK2
191687 | 2026/01/19 | Auto |  | WMT | Vivian Lan 藍文琦 | V3B | HQ264011 | TMKF-26-00281 | NAS |  |  | 嘉業 | CHINA | VIN-MK1 | 2026/01/24 | 2026/01/24 | Recycled Polyester/Spandex 84/16% | Knit | Jersey | Dyed | P/D | Brush (1 side),Wicking | 58 | 280 | 1591 | yds | Changzhi Wang 王昌智 | MOTHER OF PEARL | Discuss | 1052 | 1052 | 166.8 | 18 | 0 | 166.8 | 0 | 2.4% | 接疋,油/髒/色污,破洞 | [6 empty] | 單色扣點為B級,結論為Discuss | [16 empty] | 色樣、品質樣廠商提供 | 已簽核 | 請參考驗貨員意見。(Please refer QA's comments.) |  |  | 2026/01/30 | 2026/02/27 | 2026/04/15 |  |  |  |  | VIN-MK1
191758 | 2026/01/19 | Auto |  | GU | Willson Huang 黃暐翔 | V6B | 60236H004A_3 | TMKF-26-00289 | AS |  | A | 南通三奔 | CHINA | VIN-MK3C | 2026/01/26 | 2026/01/26 | Recycled Polyester/Polyester 59/41% | Woven | Plain Weave | Dyed | P/D | NA,NA | 56 | 125 | 14433 | yds | Yong Wang 王勇 | 01 OFF WHITE | Agree | 5089 | 5089 | 554 | 4 | 554 | 0 | 0 | 0% | 斷紗(斷經/斷緯),棉粒/結頭/粗節,油/髒/色污 | [6 empty] | 大貨品質在接受標準內 | [16 empty] | 色樣、品質樣廠商提供 | 已簽核 | 請參考驗貨員意見。(Please refer QA's comments.) |  |  | 2026/02/02 | 2026/01/16 | 2026/01/30 |  |  |  |  | VIN-MK3
192066 | 2026/01/19 | Auto |  | WMT | Vivian Lan 藍文琦 | V3B | HQ264009 | TMKF-26-00299 | NAS |  |  | 錦群 | CHINA | VIN-MK1 | 2026/01/30 | 2026/01/30 | Recycled Polyester 100% | Knit | Interlock | Dyed | P/D | NA,Wicking | 61 | 100 | 191 | kgs | Gul Wang 王國安 | BLACK SOOT | Agree | 191.98 | 1306 | 166 | 5.4 | 166 | 0 | 0 | 0% | 接疋,擦傷/刮傷/勾紗,油/髒/色污 | [6 empty] | 大貨品質在接受標準內 | [16 empty] | 色樣、品質樣廠商提供 | 已簽核 | 請參考驗貨員意見。(Please refer QA's comments.) |  |  | 2026/02/06 | 2026/02/27 | 2026/04/15 |  |  |  |  | VIN-MK1
192067 | 2026/01/19 | Auto |  | WMT | Vivian Lan 藍文琦 | V3B | HQ264009 | TMKF-26-00299 | NAS |  |  | 錦群 | CHINA | VIN-MK1 | 2026/01/30 | 2026/01/30 | Recycled Polyester 100% | Knit | Interlock | Dyed | P/D | NA,Wicking | 61 | 100 | 177 | kgs | Gul Wang 王國安 | BLUE BLANKET | Agree | 180.96 | 1231 | 103 | 5.8 | 103 | 0 | 0 | 0% | 接疋,擦傷/刮傷/勾紗 | [6 empty] | 大貨品質在接受標準內 | [16 empty] | 色樣、品質樣廠商提供 | 已簽核 | 請參考驗貨員意見。(Please refer QA's comments.) |  |  | 2026/02/06 | 2026/02/27 | 2026/04/15 |  |  |  |  | VIN-MK1
192068 | 2026/01/19 | Auto |  | WMT | Vivian Lan 藍文琦 | V3B | HQ264009 | TMKF-26-00299 | NAS |  |  | 錦群 | CHINA | VIN-MK1 | 2026/01/30 | 2026/01/30 | Recycled Polyester 100% | Knit | Interlock | Dyed | P/D | NA,Wicking | 61 | 100 | 177 | kgs | Gul Wang 王國安 | MOTHER OF PEARL | Agree | 179.93 | 1224 | 165 | 6.7 | 165 | 0 | 0 | 0% | 接疋,油/髒/色污,破洞 | [6 empty] | 大貨品質在接受標準內 | [16 empty] | 色樣、品質樣廠商提供 | 已簽核 | 請參考驗貨員意見。(Please refer QA's comments.) |  |  | 2026/02/06 | 2026/02/27 | 2026/04/15 |  |  |  |  | VIN-MK1
192069 | 2026/01/19 | Auto |  | WMT | Vivian Lan 藍文琦 | V3B | HQ264009 | TMKF-26-00299 | NAS |  |  | 錦群 | CHINA | VIN-MK1 | 2026/01/30 | 2026/01/30 | Recycled Polyester 100% | Knit | Interlock | Dyed | P/D | NA,Wicking | 61 | 100 | 193 | kgs | Gul Wang 王國安 | ROSIEST ROUGE | Agree | 200.07 | 1361 | 163 | 4.3 | 163 | 0 | 0 | 0% | 接疋,擦傷/刮傷/勾紗,油/髒/色污 | [6 empty] | 大貨品質在接受標準內 | [16 empty] | 色樣、品質樣廠商提供 | 已簽核 | 請參考驗貨員意見。(Please refer QA's comments.) |  |  | 2026/02/06 | 2026/02/27 | 2026/04/15 |  |  |  |  | VIN-MK1
191812 | 2026/01/19 | Auto |  | GU | Willson Huang 黃暐翔 | V6B | 60326N064A_2 | TMKF-26-00307 | AS |  | A | 吳江佰陸 | CHINA | IND-GLS1 | 2026/01/27 | 2026/01/27 | Recycled Nylon 100% | Woven | Plain Weave | Dyed | P/D | NA,NA | 55 | 120 | 8875 | yds | Ajun He 何緒君 | 09 BLACK | Discuss | 2371 | 2371 | 409 | 11.5 | 185 | 224 | 0 | 0.5% | 擦傷/刮傷/勾紗,棉粒/結頭/粗節,橫檔/橫條,油/髒/色污 | [6 empty] | 單色扣點為B級,結論為Discuss | [16 empty] | 色樣、品質樣業務提供 | 已簽核 | 請參考驗貨員意見。(Please refer QA's comments.) |  |  | 2026/02/02 | 2026/01/07 | 2026/03/02 |  |  |  |  | IND-GLS
192130 | 2026/01/19 | Auto |  | GU | Willson Huang 黃暐翔 | V6B | 60326N064A_2 | TMKF-26-00307 | AS |  | A | 吳江佰陸 | CHINA | IND-GLS1 | 2026/01/31 | 2026/01/31 | Recycled Nylon 100% | Woven | Plain Weave | Dyed | P/D | NA,NA | 55 | 120 | 8875 | yds | Ken Kong 孔祥松 | 09 BLACK | Agree | 4597 | 4597 | 534 | 9.9 | 297 | 237 | 0 | 0% | 接疋,擦傷/刮傷/勾紗,橫檔/橫條,油/髒/色污 | [6 empty] | 部分匹扣點為B級,但單色結論為Pass | [16 empty] | 色樣、品質樣業務提供 | 已簽核 | 請參考驗貨員意見。(Please refer QA's comments.) |  |  | 2026/02/02 | 2026/01/07 | 2026/03/02 |  |  |  |  | IND-GLS
191811 | 2026/01/19 | Auto |  | GU | Willson Huang 黃暐翔 | V6B | 60326N064A_2 | TMKF-26-00307 | AS |  | A | 吳江佰陸 | CHINA | IND-GLS1 | 2026/01/27 | 2026/01/27 | Recycled Nylon 100% | Woven | Plain Weave | Dyed | P/D | NA,NA | 55 | 120 | 13379 | yds | Ajun He 何緒君 | 24 ORANGE | Agree | 7709 | 7709 | 928 | 5.9 | 928 | 0 | 0 | 0% | 接疋,棉粒/結頭/粗節,橫檔/橫條,油/髒/色污 |  |  |  |  | 背面瑕疵 |  | 大貨品質在接受標準內 | [16 empty] | 色樣、品質樣業務提供 | 已簽核 | 請參考驗貨員意見。(Please refer QA's comments.) |  |  | 2026/02/02 | 2026/01/07 | 2026/03/02 |  |  |  |  | IND-GLS
192131 | 2026/01/19 | Auto |  | GU | Willson Huang 黃暐翔 | V6B | 60326N064A_2 | TMKF-26-00307 | AS |  | A | 吳江佰陸 | CHINA | IND-GLS1 | 2026/01/31 | 2026/01/31 | Recycled Nylon 100% | Woven | Plain Weave | Dyed | P/D | NA,NA | 55 | 120 | 13379 | yds | Ken Kong 孔祥松 | 24 ORANGE | Agree | 5728 | 5728 | 705 | 2.4 | 705 | 0 | 0 | 0% | 油/髒/色污 | [6 empty] | 大貨品質在接受標準內 | [16 empty] | 色樣、品質樣業務提供 | 已簽核 | 請參考驗貨員意見。(Please refer QA's comments.) |  |  | 2026/02/02 | 2026/01/07 | 2026/03/02 |  |  |  |  | IND-GLS
191813 | 2026/01/19 | Auto |  | GU | Willson Huang 黃暐翔 | V6B | 60326N064A_2 | TMKF-26-00307 | AS |  | A | 吳江佰陸 | CHINA | IND-GLS1 | 2026/01/27 | 2026/01/27 | Recycled Nylon 100% | Woven | Plain Weave | Dyed | P/D | NA,NA | 55 | 120 | 6848 | yds | Ajun He 何緒君 | 37 BROWN | Agree | 3780 | 3780 | 421 | 7.4 | 421 | 0 | 0 | 0% | 擦傷/刮傷/勾紗,棉粒/結頭/粗節,橫檔/橫條,油/髒/色污 | [6 empty] | 大貨品質在接受標準內 | [16 empty] | 色樣、品質樣業務提供 | 已簽核 | 請參考驗貨員意見。(Please refer QA's comments.) |  |  | 2026/02/02 | 2026/01/07 | 2026/03/02 |  |  |  |  | IND-GLS
192132 | 2026/01/19 | Auto |  | GU | Willson Huang 黃暐翔 | V6B | 60326N064A_2 | TMKF-26-00307 | AS |  | A | 吳江佰陸 | CHINA | IND-GLS1 | 2026/01/31 | 2026/01/31 | Recycled Nylon 100% | Woven | Plain Weave | Dyed | P/D | NA,NA | 55 | 120 | 6848 | yds | Ken Kong 孔祥松 | 37 BROWN | Agree | 2435 | 2435 | 316 | 8.9 | 170 | 146 | 0 | 0% | 擦傷/刮傷/勾紗,油/髒/色污 | [6 empty] | 部分匹扣點為B級,但單色結論為Pass | [16 empty] | 色樣、品質樣業務提供 | 已簽核 | 請參考驗貨員意見。(Please refer QA's comments.) |  |  | 2026/02/02 | 2026/01/07 | 2026/03/02 |  |  |  |  | IND-GLS
192133 | 2026/01/19 | Auto |  | GU | Willson Huang 黃暐翔 | V6B | 60326N064A_2 | TMKF-26-00307 | AS |  | A | 吳江佰陸 | CHINA | IND-GLS1 | 2026/01/31 | 2026/01/31 | Recycled Nylon 100% | Woven | Plain Weave | Dyed | P/D | NA,NA | 55 | 120 | 591 | yds | Ken Kong 孔祥松 | 56 OLIVE | Agree | 235 | 235 | 235 | 3.4 | 235 | 0 | 0 | 0% | 擦傷/刮傷/勾紗,油/髒/色污 | [6 empty] | 大貨品質在接受標準內 | [16 empty] | 色樣、品質樣業務提供 | 已簽核 | 請參考驗貨員意見。(Please refer QA's comments.) |  |  | 2026/02/02 | 2026/01/07 | 2026/03/02 |  |  |  |  | IND-GLS
191814 | 2026/01/19 | Auto |  | GU | Willson Huang 黃暐翔 | V6B | 60326N064A_2 | TMKF-26-00307 | AS |  | A | 吳江佰陸 | CHINA | IND-GLS1 | 2026/01/27 | 2026/01/27 | Recycled Nylon 100% | Woven | Plain Weave | Dyed | P/D | NA,NA | 55 | 120 | 10761 | yds | Ajun He 何緒君 | 73 PURPLE | Agree | 5441 | 5441 | 819 | 5.3 | 819 | 0 | 0 | 0% | 擦傷/刮傷/勾紗,棉粒/結頭/粗節,橫檔/橫條,油/髒/色污 | [6 empty] | 大貨品質在接受標準內 | [16 empty] | 色樣、品質樣業務提供 | 已簽核 | 請參考驗貨員意見。(Please refer QA's comments.) |  |  | 2026/02/02 | 2026/01/07 | 2026/03/02 |  |  |  |  | IND-GLS
192129 | 2026/01/19 | Auto |  | GU | Willson Huang 黃暐翔 | V6B | 60326N064A_2 | TMKF-26-00307 | AS |  | A | 吳江佰陸 | CHINA | IND-GLS1 | 2026/01/31 | 2026/01/31 | Recycled Nylon 100% | Woven | Plain Weave | Dyed | P/D | NA,NA | 55 | 120 | 10761 | yds | Ken Kong 孔祥松 | 73 PURPLE | Agree | 4019 | 4019 | 461 | 4.1 | 461 | 0 | 0 | 0% | 接疋,擦傷/刮傷/勾紗,油/髒/色污 | [6 empty] | 大貨品質在接受標準內 | [16 empty] | 色樣、品質樣業務提供 | 已簽核 | 請參考驗貨員意見。(Please refer QA's comments.) |  |  | 2026/02/02 | 2026/01/07 | 2026/03/02 |  |  |  |  | IND-GLS
192123 | 2026/01/19 | Auto |  | GU | Grace Hsu 許貴茵 | V6B | 60276F008A | TMKF-26-00320 | AS |  | A | 南通三奔 | CHINA | IND-STL | 2026/01/30 | 2026/01/30 | Rayon/Recycled Polyester 66/34% | Woven | Satin | Dyed | P/D | NA,NA | 55 | 180 | 66267 | yds | Yong Wang 王勇 | 38 DARK BROWN | Reject | 4897 | 4897 | 510 | 9.6 | 261 | 0 | 249 | 0% | 接疋,擦傷/刮傷/勾紗,斷紗(斷經/斷緯),棉粒/結頭/粗節,異纖/飛花 |  |  |  | 缸差過大 |  |  | 單色結論為Fail,請打下並覆驗 |  | 簽核完成 |  |  | 1·部分匹断纱，刮痕，纱节超损耗，请补足裁损。 2·验布机码表跑出有短码，请补足码长。 3·8627缸，8632缸颜色偏红较多，先判C级，请给GU核可。 | [11 empty] | 色樣、品質樣廠商提供 | 已簽核 | 請參考驗貨員意見。(Please refer QA's comments.) |  |  | 2026/02/03 | 2026/03/09 | 2026/04/15 |  | 覆驗完成 |  |  | IND-STL
191749 | 2026/01/21 | Auto |  | SMA | Ruby Nguyen 阮氏俄 | V2A | BB18007_SP26 | TMKF-26-00340 | AS |  |  | 鼎鉉紡織 | CHINA | VIN-MK3A | 2026/01/26 | 2026/01/26 | Polyester 100% | Woven | Satin | Dyed | Pigment Dye | NA,Adaptive | 56 | 140 | 4370 | yds | Jiangao Zhang 張建高 | SHADOW GREY | Discuss | 1431 | 1431 | 277 | 9.4 | 117 | 160 | 0 | 0% | 擦傷/刮傷/勾紗,棉粒/結頭/粗節,橫檔/橫條,油/髒/色污,針痕/直條 | [6 empty] | 單色扣點為B級,結論為Discuss | [16 empty] | 色樣、品質樣廠商提供 | 已簽核 | 請參考驗貨員意見。(Please refer QA's comments.) |  |  | 2026/01/30 | 2026/01/23 | 2026/03/03 |  |  |  |  | VIN-MK3
192261 | 2026/01/21 | Auto |  | GU | Lillian Yang 楊婷媛 | V6B | 60236H015C_2 | TMKF-26-00341 | AS |  | A | P.T.GISTEX | INDONESIA | IND-STL | 2026/02/03 | 2026/01/30 | Recycled Polyester 100% | Woven | Crepe | Dyed | P/D | NA,NA | 55 | 199 | 3888 | yds | Irfan | 01 OFF WHITE | Agree | 3373 | 3373 | 344 | 8.7 | 249 | 95 | 0 | 0% | 擦傷/刮傷/勾紗,斷紗(斷經/斷緯),棉粒/結頭/粗節,油/髒/色污 | [6 empty] | 部分匹扣點為B級,但單色結論為Pass | [16 empty] | 色樣、品質樣廠商提供 | 已簽核 | 請參考驗貨員意見。(Please refer QA's comments.) |  |  | 2026/02/02 | 2026/01/31 | 2026/02/18 |  |  |  |  | IND-STL
191570 | 2026/01/21 | Auto |  | GU | Cynthia Chen 陳律妏 | V6A | 60226H024G_1 | TMKF-26-00344 | AS |  | A | 吳江佰陸 | CHINA | VIN-MK3C | 2026/01/22 | 2026/01/22 | Recycled Polyester/Polyester 75/25% | Woven | Twill | Dyed | P/D | NA,Cool | 56 | 180 | 6364 | yds | Ken Kong 孔祥松 | 01 OFF WHITE | Discuss | 3936 | 3936 | 700 | 11.3 | 279 | 421 | 0 | 0.4% | 接疋,染折/折痕,棉粒/結頭/粗節,油/髒/色污 | [6 empty] | 部分匹扣點為B級,但單色結論為Pass | [16 empty] | 色樣、品質樣業務提供 | 已簽核 | 請參考驗貨員意見。(Please refer QA's comments.) |  |  | 2026/02/02 | 2026/03/06 | 2026/04/10 |  |  |  |  | VIN-MK3
191801 | 2026/01/21 | Auto |  | GU | Cynthia Chen 陳律妏 | V6A | 60226H024G_1 | TMKF-26-00344 | AS |  | A | 吳江佰陸 | CHINA | VIN-MK3C | 2026/01/26 | 2026/01/27 | Recycled Polyester/Polyester 75/25% | Woven | Twill | Dyed | P/D | NA,Cool | 56 | 180 | 6364 | yds | Ajun He 何緒君 | 01 OFF WHITE | Agree | 1081 | 1081 | 145 | 9.7 | 145 | 0 | 0 | 0% | 棉粒/結頭/粗節,油/髒/色污 | [6 empty] | 大貨品質在接受標準內 | [16 empty] | 色樣、品質樣業務提供 | 已簽核 | 請參考驗貨員意見。(Please refer QA's comments.) |  |  | 2026/02/02 | 2026/03/06 | 2026/04/10 |  |  |  |  | VIN-MK3
192053 | 2026/01/21 | Auto |  | GU | Cynthia Chen 陳律妏 | V6A | 60226H024G_1 | TMKF-26-00344 | AS |  | A | 吳江佰陸 | CHINA | VIN-MK3C | 2026/01/30 | 2026/01/30 | Recycled Polyester/Polyester 75/25% | Woven | Twill | Dyed | P/D | NA,Cool | 56 | 180 | 6364 | yds | Ajun He 何緒君 | 01 OFF WHITE | Discuss | 3039 | 3039 | 396 | 13.1 | 0 | 396 | 0 | 0.9% | 接疋,斷紗(斷經/斷緯),染折/折痕,棉粒/結頭/粗節,油/髒/色污 | [6 empty] | 單色扣點為B級,結論為Discuss | [16 empty] | 色樣、品質樣業務提供 | 已簽核 | 請參考驗貨員意見。(Please refer QA's comments.) |  |  | 2026/02/02 | 2026/03/06 | 2026/04/10 |  |  |  |  | VIN-MK3
191569 | 2026/01/21 | Auto |  | GU | Cynthia Chen 陳律妏 | V6A | 60226H024G_1 | TMKF-26-00344 | AS |  | A | 吳江佰陸 | CHINA | VIN-MK3C | 2026/01/22 | 2026/01/22 | Recycled Polyester/Polyester 75/25% | Woven | Twill | Dyed | P/D | NA,Cool | 56 | 180 | 5724 | yds | Ken Kong 孔祥松 | 09 BLACK | Agree | 5675 | 5675 | 562 | 5 | 562 | 0 | 0 | 0% | 染折/折痕,棉粒/結頭/粗節,油/髒/色污 | [6 empty] | 大貨品質在接受標準內 | [16 empty] | 色樣、品質樣業務提供 | 已簽核 | 請參考驗貨員意見。(Please refer QA's comments.) |  |  | 2026/02/02 | 2026/03/06 | 2026/04/10 |  |  |  |  | VIN-MK3
191803 | 2026/01/21 | Auto |  | GU | Cynthia Chen 陳律妏 | V6A | 60226H024G_1 | TMKF-26-00344 | AS |  | A | 吳江佰陸 | CHINA | VIN-MK3C | 2026/01/26 | 2026/01/27 | Recycled Polyester/Polyester 75/25% | Woven | Twill | Dyed | P/D | NA,Cool | 56 | 180 | 5724 | yds | Ajun He 何緒君 | 09 BLACK | Agree | 220 | 220 | 136 | 4.4 | 136 | 0 | 0 | 0% | 擦傷/刮傷/勾紗,棉粒/結頭/粗節 | [6 empty] | 大貨品質在接受標準內 | [16 empty] | 色樣、品質樣業務提供 | 已簽核 | 請參考驗貨員意見。(Please refer QA's comments.) |  |  | 2026/02/02 | 2026/03/06 | 2026/04/10 |  |  |  |  | VIN-MK3
191567 | 2026/01/21 | Auto |  | GU | Cynthia Chen 陳律妏 | V6A | 60226H024G_1 | TMKF-26-00344 | AS |  | A | 吳江佰陸 | CHINA | VIN-MK3C | 2026/01/22 | 2026/01/22 | Recycled Polyester/Polyester 75/25% | Woven | Twill | Dyed | P/D | NA,Cool | 56 | 180 | 3677 | yds | Ken Kong 孔祥松 | 37 BROWN | Agree | 3422 | 3422 | 424 | 7.1 | 424 | 0 | 0 | 0% | 斷紗(斷經/斷緯),染折/折痕,棉粒/結頭/粗節,油/髒/色污 | [6 empty] | 大貨品質在接受標準內 | [16 empty] | 色樣、品質樣業務提供 | 已簽核 | 請參考驗貨員意見。(Please refer QA's comments.) |  |  | 2026/02/02 | 2026/03/06 | 2026/04/10 |  |  |  |  | VIN-MK3
191802 | 2026/01/21 | Auto |  | GU | Cynthia Chen 陳律妏 | V6A | 60226H024G_1 | TMKF-26-00344 | AS |  | A | 吳江佰陸 | CHINA | VIN-MK3C | 2026/01/26 | 2026/01/27 | Recycled Polyester/Polyester 75/25% | Woven | Twill | Dyed | P/D | NA,Cool | 56 | 180 | 3677 | yds | Ajun He 何緒君 | 37 BROWN | Agree | 2202 | 2202 | 291 | 4.1 | 291 | 0 | 0 | 0% | 斷紗(斷經/斷緯),染折/折痕 | [6 empty] | 大貨品質在接受標準內 | [16 empty] | 色樣、品質樣業務提供 | 已簽核 | 請參考驗貨員意見。(Please refer QA's comments.) |  |  | 2026/02/02 | 2026/03/06 | 2026/04/10 |  |  |  |  | VIN-MK3
191568 | 2026/01/21 | Auto |  | GU | Cynthia Chen 陳律妏 | V6A | 60226H024G_1 | TMKF-26-00344 | AS |  | A | 吳江佰陸 | CHINA | VIN-MK3C | 2026/01/22 | 2026/01/22 | Recycled Polyester/Polyester 75/25% | Woven | Twill | Dyed | P/D | NA,Cool | 56 | 180 | 996 | yds | Ken Kong 孔祥松 | 56 OLIVE | Discuss | 1088 | 1088 | 144 | 11.1 | 0 | 144 | 0 | 0.3% | 染折/折痕,油/髒/色污 | [6 empty] | 單色扣點為B級,結論為Discuss | [16 empty] | 色樣、品質樣業務提供 | 已簽核 | 請參考驗貨員意見。(Please refer QA's comments.) |  |  | 2026/02/02 | 2026/03/06 | 2026/04/10 |  |  |  |  | VIN-MK3
191790 | 2026/01/21 | Auto |  | GU | Grace Hsu 許貴茵 | V6B | 60376N007A_2,60376N007A_3,60376N007B | TMKF-25-09692,TMKF-25-10133,TMKF-26-00113,TMKF-26-00347 | AS |  | A | 紹興普爾 | CHINA | IND-GLD1 | 2026/01/26 | 2026/01/26 | Cotton/Recycled Polyester 77/23% | Knit | Terry | Dyed | P/D | NA,NA | 68 | 260 | 10059 | yds | Qiang Chen 陳強 | 09 BLACK | Discuss | 1869 | 1869 | 209.9 | 14.8 | 106 | 103.9 | 0 | 1.4% | 接疋,擦傷/刮傷/勾紗,油/髒/色污,破洞 | [6 empty] | 單色扣點為B級,結論為Discuss | [16 empty] | 色樣、品質樣業務提供 | 已簽核 | 請參考驗貨員意見。(Please refer QA's comments.) | Email:nancy@starwaytex.com |  | 2026/01/27 | 2026/01/14 | 2026/02/03 |  |  |  |  | IND-GLD
191791 | 2026/01/21 | Auto |  | GU | Grace Hsu 許貴茵 | V6B | 60376N007A_2,60376N007A_3,60376N007B | TMKF-25-09692,TMKF-25-10133,TMKF-26-00113,TMKF-26-00347 | AS |  | A | 紹興普爾 | CHINA | IND-GLD1 | 2026/01/26 | 2026/01/26 | Cotton/Recycled Polyester 77/23% | Knit | Terry | Dyed | P/D | NA,NA | 68 | 260 | 1882 | yds | Qiang Chen 陳強 | 54 GREEN | Discuss | 1800 | 1800 | 201.1 | 13.4 | 100.1 | 101 | 0 | 1% | 接疋,油/髒/色污,破洞 | [6 empty] | 單色扣點為B級,結論為Discuss | [16 empty] | 色樣、品質樣業務提供 | 已簽核 | 請參考驗貨員意見。(Please refer QA's comments.) | Email:nancy@starwaytex.com |  | 2026/01/27 | 2026/01/14 | 2026/02/03 |  |  |  |  | IND-GLD
191951 | 2026/01/21 | Auto |  | GU | Lomi Yang 楊茹芳 | V6B | 60126N053B_1 | TMKF-26-00348 | AS |  | A | 紹興普爾 | CHINA | CAB-MK2 | 2026/01/29 | 2026/01/28 | Recycled Polyester/Polyester/Spandex 47/47/6% | Knit | Rib | PRT + Dyed | Disperse PRT,P/D | NA,NA | 57 | 270 | 1441 | yds | Qiang Chen 陳強 | 09 BLACK | Agree | 1173 | 1173 | 119.5 | 5.9 | 119.5 | 0 | 0 | 0% | 接疋,油/髒/色污 | [6 empty] | 大貨品質在接受標準內 | [16 empty] | 色樣、品質樣業務提供 | 已簽核 | 請參考驗貨員意見。(Please refer QA's comments.) | Email:nancy@starwaytex.com |  | 2026/01/29 | 2026/02/06 | 2026/03/11 |  |  |  |  | CAB-MK2
191825 | 2026/01/21 | Auto |  | GU | Lomi Yang 楊茹芳 | V6B | 60126N053B_1 | TMKF-26-00348 | AS |  | A | 紹興普爾 | CHINA | CAB-MK2 | 2026/01/27 | 2026/01/27 | Recycled Polyester/Polyester/Spandex 47/47/6% | Knit | Rib | PRT + Dyed | Disperse PRT,P/D | NA,NA | 57 | 270 | 9269 | yds | Qiang Chen 陳強 | 30 NATURAL | Reject | 4371 | 4371 | 483.7 | 24.2 | 0 | 361.7 | 122 | 4.3% | 接疋,擦傷/刮傷/勾紗,棉粒/結頭/粗節,油/髒/色污,破洞 | [6 empty] | 單色結論為Fail,請打下並覆驗 | 37# | 簽核完成 |  |  | 1.#30 NATURAL 37#部分疋布面污渍超分多，此缸评C级打下； 2.檢查抽驗匹- 缸差、匹差(轻微邊中)在接受範圍，請分缸使用。 | [11 empty] | 色樣、品質樣業務提供 | 已簽核 | 請參考驗貨員意見。(Please refer QA's comments.) | Email:nancy@starwaytex.com |  | 2026/01/29 | 2026/02/06 | 2026/03/11 |  | 覆驗完成 |  |  | CAB-MK2
191949 | 2026/01/21 | Auto |  | GU | Lomi Yang 楊茹芳 | V6B | 60126N053B_1 | TMKF-26-00348 | AS |  | A | 紹興普爾 | CHINA | CAB-MK2 | 2026/01/29 | 2026/01/28 | Recycled Polyester/Polyester/Spandex 47/47/6% | Knit | Rib | PRT + Dyed | Disperse PRT,P/D | NA,NA | 57 | 270 | 9269 | yds | Qiang Chen 陳強 | 30 NATURAL | Reject | 8030.1 | 8030.1 | 924.4 | 15.5 | 188.3 | 607.5 | 128.6 | 1.7% | 接疋,棉粒/結頭/粗節,油/髒/色污,破洞 | [6 empty] | 部分匹為C級打下,但單色結論為Discuss | 37# | [15 empty] | 色樣、品質樣業務提供 | 已簽核 | 請參考驗貨員意見。(Please refer QA's comments.) | Email:nancy@starwaytex.com |  | 2026/01/29 | 2026/02/06 | 2026/03/11 |  |  |  |  | CAB-MK2
191826 | 2026/01/21 | Auto |  | GU | Lomi Yang 楊茹芳 | V6B | 60126N053B_1 | TMKF-26-00348 | AS |  | A | 紹興普爾 | CHINA | CAB-MK2 | 2026/01/27 | 2026/01/27 | Recycled Polyester/Polyester/Spandex 47/47/6% | Knit | Rib | PRT + Dyed | Disperse PRT,P/D | NA,NA | 57 | 270 | 8457 | yds | Qiang Chen 陳強 | 61 BLUE | Discuss | 4428 | 4428 | 477.9 | 16.3 | 122.2 | 355.7 | 0 | 1.9% | 接疋,斷紗(斷經/斷緯),棉粒/結頭/粗節,油/髒/色污,破洞 | [6 empty] | 單色扣點為B級,結論為Discuss | [16 empty] | 色樣、品質樣業務提供 | 已簽核 | 請參考驗貨員意見。(Please refer QA's comments.) | Email:nancy@starwaytex.com |  | 2026/01/29 | 2026/02/06 | 2026/03/11 |  |  |  |  | CAB-MK2
191950 | 2026/01/21 | Auto |  | GU | Lomi Yang 楊茹芳 | V6B | 60126N053B_1 | TMKF-26-00348 | AS |  | A | 紹興普爾 | CHINA | CAB-MK2 | 2026/01/29 | 2026/01/28 | Recycled Polyester/Polyester/Spandex 47/47/6% | Knit | Rib | PRT + Dyed | Disperse PRT,P/D | NA,NA | 57 | 270 | 8457 | yds | Qiang Chen 陳強 | 61 BLUE | Discuss | 2625.1 | 2625.1 | 236.3 | 12.3 | 0 | 236.3 | 0 | 0.7% | 接疋,棉粒/結頭/粗節,油/髒/色污 | [6 empty] | 單色扣點為B級,結論為Discuss | [16 empty] | 色樣、品質樣業務提供 | 已簽核 | 請參考驗貨員意見。(Please refer QA's comments.) | Email:nancy@starwaytex.com |  | 2026/01/29 | 2026/02/06 | 2026/03/11 |  |  |  |  | CAB-MK2
191937 | 2026/01/21 | Auto |  | GU | Lomi Yang 楊茹芳 | V6B | 60126N053B_1 | TMKF-26-00349 | NAS |  | A | 紹興天冠 | CHINA | CAB-MK2 | 2026/01/28 | 2026/01/28 | Polyester 100% | Knit | Tricot | PRT + Dyed | Disperse PRT,P/D | NA,NA | 59 | 70 | 852 | yds | Junde Zhang 張俊德 | 09 BLACK | Agree | 852 | 852 | 216 | 7.9 | 216 | 0 | 0 | 0% | 接疋,斷紗(斷經/斷緯),棉粒/結頭/粗節,橫檔/橫條 | [6 empty] | 大貨品質在接受標準內 | [16 empty] | 色樣、品質樣業務提供 | 已簽核 | 請參考驗貨員意見。(Please refer QA's comments.) | Email:758620572@qq.com |  | 2026/01/29 | 2026/02/06 | 2026/03/11 |  |  |  |  | CAB-MK2
191935 | 2026/01/21 | Auto |  | GU | Lomi Yang 楊茹芳 | V6B | 60126N053B_1 | TMKF-26-00349 | NAS |  | A | 紹興天冠 | CHINA | CAB-MK2 | 2026/01/28 | 2026/01/28 | Polyester 100% | Knit | Tricot | PRT + Dyed | Disperse PRT,P/D | NA,NA | 59 | 70 | 4565 | yds | Junde Zhang 張俊德 | 30 NATURAL | Agree | 4588 | 4588 | 574 | 6.8 | 574 | 0 | 0 | 0% | 接疋,斷紗(斷經/斷緯),棉粒/結頭/粗節,橫檔/橫條,油/髒/色污,破洞 | [6 empty] | 大貨品質在接受標準內 | [16 empty] | 色樣、品質樣業務提供 | 已簽核 | 請參考驗貨員意見。(Please refer QA's comments.) | Email:758620572@qq.com |  | 2026/01/29 | 2026/02/06 | 2026/03/11 |  |  |  |  | CAB-MK2
191936 | 2026/01/21 | Auto |  | GU | Lomi Yang 楊茹芳 | V6B | 60126N053B_1 | TMKF-26-00349 | NAS |  | A | 紹興天冠 | CHINA | CAB-MK2 | 2026/01/28 | 2026/01/28 | Polyester 100% | Knit | Tricot | PRT + Dyed | Disperse PRT,P/D | NA,NA | 59 | 70 | 1469 | yds | Junde Zhang 張俊德 | 61 BLUE | Agree | 1552 | 1552 | 212 | 7.1 | 212 | 0 | 0 | 0% | 接疋,斷紗(斷經/斷緯),油/髒/色污 | [6 empty] | 大貨品質在接受標準內 | [16 empty] | 色樣、品質樣業務提供 | 已簽核 | 請參考驗貨員意見。(Please refer QA's comments.) | Email:758620572@qq.com |  | 2026/01/29 | 2026/02/06 | 2026/03/11 |  |  |  |  | CAB-MK2
191736 | 2026/01/22 | Auto |  | GU | Cynthia Chen 陳律妏 | V6A | 60226F051C | TMKF-26-00365 | AS |  | A | 杭州福恩 | CHINA | CAB-MK2 | 2026/01/26 | 2026/01/26 | Recycled Polyester/Viscose/Spandex 67/29/4% | Woven | Twill | Dyed | Dope/D | NA,NA | 54 | 280 | 92650 | yds | Xijin Huang 黃錫金 | 09 BLACK | Discuss | 31316 | 31316 | 3293.6 | 14 | 905.3 | 2388.3 | 0 | 1.2% | 擦傷/刮傷/勾紗,斷紗(斷經/斷緯),棉粒/結頭/粗節,橫檔/橫條,油/髒/色污,異纖/飛花 |  |  |  |  | 修布痕 |  | 單色扣點為B級,結論為Discuss | [16 empty] | 色樣、品質樣業務提供 | 已簽核 | 請參考驗貨員意見。(Please refer QA's comments.) |  |  | 2026/01/26 | 2026/02/26 | 2026/04/30 |  |  |  |  | CAB-MK2
191608 | 2026/01/23 | Auto |  | GU | Willson Huang 黃暐翔 | V6B | 60326F051A | TMKF-26-00408 | AS |  | A | 杭州福恩 | CHINA | IND-GLS1 | 2026/01/20 | 2026/01/20 | Recycled Polyester/Rayon/Spandex 69/29/2% | Woven | Twill | Dyed | Y/D | NA,NA | 54 | 240 | 67520 | yds | Xijin Huang 黃錫金 | 09 BLACK | Reject | 11413.1 | 11413.1 | 1326.3 | 20 | 0 | 1176.3 | 150 | 3% | 接疋,擦傷/刮傷/勾紗,斷紗(斷經/斷緯),棉粒/結頭/粗節,橫檔/橫條,異纖/飛花 |  |  |  |  | 修布痕 |  | 部分匹為C級打下,但單色結論為Discuss | [16 empty] | 無標準樣 | 已簽核 | 請參考驗貨員意見。(Please refer QA's comments.) |  |  | 2026/01/26 | 2026/03/11 | 2026/05/20 |  |  |  |  | IND-GLS
191609 | 2026/01/23 | Auto |  | GU | Willson Huang 黃暐翔 | V6B | 60326F051A | TMKF-26-00408 | AS |  | A | 杭州福恩 | CHINA | IND-GLS1 | 2026/01/21 | 2026/01/21 | Recycled Polyester/Rayon/Spandex 69/29/2% | Woven | Twill | Dyed | Y/D | NA,NA | 54 | 240 | 67520 | yds | Xijin Huang 黃錫金 | 09 BLACK | Discuss | 29650 | 29650 | 3248.6 | 14.9 | 716.1 | 2532.5 | 0 | 1.5% | 擦傷/刮傷/勾紗,斷紗(斷經/斷緯),棉粒/結頭/粗節,橫檔/橫條,油/髒/色污,異纖/飛花 |  |  |  |  | 布邊不良 |  | 單色扣點為B級,結論為Discuss | [16 empty] | 色樣、品質樣廠商提供 | 已簽核 | 請參考驗貨員意見。(Please refer QA's comments.) |  |  | 2026/01/26 | 2026/03/11 | 2026/05/20 |  |  |  |  | IND-GLS
191623 | 2026/01/23 | Auto |  | GU | Willson Huang 黃暐翔 | V6B | 60326F051A,60326F051G | TMKF-26-00408,TMKF-26-00410 | AS |  | A | 杭州福恩 | CHINA | IND-GLS1 STL3 | 2026/01/24 | 2026/01/24 | Recycled Polyester/Rayon/Spandex 69/29/2% | Woven | Twill | Dyed | Y/D | NA,NA | 54 | 240 | 150853 | yds | Xijin Huang 黃錫金 | 09 BLACK | Discuss | 31296.9 | 31296.9 | 3284.1 | 12.8 | 1143.7 | 2140.4 | 0 | 0.8% | 擦傷/刮傷/勾紗,斷紗(斷經/斷緯),棉粒/結頭/粗節,橫檔/橫條,油/髒/色污,異纖/飛花,針痕/直條 |  |  |  |  | 修布痕 |  | 單色扣點為B級,結論為Discuss | [16 empty] | 色樣、品質樣廠商提供 | 已簽核 | 請參考驗貨員意見。(Please refer QA's comments.) |  |  | 2026/01/26 | 2026/03/11 | 2026/05/20 |  |  |  |  | IND-GLS
191919 | 2026/01/23 | Auto |  | GU | Willson Huang 黃暐翔 | V6B | 60326F051A,60326F051G,60326F065A | TMKF-26-00408,TMKF-26-00410,TMKF-26-00514 | AS |  | A | 杭州福恩 | CHINA | IND-GLS1 STL3 | 2026/01/28 | 2026/01/28 | Recycled Polyester/Rayon/Spandex 69/29/2% | Woven | Twill | Dyed | Y/D | NA,NA | 54 | 240 | 215567 | yds | Xijin Huang 黃錫金 | 09 BLACK | Discuss | 32072 | 32072 | 3268.7 | 14.1 | 784 | 2484.7 | 0 | 1.2% | 擦傷/刮傷/勾紗,斷紗(斷經/斷緯),棉粒/結頭/粗節,橫檔/橫條,油/髒/色污,異纖/飛花 |  |  |  |  | 修布痕 |  | 單色扣點為B級,結論為Discuss | [16 empty] | 色樣、品質樣廠商提供 | 已簽核 | 請參考驗貨員意見。(Please refer QA's comments.) |  |  | 2026/02/02 | 2026/03/11 | 2026/05/20 |  |  |  |  | IND-GLS
191562 | 2026/01/23 | Auto |  | GU | Willson Huang 黃暐翔 | V6B | 60326F051A,60326F051G | TMKF-26-00409,TMKF-26-00411 | NAS |  | A | 上海新聯紡 | CHINA | IND-GLS1 STL | 2026/01/22 | 2026/01/22 | Recycled Polyester/Cotton(BCI) 65/35% | Woven | Poplin | Dyed | P/D | NA,NA | 56 | 100 | 41256 | yds | Xijin Huang 黃錫金 | BLACK | Discuss | 64898 | 64898 | 6891.1 | 11 | 4397 | 2494.1 | 0 | 0.3% | 接疋,擦傷/刮傷/勾紗,斷紗(斷經/斷緯),染折/折痕,棉粒/結頭/粗節,橫檔/橫條,油/髒/色污,異纖/飛花,破洞 | [6 empty] | 單色扣點為B級,結論為Discuss | [16 empty] | 色樣、品質樣廠商提供 | 已簽核 | 請參考驗貨員意見。(Please refer QA's comments.) |  |  | 2026/01/26 | 2026/03/11 | 2026/05/20 |  |  |  |  | IND-GLS
192005 | 2026/01/23 | Auto |  | GU | Willson Huang 黃暐翔 | V6B | 60326F051G,60326F065A | TMKF-26-00410,TMKF-26-00514 | AS |  | A | 杭州福恩 | CHINA | IND-GLS1 STL3 | 2026/01/29 | 2026/01/29 | Recycled Polyester/Rayon/Spandex 69/29/2% | Woven | Twill | Dyed | Y/D | NA,NA | 54 | 240 | 148047 | yds | Xijin Huang 黃錫金 | 09 BLACK | Discuss | 30384 | 30384 | 3191.4 | 15.3 | 602.9 | 2588.5 | 0 | 1.6% | 擦傷/刮傷/勾紗,斷紗(斷經/斷緯),棉粒/結頭/粗節,橫檔/橫條,油/髒/色污,異纖/飛花,破洞 | [6 empty] | 單色扣點為B級,結論為Discuss | [16 empty] | 色樣、品質樣廠商提供 | 已簽核 | 請參考驗貨員意見。(Please refer QA's comments.) |  |  | 2026/02/02 | 2026/03/11 | 2026/05/20 |  |  |  |  | IND-GLS
192054 | 2026/01/26 | Auto |  | GU | Cynthia Chen 陳律妏 | V6A | 60226N035A | TMKF-26-00532 | AS |  | A | 吳江佰陸 | CHINA | IND-STL3 | 2026/01/30 | 2026/01/30 | Nylon/Recycled Nylon 62/38% | Woven | Plain Weave | Dyed | P/D | NA,Cool,Quick Dry | 55 | 98 | 870 | yds | Ajun He 何緒君 | 09 BLACK | Discuss | 5757 | 5757 | 871 | 9.3 | 610 | 261 | 0 | 0% | 接疋,擦傷/刮傷/勾紗,棉粒/結頭/粗節,橫檔/橫條,油/髒/色污 | [6 empty] | 單色扣點為B級,結論為Discuss | [16 empty] | 色樣、品質樣業務提供 | 已簽核 | 請參考驗貨員意見。(Please refer QA's comments.) |  |  | 2026/02/02 | 2026/01/05 | 2026/02/02 |  |  |  |  | IND-STL
192056 | 2026/01/26 | Auto |  | GU | Cynthia Chen 陳律妏 | V6A | 60226N035A | TMKF-26-00532 | AS |  | A | 吳江佰陸 | CHINA | IND-STL3 | 2026/01/30 | 2026/01/30 | Nylon/Recycled Nylon 62/38% | Woven | Plain Weave | Dyed | P/D | NA,Cool,Quick Dry | 55 | 98 | 927 | yds | Ajun He 何緒君 | 30 NATURAL | Agree | 1418 | 1418 | 153 | 7.8 | 153 | 0 | 0 | 0% | 擦傷/刮傷/勾紗,油/髒/色污 | [6 empty] | 大貨品質在接受標準內 | [16 empty] | 色樣、品質樣業務提供 | 已簽核 | 請參考驗貨員意見。(Please refer QA's comments.) |  |  | 2026/02/02 | 2026/01/05 | 2026/02/02 |  |  |  |  | IND-STL
192055 | 2026/01/26 | Auto |  | GU | Cynthia Chen 陳律妏 | V6A | 60226N035A | TMKF-26-00532 | AS |  | A | 吳江佰陸 | CHINA | IND-STL3 | 2026/01/30 | 2026/01/30 | Nylon/Recycled Nylon 62/38% | Woven | Plain Weave | Dyed | P/D | NA,Cool,Quick Dry | 55 | 98 | 565 | yds | Ajun He 何緒君 | 50 LIGHT GREEN | Agree | 1382 | 1382 | 218 | 9.2 | 218 | 0 | 0 | 0% | 接疋,橫檔/橫條,油/髒/色污 | [6 empty] | 大貨品質在接受標準內 | [16 empty] | 色樣、品質樣業務提供 | 已簽核 | 請參考驗貨員意見。(Please refer QA's comments.) |  |  | 2026/02/02 | 2026/01/05 | 2026/02/02 |  |  |  |  | IND-STL
191985 | 2026/01/28 | Auto |  | GU | Cynthia Chen 陳律妏 | V6A | 60226H039A | TMKF-26-00627 | AS |  | A | 南通三奔 | CHINA | IND-GLD1 | 2026/01/27 | 2026/01/27 | Recycled Polyester/Polyester 59/41% | Woven | Plain Weave | Dyed | P/D | NA,NA | 56 | 125 | 15823 | yds | Yong Wang 王勇 | 01 OFF WHITE | Discuss | 1179 | 1179 | 98 | 20.4 | 0 | 98 | 0 | 3.1% | 斷紗(斷經/斷緯),棉粒/結頭/粗節,油/髒/色污 | [6 empty] | 單色扣點為B級,結論為Discuss | [16 empty] | 色樣、品質樣廠商提供 | 已簽核 | 請參考驗貨員意見。(Please refer QA's comments.) |  |  | 2026/02/02 | 2025/12/29 | 2026/02/04 |  |  |  |  | IND-GLD
192122 | 2026/01/28 | Auto |  | GU | Cynthia Chen 陳律妏 | V6A | 60226H039A | TMKF-26-00627 | AS |  | A | 南通三奔 | CHINA | IND-GLD1 | 2026/01/31 | 2026/01/31 | Recycled Polyester/Polyester 59/41% | Woven | Plain Weave | Dyed | P/D | NA,NA | 56 | 125 | 15823 | yds | Yong Wang 王勇 | 01 OFF WHITE | Agree | 9459 | 9459 | 934 | 5.1 | 799 | 135 | 0 | 0% | 斷紗(斷經/斷緯),棉粒/結頭/粗節,油/髒/色污,破洞 | [6 empty] | 部分匹扣點為B級,但單色結論為Pass | [16 empty] | 色樣、品質樣廠商提供 | 已簽核 | 請參考驗貨員意見。(Please refer QA's comments.) |  |  | 2026/02/02 | 2025/12/29 | 2026/02/04 |  |  |  |  | IND-GLD
191986 | 2026/01/28 | Auto |  | GU | Cynthia Chen 陳律妏 | V6A | 60226H039A | TMKF-26-00627 | AS |  | A | 南通三奔 | CHINA | IND-GLD1 | 2026/01/27 | 2026/01/27 | Recycled Polyester/Polyester 59/41% | Woven | Plain Weave | Dyed | P/D | NA,NA | 56 | 125 | 7550 | yds | Yong Wang 王勇 | 09 BLACK | Agree | 11179 | 11179 | 1189 | 7.1 | 1189 | 0 | 0 | 0% | 接疋,斷紗(斷經/斷緯),染折/折痕,棉粒/結頭/粗節,油/髒/色污,異纖/飛花,破洞 | [6 empty] | 大貨品質在接受標準內 | [16 empty] | 色樣、品質樣廠商提供 | 已簽核 | 請參考驗貨員意見。(Please refer QA's comments.) |  |  | 2026/02/02 | 2025/12/29 | 2026/02/04 |  |  |  |  | IND-GLD
192100 | 2026/01/28 | Auto |  | GU | Cynthia Chen 陳律妏 | V6A | 60226H024G_1 | TMKF-26-00649 | AS |  | A | 吳江佰陸 | CHINA | VIN-MK3C | 2026/01/31 | 2026/01/31 | Recycled Polyester/Polyester 75/25% | Woven | Twill | Dyed | P/D | NA,Cool | 56 | 180 | 5688 | yds | Ken Kong 孔祥松 | 01 OFF WHITE | Discuss | 4047 | 4047 | 747 | 13.1 | 129 | 618 | 0 | 0.9% | 接疋,染折/折痕,油/髒/色污 | [6 empty] | 單色扣點為B級,結論為Discuss | [16 empty] | 色樣、品質樣業務提供 | 已簽核 | 請參考驗貨員意見。(Please refer QA's comments.) |  |  | 2026/02/02 | 2026/03/06 | 2026/04/10 |  |  |  |  | VIN-MK3
192101 | 2026/01/28 | Auto |  | GU | Cynthia Chen 陳律妏 | V6A | 60226H024G_1 | TMKF-26-00649 | AS |  | A | 吳江佰陸 | CHINA | VIN-MK3C | 2026/01/31 | 2026/01/31 | Recycled Polyester/Polyester 75/25% | Woven | Twill | Dyed | P/D | NA,Cool | 56 | 180 | 8309 | yds | Ken Kong 孔祥松 | 09 BLACK | Agree | 8515 | 8515 | 826 | 6.7 | 826 | 0 | 0 | 0% | 擦傷/刮傷/勾紗,染折/折痕,棉粒/結頭/粗節 | [6 empty] | 大貨品質在接受標準內 | [16 empty] | 色樣、品質樣業務提供 | 已簽核 | 請參考驗貨員意見。(Please refer QA's comments.) |  |  | 2026/02/02 | 2026/03/06 | 2026/04/10 |  |  |  |  | VIN-MK3
192763 | 2026/02/03 | Xijin Huang 黃錫金 |  | GU | Anita Hsu 徐瑜穗 | V6A | 60226F033B | TMKF-26-00730 | NAS |  | A | 紹興天冠 | CHINA | VIN-MK3B | 2026/01/28 | 2026/01/28 | Recycled Polyester 100% | Knit | Interlock | Dyed | P/D | NA,NA | 60 | 110 | 163 | kgs | Junde Zhang 張俊德 | 09 BLACK | Agree | 172.2 | 1083 | 139.2 | 6.5 | 139.2 | 0 | 0 | 0% | 接疋,擦傷/刮傷/勾紗,棉粒/結頭/粗節 | [6 empty] | 大貨品質在接受標準內 | [16 empty] | 色樣、品質樣業務提供 | 簽核中 |  |  |  | 2026/02/04 | 2026/03/28 | 2026/05/20 |  |  |  |  | VIN-MK3
192627 | 2026/02/04 | Auto |  | GU | Cynthia Chen 陳律妏 | V6A | 60226F051A_26 | TMKF-26-01000 | AS |  | A | 杭州福恩 | CHINA | IND-GLD1 | 2026/01/27 | 2026/01/27 | Recycled Polyester/Viscose/Spandex 67/29/4% | Woven | Twill | Dyed | Dope/D | NA,NA | 54 | 280 | 10443 | yds | Xijin Huang 黃錫金 | 08 DARK GRAY | Discuss | 30854 | 30854 | 3155.4 | 16.6 | 379.6 | 2775.8 | 0 | 2% | 接疋,擦傷/刮傷/勾紗,斷紗(斷經/斷緯),棉粒/結頭/粗節,橫檔/橫條,油/髒/色污,異纖/飛花,破洞,針痕/直條 |  |  |  |  | 修布痕 |  | 單色扣點為B級,結論為Discuss | [16 empty] | 色樣、品質樣廠商提供 | 簽核中 |  |  |  | 2026/02/09 | 2026/03/02 | 2026/04/08 |  |  |  |  | IND-GLD
192762 | 2026/02/04 | Auto |  | GU | Grace Hsu 許貴茵 | V6B | 60276F152A | TMKF-26-01109 | NAS |  | A | 紹興天冠 | CHINA | CAB-MK2 | 2026/01/28 | 2026/01/28 | Polyester 100% | Knit | Interlock | Dyed | P/D | NA,NA | 60 | 110 | 121 | kgs | Junde Zhang 張俊德 | 38 DARK BROWN | Agree | 122.18 | 768.4 | 138.8 | 7.9 | 138.8 | 0 | 0 | 0% | 接疋,擦傷/刮傷/勾紗,油/髒/色污 | [6 empty] | 大貨品質在接受標準內 | [16 empty] | 色樣、品質樣業務提供 | 簽核中 |  | Email:758620572@qq.com |  | 2026/04/06 | 2026/05/22 | 2026/07/24 |  |  |  |  | CAB-MK2
192766 | 2026/03/03 | Junde Zhang 張俊德 |  | GU | Erica Chiu 邱映瑜 | V6B | 60126N062B | TMKF-26-01208 | AS |  | A | 上海新聯紡 | CHINA | IND-STL3 | 2026/01/29 | 2026/01/29 | Polyester/Recycled Polyester 70/30% | Woven | Twill | Dyed | P/D | NA,NA | 56 | 370 | 18646 | yds | Junde Zhang 張俊德 | 09 BLACK | Discuss | 14500 | 14500 | 1637.9 | 19.5 | 0 | 1637.9 | 0 | 2.9% | 印花瑕疵(印白),接疋,斷紗(斷經/斷緯),棉粒/結頭/粗節,橫檔/橫條,油/髒/色污 | [6 empty] | 單色扣點為B級,結論為Discuss | [16 empty] | 色樣、品質樣業務提供 | 簽核中 |  |  |  | 2026/02/02 | 2026/03/04 | 2026/04/22 |  |  |  |  | IND-STL
192764 | 2026/03/03 | Junde Zhang 張俊德 |  | GU | Erica Chiu 邱映瑜 | V6B | 60126N062B | TMKF-26-01233 | NAS |  | A | 紹興天冠 | CHINA | IND-STL3 | 2026/01/28 | 2026/01/28 | /Recycled Polyester /100% | Knit | Interlock | Dyed | P/D | NA,NA | 60 | 110 | 1297 | kgs | Junde Zhang 張俊德 | 09 BLACK | Agree | 1340.05 | 8428 | 1060.2 | 8.5 | 941.2 | 119 | 0 | 0% | 接疋,擦傷/刮傷/勾紗,棉粒/結頭/粗節,油/髒/色污,破洞 |  |  |  |  | 布邊不良 |  | 部分匹扣點為B級,但單色結論為Pass | [16 empty] | 色樣、品質樣廠商提供 | 簽核中 |  |  |  | 2026/02/02 | 2026/03/04 | 2026/04/22 |  |  |  |  | IND-STL
192765 | 2026/03/03 | Junde Zhang 張俊德 |  | GU | Erica Chiu 邱映瑜 | V6B | 60126N062B | TMKF-26-01233 | NAS |  | A | 紹興天冠 | CHINA | IND-STL3 | 2026/01/28 | 2026/01/28 | /Recycled Polyester /100% | Knit | Interlock | Dyed | P/D | NA,NA | 60 | 110 | 686 | kgs | Junde Zhang 張俊德 | 38 DARK BROWN | Agree | 708.5 | 4456 | 519.7 | 8.7 | 405.7 | 114 | 0 | 0% | 接疋,擦傷/刮傷/勾紗,斷紗(斷經/斷緯),棉粒/結頭/粗節,油/髒/色污,破洞 | [6 empty] | 部分匹扣點為B級,但單色結論為Pass | [16 empty] | 色樣、品質樣廠商提供 | 簽核中 |  |  |  | 2026/02/02 | 2026/03/04 | 2026/04/22 |  |  |  |  | IND-STL
190871 | 2026/01/01 | Auto |  | TOMS | Felix Dang 鄧進東 | V3A | ACT300_202605 | VINF-25-00211 | AS |  |  | NAMTEX | VIETNAM | VIN-MK2C | 2026/01/09 | 2026/01/09 | Polyester 100% | Knit | Mesh | Dyed | P/D | NA,Wicking | 63 | 150 | 141424 | kgs | NgocBich | 005 BLACK | Agree | 3568.21 | 15719 | 1595 | 1.2 | 1494 | 101 | 0 | 0% | 接疋,擦傷/刮傷/勾紗,油/髒/色污 |  |  |  |  | 布邊不良 |  | 部分匹扣點為B級,但單色結論為Pass | [16 empty] | 色樣、品質樣廠商提供 | 已簽核 | 請參考驗貨員意見。(Please refer QA's comments.) | Email:MichelleLu@namtex.com.vn |  | 2026/01/22 | 2026/02/25 | 2026/04/09 |  |  |  |  | VIN-MK2
191779 | 2026/01/01 | Auto |  | TOMS | Felix Dang 鄧進東 | V3A | ACT300_202605 | VINF-25-00211 | AS |  |  | NAMTEX | VIETNAM | VIN-MK2C | 2026/01/26 | 2026/01/26 | Polyester 100% | Knit | Mesh | Dyed | P/D | NA,Wicking | 63 | 150 | 141424 | kgs | NgocBich | 005 BLACK | Discuss | 1805.56 | 7954 | 815 | 5.3 | 509 | 306 | 0 | 0% | 擦傷/刮傷/勾紗,斷紗(斷經/斷緯),橫檔/橫條,油/髒/色污,針痕/直條 | [6 empty] | 單色扣點為B級,結論為Discuss | [16 empty] | 色樣、品質樣廠商提供 | 已簽核 | 請參考驗貨員意見。(Please refer QA's comments.) | Email:MichelleLu@namtex.com.vn |  | 2026/01/29 | 2026/02/25 | 2026/04/09 |  |  |  |  | VIN-MK2
190870 | 2026/01/01 | Auto |  | TOMS | Felix Dang 鄧進東 | V3A | ACT300_202605 | VINF-25-00211 | AS |  |  | NAMTEX | VIETNAM | VIN-MK2C | 2026/01/09 | 2026/01/09 | Polyester 100% | Knit | Mesh | Dyed | P/D | NA,Wicking | 63 | 150 | 1021 | kgs | NgocBich | 010 RED | Agree | 2600.74 | 11457 | 1191 | 5.1 | 1092 | 99 | 0 | 0% | 擦傷/刮傷/勾紗,染折/折痕,油/髒/色污,破洞 | [6 empty] | 部分匹扣點為B級,但單色結論為Pass | [16 empty] | 色樣、品質樣廠商提供 | 已簽核 | 請參考驗貨員意見。(Please refer QA's comments.) | Email:MichelleLu@namtex.com.vn |  | 2026/01/22 | 2026/02/25 | 2026/04/09 |  |  |  |  | VIN-MK2
191777 | 2026/01/01 | Auto |  | TOMS | Felix Dang 鄧進東 | V3A | ACT300_202605 | VINF-25-00211 | AS |  |  | NAMTEX | VIETNAM | VIN-MK2C | 2026/01/26 | 2026/01/26 | Polyester 100% | Knit | Mesh | Dyed | P/D | NA,Wicking | 63 | 150 | 66549 | kgs | NgocBich | 031 NAVY | Agree | 2656.58 | 11703 | 1182 | 2.8 | 1182 | 0 | 0 | 0% | 擦傷/刮傷/勾紗,斷紗(斷經/斷緯),橫檔/橫條,油/髒/色污 |  |  |  |  | 布邊不良 |  | 大貨品質在接受標準內 | [16 empty] | 色樣、品質樣廠商提供 | 已簽核 | 請參考驗貨員意見。(Please refer QA's comments.) | Email:MichelleLu@namtex.com.vn |  | 2026/01/29 | 2026/02/25 | 2026/04/09 |  |  |  |  | VIN-MK2
191778 | 2026/01/01 | Auto |  | TOMS | Felix Dang 鄧進東 | V3A | ACT300_202605 | VINF-25-00211 | AS |  |  | NAMTEX | VIETNAM | VIN-MK2C | 2026/01/26 | 2026/01/26 | Polyester 100% | Knit | Mesh | Dyed | P/D | NA,Wicking | 63 | 150 | 9507 | kgs | NgocBich | 032 ROYAL BLUE | Discuss | 1757.89 | 7744 | 773 | 2.2 | 491 | 282 | 0 | 0% | 擦傷/刮傷/勾紗,油/髒/色污,異纖/飛花 |  |  |  |  | 布邊不良 |  | 單色扣點為B級,結論為Discuss | [16 empty] | 色樣、品質樣廠商提供 | 已簽核 | 請參考驗貨員意見。(Please refer QA's comments.) | Email:MichelleLu@namtex.com.vn |  | 2026/01/29 | 2026/02/25 | 2026/04/09 |  |  |  |  | VIN-MK2