## 工作表1
編號 | 申請日期 | 申請人 | 驗布方式 | 客戶 | 採購人員 | 部門 | 款號 | 採購單號 | 訂單類別 | 高單價布種 | A級優先驗布 | 供應商 | 驗貨地區 | 成衣產區 | 預計驗布日 | 實際驗布日 | 成份 | 針平織 | 布種 | 染法 | 印花織法 | 後處理功能性 | 有效幅寬(inch) | 克重(gm/m2) | 訂單數量 | 訂單單位 | 檢驗員 | 顏色 | 單色結論 | 本次大貨完成數量 | 本次大貨完成數量(Yds) | 抽驗數量(Yds) | 平均扣點數(pts/100yds) | A級數量(Yds) | B級數量(Yds) | C級數量(Yds) | 補布比例(%) | 布疵問題 | 外觀問題 | 手感問題 | 緯斜問題 | 顏色問題 | 其他問題 | 規格問題 | 處置方法 | 部分打掉缸號/匹號 | C20狀態 | C20覆驗日期 | C20覆驗結果(C級%) | C20驗布員意見 | C20需出貨原因 | C20解決方案 | C20材研建議 | C20處級主管評語 | C20工廠收料數量 | C20工廠檢驗數量 | C20工廠平均扣點數 | C20工廠A級數量 | C20工廠B級數量 | C20工廠C級數量 | C20工廠主要瑕疵 | 是否有標準樣 | 發送驗布結果 | 品管主管簽核意見 | 備註 | 郵件說明 | 預計主料出口日 | 最近的成衣開裁日 | 成衣出口日 | C20級簽核VM意見 | 簽核狀態 | 是否重驗 | 是否頭缸驗布 | 第一間工廠
192693 | 2025/10/17 | Auto |  | GU | Willson Huang 黃暐翔 | V6A | 60226H002E,60226H002E_1 | CMKF-25-00037 | AS |  | A | 田彩布藝 | CHINA | CHN-JY1 | 2026/02/27 | 2026/02/27 | Cotton(BCI)/Recycled Polyester 60/40% | Woven | Crepe | Dyed | P/D | NA,NA | 56 | 76 | 8754 | yds | Ken Kong 孔祥松 | 01 OFF WHITE | Agree | 17615.4 | 17615.4 | 1895.4 | 7.3 | 1478.6 | 416.8 | 0 | 0% | 擦傷/刮傷/勾紗,斷紗(斷經/斷緯),棉粒/結頭/粗節,橫檔/橫條,油/髒/色污,破洞 | [6 empty] | 部分匹扣點為B級,但單色結論為Pass | [16 empty] | 色樣、品質樣廠商提供 | 已簽核 | 請參考驗貨員意見。(Please refer QA's comments.) |  |  |  | 2026/01/14 | 2026/03/02 |  |  |  |  | CHN-JY
192195 | 2025/10/17 | Auto |  | GU | Willson Huang 黃暐翔 | V6A | 60226H002E,60226H002E_1 | CMKF-25-00037 | AS |  | A | 田彩布藝 | CHINA | CHN-JY1 | 2026/02/01 | 2026/02/01 | Cotton(BCI)/Recycled Polyester 60/40% | Woven | Crepe | Dyed | P/D | NA,NA | 56 | 76 | 52799 | yds | Qiang Chen 陳強 | 38 DARK BROWN | Reject | 12875 | 12875 | 1659.9 | 8.9 | 0 | 0 | 1659.9 | 0% | 接疋,擦傷/刮傷/勾紗,棉粒/結頭/粗節,油/髒/色污 | [5 empty] | 幅寬不足 | 單色結論為Fail,請打下並覆驗 |  | 簽核完成 |  |  | 1.大货有效门幅偏小1吋，评C级； 2.部分大货布面绉度较差，参考各缸核可绉度码样，在接受范围内； 3.檢查抽驗匹- 缸差、匹差(轻微邊中)在接受範圍，請分缸使用。 | 不出貨 | 有效门幅偏小0.5-1.5吋 | [9 empty] | 色樣、品質樣業務提供 | 已簽核 | 請參考驗貨員意見。(Please refer QA's comments.) |  |  |  | 2025/12/12 | 2026/02/09 |  | 同意出貨-固定瑕疵，可重排馬克補損使用 |  |  | CHN-JY
192474 | 2025/10/28 | Auto |  | DKS | Demi Hsu 許嘉恬 | V2A | WAX15227_Q226 | TMKF-25-08965 | NAS |  |  | 亞太紡織 | CHINA | IND-GLR1 | 2026/02/05 | 2026/02/05 | Nylon/Cotton/Spandex 44/44/12% | Woven | Plain Weave | Dyed | P/D | NA,Anti-Microbial,UPF 50+,Wicking ,Wrink | 55 | 145 | 3134 | yds | Ajun He 何緒君 | BLOOMING LILAC | Discuss | 606 | 606 | 121 | 13.2 | 0 | 121 | 0 | 1% | 棉粒/結頭/粗節,橫檔/橫條,油/髒/色污 | [6 empty] | 單色扣點為B級,結論為Discuss | [16 empty] | 色樣、品質樣廠商提供 | 已簽核 | 請參考驗貨員意見。(Please refer QA's comments.) |  |  |  | 2026/02/02 | 2026/02/09 |  |  |  |  | IND-GLR1
192367 | 2025/10/10 | Auto |  | DKS | Gloria Tseng 曾珮雅 | V2B | MVG1001_Q226 | TMKF-25-09213 | NAS |  |  | 金旭 | CHINA | VIN-MK1 | 2026/02/04 | 2026/02/04 | Polyester/Spandex 88/12% | Knit | Mesh | PRT + Dyed | Paper PRT,P/D | NA,Anti-Microbial,Anti-Odor,Quick Dry,Wi | 60 | 200 | 4350 | yds | Jun Yan 嚴軍 | GEOPANE WHITE/BLACK | Agree | 1168 | 1168 | 161 | 3.1 | 161 | 0 | 0 | 0% | 接疋,油/髒/色污 | [6 empty] | 大貨品質在接受標準內 | [16 empty] | 色樣、品質樣廠商提供 | 已簽核 | 請參考驗貨員意見。(Please refer QA's comments.) |  |  |  | 2026/01/06 | 2026/02/09 |  |  |  |  | VIN-MK1
192612 | 2025/10/16 | Auto |  | ONY | Dash Wang 王彥智 | V7C | 559368_VMI | TMKF-25-09264 | NAS |  |  | KAHATEX | INDONESIA | IND-GLS2 | 2026/02/09 | 2026/02/09 | Cotton 100% | Woven | Oxford | Dyed | Y/D,1x1 | NA,NA | 56 | 122 | 101449 | yds | Dani | OXFORD BLUE | Discuss | 4530 | 4530 | 296 | 23.6 | 0 | 296 | 0 | 4.1% | 棉粒/結頭/粗節,橫檔/橫條,油/髒/色污,異纖/飛花 | [6 empty] | 單色扣點為B級,結論為Discuss | [16 empty] | 無標準樣 | 已簽核 | 補發報告：請參考驗貨員意見。(Please refer QA's comments.) |  |  | 2026/02/11 | 2025/02/10 | 2026/02/12 |  |  |  |  | IND-GLS
192395 | 2025/10/16 | Auto |  | ONY | Dash Wang 王彥智 | V7C | 559368_VMI | TMKF-25-09264 | NAS |  |  | KAHATEX | INDONESIA | IND-GLS2 | 2026/02/05 | 2026/02/04 | Cotton 100% | Woven | Oxford | Dyed | Y/D,1x1 | NA,NA | 56 | 122 | 125705 | yds | Irfan | WHITE OXFORD | Agree | 13245 | 13245 | 900 | 8.7 | 600 | 300 | 0 | 0% | 斷紗(斷經/斷緯),棉粒/結頭/粗節,油/髒/色污,異纖/飛花 | [6 empty] | 部分匹扣點為B級,但單色結論為Pass | [16 empty] | 無色樣，品質樣廠商提供 | 已簽核 | 請參考驗貨員意見。(Please refer QA's comments.) |  |  | 2026/02/11 | 2025/02/10 | 2026/02/05 |  |  |  |  | IND-GLS
192614 | 2025/10/16 | Auto |  | ONY | Dash Wang 王彥智 | V7C | 559368_VMI | TMKF-25-09264 | NAS |  |  | KAHATEX | INDONESIA | IND-GLS2 | 2026/02/09 | 2026/02/09 | Cotton 100% | Woven | Oxford | Dyed | Y/D,1x1 | NA,NA | 56 | 122 | 125705 | yds | Dani | WHITE OXFORD | Discuss | 13165 | 13165 | 898 | 22.6 | 0 | 898 | 0 | 3.8% | 接疋,棉粒/結頭/粗節,橫檔/橫條,油/髒/色污,異纖/飛花 | [6 empty] | 單色扣點為B級,結論為Discuss | [16 empty] | 無標準樣 | 已簽核 | 補發報告：請參考驗貨員意見。(Please refer QA's comments.) |  |  | 2026/02/11 | 2025/02/10 | 2026/02/12 |  |  |  |  | IND-GLS
192328 | 2025/10/31 | Auto |  | SMA | Etta Chiang 江俐蓉 | V2A | CS625_SP26 | TMKF-25-09906 | AS |  |  | 香港百期 | VIETNAM | IND-GLD2 | 2026/02/04 | 2026/02/04 | Cotton/Polyester 53/47% | Knit | Bonded | Dyed | P/D | NA,NA | 55 | 670 | 1130 | yds | Alan Ku 古育倫 | NAVY | Discuss | 2267.5 | 2267.5 | 183.5 | 12.5 | 60.5 | 123 | 0 | 0.8% | 接疋,油/髒/色污,異纖/飛花,破洞 | [6 empty] | 單色扣點為B級,結論為Discuss | [16 empty] | 無色樣，品質樣廠商提供 | 已簽核 | 請參考驗貨員意見。(Please refer QA's comments.) |  |  |  | 2026/02/06 | 2026/03/06 |  |  |  |  | IND-GLD
192220 | 2025/11/03 | Auto |  | GU | Willson Huang 黃暐翔 | V6B | 60236N001B_4 | TMKF-25-09959 | AS |  | A | 南通三奔 | CHINA | VIN-MK3C | 2026/02/02 | 2026/02/02 | Polyester/Recycled Polyester 69/31% | Woven | Dobby | Dyed | P/D | NA,NA | 56 | 136 | 881 | yds | Yong Wang 王勇 | 31 BEIGE | Agree | 1780 | 1780 | 240 | 4.2 | 240 | 0 | 0 | 0% | 接疋,棉粒/結頭/粗節 | [6 empty] | 大貨品質在接受標準內 | [16 empty] | 色樣、品質樣廠商提供 | 已簽核 | 請參考驗貨員意見。(Please refer QA's comments.) |  |  |  | 2026/03/30 | 2026/04/17 |  |  |  |  | VIN-MK3
192294 | 2025/11/03 | Auto |  | GU | Willson Huang 黃暐翔 | V6B | 60236N001B_4 | TMKF-25-09959 | AS |  | A | 南通三奔 | CHINA | VIN-MK3C | 2026/02/03 | 2026/02/03 | Polyester/Recycled Polyester 69/31% | Woven | Dobby | Dyed | P/D | NA,NA | 56 | 136 | 881 | yds | Yong Wang 王勇 | 31 BEIGE | Agree | 8260 | 8260 | 985 | 6.7 | 684 | 301 | 0 | 0% | 接疋,擦傷/刮傷/勾紗,斷紗(斷經/斷緯),棉粒/結頭/粗節,橫檔/橫條,油/髒/色污,異纖/飛花 | [6 empty] | 部分匹扣點為B級,但單色結論為Pass | [16 empty] | 色樣、品質樣廠商提供 | 已簽核 | 請參考驗貨員意見。(Please refer QA's comments.) |  |  |  | 2026/03/30 | 2026/04/17 |  |  |  |  | VIN-MK3
192219 | 2025/11/03 | Auto |  | GU | Willson Huang 黃暐翔 | V6B | 60236N001B_4 | TMKF-25-09959 | AS |  | A | 南通三奔 | CHINA | VIN-MK3C | 2026/02/02 | 2026/02/02 | Polyester/Recycled Polyester 69/31% | Woven | Dobby | Dyed | P/D | NA,NA | 56 | 136 | 1044 | yds | Yong Wang 王勇 | 42 YELLOW | Agree | 4500 | 4500 | 520 | 9.2 | 199 | 321 | 0 | 0% | 擦傷/刮傷/勾紗,斷紗(斷經/斷緯),棉粒/結頭/粗節,油/髒/色污,異纖/飛花 | [6 empty] | 部分匹扣點為B級,但單色結論為Pass | [16 empty] | 色樣、品質樣廠商提供 | 已簽核 | 請參考驗貨員意見。(Please refer QA's comments.) |  |  |  | 2026/03/30 | 2026/04/17 |  |  |  |  | VIN-MK3
192218 | 2025/11/03 | Auto |  | GU | Willson Huang 黃暐翔 | V6B | 60236N001B_4 | TMKF-25-09959 | AS |  | A | 南通三奔 | CHINA | VIN-MK3C | 2026/02/02 | 2026/02/02 | Polyester/Recycled Polyester 69/31% | Woven | Dobby | Dyed | P/D | NA,NA | 56 | 136 | 1068 | yds | Yong Wang 王勇 | 62 BLUE | Agree | 2320 | 2320 | 265 | 3.8 | 265 | 0 | 0 | 0% | 擦傷/刮傷/勾紗,棉粒/結頭/粗節,油/髒/色污 | [6 empty] | 大貨品質在接受標準內 | [16 empty] | 色樣、品質樣廠商提供 | 已簽核 | 請參考驗貨員意見。(Please refer QA's comments.) |  |  |  | 2026/03/30 | 2026/04/17 |  |  |  |  | VIN-MK3
192295 | 2025/11/03 | Auto |  | GU | Willson Huang 黃暐翔 | V6B | 60236N001B_4 | TMKF-25-09959 | AS |  | A | 南通三奔 | CHINA | VIN-MK3C | 2026/02/03 | 2026/02/03 | Polyester/Recycled Polyester 69/31% | Woven | Dobby | Dyed | P/D | NA,NA | 56 | 136 | 1068 | yds | Yong Wang 王勇 | 62 BLUE | Agree | 6106 | 6106 | 736 | 5.6 | 606 | 130 | 0 | 0% | 擦傷/刮傷/勾紗,斷紗(斷經/斷緯),棉粒/結頭/粗節,油/髒/色污,異纖/飛花 | [6 empty] | 部分匹扣點為B級,但單色結論為Pass | [16 empty] | 色樣、品質樣廠商提供 | 已簽核 | 請參考驗貨員意見。(Please refer QA's comments.) |  |  |  | 2026/03/30 | 2026/04/17 |  |  |  |  | VIN-MK3
192202 | 2025/11/07 | Auto |  | GU | Grace Hsu 許貴茵 | V6B | 60276N033A_25_1 | TMKF-25-10311 | AS |  | A | 紹興普爾 | CHINA | IND-GLD1 | 2026/02/02 | 2026/02/02 | Cotton/Recycled Polyester 65/35% | Knit | Jersey | Dyed | P/D | NA,NA | 70 | 180 | 527 | yds | Qiang Chen 陳強 | 03 GRAY | Discuss | 1706 | 1706 | 156.2 | 18.6 | 0 | 156.2 | 0 | 2.6% | 接疋,棉粒/結頭/粗節,油/髒/色污,破洞 | [6 empty] | 單色扣點為B級,結論為Discuss | [16 empty] | 色樣、品質樣業務提供 | 已簽核 | 請參考驗貨員意見。(Please refer QA's comments.) | Email:nancy@starwaytex.com |  |  | 2025/11/07 | 2026/02/04 |  |  |  |  | IND-GLD
192514 | 2025/12/23 | Auto |  | DKS | Gloria Tseng 曾珮雅 | V2B | WCG3019_Q326 | TMKF-25-10496 | NAS |  |  | 亞太紡織 | CHINA | IND-GLR2 | 2026/02/06 | 2026/02/07 | Nylon/Cotton/Spandex 44/44/12% | Woven | Plain Weave | Dyed | P/D | NA,Anti-Microbial,UPF 50+,Wicking ,Wrink | 55 | 135 | 4099 | yds | Ajun He 何緒君 | EVERGREEN GLADE | Discuss | 4228.3 | 4228.3 | 564.5 | 11.2 | 272.4 | 292.1 | 0 | 0.4% | 接疋,擦傷/刮傷/勾紗,棉粒/結頭/粗節,橫檔/橫條,油/髒/色污,異纖/飛花 | [6 empty] | 單色扣點為B級,結論為Discuss | [16 empty] | 色樣、品質樣廠商提供 | 已簽核 | 請參考驗貨員意見。(Please refer QA's comments.) |  |  | 2026/02/09 | 2026/03/03 | 2026/04/13 |  |  |  |  | IND-GLR2
192513 | 2025/12/23 | Auto |  | DKS | Gloria Tseng 曾珮雅 | V2B | WCG3019_Q326 | TMKF-25-10496 | NAS |  |  | 亞太紡織 | CHINA | IND-GLR2 | 2026/02/06 | 2026/02/07 | Nylon/Cotton/Spandex 44/44/12% | Woven | Plain Weave | Dyed | P/D | NA,Anti-Microbial,UPF 50+,Wicking ,Wrink | 55 | 135 | 4099 | yds | Ajun He 何緒君 | PURE WHITE | Discuss | 2947.8 | 2947.8 | 617.1 | 14.6 | 133.9 | 483.2 | 0 | 1.4% | 棉粒/結頭/粗節,油/髒/色污,異纖/飛花 | [6 empty] | 單色扣點為B級,結論為Discuss | [16 empty] | 色樣、品質樣廠商提供 | 已簽核 | 請參考驗貨員意見。(Please refer QA's comments.) |  |  | 2026/02/09 | 2026/03/03 | 2026/04/13 |  |  |  |  | IND-GLR2
192397 | 2025/12/04 | Auto |  | ONY | Dash Wang 王彥智 | V7C | 559368_SU26 | TMKF-25-10508 | NAS |  |  | KAHATEX | INDONESIA | IND-GLS2 | 2026/02/05 | 2026/02/04 | Cotton 100% | Woven | Oxford | Dyed | Y/D,1x1 | NA,NA | 56 | 122 | 112433 | yds | Irfan | LIGHT BLUE STRIPE | Agree | 8083 | 8083 | 400 | 6.8 | 400 | 0 | 0 | 0% | 斷紗(斷經/斷緯),棉粒/結頭/粗節,油/髒/色污,異纖/飛花 | [6 empty] | 大貨品質在接受標準內 | [16 empty] | 無色樣，品質樣廠商提供 | 已簽核 | 請參考驗貨員意見。(Please refer QA's comments.) |  |  | 2026/02/09 | 2026/01/17 | 2026/02/05 |  |  |  |  | IND-GLS
192635 | 2025/12/04 | Auto |  | ONY | Dash Wang 王彥智 | V7C | 559368_SU26 | TMKF-25-10508 | NAS |  |  | KAHATEX | INDONESIA | IND-GLS2 | 2026/02/20 | 2026/02/13 | Cotton 100% | Woven | Oxford | Dyed | Y/D,1x1 | NA,NA | 56 | 122 | 112433 | yds | Irfan | LIGHT BLUE STRIPE | Agree | 9132 | 9132 | 400 | 4 | 400 | 0 | 0 | 0% | 斷紗(斷經/斷緯),棉粒/結頭/粗節,油/髒/色污 | [6 empty] | 大貨品質在接受標準內 | [16 empty] | 無色樣，品質樣廠商提供 | 已簽核 | 請參考驗貨員意見。(Please refer QA's comments.) |  |  | 2026/02/16 | 2026/02/14 | 2026/03/05 |  |  |  |  | IND-GLS
192652 | 2025/12/04 | Auto |  | ONY | Dash Wang 王彥智 | V7C | 559368_SU26 | TMKF-25-10508 | NAS |  |  | KAHATEX | INDONESIA | IND-GLS2 | 2026/02/16 | 2026/02/16 | Cotton 100% | Woven | Oxford | Dyed | Y/D,1x1 | NA,NA | 56 | 122 | 112433 | yds | Dani | LIGHT BLUE STRIPE | Discuss | 4285 | 4285 | 300 | 25 | 0 | 300 | 0 | 4.5% | 染折/折痕,棉粒/結頭/粗節,橫檔/橫條,油/髒/色污,異纖/飛花 | [6 empty] | 單色扣點為B級,結論為Discuss | [16 empty] | 無標準樣 | 已簽核 | 請參考驗貨員意見。(Please refer QA's comments.) |  |  |  | 2026/02/14 | 2026/03/05 |  |  |  |  | IND-GLS
192619 | 2025/12/05 | Auto |  | ONY | Dash Wang 王彥智 | V7C | 513755_SU26 | TMKF-25-10509 | NAS |  |  | KAHATEX | INDONESIA | IND-GLS2 | 2026/02/06 | 2026/02/06 | Cotton 100% | Woven | Oxford | Dyed | Y/D,1x1 | NA,NA | 56 | 122 | 18864 | yds | Dani | LIGHT BLUE STRIPE | Discuss | 4426 | 4426 | 300 | 18 | 0 | 300 | 0 | 2.4% | 棉粒/結頭/粗節,橫檔/橫條,油/髒/色污,異纖/飛花 | [6 empty] | 單色扣點為B級,結論為Discuss | [16 empty] | 無標準樣 | 已簽核 | 補發報告：請參考驗貨員意見。(Please refer QA's comments.) |  |  | 2026/02/09 | 2026/01/24 | 2026/02/12 |  |  |  |  | IND-GLS
192613 | 2025/12/05 | Auto |  | ONY | Dash Wang 王彥智 | V7C | 513755_SU26 | TMKF-25-10509 | NAS |  |  | KAHATEX | INDONESIA | IND-GLS2 | 2026/02/09 | 2026/02/09 | Cotton 100% | Woven | Oxford | Dyed | Y/D,1x1 | NA,NA | 56 | 122 | 18864 | yds | Dani | LIGHT BLUE STRIPE | Discuss | 3766 | 3766 | 302 | 19.9 | 0 | 302 | 0 | 3% | 棉粒/結頭/粗節,橫檔/橫條,油/髒/色污,異纖/飛花 | [6 empty] | 單色扣點為B級,結論為Discuss | [16 empty] | 無標準樣 | 已簽核 | 補發報告：請參考驗貨員意見。(Please refer QA's comments.) |  |  | 2026/02/16 | 2026/01/24 | 2026/02/12 |  |  |  |  | IND-GLS
192598 | 2025/12/05 | Auto |  | ONY | Dash Wang 王彥智 | V7C | 513755_SU26 | TMKF-25-10509 | NAS |  |  | KAHATEX | INDONESIA | IND-GLS2 | 2026/02/12 | 2026/02/11 | Cotton 100% | Woven | Oxford | Dyed | Y/D,1x1 | NA,NA | 56 | 122 | 69217 | yds | Irfan | WHITE OXFORD | Agree | 10180 | 10180 | 798 | 6.8 | 798 | 0 | 0 | 0% | 接疋,斷紗(斷經/斷緯),棉粒/結頭/粗節,油/髒/色污,異纖/飛花 | [6 empty] | 大貨品質在接受標準內 | [16 empty] | 無色樣，品質樣廠商提供 | 已簽核 | 請參考驗貨員意見。(Please refer QA's comments.) |  |  | 2026/02/16 | 2026/01/24 | 2026/02/12 |  |  |  |  | IND-GLS
192634 | 2025/12/05 | Auto |  | ONY | Dash Wang 王彥智 | V7C | 513755_SU26 | TMKF-25-10509 | NAS |  |  | KAHATEX | INDONESIA | IND-GLS2 | 2026/02/20 | 2026/02/20 | Cotton 100% | Woven | Oxford | Dyed | Y/D,1x1 | NA,NA | 56 | 122 | 69217 | yds | Irfan | WHITE OXFORD | Discuss | 4553 | 4553 | 501 | 5.2 | 501 | 0 | 0 | 0% | 棉粒/結頭/粗節,油/髒/色污 | [6 empty] | 大貨品質在接受標準內 | [16 empty] | 無標準樣 | 已簽核 | 請參考驗貨員意見。(Please refer QA's comments.) |  |  |  | 2026/02/07 | 2026/02/26 |  |  |  |  | IND-GLS
192658 | 2025/12/05 | Auto |  | ONY | Dash Wang 王彥智 | V7C | 513755_SU26 | TMKF-25-10509 | NAS |  |  | KAHATEX | INDONESIA | IND-GLS2 | 2026/02/23 | 2026/02/23 | Cotton 100% | Woven | Oxford | Dyed | Y/D,1x1 | NA,NA | 56 | 122 | 69217 | yds | Dani | WHITE OXFORD | Discuss | 3626 | 3626 | 300 | 24 | 0 | 300 | 0 | 4.2% | 斷紗(斷經/斷緯),棉粒/結頭/粗節,橫檔/橫條,油/髒/色污,異纖/飛花 | [6 empty] | 單色扣點為B級,結論為Discuss | [16 empty] | 無標準樣 | 已簽核 | 請參考驗貨員意見。(Please refer QA's comments.) |  |  |  | 2026/02/07 | 2026/02/26 |  |  |  |  | IND-GLS
192396 | 2025/12/23 | Auto |  | ONY | Olivia Lu 呂青燕 | V7C | 513771_SU26 | TMKF-25-10527 | NAS |  |  | KAHATEX | INDONESIA | IND-GLS2 | 2026/02/05 | 2026/02/04 | Cotton(BCI) 100% | Woven | Twill | Dyed | P/D | NA,NA | 58 | 108 | 102509 | yds | Irfan | CALLA LILY | Agree | 6736 | 6736 | 492 | 7.5 | 400 | 92 | 0 | 0% | 接疋,斷紗(斷經/斷緯),棉粒/結頭/粗節,油/髒/色污,異纖/飛花 | [6 empty] | 部分匹扣點為B級,但單色結論為Pass | [16 empty] | 無色樣，品質樣廠商提供 | 已簽核 | 請參考驗貨員意見。(Please refer QA's comments.) |  |  | 2026/02/10 | 2026/01/17 | 2026/02/05 |  |  |  |  | IND-GLS
192616 | 2025/12/23 | Auto |  | ONY | Olivia Lu 呂青燕 | V7C | 513771_SU26 | TMKF-25-10527 | NAS |  |  | KAHATEX | INDONESIA | IND-GLS2 | 2026/02/06 | 2026/02/06 | Cotton(BCI) 100% | Woven | Twill | Dyed | P/D | NA,NA | 58 | 108 | 102509 | yds | Dani | CALLA LILY | Discuss | 3772 | 3772 | 401 | 25.4 | 0 | 401 | 0 | 4.6% | 棉粒/結頭/粗節,橫檔/橫條,油/髒/色污,異纖/飛花 | [6 empty] | 單色扣點為B級,結論為Discuss | [16 empty] | 無標準樣 | 已簽核 | 補發報告：請參考驗貨員意見。(Please refer QA's comments.) |  |  | 2026/02/10 | 2026/01/23 | 2026/02/11 |  |  |  |  | IND-GLS
192651 | 2025/12/23 | Auto |  | ONY | Olivia Lu 呂青燕 | V7C | 513771_SU26 | TMKF-25-10527 | NAS |  |  | KAHATEX | INDONESIA | IND-GLS2 | 2026/02/13 | 2026/02/13 | Cotton(BCI) 100% | Woven | Twill | Dyed | P/D | NA,NA | 58 | 108 | 102509 | yds | Dani | CALLA LILY | Discuss | 3757 | 3757 | 300 | 22.3 | 0 | 300 | 0 | 3.7% | 棉粒/結頭/粗節,橫檔/橫條,油/髒/色污,異纖/飛花 | [6 empty] | 單色扣點為B級,結論為Discuss | [16 empty] | 無標準樣 | 已簽核 | 請參考驗貨員意見。(Please refer QA's comments.) |  |  | 2026/02/23 | 2026/01/24 | 2026/02/18 |  |  |  |  | IND-GLS
192615 | 2025/12/23 | Auto |  | ONY | Olivia Lu 呂青燕 | V7C | 513771_SU26 | TMKF-25-10527 | NAS |  |  | KAHATEX | INDONESIA | IND-GLS2 | 2026/02/06 | 2026/02/06 | Cotton(BCI) 100% | Woven | Twill | Dyed | P/D | NA,NA | 58 | 108 | 24006 | yds | Dani | FLOAT YOUR BOAT | Discuss | 3722 | 3722 | 183 | 25.1 | 0 | 183 | 0 | 4.5% | 棉粒/結頭/粗節,橫檔/橫條,油/髒/色污,異纖/飛花 | [6 empty] | 單色扣點為B級,結論為Discuss | [16 empty] | 無標準樣 | 已簽核 | 補發報告：請參考驗貨員意見。(Please refer QA's comments.) |  |  | 2026/02/10 | 2026/01/23 | 2026/02/11 |  |  |  |  | IND-GLS
192611 | 2025/12/23 | Auto |  | ONY | Olivia Lu 呂青燕 | V7C | 513771_SU26 | TMKF-25-10542 | NAS |  |  | KAHATEX | INDONESIA | IND-GLS2 | 2026/02/09 | 2026/02/09 | Cotton 100% | Woven | Twill | Dyed | Y/D | NA,NA | 60 | 106 | 79203 | yds | Dani | PURPLE STRIPE | Discuss | 5062 | 5062 | 200 | 18 | 0 | 200 | 0 | 2.4% | 棉粒/結頭/粗節,橫檔/橫條,油/髒/色污,異纖/飛花 | [6 empty] | 單色扣點為B級,結論為Discuss | [16 empty] | 無標準樣 | 已簽核 | 補發報告：請參考驗貨員意見。(Please refer QA's comments.) |  |  | 2026/02/10 | 2026/01/23 | 2026/02/11 |  |  |  |  | IND-GLS
192599 | 2025/12/23 | Auto |  | ONY | Olivia Lu 呂青燕 | V7C | 513771_SU26 | TMKF-25-10542 | NAS |  |  | KAHATEX | INDONESIA | IND-GLS2 | 2026/02/12 | 2026/02/11 | Cotton 100% | Woven | Twill | Dyed | Y/D | NA,NA | 60 | 106 | 79203 | yds | Irfan | PURPLE STRIPE | Agree | 9775 | 9775 | 600 | 7 | 500 | 100 | 0 | 0% | 斷紗(斷經/斷緯),棉粒/結頭/粗節,油/髒/色污,異纖/飛花 | [6 empty] | 部分匹扣點為B級,但單色結論為Pass | [16 empty] | 無色樣，品質樣廠商提供 | 已簽核 | 請參考驗貨員意見。(Please refer QA's comments.) |  |  | 2026/02/20 | 2026/01/24 | 2026/02/12 |  |  |  |  | IND-GLS
192650 | 2025/12/23 | Auto |  | ONY | Olivia Lu 呂青燕 | V7C | 513771_SU26 | TMKF-25-10542 | NAS |  |  | KAHATEX | INDONESIA | IND-GLS2 | 2026/02/13 | 2026/02/13 | Cotton 100% | Woven | Twill | Dyed | Y/D | NA,NA | 60 | 106 | 79203 | yds | Dani | PURPLE STRIPE | Discuss | 4875 | 4875 | 300 | 19.7 | 0 | 300 | 0 | 2.9% | 棉粒/結頭/粗節,橫檔/橫條,油/髒/色污,異纖/飛花 | [6 empty] | 單色扣點為B級,結論為Discuss | [16 empty] | 無標準樣 | 已簽核 | 請參考驗貨員意見。(Please refer QA's comments.) |  |  | 2026/02/20 | 2026/01/24 | 2026/02/18 |  |  |  |  | IND-GLS
192654 | 2025/12/23 | Auto |  | ONY | Olivia Lu 呂青燕 | V7C | 513771_SU26 | TMKF-25-10542 | NAS |  |  | KAHATEX | INDONESIA | IND-GLS2 | 2026/02/16 | 2026/02/16 | Cotton 100% | Woven | Twill | Dyed | Y/D | NA,NA | 60 | 106 | 79203 | yds | Dani | PURPLE STRIPE | Discuss | 3418 | 3418 | 300 | 19.3 | 0 | 300 | 0 | 2.8% | 斷紗(斷經/斷緯),棉粒/結頭/粗節,橫檔/橫條,油/髒/色污,異纖/飛花 | [6 empty] | 單色扣點為B級,結論為Discuss | [16 empty] | 無標準樣 | 已簽核 | 請參考驗貨員意見。(Please refer QA's comments.) |  |  | 2026/02/20 | 2026/01/24 | 2026/02/18 |  |  |  |  | IND-GLS
192653 | 2025/12/23 | Auto |  | ONY | Olivia Lu 呂青燕 | V7C | 513771_SU26 | TMKF-25-10542 | NAS |  |  | KAHATEX | INDONESIA | IND-GLS2 | 2026/02/16 | 2026/02/16 | Cotton 100% | Woven | Twill | Dyed | Y/D | NA,NA | 60 | 106 | 0 | yds | Dani | WHITE BLUE STRIP CC00 | Discuss | 1726 | 1726 | 199 | 18.1 | 0 | 199 | 0 | 2.4% | 棉粒/結頭/粗節,橫檔/橫條,油/髒/色污,異纖/飛花 | [6 empty] | 單色扣點為B級,結論為Discuss | [16 empty] | 無標準樣 | 已簽核 | 請參考驗貨員意見。(Please refer QA's comments.) |  |  | 2026/02/20 | 2026/01/24 | 2026/02/18 |  |  |  |  | IND-GLS
192600 | 2025/12/23 | Auto |  | ONY | Olivia Lu 呂青燕 | V7C | 513771_SU26 | TMKF-25-10542 | NAS |  |  | KAHATEX | INDONESIA | IND-GLS2 | 2026/02/12 | 2026/02/11 | Cotton 100% | Woven | Twill | Dyed | Y/D | NA,NA | 60 | 106 | 63446 | yds | Irfan | WHITE YELLOW STRIPE | Agree | 2176 | 2176 | 200 | 7.5 | 200 | 0 | 0 | 0% | 斷紗(斷經/斷緯),棉粒/結頭/粗節,油/髒/色污 | [6 empty] | 大貨品質在接受標準內 | [16 empty] | 無色樣，品質樣廠商提供 | 已簽核 | 請參考驗貨員意見。(Please refer QA's comments.) |  |  | 2026/02/20 | 2026/01/24 | 2026/02/12 |  |  |  |  | IND-GLS
192232 | 2025/11/18 | Auto |  | KOH | Amei Wu 吳靜芳 | V3C | MX6SK005 | TMKF-25-10582 | NAS |  | A | 聚益 | CHINA | VIN-MK1 | 2026/03/15 | 2026/02/02 | Nylon/Spandex 83/17% | Knit | Jacquard | Dyed | P/D | NA,NA | 55 | 155 | 11474 | yds | Nianhua Li 李年華 | FORGED IRON | Agree | 2053 | 2053 | 442.8 | 6.3 | 327.6 | 115.2 | 0 | 0% | 接疋,擦傷/刮傷/勾紗 | [6 empty] | 部分匹扣點為B級,但單色結論為Pass | [16 empty] | 色樣、品質樣廠商提供 | 已簽核 | 請參考驗貨員意見。(Please refer QA's comments.) | Email:jovilin@ecolot.com.tw |  |  | 2026/01/09 | 2026/02/09 |  |  |  |  | VIN-MK1
192154 | 2025/11/25 | Auto |  | GU | Anita Hsu 徐瑜穗 | V6A | 60226N024B | TMKF-25-10792 | NAS |  | A | 寧波凱信 | CHINA | VIN-MK3B | 2026/02/02 | 2026/02/02 | Recycled Polyester 100% | Woven | Satin | PRT + Dyed | Disperse PRT,P/D | NA,NA | 56 | 195 | 27350 | yds | Ken Kong 孔祥松 | 01 OFF WHITE | Agree | 3141 | 3141 | 372.2 | 8.6 | 245.3 | 126.9 | 0 | 0% | 擦傷/刮傷/勾紗,棉粒/結頭/粗節,油/髒/色污 | [6 empty] | 部分匹扣點為B級,但單色結論為Pass | [16 empty] | 色樣、品質樣廠商提供 | 已簽核 | 請參考驗貨員意見。(Please refer QA's comments.) |  |  | 2026/02/04 | 2026/01/26 | 2026/03/05 |  |  |  |  | VIN-MK3
192153 | 2025/11/25 | Auto |  | GU | Anita Hsu 徐瑜穗 | V6A | 60226N024B | TMKF-25-10792 | NAS |  | A | 寧波凱信 | CHINA | VIN-MK3B | 2026/02/02 | 2026/02/02 | Recycled Polyester 100% | Woven | Satin | PRT + Dyed | Disperse PRT,P/D | NA,NA | 56 | 195 | 64203 | yds | Ken Kong 孔祥松 | 09 BLACK | Reject | 16044 | 16044 | 1765.3 | 20.3 | 276.6 | 1120.3 | 368.4 | 3.1% | 印花瑕疵,印花瑕疵(塞網),接疋,擦傷/刮傷/勾紗,斷紗(斷經/斷緯),染折/折痕,棉粒/結頭/粗節,油/髒/色污,破洞,針痕/直條 | [6 empty] | 單色結論為Fail,請打下並覆驗 | 17# | 簽核完成 |  |  | 1,#09色17#缸部分抽驗匹塞网/激光印（擦伤）扣分评C级，打下。#01色部分抽驗匹瑕疵扣分為B級，但單色未超分。 2,檢查抽驗匹- 缸差、匹差、匹內差(邊中)在接受範圍，請分缸使用。 3,#09色布面折痕及少量小黑点，在核可范围。 | C級原因:印花塞網,布面激光印 塞網:布廠安排修補 激光印捲支:布廠再自檢打掉 | 1.交期因素,來不及MK二次抽驗,故申請C級出貨 2.布廠已安排補損1.1%,尾數補損est.3/25,會與成衣廠確認補布TA | [9 empty] | 色樣、品質樣廠商提供 | 已簽核 | 請參考驗貨員意見。(Please refer QA's comments.) |  |  | 2026/02/04 | 2026/01/26 | 2026/03/05 | 郭良祿 供應商已改善，自檢後出貨 no further comment | 供應商已改善，自檢後出貨 |  |  | VIN-MK3
192469 | 2025/11/26 | Auto |  | GU | Lillian Yang 楊婷媛 | V6A | 60226N020B | TMKF-25-10837 | AS |  | A | PT. CENTURY | INDONESIA | IND-STL STL3 | 2026/04/20 | 2026/02/04 | Cotton(BCI)/Polyester 80/20% | Woven | Twill | Dyed | P/D | NA,NA | 52 | 196 | 59237 | yds | Dani | 08 DARK GRAY | Discuss | 1694 | 1694 | 240 | 6.7 | 240 | 0 | 0 | 0% | 棉粒/結頭/粗節,油/髒/色污 | [6 empty] | 部分匹扣點為B級,但單色結論為Pass | [16 empty] | 無標準樣 | 已簽核 | 請參考驗貨員意見。(Please refer QA's comments.) 因C級大貨超過20%，請打下並申請覆驗。 |  |  |  | 2026/01/10 | 2026/02/11 |  |  |  |  | IND-STL
192471 | 2025/11/26 | Auto |  | GU | Lillian Yang 楊婷媛 | V6A | 60226N020B | TMKF-25-10837 | AS |  | A | PT. CENTURY | INDONESIA | IND-STL STL3 | 2026/04/20 | 2026/02/05 | Cotton(BCI)/Polyester 80/20% | Woven | Twill | Dyed | P/D | NA,NA | 52 | 196 | 59237 | yds | Dani | 08 DARK GRAY | Agree | 1611 | 1611 | 240 | 7.1 | 240 | 0 | 0 | 0% | 棉粒/結頭/粗節,油/髒/色污 | [6 empty] | 大貨品質在接受標準內 | [16 empty] | 色樣、品質樣廠商提供 | 已簽核 | 請參考驗貨員意見。(Please refer QA's comments.) 因C級大貨超過20%，請打下並申請覆驗。 |  |  |  | 2026/01/10 | 2026/02/11 |  |  |  |  | IND-STL
192684 | 2025/11/26 | Auto |  | GU | Lillian Yang 楊婷媛 | V6A | 60226N020B | TMKF-25-10837 | AS |  | A | PT. CENTURY | INDONESIA | IND-STL STL3 | 2026/02/25 | 2026/02/25 | Cotton(BCI)/Polyester 80/20% | Woven | Twill | Dyed | P/D | NA,NA | 52 | 196 | 59237 | yds | Dani | 08 DARK GRAY | Discuss | 2689 | 2689 | 460 | 10.2 | 120 | 340 | 0 | 0.1% | 斷紗(斷經/斷緯),棉粒/結頭/粗節,油/髒/色污 | [6 empty] | 單色扣點為B級,結論為Discuss | [16 empty] | 色樣、品質樣廠商提供 | 已簽核 | 請參考驗貨員意見。(Please refer QA's comments.) 因C級大貨超過20%，請打下並申請覆驗。 |  |  |  | 2026/01/26 | 2026/03/02 |  |  |  |  | IND-STL
192691 | 2025/11/26 | Auto |  | GU | Lillian Yang 楊婷媛 | V6A | 60226N020B | TMKF-25-10837 | AS |  | A | PT. CENTURY | INDONESIA | IND-STL STL3 | 2026/04/20 | 2026/02/26 | Cotton(BCI)/Polyester 80/20% | Woven | Twill | Dyed | P/D | NA,NA | 52 | 196 | 59237 | yds | Dani | 08 DARK GRAY | Reject | 1641 | 1641 | 228 | 11 | 0 | 0 | 228 | 0.3% | 棉粒/結頭/粗節,油/髒/色污 |  |  |  |  | 全匹性瑕疵 |  | 單色結論為Fail,請打下並覆驗 |  | 簽核完成 |  |  | 1. Defect same as defect remark data as vertical line and shading , data Cw and shading inch in | C#08 L#102 布邊2.5"色差，請工廠按可裁128CM窄幅馬克避裁。 | 請布廠補足窄幅馬克損耗6.3%=103Y | [9 empty] | 色樣、品質樣廠商提供 | 已簽核 | 請參考驗貨員意見。(Please refer QA's comments.) 因C級大貨超過20%，請打下並申請覆驗。 |  |  |  | 2026/01/26 | 2026/03/02 | 郭良祿 同意出貨 No further comment | 同意出貨-固定瑕疵，可重排馬克補損使用 |  |  | IND-STL
192468 | 2025/11/26 | Auto |  | GU | Lillian Yang 楊婷媛 | V6A | 60226N020B | TMKF-25-10837 | AS |  | A | PT. CENTURY | INDONESIA | IND-STL STL3 | 2026/04/20 | 2026/02/04 | Cotton(BCI)/Polyester 80/20% | Woven | Twill | Dyed | P/D | NA,NA | 52 | 196 | 122622 | yds | Dani | 57 OLIVE | Reject | 26729 | 26729 | 3906 | 12 | 0 | 3666 | 240 | 0.6% | 斷紗(斷經/斷緯),棉粒/結頭/粗節,油/髒/色污 |  |  |  | 邊中色差 |  |  | 部分匹為C級打下,但單色結論為Discuss | [16 empty] | 色樣、品質樣廠商提供 | 已簽核 | 請參考驗貨員意見。(Please refer QA's comments.) 因C級大貨超過20%，請打下並申請覆驗。 |  |  |  | 2026/01/10 | 2026/02/11 |  |  |  |  | IND-STL
192470 | 2025/11/26 | Auto |  | GU | Lillian Yang 楊婷媛 | V6A | 60226N020B | TMKF-25-10837 | AS |  | A | PT. CENTURY | INDONESIA | IND-STL STL3 | 2026/04/20 | 2026/02/05 | Cotton(BCI)/Polyester 80/20% | Woven | Twill | Dyed | P/D | NA,NA | 52 | 196 | 122622 | yds | Dani | 57 OLIVE | Reject | 3814 | 3814 | 730 | 12.2 | 0 | 480 | 250 | 0.7% | 斷紗(斷經/斷緯),棉粒/結頭/粗節,油/髒/色污 |  |  |  | 邊中色差 |  |  | 部分匹為C級打下,但單色結論為Discuss |  | 採購-出貨與否簽核 |  |  | 1. color olive Lot 39 R, reject H-E and S-S shading 2. General Found, broken yarn, knot, slub, flyer, neps, stain/dye spot 3. Please discuss with HQ Purchaser | [11 empty] | 色樣、品質樣廠商提供 | 已簽核 | 請參考驗貨員意見。(Please refer QA's comments.) 因C級大貨超過20%，請打下並申請覆驗。 |  |  |  | 2026/01/10 | 2026/02/11 |  | 簽核中 |  |  | IND-STL
192602 | 2025/11/26 | Auto |  | GU | Lillian Yang 楊婷媛 | V6A | 60226N020B | TMKF-25-10837 | AS |  | A | PT. CENTURY | INDONESIA | IND-STL STL3 | 2026/04/20 | 2026/02/12 | Cotton(BCI)/Polyester 80/20% | Woven | Twill | Dyed | P/D | NA,NA | 52 | 196 | 122622 | yds | Irfan | 57 OLIVE | Reject | 11693 | 11693 | 1673 | 5.7 | 1198 | 120 | 355 | 0% | 斷紗(斷經/斷緯),棉粒/結頭/粗節,油/髒/色污,破洞,針痕/直條 |  |  |  | 匹差過大,邊中色差 |  |  | 單色結論為Fail,請打下並覆驗 |  | 採購-出貨與否簽核 |  |  | General found: Broken yarn, knot/slub, stain Lot 188R reject overpoints (slub, broken yarn) Lot 35R Reject internal Centex, shading pics by pics Lot 64R Reject pics by pics Lot 64R Reject shading S-S MK garment fty will offer the actual replenishment and loss rate, if necessary. | [11 empty] | 色樣、品質樣廠商提供 | 已簽核 | 請參考驗貨員意見。(Please refer QA's comments.) 因C級大貨超過20%，請打下並申請覆驗。 |  |  |  | 2025/12/16 | 2026/02/13 |  | 簽核中 |  |  | IND-STL
192607 | 2025/11/26 | Auto |  | GU | Lillian Yang 楊婷媛 | V6A | 60226N020B | TMKF-25-10837 | AS |  | A | PT. CENTURY | INDONESIA | IND-STL STL3 | 2026/04/20 | 2026/02/12 | Cotton(BCI)/Polyester 80/20% | Woven | Twill | Dyed | P/D | NA,NA | 52 | 196 | 122622 | yds | Dani | 57 OLIVE | Reject | 12298 | 12298 | 1868 | 13.1 | 0 | 706 | 1162 | 0.9% | 斷紗(斷經/斷緯),棉粒/結頭/粗節,橫檔/橫條,油/髒/色污,異纖/飛花 |  |  |  | 邊中色差 |  |  | 單色結論為Fail,請打下並覆驗 |  | 採購-出貨與否簽核 |  |  | 1. Lot no 251/246/243 and 197R reject shading side to side 2. Lot 203R reject due to varian color 3. General Found Foreign Yarn, barre, broken yarn, slub, knot, stain, oil 4. Please Discuss with Hq Purchaser | [11 empty] | 色樣、品質樣廠商提供 | 已簽核 | 請參考驗貨員意見。(Please refer QA's comments.) 因C級大貨超過20%，請打下並申請覆驗。 |  |  |  | 2025/12/16 | 2026/02/13 |  | 簽核中 |  |  | IND-STL
192636 | 2025/11/26 | Auto |  | GU | Lillian Yang 楊婷媛 | V6A | 60226N020B | TMKF-25-10837 | AS |  | A | PT. CENTURY | INDONESIA | IND-STL STL3 | 2026/04/20 | 2026/02/20 | Cotton(BCI)/Polyester 80/20% | Woven | Twill | Dyed | P/D | NA,NA | 52 | 196 | 122622 | yds | Dani | 57 OLIVE | Reject | 3534 | 3534 | 750 | 17.1 | 0 | 158 | 592 | 2.1% | 斷紗(斷經/斷緯),棉粒/結頭/粗節,橫檔/橫條,油/髒/色污 |  |  |  | 邊中色差 |  |  | 單色結論為Fail,請打下並覆驗 |  | 採購-出貨與否簽核 |  |  | 1. Lot # 39R/243/188R reject shading , lot#39R have variant color 2. Please discuss with HQ Purchaser | [11 empty] | 色樣、品質樣廠商提供 | 已簽核 | 因C級大貨超過20%，請打下並申請覆驗。 |  |  |  | 2026/01/19 | 2026/02/25 |  | 簽核中 |  |  | IND-STL
192683 | 2025/11/26 | Auto |  | GU | Lillian Yang 楊婷媛 | V6A | 60226N020B | TMKF-25-10837 | AS |  | A | PT. CENTURY | INDONESIA | IND-STL STL3 | 2026/02/25 | 2026/02/25 | Cotton(BCI)/Polyester 80/20% | Woven | Twill | Dyed | P/D | NA,NA | 52 | 196 | 122622 | yds | Dani | 57 OLIVE | Reject | 14481 | 14481 | 2725 | 13.2 | 0 | 2012 | 713 | 1% | 斷紗(斷經/斷緯),染折/折痕,棉粒/結頭/粗節,橫檔/橫條,油/髒/色污,破洞 |  |  |  | 邊中色差 |  |  | 部分匹為C級打下,但單色結論為Discuss |  | 採購-出貨與否簽核 |  |  | 1. General Found, creasemark, barre, hole, ,slub, knot, stain, dye spot 2. Color olive lot# 254/45R/258 Reject shading S-S 3. Please discuss with HQ purchaser | [11 empty] | 色樣、品質樣廠商提供 | 已簽核 | 請參考驗貨員意見。(Please refer QA's comments.) 因C級大貨超過20%，請打下並申請覆驗。 |  |  |  | 2026/01/26 | 2026/03/02 |  | 簽核中 |  |  | IND-STL
192690 | 2025/11/26 | Auto |  | GU | Lillian Yang 楊婷媛 | V6A | 60226N020B | TMKF-25-10837 | AS |  | A | PT. CENTURY | INDONESIA | IND-STL STL3 | 2026/04/20 | 2026/02/26 | Cotton(BCI)/Polyester 80/20% | Woven | Twill | Dyed | P/D | NA,NA | 52 | 196 | 122622 | yds | Dani | 57 OLIVE | Reject | 8488 | 8488 | 1335 | 10.7 | 0 | 0 | 1335 | 0.2% | 斷紗(斷經/斷緯),棉粒/結頭/粗節,油/髒/色污 |  |  |  |  | 全匹性瑕疵 |  | 單色結論為Fail,請打下並覆驗 |  | 採購-出貨與否簽核 |  |  | 1. Defect same as defect remark data as vertical line and shading , data Cw and shading inch in | [11 empty] | 色樣、品質樣廠商提供 | 已簽核 | 請參考驗貨員意見。(Please refer QA's comments.) 因C級大貨超過20%，請打下並申請覆驗。 |  |  |  | 2026/01/26 | 2026/03/02 |  | 簽核中 |  |  | IND-STL
192740 | 2025/11/26 | Auto |  | GU | Lillian Yang 楊婷媛 | V6A | 60226N020B | TMKF-25-10837 | AS |  | A | PT. CENTURY | INDONESIA | IND-STL STL3 | 2026/04/20 | 2026/02/28 | Cotton(BCI)/Polyester 80/20% | Woven | Twill | Dyed | P/D | NA,NA | 52 | 196 | 122622 | yds | Dani | 57 OLIVE | Reject | 8436 | 8436 | 1635 | 12.2 | 123 | 932 | 580 | 0.7% | 斷紗(斷經/斷緯),棉粒/結頭/粗節,橫檔/橫條,油/髒/色污 |  |  |  | 邊中色差 |  |  | 部分匹為C級打下,但單色結論為Discuss |  | 採購-出貨與否簽核 |  |  | 1. color olive lot 35r/40r/187r reject shading s-s 2. Lot 187R dosnt have produce qtty , ctx must provide data 3. Pls discuss with HQ Purchaser | [11 empty] | 色樣、品質樣廠商提供 | 已簽核 | 請參考驗貨員意見。(Please refer QA's comments.) 因C級大貨超過20%，請打下並申請覆驗。 |  |  |  | 2026/01/26 | 2026/03/02 |  | 簽核中 |  |  | IND-STL
192618 | 2025/12/23 | Auto |  | ONY | Olivia Lu 呂青燕 | V7C | 896955_SU26 | TMKF-25-10838 | NAS |  |  | KAHATEX | INDONESIA | IND-GLS2 | 2026/02/06 | 2026/02/06 | Cotton 100% | Woven | Twill | Dyed | Y/D | NA,NA | 60 | 106 | 86080 | yds | Dani | PINK STRIPE CC004 | Discuss | 4556 | 4556 | 200 | 12 | 0 | 200 | 0 | 0.6% | 棉粒/結頭/粗節,橫檔/橫條,異纖/飛花 | [6 empty] | 單色扣點為B級,結論為Discuss | [16 empty] | 無標準樣 | 已簽核 | 請參考驗貨員意見。(Please refer QA's comments.) |  |  | 2026/02/10 | 2026/01/17 | 2026/02/11 |  |  |  |  | IND-GLS
192659 | 2025/12/23 | Auto |  | ONY | Olivia Lu 呂青燕 | V7C | 896955_SU26 | TMKF-25-10838 | NAS |  |  | KAHATEX | INDONESIA | IND-GLS2 | 2026/02/23 | 2026/02/23 | Cotton 100% | Woven | Twill | Dyed | Y/D | NA,NA | 60 | 106 | 12849 | yds | Dani | RED BLUE STRIPE | Discuss | 4403 | 4403 | 400 | 17.3 | 0 | 400 | 0 | 2.2% | 斷紗(斷經/斷緯),棉粒/結頭/粗節,橫檔/橫條,油/髒/色污,異纖/飛花 | [6 empty] | 單色扣點為B級,結論為Discuss | [16 empty] | 無標準樣 | 已簽核 | 請參考驗貨員意見。(Please refer QA's comments.) |  |  |  | 2026/01/29 | 2026/02/25 |  |  |  |  | IND-GLS
192398 | 2025/12/23 | Auto |  | ONY | Olivia Lu 呂青燕 | V7C | 896956_SU26 | TMKF-25-10839 | NAS |  |  | KAHATEX | INDONESIA | IND-GLS2 | 2026/02/05 | 2026/02/04 | Cotton 100% | Woven | Twill | Dyed | Y/D | NA,NA | 60 | 106 | 95495 | yds | Irfan | YELLOW STRIPE CC018 | Agree | 4445 | 4445 | 300 | 5.7 | 300 | 0 | 0 | 0% | 斷紗(斷經/斷緯),棉粒/結頭/粗節,油/髒/色污,異纖/飛花 | [6 empty] | 大貨品質在接受標準內 | [16 empty] | 無色樣，品質樣廠商提供 | 已簽核 | 請參考驗貨員意見。(Please refer QA's comments.) |  |  | 2026/02/10 | 2026/01/17 | 2026/02/05 |  |  |  |  | IND-GLS
192617 | 2025/12/23 | Auto |  | ONY | Olivia Lu 呂青燕 | V7C | 896956_SU26 | TMKF-25-10839 | NAS |  |  | KAHATEX | INDONESIA | IND-GLS2 | 2026/02/06 | 2026/02/06 | Cotton 100% | Woven | Twill | Dyed | Y/D | NA,NA | 60 | 106 | 95495 | yds | Dani | YELLOW STRIPE CC018 | Discuss | 4337 | 4337 | 200 | 13 | 0 | 200 | 0 | 0.9% | 棉粒/結頭/粗節,橫檔/橫條,異纖/飛花 | [6 empty] | 單色扣點為B級,結論為Discuss | [16 empty] | 無標準樣 | 已簽核 | 補發報告：請參考驗貨員意見。(Please refer QA's comments.) |  |  | 2026/02/10 | 2026/01/17 | 2026/02/18 |  |  |  |  | IND-GLS
192593 | 2025/12/23 | Auto |  | DKS | Lu Lee 李璐 | V2B | DAB15100_Q326 | TMKF-25-10843 | NAS |  |  | 旭寬企業 | TAIWAN | VIN-MK2B | 2026/02/11 | 2026/02/10 | Polyester 100% | Knit | Mesh | Dyed | P/D,1x1 | NA,Wicking | 54 | 115 | 9844 | yds | Allen Wu 吳育騰 | ORANGE.COM/DK ORANGE | Agree | 8271 | 8271 | 1486 | 2 | 1486 | 0 | 0 | 0% | 接疋,擦傷/刮傷/勾紗,油/髒/色污 | [6 empty] | 大貨品質在接受標準內 | [16 empty] | 無色樣，品質樣業務提供 | 已簽核 | 單色結論為Pass。(The conclusion is Pass.) |  |  |  | 2026/03/02 | 2026/04/16 |  |  |  |  | VIN-MK2
192576 | 2025/12/23 | Auto |  | DKS | Lu Lee 李璐 | V2B | DAM15110_Q326 | TMKF-25-10844 | NAS |  |  | 旭寬企業 | TAIWAN | VIN-MK2B | 2026/01/26 | 2026/02/06 | Polyester 100% | Knit | Mesh | Dyed | P/D,1x1 | NA,Wicking | 54 | 115 | 9091 | yds | Allen Wu 吳育騰 | ORANGE.COM/DK ORANGE | Agree | 8645 | 8645 | 736 | 1.5 | 736 | 0 | 0 | 0% | 接疋,擦傷/刮傷/勾紗 | [6 empty] | 大貨品質在接受標準內 | [16 empty] | 無色樣，品質樣業務提供 | 已簽核 | 單色結論為Pass。(The conclusion is Pass.) |  |  |  | 2026/03/02 | 2026/04/16 |  |  |  |  | VIN-MK2
192677 | 2025/12/23 | Auto |  | DKS | Lu Lee 李璐 | V2B | DAM15113_Q326 | TMKF-25-10846 | NAS |  |  | 旭寬企業 | TAIWAN | VIN-MK1 | 2026/02/25 | 2026/02/25 | Polyester 100% | Knit | Mesh | Dyed | P/D,1x1 | NA,Wicking | 54 | 115 | 12688 | yds | Allen Wu 吳育騰 | QUIET SHADE/TIPTOE | Agree | 13766 | 13766 | 1487 | 1.3 | 1487 | 0 | 0 | 0% | 接疋,擦傷/刮傷/勾紗,油/髒/色污,破洞 | [6 empty] | 大貨品質在接受標準內 | [16 empty] | 無色樣，品質樣業務提供 | 已簽核 | 請參考驗貨員意見。(Please refer QA's comments.) |  |  |  | 2026/03/11 | 2026/04/16 |  |  |  |  | VIN-MK1
192594 | 2025/12/23 | Auto |  | DKS | Lu Lee 李璐 | V2B | DAB15100_Q326 | TMKF-25-10847 | NAS |  |  | 旭寬企業 | TAIWAN | VIN-MK2B | 2026/02/11 | 2026/02/10 | Polyester 100% | Knit | Jersey | Dyed | Y/D | NA,Wicking | 54 | 115 | 0 | yds | Allen Wu 吳育騰 | SPRING GREEN/GREENTAR | Agree | 3660 | 3660 | 733 | 1.6 | 733 | 0 | 0 | 0% | 接疋,擦傷/刮傷/勾紗 | [6 empty] | 大貨品質在接受標準內 | [16 empty] | 無色樣，品質樣業務提供 | 已簽核 | 單色結論為Pass。(The conclusion is Pass.) |  |  |  | 2026/03/02 | 2026/04/16 |  |  |  |  | VIN-MK2
192595 | 2025/12/23 | Auto |  | DKS | Lu Lee 李璐 | V2B | DAM15110_Q326 | TMKF-25-10849 | NAS |  |  | 旭寬企業 | TAIWAN | VIN-MK2B | 2026/02/11 | 2026/02/10 | Polyester 100% | Knit | Jersey | Dyed | Y/D | NA,Wicking | 54 | 115 | 10947 | yds | Allen Wu 吳育騰 | CORAL DUST/RED OCHRE | Agree | 1979 | 1979 | 361 | 1.7 | 361 | 0 | 0 | 0% | 擦傷/刮傷/勾紗,破洞 | [6 empty] | 大貨品質在接受標準內 | [16 empty] | 無色樣，品質樣業務提供 | 已簽核 | 單色結論為Pass。(The conclusion is Pass.) |  |  |  | 2026/03/02 | 2026/04/16 |  |  |  |  | VIN-MK2
192557 | 2025/12/23 | Auto |  | DKS | Gloria Tseng 曾珮雅 | V2B | WCG2015_Q326 | TMKF-25-10895 | NAS |  |  | 杭州新生 | CHINA | IND-GLD2 | 2026/02/07 | 2026/02/07 | Cotton/Nylon/Spandex 53/38/9% | Knit | Ponte Rome | Dyed | P/D | NA,Anti-UV,Wicking | 55 | 270 | 3973 | yds | Jiangao Zhang 張建高 | PERSIAN PINK | Discuss | 1030 | 1030 | 319.8 | 13.8 | 132.9 | 186.9 | 0 | 1.1% | 接疋,棉粒/結頭/粗節,橫檔/橫條,油/髒/色污,異纖/飛花 | [6 empty] | 單色扣點為B級,結論為Discuss | [16 empty] | 色樣、品質樣廠商提供 | 已簽核 | 請參考驗貨員意見。(Please refer QA's comments.) |  |  |  | 2026/03/03 | 2026/04/13 |  |  |  |  | IND-GLD
192408 | 2025/12/23 | Auto |  | DKS | Lu Lee 李璐 | V2B | WCG3014T_Q326 | TMKF-25-10896 | AS |  |  | 廣東壕鑫 | CHINA | VIN-MK2B | 2026/02/04 | 2026/02/04 | Nylon/Spandex 83/17% | Knit | Jacquard | Dyed | P/D | NA,Anti-Microbial,UPF 50+,Wicking | 49.2 | 285 | 5314 | yds | Jimmy Shi 石振華 | EVERGREEN GLADE | Reject | 4422.5 | 4422.5 | 659 | 11.7 | 66 | 332 | 261 | 0.5% | 接疋,斷紗(斷經/斷緯),橫檔/橫條,油/髒/色污,破洞 |  | 手感不符 |  |  |  |  | 單色結論為Fail,請打下並覆驗 |  | 簽核完成 |  |  | 1>EVERGREEN GLADE：S2600286R1 & S2600303R1手感偏澀，C級Reject。 2>TART YELLOW：S2602926依實際克重幅寬換算碼長，短碼1.94%，布廠需修正碼長。 3>PURE EBONY：S2602925依實際克重幅寬換算碼長，短碼1.99%，布廠需修正碼長。 4>PURE EBONY：大貨接疋，橫檔瑕疵超損，需補足裁損，實際補損率以成衣廠為準。 | 布廠已重修手感並寄回改善後大貨樣,比對客人核可品質約當,故同意出貨 | 布廠已重修手感並寄回改善後大貨樣,比對客人核可品質約當,故同意出貨 | [9 empty] | 色樣、品質樣廠商提供 | 已簽核 | 請參考驗貨員意見。(Please refer QA's comments.) |  |  |  | 2026/03/30 | 2026/05/04 | 許貿昇 同意出貨 返修後手感符合客人標準,到廠後須檢驗是否有超標的數量 | 同意出貨-客戶允收標準內 |  |  | VIN-MK2
192410 | 2025/12/23 | Auto |  | DKS | Lu Lee 李璐 | V2B | WCG3014T_Q326 | TMKF-25-10896 | AS |  |  | 廣東壕鑫 | CHINA | VIN-MK2B | 2026/02/04 | 2026/02/04 | Nylon/Spandex 83/17% | Knit | Jacquard | Dyed | P/D | NA,Anti-Microbial,UPF 50+,Wicking | 49.2 | 285 | 7980 | yds | Jimmy Shi 石振華 | PURE EBONY | Discuss | 5065 | 5065 | 625 | 10.1 | 508 | 117 | 0 | 0% | 接疋,擦傷/刮傷/勾紗,斷紗(斷經/斷緯),橫檔/橫條,油/髒/色污,破洞 |  |  |  |  | 布邊不良 |  | 大貨品質在接受標準內 | [16 empty] | 色樣、品質樣廠商提供 | 已簽核 | 請參考驗貨員意見。(Please refer QA's comments.) |  |  |  | 2026/03/30 | 2026/05/04 |  |  |  |  | VIN-MK2
192411 | 2025/12/23 | Auto |  | DKS | Lu Lee 李璐 | V2B | WCG3014T_Q326 | TMKF-25-10896 | AS |  |  | 廣東壕鑫 | CHINA | VIN-MK2B | 2026/02/04 | 2026/02/04 | Nylon/Spandex 83/17% | Knit | Jacquard | Dyed | P/D | NA,Anti-Microbial,UPF 50+,Wicking | 49.2 | 285 | 7980 | yds | Jimmy Shi 石振華 | PURE WHITE | Agree | 7945 | 7945 | 949 | 9.8 | 639 | 310 | 0 | 0% | 接疋,擦傷/刮傷/勾紗,橫檔/橫條,油/髒/色污,異纖/飛花,破洞 | [6 empty] | 部分匹扣點為B級,但單色結論為Pass | [16 empty] | 色樣、品質樣廠商提供 | 已簽核 | 請參考驗貨員意見。(Please refer QA's comments.) |  |  |  | 2026/03/30 | 2026/05/04 |  |  |  |  | VIN-MK2
192409 | 2025/12/23 | Auto |  | DKS | Lu Lee 李璐 | V2B | WCG3014T_Q326 | TMKF-25-10896 | AS |  |  | 廣東壕鑫 | CHINA | VIN-MK2B | 2026/02/04 | 2026/02/04 | Nylon/Spandex 83/17% | Knit | Jacquard | Dyed | P/D | NA,Anti-Microbial,UPF 50+,Wicking | 49.2 | 285 | 1290 | yds | Jimmy Shi 石振華 | TART YELLOW | Agree | 1275 | 1275 | 194 | 8.2 | 119 | 75 | 0 | 0% | 接疋,破洞 | [6 empty] | 部分匹扣點為B級,但單色結論為Pass | [16 empty] | 色樣、品質樣廠商提供 | 已簽核 | 請參考驗貨員意見。(Please refer QA's comments.) |  |  |  | 2026/03/30 | 2026/05/04 |  |  |  |  | VIN-MK2
192403 | 2026/01/19 | Auto |  | GAP | Josie Do 杜氏翠恆 | V5C | 910040_SU26 | TMKF-25-10902 | AS |  |  | SNS FASHION | VIETNAM | VIN-MK3A | 2026/02/05 | 2026/02/05 | /Cotton /100% | Woven | Poplin | Dyed | P/D | NA,NA | 56 | 108 | 4831 | yds | Alan Ku 古育倫 | BLACK | Reject | 1923 | 1923 | 352 | 34.1 | 120 | 0 | 232 | 7.2% | 擦傷/刮傷/勾紗,染折/折痕,棉粒/結頭/粗節,橫檔/橫條 | [6 empty] | 單色結論為Fail,請打下並覆驗 |  | 簽核完成 |  |  | Color:BLACK/Lot:4/Overall crease mark from 5" edge (one side ) & average point at C grade (main defect :crease mark 10" from edge),the lot is C grade. | The fabric has main defect Dye crease/ Crease mark from 5" edge. Mill advised can avoid by using special marker. Besides, STD CW 56'' but actual CW 60''. They confirmed will send replenishment if need. | The fabric has main defect Dye crease/ Crease mark from 5" edge. Mill advised can avoid by using special marker. Besides, STD CW 56'' but actual CW 60''. They confirmed will send replenishment if need. | [9 empty] | 色樣、品質樣廠商提供 | 已簽核 | 請參考驗貨員意見。(Please refer QA's comments.) |  |  |  | 2026/03/04 | 2026/04/03 | 林雪芬 同意出貨 The mill will provide replenishment. | 同意出貨-瑕疵無法重修，補損出貨 |  |  | VIN-MK3
192402 | 2026/01/19 | Auto |  | GAP | Josie Do 杜氏翠恆 | V5C | 910040_SU26 | TMKF-25-10902 | AS |  |  | SNS FASHION | VIETNAM | VIN-MK3A | 2026/02/05 | 2026/02/05 | /Cotton /100% | Woven | Poplin | Dyed | P/D | NA,NA | 56 | 108 | 6384 | yds | Alan Ku 古育倫 | OPTIC WHITE 1 | Agree | 2300 | 2300 | 468 | 5.3 | 468 | 0 | 0 | 0% | 棉粒/結頭/粗節,油/髒/色污 | [6 empty] | 大貨品質在接受標準內 | [16 empty] | 色樣、品質樣廠商提供 | 已簽核 | 請參考驗貨員意見。(Please refer QA's comments.) |  |  |  | 2026/03/04 | 2026/04/03 |  |  |  |  | VIN-MK3
192475 | 2025/12/25 | Auto |  | DKS | Demi Hsu 許嘉恬 | V2A | WAX284_Q326 | TMKF-25-10923 | NAS |  |  | 亞太紡織 | CHINA | IND-GLR2 | 2026/02/05 | 2026/02/05 | Nylon/Cotton/Spandex 44/44/12% | Woven | Plain Weave | Dyed | P/D | NA,Anti-Microbial,UPF 50+,Wrinklefree | 55 | 135 | 6129 | yds | Ajun He 何緒君 | KANGAROO | Reject | 3941.7 | 3941.7 | 583.2 | 16.1 | 0 | 0 | 583.2 | 1.8% | 擦傷/刮傷/勾紗,棉粒/結頭/粗節,橫檔/橫條,油/髒/色污,異纖/飛花 |  |  |  | 顏色不符 |  |  | 單色結論為Fail,請打下並覆驗 |  | 簽核完成 |  |  | 1.抽驗匹瑕疵扣分為B級，若有超損以成衣廠反應為準。 2.抽验匹3#，4#，5#，6#颜色偏浅偏兰（布面棉条干明显，不饱和），少黄。判C级打下。寄样 3.以实际码重核算，部分匹短码，请补足。 | LOT#5&6 收到留底碼布確認與之前核可的缸差顏色約當, 這兩缸可出貨 LOT#3/4 暫時不可出貨 此色年後會安排重修/重做再覆驗 | [10 empty] | 色樣、品質樣廠商提供 | 已簽核 | 請參考驗貨員意見。(Please refer QA's comments.) |  |  |  | 2026/03/02 | 2026/04/11 |  | 覆驗完成 |  |  | IND-GLR2
192510 | 2025/12/09 | Auto |  | DKS | Demi Hsu 許嘉恬 | V2A | WAX66_Q326 | TMKF-25-10924 | NAS |  |  | 亞太紡織 | CHINA | IND-GLR1 | 2026/02/06 | 2026/02/05 | Nylon/Cotton/Spandex 44/44/12% | Woven | Plain Weave | Dyed | P/D | NA,Anti-Microbial,UPF 50+,Wrinklefree | 55 | 135 | 11847 | yds | Ajun He 何緒君 | CHOCOLATE PLUM | Discuss | 9751 | 9751 | 1446.8 | 12 | 490.7 | 956.1 | 0 | 0.6% | 接疋,擦傷/刮傷/勾紗,棉粒/結頭/粗節,橫檔/橫條,油/髒/色污,異纖/飛花 | [6 empty] | 單色扣點為B級,結論為Discuss | [16 empty] | 色樣、品質樣廠商提供 | 已簽核 | 請參考驗貨員意見。(Please refer QA's comments.) |  |  |  | 2026/03/03 | 2026/04/11 |  |  |  |  | IND-GLR1
192511 | 2025/12/09 | Auto |  | DKS | Demi Hsu 許嘉恬 | V2A | WAX66_Q326 | TMKF-25-10924 | NAS |  |  | 亞太紡織 | CHINA | IND-GLR1 | 2026/02/06 | 2026/02/05 | Nylon/Cotton/Spandex 44/44/12% | Woven | Plain Weave | Dyed | P/D | NA,Anti-Microbial,UPF 50+,Wrinklefree | 55 | 135 | 13180 | yds | Ajun He 何緒君 | CLIMBING IVY | Reject | 4258.9 | 4258.9 | 742.9 | 19.7 | 0 | 661.5 | 81.4 | 2.9% | 接疋,擦傷/刮傷/勾紗,棉粒/結頭/粗節,橫檔/橫條,油/髒/色污,異纖/飛花 |  |  |  | 顏色不符 |  |  | 部分匹為C級打下,但單色結論為Discuss | 13# | [15 empty] | 色樣、品質樣廠商提供 | 已簽核 | 請參考驗貨員意見。(Please refer QA's comments.) |  |  |  | 2026/03/03 | 2026/04/11 |  |  |  |  | IND-GLR1
192512 | 2025/12/09 | Auto |  | DKS | Demi Hsu 許嘉恬 | V2A | WAX66_Q326 | TMKF-25-10924 | NAS |  |  | 亞太紡織 | CHINA | IND-GLR1 | 2026/02/06 | 2026/02/05 | Nylon/Cotton/Spandex 44/44/12% | Woven | Plain Weave | Dyed | P/D | NA,Anti-Microbial,UPF 50+,Wrinklefree | 55 | 135 | 5288 | yds | Ajun He 何緒君 | PERSIAN PINK | Discuss | 1997.4 | 1997.4 | 256 | 15.2 | 0 | 256 | 0 | 1.6% | 擦傷/刮傷/勾紗,斷紗(斷經/斷緯),棉粒/結頭/粗節,油/髒/色污 |  |  |  |  | 背面瑕疵 |  | 單色扣點為B級,結論為Discuss | [16 empty] | 色樣、品質樣廠商提供 | 已簽核 | 請參考驗貨員意見。(Please refer QA's comments.) |  |  |  | 2026/03/03 | 2026/04/11 |  |  |  |  | IND-GLR1
192507 | 2025/12/09 | Auto |  | DKS | Demi Hsu 許嘉恬 | V2A | WAX66_Q326 | TMKF-25-10925 | NAS |  |  | 亞太紡織 | CHINA | IND-GLR1 | 2026/02/06 | 2026/02/06 | Nylon/Cotton/Spandex 44/44/12% | Woven | Plain Weave | Dyed | P/D | NA,Anti-Microbial,UPF 50+,Wicking ,Wrink | 55 | 145 | 12916 | yds | Ajun He 何緒君 | BLUE WHISP | Discuss | 9885.2 | 9885.2 | 1603.3 | 15.6 | 118.9 | 1484.4 | 0 | 1.7% | 接疋,擦傷/刮傷/勾紗,斷紗(斷經/斷緯),染折/折痕,棉粒/結頭/粗節,橫檔/橫條,油/髒/色污,異纖/飛花 |  |  |  |  | 背面瑕疵 |  | 單色扣點為B級,結論為Discuss | [16 empty] | 色樣、品質樣廠商提供 | 已簽核 | 請參考驗貨員意見。(Please refer QA's comments.) |  |  |  | 2026/03/03 | 2026/04/11 |  |  |  |  | IND-GLR1
192323 | 2025/12/02 | Auto |  | GU | Lillian Yang 楊婷媛 | V6A | 60226N009A_1 | TMKF-25-10945 | AS |  | A | P.T.GISTEX | INDONESIA | IND-STL STL3 | 2026/02/04 | 2026/02/03 | Polyester 100% | Woven | Twill | Dyed | P/D | NA,NA | 54 | 210 | 55495 | yds | Irfan | 07 GRAY | Reject | 13757 | 13757 | 797 | 6.4 | 345 | 0 | 452 | 0% | 擦傷/刮傷/勾紗,斷紗(斷經/斷緯),棉粒/結頭/粗節 |  |  |  | 漸進色差,邊中色差 |  |  | 單色結論為Fail,請打下並覆驗 |  | 簽核完成 |  |  | General found: Broken yarn, knot, stopmark, shading head end & Side to side Pro 320226472 & 320226465 Col 07 Gray reject shading head end Pro 320226471 & 320226468 Col 07 Gray reject shading side to side MK garment fty will offer the actual replenishment and loss rate, if necessary. | [11 empty] | 色樣、品質樣廠商提供 | 已簽核 | 請參考驗貨員意見。(Please refer QA's comments.) 因C級大貨超過20%，請打下並申請覆驗。 |  |  |  | 2026/01/26 | 2026/03/11 |  | 覆驗完成 |  |  | IND-STL
192502 | 2025/12/02 | Auto |  | GU | Lillian Yang 楊婷媛 | V6A | 60226N009A_1 | TMKF-25-10945 | AS |  | A | P.T.GISTEX | INDONESIA | IND-STL STL3 | 2026/02/20 | 2026/02/05 | Polyester 100% | Woven | Twill | Dyed | P/D | NA,NA | 54 | 210 | 55495 | yds | Irfan | 07 GRAY | Agree | 11363 | 11363 | 812 | 7.5 | 732 | 80 | 0 | 0% | 擦傷/刮傷/勾紗,斷紗(斷經/斷緯),棉粒/結頭/粗節 | [6 empty] | 部分匹扣點為B級,但單色結論為Pass | [16 empty] | 色樣、品質樣廠商提供 | 已簽核 | 請參考驗貨員意見。(Please refer QA's comments.) |  |  |  | 2026/01/26 | 2026/03/11 |  |  |  |  | IND-STL
192503 | 2025/12/02 | Auto |  | GU | Lillian Yang 楊婷媛 | V6A | 60226N009A_1 | TMKF-25-10945 | AS |  | A | P.T.GISTEX | INDONESIA | IND-STL STL3 | 2026/02/20 | 2026/02/06 | Polyester 100% | Woven | Twill | Dyed | P/D | NA,NA | 54 | 210 | 55495 | yds | Irfan | 07 GRAY | Reject | 12898 | 12898 | 776 | 9.5 | 187 | 180 | 409 | 0% | 擦傷/刮傷/勾紗,斷紗(斷經/斷緯),棉粒/結頭/粗節 |  |  |  | 漸進色差 |  |  | 單色結論為Fail,請打下並覆驗 |  | 簽核完成 |  |  | General found: Broken yarn, knot, stopmark, shading head end Reject lot Col 07 Gray shading head end Pro 320226468, 320226476 Reject over points stopmark Col 07 Gray Pro 320224290 & Col 09 Black Pro 320226106 MK garment fty will offer the actual replenishment and loss rate, if necessary. | [11 empty] | 色樣、品質樣廠商提供 | 已簽核 | 因C級大貨超過20%，請打下並申請覆驗。 |  |  |  | 2026/01/26 | 2026/03/11 |  | 覆驗完成 |  |  | IND-STL
192586 | 2025/12/02 | Auto |  | GU | Lillian Yang 楊婷媛 | V6A | 60226N009A_1 | TMKF-25-10945 | AS |  | A | P.T.GISTEX | INDONESIA | IND-STL STL3 | 2026/02/27 | 2026/02/09 | Polyester 100% | Woven | Twill | Dyed | P/D | NA,NA | 54 | 210 | 55495 | yds | Irfan | 07 GRAY | Agree | 1925 | 1925 | 159 | 8.8 | 80 | 79 | 0 | 0% | 擦傷/刮傷/勾紗,斷紗(斷經/斷緯),棉粒/結頭/粗節 | [6 empty] | 部分匹扣點為B級,但單色結論為Pass | [16 empty] | 色樣、品質樣廠商提供 | 已簽核 | 請參考驗貨員意見。(Please refer QA's comments.) |  |  |  | 2026/01/26 | 2026/03/11 |  |  |  |  | IND-STL
192324 | 2025/12/02 | Auto |  | GU | Lillian Yang 楊婷媛 | V6A | 60226N009A_1 | TMKF-25-10945 | AS |  | A | P.T.GISTEX | INDONESIA | IND-STL STL3 | 2026/02/04 | 2026/02/03 | Polyester 100% | Woven | Twill | Dyed | P/D | NA,NA | 54 | 210 | 68665 | yds | Irfan | 09 BLACK | Agree | 5859 | 5859 | 419 | 9.3 | 226 | 193 | 0 | 0% | 擦傷/刮傷/勾紗,斷紗(斷經/斷緯),棉粒/結頭/粗節,油/髒/色污 | [6 empty] | 部分匹扣點為B級,但單色結論為Pass | [16 empty] | 色樣、品質樣廠商提供 | 已簽核 | 請參考驗貨員意見。(Please refer QA's comments.) 因C級大貨超過20%，請打下並申請覆驗。 |  |  |  | 2026/01/26 | 2026/03/11 |  |  |  |  | IND-STL
192476 | 2025/12/02 | Auto |  | GU | Lillian Yang 楊婷媛 | V6A | 60226N009A_1 | TMKF-25-10945 | AS |  | A | P.T.GISTEX | INDONESIA | IND-STL STL3 | 2026/02/20 | 2026/02/05 | Polyester 100% | Woven | Twill | Dyed | P/D | NA,NA | 54 | 210 | 68665 | yds | Irfan | 09 BLACK | Agree | 10304 | 10304 | 644 | 7.9 | 438 | 206 | 0 | 0% | 擦傷/刮傷/勾紗,斷紗(斷經/斷緯),棉粒/結頭/粗節,油/髒/色污 | [6 empty] | 部分匹扣點為B級,但單色結論為Pass | [16 empty] | 色樣、品質樣廠商提供 | 已簽核 | 請參考驗貨員意見。(Please refer QA's comments.) |  |  |  | 2026/01/26 | 2026/03/11 |  |  |  |  | IND-STL
192504 | 2025/12/02 | Auto |  | GU | Lillian Yang 楊婷媛 | V6A | 60226N009A_1 | TMKF-25-10945 | AS |  | A | P.T.GISTEX | INDONESIA | IND-STL STL3 | 2026/02/20 | 2026/02/06 | Polyester 100% | Woven | Twill | Dyed | P/D | NA,NA | 54 | 210 | 68665 | yds | Irfan | 09 BLACK | Reject | 10799 | 10799 | 679 | 8.1 | 410 | 180 | 89 | 0% | 擦傷/刮傷/勾紗,斷紗(斷經/斷緯),棉粒/結頭/粗節 | [6 empty] | 單色結論為Fail,請打下並覆驗 | [16 empty] | 色樣、品質樣廠商提供 | 已簽核 | 因C級大貨超過20%，請打下並申請覆驗。 |  |  |  | 2026/01/26 | 2026/03/11 |  |  |  |  | IND-STL
192587 | 2025/12/02 | Auto |  | GU | Lillian Yang 楊婷媛 | V6A | 60226N009A_1 | TMKF-25-10945 | AS |  | A | P.T.GISTEX | INDONESIA | IND-STL STL3 | 2026/02/27 | 2026/02/09 | Polyester 100% | Woven | Twill | Dyed | P/D | NA,NA | 54 | 210 | 68665 | yds | Irfan | 09 BLACK | Discuss | 966 | 966 | 105 | 10.5 | 52 | 53 | 0 | 0.2% | 斷紗(斷經/斷緯),棉粒/結頭/粗節 |  |  |  |  | 布邊不良 |  | 部分匹扣點為B級,但單色結論為Pass | [16 empty] | 色樣、品質樣廠商提供 | 已簽核 | 請參考驗貨員意見。(Please refer QA's comments.) |  |  |  | 2026/01/26 | 2026/03/11 |  |  |  |  | IND-STL
192342 | 2025/12/03 | Auto |  | DKS | Elain Huang 黃孟芳 | V2B | DAG16302_Q326,DAG25305_Q326,DAW16304_Q326,DAW16702_Q326,DAW25300_Q326,DAW25311_Q326,DAW26311_Q326,DAW26700_Q326 | TMKF-25-10954,TMKF-25-11170,TMKF-25-11172,TMKF-25-11360,TMKF-25-11364,TMKF-25-11525,TMKF-25-11529,TMKF-25-11543 | AS |  |  | PARADISE | CHINA | VIN-LR1 LR2 | 2026/02/03 | 2026/02/03 | Polyester/Spandex 74/26% | Knit | Scuba | Dyed | P/D | Peach (2 side),UPF 50+,Wicking | 58 | 280 | 4578 | yds | Yao Deng 鄧堯 | ASPHALT | Reject | 4290.4 | 4290.4 | 520.2 | 9.4 | 228.5 | 57 | 234.7 | 0% | 接疋,擦傷/刮傷/勾紗,斷紗(斷經/斷緯),破洞 |  |  |  |  | 布邊不良 |  | 單色結論為Fail,請打下並覆驗 |  | 簽核完成 |  |  | 1>缸差较明,在核可缸差范围内,其中BROWN DECADENCE 260107354#头尾色差明显,C级Reject. 2>部分匹瑕疵超疵有裁损,需补足. 3>部分匹横档稍明,其中DEEP GRAPE 251220115#第12号卷横档明显不ok,C级Reject. 4>ASPHALT 250720930#布一边1.75"内磨毛痕明显不ok,251229566#布两边1.75"内磨毛痕明显不ok,BROWN DECADENCE 251219097A#布左边1.5"内,右边1.75"内磨毛痕明显不ok,PRESTIGE PINE 251210528RA#布左边1.25"内,右边1.75"内磨毛痕明显不ok,C级Reject. 5>ASPHALT 大货整色手感偏薄不够丰厚,对确认样勉强可接受. 注：3-4号共两天报告. | 不出貨 | 距邊固定瑕疵,但不影響標準可裁 58", 如生產有裁損則請布廠補布. | [9 empty] | 色樣、品質樣業務提供 | 已簽核 | 請參考驗貨員意見。(Please refer QA's comments.) |  |  |  | 2026/03/09 | 2026/04/16 |  | 同意出貨-固定瑕疵，可重排馬克補損使用 |  |  | VIN-LR1
192344 | 2025/12/03 | Auto |  | DKS | Elain Huang 黃孟芳 | V2B | DAG16302_Q326,DAG25305_Q326,DAW16304_Q326,DAW16702_Q326,DAW25300_Q326,DAW25311_Q326,DAW26311_Q326,DAW26700_Q326 | TMKF-25-10954,TMKF-25-11170,TMKF-25-11172,TMKF-25-11360,TMKF-25-11364,TMKF-25-11525,TMKF-25-11529,TMKF-25-11543 | AS |  |  | PARADISE | CHINA | VIN-LR1 LR2 | 2026/02/03 | 2026/02/03 | Polyester/Spandex 74/26% | Knit | Scuba | Dyed | P/D | Peach (2 side),UPF 50+,Wicking | 58 | 280 | 17398 | yds | Yao Deng 鄧堯 | BROWN DECADENCE | Reject | 12747.2 | 12747.2 | 1320.7 | 7.2 | 790.7 | 182.7 | 347.3 | 0% | 接疋,斷紗(斷經/斷緯),棉粒/結頭/粗節,油/髒/色污,破洞,針痕/直條 |  |  |  | 漸進色差 | 布邊不良 |  | 單色結論為Fail,請打下並覆驗 |  | 簽核完成 |  |  | 1>缸差较明,在核可缸差范围内,其中BROWN DECADENCE 260107354#头尾色差明显,C级Reject. 2>部分匹瑕疵超疵有裁损,需补足. 3>部分匹横档稍明,其中DEEP GRAPE 251220115#第12号卷横档明显不ok,C级Reject. 4>ASPHALT 250720930#布一边1.75"内磨毛痕明显不ok,251229566#布两边1.75"内磨毛痕明显不ok,BROWN DECADENCE 251219097A#布左边1.5"内,右边1.75"内磨毛痕明显不ok,PRESTIGE PINE 251210528RA#布左边1.25"内,右边1.75"内磨毛痕明显不ok,C级Reject. 5>ASPHALT 大货整色手感偏薄不够丰厚,对确认样勉强可接受. 注：3-4号共两天报告. | 不出貨 | 距邊固定瑕疵,但不影響標準可裁 58", 如生產有裁損則請布廠補布. | [9 empty] | 色樣、品質樣業務提供 | 已簽核 | 請參考驗貨員意見。(Please refer QA's comments.) |  |  |  | 2026/03/09 | 2026/04/16 |  | 同意出貨-固定瑕疵，可重排馬克補損使用 |  |  | VIN-LR1
192341 | 2025/12/03 | Auto |  | DKS | Elain Huang 黃孟芳 | V2B | DAG16302_Q326,DAG25305_Q326,DAW16304_Q326,DAW16702_Q326,DAW25300_Q326,DAW25311_Q326,DAW26311_Q326,DAW26700_Q326 | TMKF-25-10954,TMKF-25-11170,TMKF-25-11172,TMKF-25-11360,TMKF-25-11364,TMKF-25-11525,TMKF-25-11529,TMKF-25-11543 | AS |  |  | PARADISE | CHINA | VIN-LR1 LR2 | 2026/02/03 | 2026/02/03 | Polyester/Spandex 74/26% | Knit | Scuba | Dyed | P/D | Peach (2 side),UPF 50+,Wicking | 58 | 280 | 7519 | yds | Yao Deng 鄧堯 | DEEP GRAPE | Agree | 7814.5 | 7814.5 | 808.6 | 5.8 | 764.4 | 0 | 44.2 | 0% | 接疋,斷紗(斷經/斷緯),橫檔/橫條,油/髒/色污 | [6 empty] | 部分匹為C級打下,但單色結論為Pass | [16 empty] | 色樣、品質樣業務提供 | 已簽核 | 請參考驗貨員意見。(Please refer QA's comments.) |  |  |  | 2026/03/09 | 2026/04/16 |  |  |  |  | VIN-LR1
192343 | 2025/12/03 | Auto |  | DKS | Elain Huang 黃孟芳 | V2B | DAG16302_Q326,DAG25305_Q326,DAW16304_Q326,DAW16702_Q326,DAW25300_Q326,DAW25311_Q326,DAW26311_Q326,DAW26700_Q326 | TMKF-25-10954,TMKF-25-11170,TMKF-25-11172,TMKF-25-11360,TMKF-25-11364,TMKF-25-11525,TMKF-25-11529,TMKF-25-11543 | AS |  |  | PARADISE | CHINA | VIN-LR1 LR2 | 2026/02/03 | 2026/02/03 | Polyester/Spandex 74/26% | Knit | Scuba | Dyed | P/D | Peach (2 side),UPF 50+,Wicking | 58 | 280 | 449 | yds | Yao Deng 鄧堯 | GRAPE DUST | Agree | 485.5 | 485.5 | 59.5 | 6.7 | 59.5 | 0 | 0 | 0% | 接疋 | [6 empty] | 大貨品質在接受標準內 | [16 empty] | 色樣、品質樣業務提供 | 已簽核 | 請參考驗貨員意見。(Please refer QA's comments.) |  |  |  | 2026/03/09 | 2026/04/16 |  |  |  |  | VIN-LR1
192340 | 2025/12/03 | Auto |  | DKS | Elain Huang 黃孟芳 | V2B | DAG16302_Q326,DAG25305_Q326,DAW16304_Q326,DAW16702_Q326,DAW25300_Q326,DAW25311_Q326,DAW26311_Q326,DAW26700_Q326 | TMKF-25-10954,TMKF-25-11170,TMKF-25-11172,TMKF-25-11360,TMKF-25-11364,TMKF-25-11525,TMKF-25-11529,TMKF-25-11543 | AS |  |  | PARADISE | CHINA | VIN-LR1 LR2 | 2026/02/03 | 2026/02/03 | Polyester/Spandex 74/26% | Knit | Scuba | Dyed | P/D | Peach (2 side),UPF 50+,Wicking | 58 | 280 | 14362 | yds | Yao Deng 鄧堯 | PRESTIGE PINE | Reject | 1185 | 1185 | 120.9 | 8.3 | 0 | 0 | 120.9 | 0% | 接疋,擦傷/刮傷/勾紗,油/髒/色污,破洞 |  |  |  |  | 布邊不良 |  | 單色結論為Fail,請打下並覆驗 |  | 簽核完成 |  |  | 1>缸差较明,在核可缸差范围内,其中BROWN DECADENCE 260107354#头尾色差明显,C级Reject. 2>部分匹瑕疵超疵有裁损,需补足. 3>部分匹横档稍明,其中DEEP GRAPE 251220115#第12号卷横档明显不ok,C级Reject. 4>ASPHALT 250720930#布一边1.75"内磨毛痕明显不ok,251229566#布两边1.75"内磨毛痕明显不ok,BROWN DECADENCE 251219097A#布左边1.5"内,右边1.75"内磨毛痕明显不ok,PRESTIGE PINE 251210528RA#布左边1.25"内,右边1.75"内磨毛痕明显不ok,C级Reject. 5>ASPHALT 大货整色手感偏薄不够丰厚,对确认样勉强可接受. 注：3-4号共两天报告. | 不出貨 | 距邊固定瑕疵,但不影響標準可裁 58", 如生產有裁損則請布廠補布. | [9 empty] | 色樣、品質樣業務提供 | 已簽核 | 請參考驗貨員意見。(Please refer QA's comments.) |  |  |  | 2026/03/09 | 2026/04/16 |  | 同意出貨-固定瑕疵，可重排馬克補損使用 |  |  | VIN-LR1
192345 | 2025/12/03 | Auto |  | DKS | Elain Huang 黃孟芳 | V2B | DAG16302_Q326,DAG25305_Q326,DAW16304_Q326,DAW16702_Q326,DAW25300_Q326,DAW25311_Q326,DAW26311_Q326,DAW26700_Q326 | TMKF-25-10954,TMKF-25-11170,TMKF-25-11172,TMKF-25-11360,TMKF-25-11364,TMKF-25-11525,TMKF-25-11529,TMKF-25-11543 | AS |  |  | PARADISE | CHINA | VIN-LR1 LR2 | 2026/02/03 | 2026/02/03 | Polyester/Spandex 74/26% | Knit | Scuba | Dyed | P/D | Peach (2 side),UPF 50+,Wicking | 58 | 280 | 13929 | yds | Yao Deng 鄧堯 | ROSEWOOD | Discuss | 3469.8 | 3469.8 | 356.4 | 13.2 | 176.8 | 179.6 | 0 | 1% | 接疋,染折/折痕,油/髒/色污,破洞 | [6 empty] | 單色扣點為B級,結論為Discuss | [16 empty] | 色樣、品質樣業務提供 | 已簽核 | 請參考驗貨員意見。(Please refer QA's comments.) |  |  |  | 2026/03/09 | 2026/04/16 |  |  |  |  | VIN-LR1
192462 | 2026/01/26 | Auto |  | BYY | Amy Chang 張春暖 | V7B | NW1301_F26 | TMKF-25-10977 | AS |  |  | VICTORYTEX | TAIWAN | IND-GLR1 | 2026/02/05 | 2026/02/05 | Polyester 100% | Woven | Plain Weave | Dyed | P/D,1x1 | NA,NA | 54 | 158 | 6050 | yds | Allen Wu 吳育騰 | BLACK | Discuss | 5552 | 5552 | 750 | 1.1 | 750 | 0 | 0 | 0% | 擦傷/刮傷/勾紗,斷紗(斷經/斷緯),油/髒/色污 | [6 empty] | 大貨品質在接受標準內 | [16 empty] | 無標準樣 | 已簽核 | 單色結論為Pass。(The conclusion is Pass.) |  |  | 2026/03/14 | 2026/04/04 | 2026/05/11 |  |  |  |  | IND-GLR1
192464 | 2026/01/26 | Auto |  | BYY | Amy Chang 張春暖 | V7B | NW1301_F26 | TMKF-25-10977 | AS |  |  | VICTORYTEX | TAIWAN | IND-GLR1 | 2026/02/05 | 2026/02/05 | Polyester 100% | Woven | Plain Weave | Dyed | P/D,1x1 | NA,NA | 54 | 158 | 3304 | yds | Allen Wu 吳育騰 | CABERNET | Discuss | 1895 | 1895 | 212 | 6.6 | 212 | 0 | 0 | 0% | 擦傷/刮傷/勾紗,油/髒/色污 | [6 empty] | 大貨品質在接受標準內 | [16 empty] | 無標準樣 | 已簽核 | 單色結論為Pass。(The conclusion is Pass.) |  |  | 2026/03/14 | 2026/04/04 | 2026/05/11 |  |  |  |  | IND-GLR1
192463 | 2026/01/26 | Auto |  | BYY | Amy Chang 張春暖 | V7B | NW1301_F26 | TMKF-25-10977 | AS |  |  | VICTORYTEX | TAIWAN | IND-GLR1 | 2026/02/05 | 2026/02/05 | Polyester 100% | Woven | Plain Weave | Dyed | P/D,1x1 | NA,NA | 54 | 158 | 4201 | yds | Allen Wu 吳育騰 | NOCTURNAL NAVY | Discuss | 4251 | 4251 | 451 | 0.9 | 451 | 0 | 0 | 0% | 擦傷/刮傷/勾紗,油/髒/色污 | [6 empty] | 大貨品質在接受標準內 | [16 empty] | 無標準樣 | 已簽核 | 單色結論為Pass。(The conclusion is Pass.) |  |  | 2026/03/14 | 2026/04/04 | 2026/05/11 |  |  |  |  | IND-GLR1
192143 | 2025/12/03 | Auto |  | KOH | Jenna Chan 詹靖宜 | V3C | MX51A206_SU26 | TMKF-25-11000 | AS |  |  | HONGGANG | CHINA | IND-GLD2 | 2026/02/01 | 2026/02/01 | Recycled Polyester/Polyester 57/43% | Knit | Tricot | Dyed | P/D | NA,NA | 45 | 220 | 33304 | yds | Nianhua Li 李年華 | 546_431 AUTUMN WHEAT | Reject | 159 | 159 | 69 | 15.9 | 0 | 0 | 69 | 1.8% | 接疋,擦傷/刮傷/勾紗,染折/折痕 | [6 empty] | 單色結論為Fail,請打下並覆驗 |  | 簽核完成 |  |  | 此次覆驗打下的C級缸號LOT F251129156-TTU1# ，結果如下: 1. 546_431 AUTUMN WHEAT：LOT F251129156-TTU1#布边18"内斜折痕较明显，C级REJECT。（寄样） 2. 以碼重估算碼長，LOT F251129156-TTU1#短碼1.31%，請更改碼長。 | 不出貨 | [10 empty] | 色樣、品質樣廠商提供 | 已簽核 | 請參考驗貨員意見。(Please refer QA's comments.) |  |  |  | 2026/01/02 | 2026/02/02 |  | 此面料後續不再安排出貨 |  |  | IND-GLD
192234 | 2025/12/04 | Auto |  | SMA | Ruby Nguyen 阮氏俄 | V2A | LOG810_SP26,LOG814_SP26 | TMKF-25-11126,TMKF-25-11127 | AS |  |  | NICE DYEING | CHINA | IND-GLD1 GLD2 GLD5 | 2026/02/01 | 2026/02/01 | Modal/Polyester/Spandex 57/38/5% | Knit | Fleece | Dyed | P/D | NA,NA | 62 | 240 | 662 | kgs | Jimmy Shi 石振華 | BLACKTOP | Agree | 3233.1 | 9031 | 890 | 5.6 | 890 | 0 | 0 | 0% | 接疋,擦傷/刮傷/勾紗,斷紗(斷經/斷緯),棉粒/結頭/粗節,油/髒/色污 | [6 empty] | 大貨品質在接受標準內 | [16 empty] | 色樣、品質樣廠商提供 | 已簽核 | 請參考驗貨員意見。(Please refer QA's comments.) |  |  | 2026/02/27 | 2026/01/20 | 2026/02/05 |  |  |  |  | IND-GLD
192236 | 2025/12/04 | Auto |  | SMA | Ruby Nguyen 阮氏俄 | V2A | LOG810_SP26,LOG814_SP26 | TMKF-25-11126,TMKF-25-11127 | AS |  |  | NICE DYEING | CHINA | IND-GLD1 GLD2 GLD5 | 2026/02/01 | 2026/02/01 | Modal/Polyester/Spandex 57/38/5% | Knit | Fleece | Dyed | P/D | NA,NA | 62 | 240 | 679 | kgs | Jimmy Shi 石振華 | IVORYSNOW | Agree | 714.21 | 1995 | 201 | 6.5 | 201 | 0 | 0 | 0% | 接疋,棉粒/結頭/粗節,油/髒/色污,異纖/飛花 | [6 empty] | 大貨品質在接受標準內 | [16 empty] | 色樣、品質樣廠商提供 | 已簽核 | 請參考驗貨員意見。(Please refer QA's comments.) |  |  | 2026/02/27 | 2026/01/20 | 2026/02/05 |  |  |  |  | IND-GLD
192235 | 2025/12/04 | Auto |  | SMA | Ruby Nguyen 阮氏俄 | V2A | LOG810_SP26,LOG814_SP26 | TMKF-25-11126,TMKF-25-11127 | AS |  |  | NICE DYEING | CHINA | IND-GLD1 GLD2 GLD5 | 2026/02/01 | 2026/02/01 | Modal/Polyester/Spandex 57/38/5% | Knit | Fleece | Dyed | P/D | NA,NA | 62 | 240 | 1475 | kgs | Jimmy Shi 石振華 | PETROL GREY HEATHER | Agree | 2656.36 | 7420 | 863 | 5.9 | 728 | 135 | 0 | 0% | 接疋,斷紗(斷經/斷緯),棉粒/結頭/粗節,油/髒/色污 | [6 empty] | 部分匹扣點為B級,但單色結論為Pass | [16 empty] | 色樣、品質樣廠商提供 | 已簽核 | 請參考驗貨員意見。(Please refer QA's comments.) |  |  | 2026/02/27 | 2026/01/20 | 2026/02/05 |  |  |  |  | IND-GLD
192233 | 2025/12/04 | Auto |  | SMA | Ruby Nguyen 阮氏俄 | V2A | LOG810_SP26,LOG814_SP26 | TMKF-25-11126,TMKF-25-11127 | AS |  |  | NICE DYEING | CHINA | IND-GLD1 GLD2 GLD5 | 2026/02/01 | 2026/02/01 | Modal/Polyester/Spandex 57/38/5% | Knit | Fleece | Dyed | P/D | NA,NA | 62 | 240 | 1451 | kgs | Jimmy Shi 石振華 | RIVER BLUE NAVY | Agree | 2165.18 | 6048 | 670 | 6.7 | 601 | 69 | 0 | 0% | 接疋,擦傷/刮傷/勾紗,斷紗(斷經/斷緯),棉粒/結頭/粗節,油/髒/色污,異纖/飛花 | [6 empty] | 部分匹扣點為B級,但單色結論為Pass | [16 empty] | 色樣、品質樣廠商提供 | 已簽核 | 請參考驗貨員意見。(Please refer QA's comments.) |  |  | 2026/02/27 | 2026/01/20 | 2026/02/05 |  |  |  |  | IND-GLD
192482 | 2025/12/23 | Auto |  | DKS | Demi Hsu 許嘉恬 | V2A | WAX286H_Q326 | TMKF-25-11184 | AS |  | A | PARADISE | CHINA | VIN-LR2 | 2026/02/06 | 2026/02/06 | Polyester/Modal/Spandex 53/38/9% | Knit | Scuba | Dyed | Top/D | Sanded,NA | 61 | 300 | 0 | yds | Changzhi Wang 王昌智 | BC04 FACE/14 4202 BAC | Reject | 5500 | 5500 | 1002.2 | 24 | 51.5 | 749.6 | 201.1 | 4.2% | 接疋,擦傷/刮傷/勾紗,斷紗(斷經/斷緯),染折/折痕,棉粒/結頭/粗節,橫檔/橫條,油/髒/色污,異纖/飛花,破洞 |  |  |  | 缸差過大 | 背面瑕疵 |  | 單色結論為Fail,請打下並覆驗 |  | 簽核完成 |  |  | 1>色对标样，第2260104241缸偏浅绿，第2260129163缸偏深红（布厂已寄批），评C级。 2>抽驗匹瑕疵扣分為B級，损耗以成衣廠反應為準，第2260104241/1匹，脏污超C级，单匹打下。 3>第2260104241缸手感稍偏涩，勉强可接受（码布已寄回）。 | C級布安排重做,預計4/17前成品再複驗 | [10 empty] | 色樣、品質樣業務提供 | 已簽核 | 請參考驗貨員意見。(Please refer QA's comments.) |  |  |  | 2026/03/10 | 2026/04/16 |  | 同意出貨-客戶核可此瑕疵 |  |  | VIN-LR2
192141 | 2025/12/08 | Auto |  | DKS | Demi Hsu 許嘉恬 | V2A | WAX15106NV2Q326 | TMKF-25-11193 | NAS |  |  | HONGGANG | CHINA | IND-GLD3 | 2026/01/27 | 2026/02/01 | Nylon/Elastane 83/17% | Knit | Interlock | Dyed | P/D,Jacquard | NA,Anti-Microbial,Wicking | 56 | 175 | 5939 | yds | Nianhua Li 李年華 | BURGUNDY VELVET | Agree | 1821 | 1821 | 243 | 4.9 | 243 | 0 | 0 | 0% | 接疋,橫檔/橫條,油/髒/色污 | [6 empty] | 大貨品質在接受標準內 | [16 empty] | 色樣、品質樣廠商提供 | 已簽核 | 請參考驗貨員意見。(Please refer QA's comments.) |  |  |  | 2026/03/03 | 2026/04/11 |  |  |  |  | IND-GLD
192293 | 2025/12/08 | Auto |  | UAM | Shine Lin 林韶瑩 | V1A | 1383166_FW26 | TMKF-25-11197 | AS |  |  | HUA FENG | CHINA | IND-GLR1 | 2026/02/05 | 2026/02/03 | Polyester 100% | Woven | Plain Weave | Dyed | P/D | NA,NA | 56 | 73 | 5374 | yds | Nianhua Li 李年華 | WASHED NAVY | Agree | 1634 | 1634 | 215 | 5.6 | 215 | 0 | 0 | 0% | 接疋,擦傷/刮傷/勾紗,橫檔/橫條 | [6 empty] | 大貨品質在接受標準內 | [16 empty] | 色樣、品質樣廠商提供 | 已簽核 | 請參考驗貨員意見。(Please refer QA's comments.) |  |  |  | 2025/12/31 | 2026/02/14 |  |  |  |  | IND-GLR1
192534 | 2025/12/08 | Auto |  | UAM | Shine Lin 林韶瑩 | V1A | 1383166_FW26 | TMKF-25-11197 | AS |  |  | HUA FENG | CHINA | IND-GLR1 | 2026/02/06 | 2026/02/06 | Polyester 100% | Woven | Plain Weave | Dyed | P/D | NA,NA | 56 | 73 | 5374 | yds | Nianhua Li 李年華 | WASHED NAVY | Agree | 373 | 373 | 133 | 6.8 | 133 | 0 | 0 | 0% | 接疋,油/髒/色污 | [6 empty] | 大貨品質在接受標準內 | [16 empty] | 色樣、品質樣廠商提供 | 已簽核 | 請參考驗貨員意見。(Please refer QA's comments.) |  |  |  | 2025/12/31 | 2026/02/14 |  |  |  |  | IND-GLR1
192448 | 2025/12/23 | Auto |  | DKS | Demi Hsu 許嘉恬 | V2A | WAX186_Q326,WAX22RE_Q326,WAX237_Q326,WAX238_Q326,WAX240_Q326,WAX266_Q326 | TMKF-25-11211,TMKF-25-11217,TMKF-25-11219,TMKF-25-11220,TMKF-25-11221,TMKF-25-11222 | AS |  |  | ARCH TEXTILES | CHINA | VIN-LR1 MK2A | 2026/02/06 | 2026/02/05 | Polyester/Modal/Spandex 47/43/10% | Knit | Scuba | Dyed | P/D | NA,Wrinklefree | 59 | 320 | 4337 | yds | Gul Wang 王國安 | CARINARIA | Discuss | 549 | 549 | 117 | 31.6 | 0 | 117 | 0 | 6.5% | 接疋,斷紗(斷經/斷緯),油/髒/色污,異纖/飛花,破洞 | [6 empty] | 單色扣點為B級,結論為Discuss | [16 empty] | 色樣、品質樣廠商提供 | 已簽核 | 請參考驗貨員意見。(Please refer QA's comments.) |  |  |  | 2026/03/10 | 2026/04/16 |  |  |  |  | VIN-LR1
192450 | 2025/12/23 | Auto |  | DKS | Demi Hsu 許嘉恬 | V2A | WAX186_Q326,WAX22RE_Q326,WAX237_Q326,WAX238_Q326,WAX240_Q326,WAX266_Q326 | TMKF-25-11211,TMKF-25-11217,TMKF-25-11219,TMKF-25-11220,TMKF-25-11221,TMKF-25-11222 | AS |  |  | ARCH TEXTILES | CHINA | VIN-LR1 MK2A | 2026/02/06 | 2026/02/05 | Polyester/Modal/Spandex 47/43/10% | Knit | Scuba | Dyed | P/D | NA,Wrinklefree | 59 | 320 | 32560 | yds | Gul Wang 王國安 | CLOUD COVER | Reject | 5703 | 5703 | 1148.8 | 19.4 | 114.4 | 922.4 | 112 | 2.8% | 接疋,擦傷/刮傷/勾紗,斷紗(斷經/斷緯),棉粒/結頭/粗節,橫檔/橫條,油/髒/色污,異纖/飛花,破洞 | [6 empty] | 部分匹為C級打下,但單色結論為Discuss | 部分缸反面污渍超分太多打下评C级 | [15 empty] | 色樣、品質樣廠商提供 | 已簽核 | 請參考驗貨員意見。(Please refer QA's comments.) |  |  |  | 2026/03/10 | 2026/04/16 |  |  |  |  | VIN-LR1
192449 | 2025/12/23 | Auto |  | DKS | Demi Hsu 許嘉恬 | V2A | WAX186_Q326,WAX22RE_Q326,WAX237_Q326,WAX238_Q326,WAX240_Q326,WAX266_Q326 | TMKF-25-11211,TMKF-25-11217,TMKF-25-11219,TMKF-25-11220,TMKF-25-11221,TMKF-25-11222 | AS |  |  | ARCH TEXTILES | CHINA | VIN-LR1 MK2A | 2026/02/06 | 2026/02/05 | Polyester/Modal/Spandex 47/43/10% | Knit | Scuba | Dyed | P/D | NA,Wrinklefree | 59 | 320 | 18149 | yds | Gul Wang 王國安 | KANGAROO | Discuss | 438 | 438 | 111.8 | 17 | 0 | 111.8 | 0 | 2.1% | 接疋,斷紗(斷經/斷緯),橫檔/橫條,油/髒/色污,針痕/直條 | [6 empty] | 單色扣點為B級,結論為Discuss | [16 empty] | 色樣、品質樣廠商提供 | 已簽核 | 請參考驗貨員意見。(Please refer QA's comments.) |  |  |  | 2026/03/10 | 2026/04/16 |  |  |  |  | VIN-LR1
192481 | 2026/01/21 | Yao Deng 鄧堯 |  | DKS | Sherry Hsu 許亞渲 | V2B | WGH1034_Q326 | TMKF-25-11213 | NAS |  |  | 金旭 | CHINA | IND-GLD3 | 2026/02/06 | 2026/02/06 | Polyester 100% | Knit | Jacquard | Dyed | P/D | NA,Quick Dry,Wicking | 65 | 185 | 2937 | yds | Leo Li 李勇 | DRESS BLUES | Agree | 2995 | 2995 | 344 | 2.9 | 344 | 0 | 0 | 0% | 擦傷/刮傷/勾紗,棉粒/結頭/粗節,油/髒/色污 | [6 empty] | 大貨品質在接受標準內 | [16 empty] | 色樣、品質樣廠商提供 | 已簽核 | 請參考驗貨員意見。(Please refer QA's comments.) |  |  |  | 2026/03/27 | 2026/04/13 |  |  |  |  | IND-GLD
192455 | 2025/12/23 | Auto |  | DKS | Demi Hsu 許嘉恬 | V2A | WAX22RE_Q326,WAX237_Q326,WAX238_Q326,WAX240_Q326,WAX266_Q326 | TMKF-25-11217,TMKF-25-11219,TMKF-25-11220,TMKF-25-11221,TMKF-25-11222 | AS |  |  | ARCH TEXTILES | CHINA | VIN-MK2A | 2026/02/06 | 2026/02/05 | Polyester/Modal/Spandex 47/43/10% | Knit | Scuba | Dyed | P/D | NA,Wrinklefree | 59 | 320 | 19037 | yds | Gul Wang 王國安 | DARKER ARDOSIA SLATE | Discuss | 4753 | 4753 | 945.2 | 14.6 | 300.3 | 644.9 | 0 | 1.4% | 接疋,擦傷/刮傷/勾紗,斷紗(斷經/斷緯),橫檔/橫條,油/髒/色污,異纖/飛花,破洞 | [6 empty] | 單色扣點為B級,結論為Discuss | [16 empty] | 色樣、品質樣廠商提供 | 已簽核 | 請參考驗貨員意見。(Please refer QA's comments.) |  |  |  | 2026/03/10 | 2026/04/16 |  |  |  |  | VIN-MK2
192454 | 2025/12/23 | Auto |  | DKS | Demi Hsu 許嘉恬 | V2A | WAX22RE_Q326,WAX237_Q326,WAX238_Q326,WAX240_Q326,WAX266_Q326 | TMKF-25-11217,TMKF-25-11219,TMKF-25-11220,TMKF-25-11221,TMKF-25-11222 | AS |  |  | ARCH TEXTILES | CHINA | VIN-MK2A | 2026/02/06 | 2026/02/05 | Polyester/Modal/Spandex 47/43/10% | Knit | Scuba | Dyed | P/D | NA,Wrinklefree | 59 | 320 | 33108 | yds | Gul Wang 王國安 | PURE BLACK | Discuss | 2496 | 2496 | 574.2 | 21.4 | 0 | 574.2 | 0 | 3.4% | 接疋,擦傷/刮傷/勾紗,斷紗(斷經/斷緯),橫檔/橫條,油/髒/色污,異纖/飛花,破洞 | [6 empty] | 單色扣點為B級,結論為Discuss | [16 empty] | 色樣、品質樣廠商提供 | 已簽核 | 請參考驗貨員意見。(Please refer QA's comments.) |  |  |  | 2026/03/10 | 2026/04/16 |  |  |  |  | VIN-MK2
192497 | 2025/12/23 | Auto |  | DKS | Demi Hsu 許嘉恬 | V2A | WAX22RE_Q326,WAX237_Q326,WAX238_Q326,WAX266_Q326 | TMKF-25-11217,TMKF-25-11219,TMKF-25-11220,TMKF-25-11222 | AS |  |  | ARCH TEXTILES | CHINA | VIN-MK2A | 2026/02/06 | 2026/02/06 | Polyester/Modal/Spandex 47/43/10% | Knit | Scuba | Dyed | P/D | NA,Wrinklefree | 59 | 320 | 21356 | yds | Gul Wang 王國安 | CLOUD COVER | Discuss | 780 | 780 | 209.4 | 22.9 | 0 | 209.4 | 0 | 3.9% | 接疋,油/髒/色污,異纖/飛花,破洞 | [6 empty] | 單色扣點為B級,結論為Discuss | [16 empty] | 色樣、品質樣廠商提供 | 已簽核 | 請參考驗貨員意見。(Please refer QA's comments.) |  |  |  | 2026/03/10 | 2026/04/16 |  |  |  |  | VIN-MK2
192496 | 2025/12/23 | Auto |  | DKS | Demi Hsu 許嘉恬 | V2A | WAX22RE_Q326,WAX237_Q326,WAX238_Q326,WAX266_Q326 | TMKF-25-11217,TMKF-25-11219,TMKF-25-11220,TMKF-25-11222 | AS |  |  | ARCH TEXTILES | CHINA | VIN-MK2A | 2026/02/06 | 2026/02/06 | Polyester/Modal/Spandex 47/43/10% | Knit | Scuba | Dyed | P/D | NA,Wrinklefree | 59 | 320 | 16507 | yds | Gul Wang 王國安 | DARKER ARDOSIA SLATE | Reject | 1820 | 1820 | 452.8 | 37.1 | 0 | 226.4 | 226.4 | 8.1% | 接疋,擦傷/刮傷/勾紗,斷紗(斷經/斷緯),橫檔/橫條,油/髒/色污,破洞,針痕/直條 | [6 empty] | 單色結論為Fail,請打下並覆驗 | 染折痕，色污渍及直条打下评C级 | 簽核完成 |  |  | 1，抽驗匹- 缸差（告知已经有核可）、匹差、匹內差(邊中)在接受範圍内，每缸有取样1码寄台北。 2，DARKER ARDOSIA SLATE 抽验LOT 15#正面发现染折痕，色污渍，距边18”深色直条不OK，整缸打下评C级（附有图片）。 3，CLOUD COVER抽验疋主要是污渍，断纱，破洞及反面有超分超损，ARCH需补足损耗出货，正反面各按不低于10%验货结果。 | C級不出貨, 安排重做年後覆驗 | [10 empty] | 色樣、品質樣廠商提供 | 已簽核 | 請參考驗貨員意見。(Please refer QA's comments.) |  |  |  | 2026/03/10 | 2026/04/16 |  | 覆驗完成 |  |  | VIN-MK2
192495 | 2025/12/23 | Auto |  | DKS | Demi Hsu 許嘉恬 | V2A | WAX22ST_Q326,WAX237ST_Q326 | TMKF-25-11224,TMKF-25-11225 | AS |  |  | ARCH TEXTILES | CHINA | VIN-MK2A | 2026/02/06 | 2026/02/06 | Modal/Polyester/Spandex 48/45/7% | Knit | Scuba | PRT + Dyed | Reactive PRT,P/D | NA,NA | 65 | 260 | 8644 | yds | Gul Wang 王國安 | KANGAROO STRIPE | Discuss | 8491 | 8491 | 1820.6 | 10.8 | 927.4 | 893.2 | 0 | 0.2% | 印花瑕疵,接疋,斷紗(斷經/斷緯),橫檔/橫條,油/髒/色污,破洞,針痕/直條 | [6 empty] | 單色扣點為B級,結論為Discuss | [16 empty] | 色樣、品質樣廠商提供 | 已簽核 | 請參考驗貨員意見。(Please refer QA's comments.) |  |  |  | 2026/02/25 | 2026/04/16 |  |  |  |  | VIN-MK2
192142 | 2025/12/23 | Auto |  | DKS | Lu Lee 李璐 | V2B | WCG1006_Q326 | TMKF-25-11235 | NAS |  |  | HONGGANG | CHINA | IND-GLR2 | 2026/02/01 | 2026/02/01 | Nylon/Elastane 83/17% | Knit | Interlock | Dyed | P/D,Jacquard | NA,Anti-Microbial,Wicking | 56 | 175 | 5288 | yds | Nianhua Li 李年華 | PERSIAN PINK | Reject | 2589 | 2589 | 338 | 23.7 | 165 | 0 | 173 | 4.1% | 接疋,斷紗(斷經/斷緯),油/髒/色污 | [6 empty] | 單色結論為Fail,請打下並覆驗 |  | 簽核完成 |  |  | 1. PERSIAN PINK：LOT F251220070#色污等瑕疵扣分C级，REJECT。（寄样） | 不出貨 | [10 empty] | 色樣、品質樣廠商提供 | 已簽核 | 請參考驗貨員意見。(Please refer QA's comments.) |  |  |  | 2026/03/03 | 2026/04/13 |  | 此面料後續不再安排出貨 |  |  | IND-GLR2
192580 | 2026/01/21 | Auto |  | BYY | Amy Chang 張春暖 | V7B | PG3586_F26 | TMKF-25-11244 | AS |  |  | 華盈 | TAIWAN | VIN-LR3 | 2026/02/10 | 2026/02/10 | Nylon/Spandex 89/11% | Knit | Mesh | Dyed | P/D,1x1 | NA,NA | 69 | 146 | 440 | yds | Bill Wang 王逢茂 | BLACK | Agree | 613 | 613 | 164 | 6.7 | 164 | 0 | 0 | 0% | 接疋,擦傷/刮傷/勾紗 | [6 empty] | 大貨品質在接受標準內 | [16 empty] | 色樣、品質樣業務提供 | 已簽核 | 單色結論為Discuss。(The conclusion is Discuss.) |  |  | 2026/03/20 | 2026/04/04 | 2026/05/15 |  |  |  |  | VIN-LR3
192577 | 2026/01/21 | Auto |  | BYY | Amy Chang 張春暖 | V7B | PG3586_F26 | TMKF-25-11244 | AS |  |  | 華盈 | TAIWAN | VIN-LR3 | 2026/02/10 | 2026/02/10 | Nylon/Spandex 89/11% | Knit | Mesh | Dyed | P/D,1x1 | NA,NA | 69 | 146 | 339 | yds | Bill Wang 王逢茂 | COCOA PLUM | Agree | 698 | 698 | 145 | 6.2 | 145 | 0 | 0 | 0% | 接疋,擦傷/刮傷/勾紗 | [6 empty] | 大貨品質在接受標準內 | [16 empty] | 色樣、品質樣業務提供 | 已簽核 | 單色結論為Discuss。(The conclusion is Discuss.) |  |  | 2026/03/20 | 2026/04/04 | 2026/05/15 |  |  |  |  | VIN-LR3
192581 | 2026/01/21 | Auto |  | BYY | Amy Chang 張春暖 | V7B | PG3586_F26 | TMKF-25-11244 | AS |  |  | 華盈 | TAIWAN | VIN-LR3 | 2026/02/10 | 2026/02/10 | Nylon/Spandex 89/11% | Knit | Mesh | Dyed | P/D,1x1 | NA,NA | 69 | 146 | 271 | yds | Bill Wang 王逢茂 | DEEP OCEAN | Agree | 691 | 691 | 166 | 7.8 | 83 | 83 | 0 | 0% | 接疋,擦傷/刮傷/勾紗 | [6 empty] | 部分匹扣點為B級,但單色結論為Pass | [16 empty] | 色樣、品質樣業務提供 | 已簽核 | 單色結論為Discuss。(The conclusion is Discuss.) |  |  | 2026/03/20 | 2026/04/04 | 2026/05/15 |  |  |  |  | VIN-LR3
192578 | 2026/01/21 | Auto |  | BYY | Amy Chang 張春暖 | V7B | PG3586_F26 | TMKF-25-11244 | AS |  |  | 華盈 | TAIWAN | VIN-LR3 | 2026/02/10 | 2026/02/10 | Nylon/Spandex 89/11% | Knit | Mesh | Dyed | P/D,1x1 | NA,NA | 69 | 146 | 155 | yds | Bill Wang 王逢茂 | ELECTRIC FUCHSIA | Agree | 608 | 608 | 157 | 6.4 | 157 | 0 | 0 | 0% | 接疋,擦傷/刮傷/勾紗 | [6 empty] | 大貨品質在接受標準內 | [16 empty] | 色樣、品質樣業務提供 | 已簽核 | 單色結論為Discuss。(The conclusion is Discuss.) |  |  | 2026/03/20 | 2026/04/04 | 2026/05/15 |  |  |  |  | VIN-LR3
192579 | 2026/01/21 | Auto |  | BYY | Amy Chang 張春暖 | V7B | PG3586_F26 | TMKF-25-11244 | AS |  |  | 華盈 | TAIWAN | VIN-LR3 | 2026/02/10 | 2026/02/10 | Nylon/Spandex 89/11% | Knit | Mesh | Dyed | P/D,1x1 | NA,NA | 69 | 146 | 157 | yds | Bill Wang 王逢茂 | LEGACY PINE | Agree | 741 | 741 | 154 | 8.4 | 75 | 79 | 0 | 0% | 接疋,擦傷/刮傷/勾紗 | [6 empty] | 部分匹扣點為B級,但單色結論為Pass | [16 empty] | 色樣、品質樣業務提供 | 已簽核 | 單色結論為Discuss。(The conclusion is Discuss.) |  |  | 2026/03/20 | 2026/04/04 | 2026/05/15 |  |  |  |  | VIN-LR3
192392 | 2025/12/08 | Auto |  | UAM | Shine Lin 林韶瑩 | V1A | 6013803 | TMKF-25-11338 | AS |  |  | BESTEX | TAIWAN | IND-GLR1 | 2026/02/04 | 2026/02/04 | Polyester/Spandex 90/10% | Woven | Plain Weave | Dyed | P/D | NA,NA | 48 | 236 | 7746 | yds | Allen Wu 吳育騰 | 008 ULTIMATE BLACK | Agree | 15212 | 15212 | 1130 | 1.4 | 1130 | 0 | 0 | 0% | 斷紗(斷經/斷緯),橫檔/橫條,油/髒/色污 | [6 empty] | 大貨品質在接受標準內 | [16 empty] | 色樣、品質樣廠商提供 | 已簽核 | 單色C級比率超過20%，結論為Fail。(The C grade is over 20%, conclusion is Fail.) |  |  | 2026/02/06 | 2026/03/02 | 2026/04/28 |  |  |  |  | IND-GLR1
192390 | 2025/12/08 | Auto |  | UAM | Shine Lin 林韶瑩 | V1A | 6013803 | TMKF-25-11338 | AS |  |  | BESTEX | TAIWAN | IND-GLR1 | 2026/02/04 | 2026/02/04 | Polyester/Spandex 90/10% | Woven | Plain Weave | Dyed | P/D | NA,NA | 48 | 236 | 3651 | yds | Allen Wu 吳育騰 | 044 DOWNPOUR GRAY | Reject | 9257 | 9257 | 864 | 2.2 | 181 | 0 | 683 | 0% | 擦傷/刮傷/勾紗,斷紗(斷經/斷緯),橫檔/橫條,油/髒/色污 |  |  |  |  | 波浪/荷葉邊 | 克重過輕,幅寬不足 | 單色結論為Fail,請打下並覆驗 |  | 簽核完成 |  |  | 有貼正面標_ 經向10COM可拉伸至15.5cm，緯向10COM可拉伸15cm。(參考樣:經15.5cm緯15cm) 044 DOWNPOUR GRAY : 1.lot/10(-2),6(-2)缸_荷葉邊,可裁不足2"(標準cut48")REJ。 2.lot/7(克偏輕-5.08%),8缸(克偏輕-5.93%)_REJ。 3.布頭/尾捲布折1~2Y(可勳燙消除)。 390 MARINE OD GREEN 1.lot/1(-1.75"),2(-2.75"),3(-2.25")缸_荷葉邊,可裁不足1~2.75"(標準cut48")_REJ。 2.3.布頭/尾捲布折1~2Y(可勳燙消除)。 _此平織布因經向有彈性,跑碼失真。 _廠商因已離開故無簽名(以電話告知打下顏色/缸號/原因)以及相關C級打下須知。 | 不出貨 | 1.布重鬆布回潮後在允收-5%內 2.縮布痕/荷葉邊只有部分匹，布廠同意先行+2%出貨&超出數量 15YDS FOC出貨，待到廠鬆布後檢視，如有損耗溝通確認，同意扣回布款 & 補布 | [9 empty] | 色樣、品質樣廠商提供 | 已簽核 | 單色C級比率超過20%，結論為Fail。(The C grade is over 20%, conclusion is Fail.) |  |  | 2026/02/06 | 2026/03/02 | 2026/04/28 |  | 同意出貨-業務核可此瑕疵 |  |  | IND-GLR1
192391 | 2025/12/08 | Auto |  | UAM | Shine Lin 林韶瑩 | V1A | 6013803 | TMKF-25-11338 | AS |  |  | BESTEX | TAIWAN | IND-GLR1 | 2026/02/04 | 2026/02/04 | Polyester/Spandex 90/10% | Woven | Plain Weave | Dyed | P/D | NA,NA | 48 | 236 | 1766 | yds | Allen Wu 吳育騰 | 390 MARINE OD GREEN | Reject | 4419 | 4419 | 526 | 0.8 | 0 | 0 | 526 | 0% | 破洞 |  |  |  |  | 波浪/荷葉邊 | 幅寬不足 | 單色結論為Fail,請打下並覆驗 |  | 簽核完成 |  |  | 有貼正面標_ 經向10COM可拉伸至15.5cm，緯向10COM可拉伸15cm。(參考樣:經15.5cm緯15cm) 044 DOWNPOUR GRAY : 1.lot/10(-2),6(-2)缸_荷葉邊,可裁不足2"(標準cut48")REJ。 2.lot/7(克偏輕-5.08%),8缸(克偏輕-5.93%)_REJ。 3.布頭/尾捲布折1~2Y(可勳燙消除)。 390 MARINE OD GREEN 1.lot/1(-1.75"),2(-2.75"),3(-2.25")缸_荷葉邊,可裁不足1~2.75"(標準cut48")_REJ。 2.3.布頭/尾捲布折1~2Y(可勳燙消除)。 _此平織布因經向有彈性,跑碼失真。 _廠商因已離開故無簽名(以電話告知打下顏色/缸號/原因)以及相關C級打下須知。 | 不出貨 | 1.布重鬆布回潮後在允收-5%內 2.縮布痕/荷葉邊只有部分匹，布廠同意先行+2%出貨&超出數量 15YDS FOC出貨，待到廠鬆布後檢視，如有損耗溝通確認，同意扣回布款 & 補布 | [9 empty] | 色樣、品質樣廠商提供 | 已簽核 | 單色C級比率超過20%，結論為Fail。(The C grade is over 20%, conclusion is Fail.) |  |  | 2026/02/06 | 2026/03/02 | 2026/04/28 |  | 同意出貨-業務核可此瑕疵 |  |  | IND-GLR1
192439 | 2025/12/09 | Auto |  | DKS | Sherry Hsu 許亞渲 | V2B | DAM15201_Q326 | TMKF-25-11392 | NAS |  |  | 井澤 | CHINA | VIN-MK2A | 2026/02/08 | 2026/02/05 | Polyester/Spandex 91/9% | Woven | Plain Weave | Dyed | P/D | NA,UPF 50+,Wicking | 53 | 94 | 8309 | yds | Yong Wang 王勇 | BLUE CHALK | Agree | 2168 | 2168 | 206 | 0.5 | 206 | 0 | 0 | 0% | 油/髒/色污 | [6 empty] | 大貨品質在接受標準內 | [16 empty] | 色樣、品質樣廠商提供 | 已簽核 | 請參考驗貨員意見。(Please refer QA's comments.) |  |  |  | 2026/03/16 | 2026/04/29 |  |  |  |  | VIN-MK2
192438 | 2025/12/09 | Auto |  | DKS | Sherry Hsu 許亞渲 | V2B | DAM15201_Q326 | TMKF-25-11392 | NAS |  |  | 井澤 | CHINA | VIN-MK2A | 2026/02/08 | 2026/02/05 | Polyester/Spandex 91/9% | Woven | Plain Weave | Dyed | P/D | NA,UPF 50+,Wicking | 53 | 94 | 3593 | yds | Yong Wang 王勇 | SPRING GREEN | Agree | 3590 | 3590 | 412 | 4.9 | 412 | 0 | 0 | 0% | 油/髒/色污 | [6 empty] | 大貨品質在接受標準內 | [16 empty] | 色樣、品質樣業務提供 | 已簽核 | 請參考驗貨員意見。(Please refer QA's comments.) |  |  |  | 2026/03/16 | 2026/04/29 |  |  |  |  | VIN-MK2
192208 | 2025/12/09 | Auto |  | DKS | Sherry Hsu 許亞渲 | V2B | DAM15201_Q326 | TMKF-25-11393 | NAS |  |  | 井澤 | CHINA | VIN-MK2A | 2026/02/02 | 2026/02/02 | Polyester/Spandex 91/9% | Woven | Plain Weave | PRT + Dyed | Paper PRT,P/D | NA,UPF 50+,Wicking | 53 | 94 | 1862 | yds | Yong Wang 王勇 | GRIDLOCK PURE BLACK | Agree | 1840 | 1840 | 187 | 0.5 | 187 | 0 | 0 | 0% | 印花瑕疵(塞網) | [6 empty] | 大貨品質在接受標準內 | [16 empty] | 色樣、品質樣廠商提供 | 已簽核 | 請參考驗貨員意見。(Please refer QA's comments.) |  |  |  | 2026/03/16 | 2026/04/29 |  |  |  |  | VIN-MK2
192519 | 2025/12/09 | Auto |  | DKS | Sherry Hsu 許亞渲 | V2B | DAM15201_Q326 | TMKF-25-11395 | NAS |  |  | 井澤 | CHINA | VIN-MK2A | 2026/02/07 | 2026/02/07 | Polyester/Spandex 90/10% | Woven | Plain Weave | Dyed | Single dyed | NA,Wicking | 53 | 91 | 285 | yds | Yong Wang 王勇 | SPRING GREEN | Agree | 377 | 377 | 92 | 2.2 | 92 | 0 | 0 | 0% | 油/髒/色污 | [6 empty] | 大貨品質在接受標準內 | [16 empty] | 色樣、品質樣廠商提供 | 已簽核 | 請參考驗貨員意見。(Please refer QA's comments.) |  |  |  | 2026/03/16 | 2026/04/29 |  |  |  |  | VIN-MK2
192486 | 2025/12/09 | Auto |  | DKS | Sherry Hsu 許亞渲 | V2B | DAG14127_Q326 | TMKF-25-11399 | NAS |  |  | 井澤 | CHINA | VIN-MK2B | 2026/02/06 | 2026/02/06 | Polyester/Spandex 85/15% | Woven | Plain Weave | Dyed | P/D | NA,Wicking | 53 | 120 | 3354 | yds | Yong Wang 王勇 | CHERRY ICE | Agree | 3361 | 3361 | 349 | 8 | 145 | 204 | 0 | 0% | 斷紗(斷經/斷緯),橫檔/橫條 | [6 empty] | 部分匹扣點為B級,但單色結論為Pass | [16 empty] | 色樣、品質樣廠商提供 | 已簽核 | 請參考驗貨員意見。(Please refer QA's comments.) |  |  |  | 2026/03/02 | 2026/04/16 |  |  |  |  | VIN-MK2
192485 | 2025/12/09 | Auto |  | DKS | Sherry Hsu 許亞渲 | V2B | DAG14127_Q326 | TMKF-25-11399 | NAS |  |  | 井澤 | CHINA | VIN-MK2B | 2026/02/06 | 2026/02/06 | Polyester/Spandex 85/15% | Woven | Plain Weave | Dyed | P/D | NA,Wicking | 53 | 120 | 1474 | yds | Yong Wang 王勇 | TRUE NAVY | Discuss | 1503 | 1503 | 246 | 20.3 | 0 | 246 | 0 | 3.1% | 斷紗(斷經/斷緯),橫檔/橫條,油/髒/色污 | [6 empty] | 單色扣點為B級,結論為Discuss | [16 empty] | 色樣、品質樣廠商提供 | 已簽核 | 請參考驗貨員意見。(Please refer QA's comments.) |  |  |  | 2026/03/02 | 2026/04/16 |  |  |  |  | VIN-MK2
192366 | 2025/12/09 | Auto |  | DKS | Sherry Hsu 許亞渲 | V2B | DAG14127_Q326 | TMKF-25-11401 | NAS |  |  | 金旭 | CHINA | VIN-MK2B | 2026/02/04 | 2026/02/04 | Polyester/Spandex 81/19% | Knit | Jersey | Dyed | P/D | NA,Wicking | 63 | 260 | 977 | yds | Jun Yan 嚴軍 | CHERRY ICE | Agree | 939 | 939 | 122 | 9.8 | 61 | 61 | 0 | 0% | 接疋,油/髒/色污 | [6 empty] | 部分匹扣點為B級,但單色結論為Pass | [16 empty] | 色樣、品質樣廠商提供 | 已簽核 | 請參考驗貨員意見。(Please refer QA's comments.) |  |  | 2026/02/06 | 2026/03/02 | 2026/04/16 |  |  |  |  | VIN-MK2
192365 | 2025/12/09 | Auto |  | DKS | Sherry Hsu 許亞渲 | V2B | DAG14127_Q326 | TMKF-25-11401 | NAS |  |  | 金旭 | CHINA | VIN-MK2B | 2026/02/04 | 2026/02/04 | Polyester/Spandex 81/19% | Knit | Jersey | Dyed | P/D | NA,Wicking | 63 | 260 | 608 | yds | Jun Yan 嚴軍 | TEAM PURPLE | Agree | 622 | 622 | 108 | 3.7 | 108 | 0 | 0 | 0% | 接疋 | [6 empty] | 大貨品質在接受標準內 | [16 empty] | 色樣、品質樣廠商提供 | 已簽核 | 請參考驗貨員意見。(Please refer QA's comments.) |  |  | 2026/02/06 | 2026/03/02 | 2026/04/16 |  |  |  |  | VIN-MK2
192230 | 2025/12/09 | Auto |  | DKS | Sherry Hsu 許亞渲 | V2B | DAG26101_Q326 | TMKF-25-11411 | NAS |  |  | 井澤 | CHINA | CAB-MH3 | 2026/02/02 | 2026/02/02 | Polyester/Spandex 91/9% | Woven | Plain Weave | Dyed | P/D | NA,UPF 50+,Wicking | 53 | 94 | 2139 | yds | Yong Wang 王勇 | BLUE CHALK | Agree | 4388 | 4388 | 401 | 4.2 | 401 | 0 | 0 | 0% | 斷紗(斷經/斷緯),油/髒/色污 | [6 empty] | 大貨品質在接受標準內 | [16 empty] | 色樣、品質樣廠商提供 | 已簽核 | 請參考驗貨員意見。(Please refer QA's comments.) |  |  |  | 2026/03/02 | 2026/04/11 |  |  |  |  | CAB-MH
192488 | 2025/12/09 | Auto |  | DKS | Sherry Hsu 許亞渲 | V2B | DAG26101_Q326 | TMKF-25-11413 | NAS |  |  | 井澤 | TAIWAN | CAB-MH3 | 2026/02/06 | 2026/02/06 | Polyester/Spandex 85/15% | Woven | Plain Weave | Dyed | P/D | NA,Wicking | 53 | 120 | 571 | yds | Tony Huang 黃天佑 | BLUE CHALK | Agree | 592 | 592 | 80 | 5 | 80 | 0 | 0 | 0% | 斷紗(斷經/斷緯) | [6 empty] | 大貨品質在接受標準內 | [16 empty] | 色樣、品質樣廠商提供 | 已簽核 | 部分匹扣點為B級，但單色結論為Pass。(Some rolls are B grade, but conclusion is Pass.) |  |  |  | 2026/03/02 | 2026/04/11 |  |  |  |  | CAB-MH
192489 | 2025/12/09 | Auto |  | DKS | Sherry Hsu 許亞渲 | V2B | DAG26101_Q326 | TMKF-25-11413 | NAS |  |  | 井澤 | TAIWAN | CAB-MH3 | 2026/02/06 | 2026/02/06 | Polyester/Spandex 85/15% | Woven | Plain Weave | Dyed | P/D | NA,Wicking | 53 | 120 | 514 | yds | Tony Huang 黃天佑 | GRAPE DUST | Discuss | 528 | 528 | 119 | 21.8 | 0 | 119 | 0 | 3.5% | 斷紗(斷經/斷緯),橫檔/橫條 | [6 empty] | 單色扣點為B級,結論為Discuss | [16 empty] | 色樣、品質樣廠商提供 | 已簽核 | 部分匹扣點為B級，但單色結論為Pass。(Some rolls are B grade, but conclusion is Pass.) |  |  |  | 2026/03/02 | 2026/04/11 |  |  |  |  | CAB-MH
192487 | 2025/12/09 | Auto |  | DKS | Sherry Hsu 許亞渲 | V2B | DAG26101_Q326 | TMKF-25-11413 | NAS |  |  | 井澤 | TAIWAN | CAB-MH3 | 2026/02/06 | 2026/02/06 | Polyester/Spandex 85/15% | Woven | Plain Weave | Dyed | P/D | NA,Wicking | 53 | 120 | 363 | yds | Tony Huang 黃天佑 | GREEN THEME | Agree | 382 | 382 | 76 | 2.6 | 76 | 0 | 0 | 0% | 油/髒/色污 | [6 empty] | 大貨品質在接受標準內 | [16 empty] | 色樣、品質樣廠商提供 | 已簽核 | 部分匹扣點為B級，但單色結論為Pass。(Some rolls are B grade, but conclusion is Pass.) |  |  |  | 2026/03/02 | 2026/04/11 |  |  |  |  | CAB-MH
192346 | 2025/12/09 | Auto |  | DKS | Gloria Tseng 曾珮雅 | V2B | DAG16105_Q326,DAG16301_Q326,DAG25300_Q326,DAG25301_Q326,DAW25309_Q326,DSGG2602_Q326 | TMKF-25-11421,TMKF-25-11422,TMKF-25-11423,TMKF-25-11424,TMKF-25-11426 | AS |  |  | PARADISE | CHINA | VIN-MK2A MK2B | 2026/02/03 | 2026/02/03 | Polyester/Spandex 74/26% | Knit | Scuba | Dyed | P/D | Peach (2 side),UPF 50+,Wicking | 58 | 280 | 10892 | yds | Yao Deng 鄧堯 | JET NAVY | Reject | 8610 | 8610 | 927.8 | 8.2 | 524.5 | 57.2 | 346.1 | 0% | 接疋,擦傷/刮傷/勾紗,斷紗(斷經/斷緯),橫檔/橫條,油/髒/色污,破洞,針痕/直條 |  | 手感不符 |  |  |  |  | 單色結論為Fail,請打下並覆驗 |  | 簽核完成 |  |  | 1>缸差,头尾差稍明,在核可范围内. 2>JET NAVY 251130663#/251205243#距边25.5"竖条明显不ok,C级Reject. 3>JET NAVY 251205245#手感偏干,涩不ok,布面毛羽起球不ok,C级Reject. 注：3-4号共两天报告. | [11 empty] | 色樣、品質樣業務提供 | 已簽核 | 請參考驗貨員意見。(Please refer QA's comments.) |  |  | 2026/03/20 | 2026/03/22 | 2026/04/16 |  | 覆驗完成 |  |  | VIN-MK2
192347 | 2025/12/09 | Auto |  | DKS | Gloria Tseng 曾珮雅 | V2B | DAG16105_Q326,DAG16301_Q326,DAG25300_Q326,DAG25301_Q326,DAW25309_Q326,DSGG2602_Q326 | TMKF-25-11421,TMKF-25-11422,TMKF-25-11423,TMKF-25-11424,TMKF-25-11426 | AS |  |  | PARADISE | CHINA | VIN-MK2A MK2B | 2026/02/03 | 2026/02/03 | Polyester/Spandex 74/26% | Knit | Scuba | Dyed | P/D | Peach (2 side),UPF 50+,Wicking | 58 | 280 | 20897 | yds | Yao Deng 鄧堯 | PURE BLACK | Agree | 3697 | 3697 | 409.6 | 5.9 | 409.6 | 0 | 0 | 0% | 接疋,斷紗(斷經/斷緯),破洞 | [6 empty] | 大貨品質在接受標準內 | [16 empty] | 色樣、品質樣業務提供 | 已簽核 | 請參考驗貨員意見。(Please refer QA's comments.) |  |  | 2026/03/20 | 2026/03/22 | 2026/04/16 |  |  |  |  | VIN-MK2
192348 | 2025/12/09 | Auto |  | DKS | Gloria Tseng 曾珮雅 | V2B | DAG16105_Q326,DAG16301_Q326,DAG25300_Q326,DAG25301_Q326,DAW25309_Q326,DSGG2602_Q326 | TMKF-25-11421,TMKF-25-11422,TMKF-25-11423,TMKF-25-11424,TMKF-25-11426 | AS |  |  | PARADISE | CHINA | VIN-MK2A MK2B | 2026/02/03 | 2026/02/03 | Polyester/Spandex 74/26% | Knit | Scuba | Dyed | P/D | Peach (2 side),UPF 50+,Wicking | 58 | 280 | 10384 | yds | Yao Deng 鄧堯 | ROSEWOOD | Agree | 953 | 953 | 122.2 | 6.5 | 122.2 | 0 | 0 | 0% | 接疋 | [6 empty] | 大貨品質在接受標準內 | [16 empty] | 色樣、品質樣業務提供 | 已簽核 | 請參考驗貨員意見。(Please refer QA's comments.) |  |  | 2026/03/20 | 2026/03/22 | 2026/04/16 |  |  |  |  | VIN-MK2
192349 | 2025/12/09 | Auto |  | DKS | Gloria Tseng 曾珮雅 | V2B | DAG16105_Q326,DAG16301_Q326,DAG25300_Q326,DAG25301_Q326,DAW25309_Q326,DSGG2602_Q326 | TMKF-25-11421,TMKF-25-11422,TMKF-25-11423,TMKF-25-11424,TMKF-25-11426 | AS |  |  | PARADISE | CHINA | VIN-MK2A MK2B | 2026/02/03 | 2026/02/03 | Polyester/Spandex 74/26% | Knit | Scuba | Dyed | P/D | Peach (2 side),UPF 50+,Wicking | 58 | 280 | 5186 | yds | Yao Deng 鄧堯 | UNIVERSITY NAVY | Agree | 270 | 270 | 56.1 | 7.1 | 56.1 | 0 | 0 | 0% | 接疋 | [6 empty] | 大貨品質在接受標準內 | [16 empty] | 色樣、品質樣業務提供 | 已簽核 | 請參考驗貨員意見。(Please refer QA's comments.) |  |  | 2026/03/20 | 2026/03/22 | 2026/04/16 |  |  |  |  | VIN-MK2
192353 | 2025/12/09 | Auto |  | DKS | Gloria Tseng 曾珮雅 | V2B | DAG25300_Q326,DAG25302_Q326 | TMKF-25-11428,TMKF-25-11429 | AS |  |  | PARADISE | CHINA | VIN-MK2A MK2B | 2026/02/03 | 2026/02/03 | Polyester/Spandex 74/26% | Knit | Scuba | PRT | Digital PRT | Peach (2 side),UPF 50+,Wicking | 58 | 280 | 5041 | yds | Yao Deng 鄧堯 | FLORA FLARE | Agree | 5172.1 | 5172.1 | 524.4 | 5.3 | 524.4 | 0 | 0 | 0% | 接疋,斷紗(斷經/斷緯),破洞 | [6 empty] | 大貨品質在接受標準內 | [16 empty] | 色樣、品質樣業務提供 | 已簽核 | 請參考驗貨員意見。(Please refer QA's comments.) |  |  |  | 2026/03/22 | 2026/05/04 |  |  |  |  | VIN-MK2
192508 | 2025/12/09 | Auto |  | DKS | Lu Lee 李璐 | V2B | DAM15105_Q326 | TMKF-25-11447 | NAS |  |  | 井澤 | CHINA | VIN-MK2A | 2026/02/09 | 2026/02/07 | Polyester/Spandex 89/11% | Woven | Plain Weave | Dyed | P/D | NA,UPF 50+,Wicking | 54 | 125 | 5038 | yds | Yong Wang 王勇 | PURE WHITE | Agree | 73 | 73 | 73 | 9.6 | 73 | 0 | 0 | 0% | 油/髒/色污 | [6 empty] | 大貨品質在接受標準內 | [16 empty] | 色樣、品質樣廠商提供 | 已簽核 | 請參考驗貨員意見。(Please refer QA's comments.) |  |  | 2026/03/19 | 2026/03/02 | 2026/04/16 |  |  |  |  | VIN-MK2
192269 | 2025/12/09 | Auto |  | DKS | Elain Huang 黃孟芳 | V2A | WAX176_Q326,WAX62_Q326 | TMKF-25-11438,TMKF-25-11450 | NAS |  |  | 頡鴻紡織 | CHINA | VIN-MK2B | 2026/02/02 | 2026/02/02 | Nylon/Spandex 74/26% | Knit | Interlock | Dyed | P/D | NA,Anti-bacterial | 61 | 310 | 6659 | yds | Nianhua Li 李年華 | BURGUNDY VELVET | Discuss | 5677 | 5677 | 545.5 | 11 | 344.9 | 200.6 | 0 | 0.3% | 接疋,斷紗(斷經/斷緯),橫檔/橫條,破洞 | [6 empty] | 單色扣點為B級,結論為Discuss | [16 empty] | 色樣、品質樣廠商提供 | 已簽核 | 請參考驗貨員意見。(Please refer QA's comments.) |  |  |  | 2026/03/09 | 2026/04/16 |  |  |  |  | VIN-MK2
192270 | 2025/12/09 | Auto |  | DKS | Elain Huang 黃孟芳 | V2A | WAX176_Q326,WAX62_Q326 | TMKF-25-11438,TMKF-25-11450 | NAS |  |  | 頡鴻紡織 | CHINA | VIN-MK2B | 2026/02/02 | 2026/02/02 | Nylon/Spandex 74/26% | Knit | Interlock | Dyed | P/D | NA,Anti-bacterial | 61 | 310 | 1138 | yds | Nianhua Li 李年華 | DARKER ARDOSIA SLATE | Agree | 1185 | 1185 | 148.5 | 8.1 | 148.5 | 0 | 0 | 0% | 接疋,斷紗(斷經/斷緯) | [6 empty] | 大貨品質在接受標準內 | [16 empty] | 色樣、品質樣廠商提供 | 已簽核 | 請參考驗貨員意見。(Please refer QA's comments.) |  |  |  | 2026/03/09 | 2026/04/16 |  |  |  |  | VIN-MK2
192271 | 2025/12/09 | Auto |  | DKS | Elain Huang 黃孟芳 | V2A | WAX176_Q326,WAX62_Q326 | TMKF-25-11438,TMKF-25-11450 | NAS |  |  | 頡鴻紡織 | CHINA | VIN-MK2B | 2026/02/02 | 2026/02/02 | Nylon/Spandex 74/26% | Knit | Interlock | Dyed | P/D | NA,Anti-bacterial | 61 | 310 | 6557 | yds | Nianhua Li 李年華 | PERSIAN PINK | Reject | 5657 | 5657 | 588.4 | 11.9 | 239.2 | 303.6 | 45.6 | 0.6% | 接疋,斷紗(斷經/斷緯),橫檔/橫條,油/髒/色污,破洞 | [6 empty] | 部分匹為C級打下,但單色結論為Discuss | [16 empty] | 色樣、品質樣廠商提供 | 已簽核 | 請參考驗貨員意見。(Please refer QA's comments.) |  |  |  | 2026/03/09 | 2026/04/16 |  |  |  |  | VIN-MK2
192272 | 2025/12/09 | Auto |  | DKS | Elain Huang 黃孟芳 | V2A | WAX176_Q326,WAX62_Q326 | TMKF-25-11438,TMKF-25-11450 | NAS |  |  | 頡鴻紡織 | CHINA | VIN-MK2B | 2026/02/02 | 2026/02/02 | Nylon/Spandex 74/26% | Knit | Interlock | Dyed | P/D | NA,Anti-bacterial | 61 | 310 | 3015 | yds | Nianhua Li 李年華 | PURE EBONY | Agree | 3095 | 3095 | 873.2 | 4.1 | 820.9 | 52.3 | 0 | 0% | 接疋,斷紗(斷經/斷緯),破洞 | [6 empty] | 部分匹扣點為B級,但單色結論為Pass | [16 empty] | 色樣、品質樣廠商提供 | 已簽核 | 請參考驗貨員意見。(Please refer QA's comments.) |  |  |  | 2026/03/09 | 2026/04/16 |  |  |  |  | VIN-MK2
192273 | 2025/12/09 | Auto |  | DKS | Elain Huang 黃孟芳 | V2A | WAX176_Q326,WAX62_Q326 | TMKF-25-11438,TMKF-25-11450 | NAS |  |  | 頡鴻紡織 | CHINA | VIN-MK2B | 2026/02/02 | 2026/02/02 | Nylon/Spandex 74/26% | Knit | Interlock | Dyed | P/D | NA,Anti-bacterial | 61 | 310 | 665 | yds | Nianhua Li 李年華 | TART YELLOW | Discuss | 687 | 687 | 102.4 | 15.6 | 0 | 102.4 | 0 | 1.7% | 接疋,斷紗(斷經/斷緯),油/髒/色污 | [6 empty] | 單色扣點為B級,結論為Discuss | [16 empty] | 色樣、品質樣廠商提供 | 已簽核 | 請參考驗貨員意見。(Please refer QA's comments.) |  |  |  | 2026/03/09 | 2026/04/16 |  |  |  |  | VIN-MK2
192441 | 2025/12/09 | Auto |  | DKS | Sherry Hsu 許亞渲 | V2B | DAM15202_Q326 | TMKF-25-11451 | NAS |  |  | 井澤 | CHINA | VIN-MK2A | 2026/01/04 | 2026/02/05 | Polyester/Spandex 91/9% | Woven | Plain Weave | Dyed | P/D | NA,UPF 50+,Wicking | 53 | 94 | 6114 | yds | Yong Wang 王勇 | RED OCHRE | Agree | 3360 | 3360 | 371 | 4.3 | 371 | 0 | 0 | 0% | 接疋,斷紗(斷經/斷緯),油/髒/色污 | [6 empty] | 大貨品質在接受標準內 | [16 empty] | 色樣、品質樣廠商提供 | 已簽核 | 請參考驗貨員意見。(Please refer QA's comments.) |  |  |  | 2026/03/16 | 2026/05/04 |  |  |  |  | VIN-MK2
192525 | 2025/12/09 | Auto |  | DKS | Sherry Hsu 許亞渲 | V2B | DAM15202_Q326 | TMKF-25-11451 | NAS |  |  | 井澤 | CHINA | VIN-MK2A | 2026/02/07 | 2026/02/07 | Polyester/Spandex 91/9% | Woven | Plain Weave | Dyed | P/D | NA,UPF 50+,Wicking | 53 | 94 | 6114 | yds | Yong Wang 王勇 | RED OCHRE | Agree | 1636 | 1636 | 187 | 4.8 | 187 | 0 | 0 | 0% | 接疋,油/髒/色污 | [6 empty] | 大貨品質在接受標準內 | [16 empty] | 色樣、品質樣廠商提供 | 已簽核 | 請參考驗貨員意見。(Please refer QA's comments.) |  |  |  | 2026/03/16 | 2026/05/04 |  |  |  |  | VIN-MK2
192440 | 2025/12/09 | Auto |  | DKS | Sherry Hsu 許亞渲 | V2B | DAM15202_Q326 | TMKF-25-11451 | NAS |  |  | 井澤 | CHINA | VIN-MK2A | 2026/01/04 | 2026/02/05 | Polyester/Spandex 91/9% | Woven | Plain Weave | Dyed | P/D | NA,UPF 50+,Wicking | 53 | 94 | 2677 | yds | Yong Wang 王勇 | UNIVERSITY NAVY | Agree | 168 | 168 | 168 | 1.2 | 168 | 0 | 0 | 0% | 油/髒/色污 | [6 empty] | 大貨品質在接受標準內 | [16 empty] | 色樣、品質樣廠商提供 | 已簽核 | 請參考驗貨員意見。(Please refer QA's comments.) |  |  |  | 2026/03/16 | 2026/05/04 |  |  |  |  | VIN-MK2
192520 | 2025/12/09 | Auto |  | DKS | Sherry Hsu 許亞渲 | V2B | DAM15202_Q326 | TMKF-25-11452 | NAS |  |  | 井澤 | CHINA | VIN-MK2A | 2026/02/07 | 2026/02/07 | Polyester/Spandex 90/10% | Woven | Plain Weave | Dyed | Single dyed | NA,Wicking | 53 | 91 | 496 | yds | Yong Wang 王勇 | RED OCHRE | Discuss | 574 | 574 | 67 | 16.4 | 0 | 67 | 0 | 1.9% | 接疋,油/髒/色污 | [6 empty] | 單色扣點為B級,結論為Discuss | [16 empty] | 色樣、品質樣廠商提供 | 已簽核 | 請參考驗貨員意見。(Please refer QA's comments.) |  |  |  | 2026/03/16 | 2026/05/04 |  |  |  |  | VIN-MK2
192388 | 2025/12/09 | Auto |  | UAM | Shine Lin 林韶瑩 | V1A | 1390434_FW26 | TMKF-25-11454 | AS |  |  | 得力(VIN) | VIETNAM | IND-GLS3 | 2026/02/04 | 2026/02/04 | Polyester/Spandex 89/11% | Woven | Plain Weave | Dyed | P/D | NA,NA | 53 | 148 | 2790 | yds | Alan Ku 古育倫 | BLACK | Reject | 1764 | 1764 | 421 | 2.6 | 262 | 0 | 159 | 0% | 棉粒/結頭/粗節,油/髒/色污 |  |  |  | 缸差過大 |  |  | 單色結論為Fail,請打下並覆驗 |  | 簽核完成 |  |  | 顏色:BLACK/缸號:005/缸差過大，建議請供應商打下確認。 | 不出貨 | [10 empty] | 色樣、品質樣廠商提供 | 已簽核 | 請參考驗貨員意見。(Please refer QA's comments.) |  |  | 2026/02/10 | 2026/03/03 | 2026/03/10 |  | 此面料後續不再安排出貨 |  |  | IND-GLS
192389 | 2025/12/09 | Auto |  | UAM | Shine Lin 林韶瑩 | V1A | 1390434_FW26 | TMKF-25-11454 | AS |  |  | 得力(VIN) | VIETNAM | IND-GLS3 | 2026/02/04 | 2026/02/04 | Polyester/Spandex 89/11% | Woven | Plain Weave | Dyed | P/D | NA,NA | 53 | 148 | 3318 | yds | Alan Ku 古育倫 | KHAKI BASE | Agree | 2090 | 2090 | 474 | 4.6 | 348 | 126 | 0 | 0% | 擦傷/刮傷/勾紗,油/髒/色污 | [6 empty] | 部分匹扣點為B級,但單色結論為Pass | [16 empty] | 色樣、品質樣廠商提供 | 已簽核 | 請參考驗貨員意見。(Please refer QA's comments.) |  |  | 2026/02/10 | 2026/03/03 | 2026/03/10 |  |  |  |  | IND-GLS
192222 | 2025/12/23 | Auto |  | DKS | Elain Huang 黃孟芳 | V2B | ADM15300S_Q326 | TMKF-25-11575 | NAS |  |  | 達和國際 | TAIWAN | IND-GLR2 | 2026/02/02 | 2026/02/02 | Cotton 100% | Knit | Jersey | Dyed | Y/D | Peach (2 side),NA | 55 | 315 | 1009 | yds | Allen Wu 吳育騰 | BIRCH STRIPE | Reject | 1174 | 1174 | 228 | 2.2 | 0 | 0 | 228 | 0% | 接疋,擦傷/刮傷/勾紗 | 布面毛羽長 |  |  |  | 捲邊 |  | 單色結論為Fail,請打下並覆驗 |  | 簽核完成 |  |  | 廠商提供尺寸標準如下: 1.REPEAT :37.5"+-0.25" 。 2.緯斜標準 : 11%+-2%。 (麥頭_沒有成份 & %)廠商表示_不用標示。 BIRCH STRIPE : 1.布面毛羽長 : 深色板條毛羽會疊上淺色板條(淺色板條毛羽會疊上深色板條上)REJ。 2.布面_緯向捲邊_REJ。 FADED EVERGREEN STRIP : 1.布面直條_REJ(布面_轉180度.反向檢視直條輕微)。 2.布面橫條_REJ 3.布面_緯向捲邊_REJ。 以上取樣存查 | [11 empty] | 無標準樣 | 已簽核 | 單色C級比率超過20%，結論為Fail。(The C grade is over 20%, conclusion is Fail.) | Email:amylin@dar-her.com.tw |  | 2026/02/06 | 2026/03/06 | 2026/04/20 |  | 同意出貨-瑕疵無法重修，補損出貨 |  |  | IND-GLR2
192605 | 2025/12/23 | Auto |  | DKS | Elain Huang 黃孟芳 | V2B | ADM15300S_Q326 | TMKF-25-11575 | NAS |  |  | 達和國際 | TAIWAN | IND-GLR2 | 2026/02/11 | 2026/02/12 | Cotton 100% | Knit | Jersey | Dyed | Y/D | Peach (2 side),NA | 55 | 315 | 1009 | yds | Allen Wu 吳育騰 | BIRCH STRIPE | Reject | 1121 | 1121 | 163 | 0 | 0 | 0 | 163 | 0% | 橫檔/橫條,針痕/直條 |  | 手感不符 |  |  | 捲邊 |  | 單色結論為Fail,請打下並覆驗 |  | 簽核完成 |  |  | ~覆驗結果如下 ~ 廠商提供尺寸標準如下: 1.REPEAT :37.5"+-0.25" 。 2.緯斜標準 : 11%+-2%。 (麥頭_沒有成份 & %)廠商表示_不用標示。 BIRCH STRIPE : 1.布面毛羽長 : 深色板條毛羽會疊上淺色板條(淺色板條毛羽會疊上深色板條上)_同參考樣。 2.布面_緯向捲邊_REJ。 3.布面直/橫條_REJ。 4.手感偏硬_REJ。 FADED EVERGREEN STRIP : 1.布面直條_REJ(布面_轉180度.反向檢視直條輕微)。 2.布面橫條_REJ 3.布面_緯向捲邊_REJ。 4.手感偏硬_REJ。 以上取樣存查 | 痕檔/直條無法透由回修改善 | 1. 按QC剪回的瑕疵面料 ,水洗後布面直條痕檔以較不明顯, 2.將Birch條子痕檔及布面毛與偏長瑕疵面料寄給成衣廠水洗後,可MA接受,帶成衣廠上線後,若有明顯的瑕疵樣再寄回確認，瑕疵損耗及額外的人力費用由布廠承擔 3. 面料捲邊 如導致成衣廠用量增加 同樣由布廠承擔補料, | [9 empty] | 色樣、品質樣業務提供 | 已簽核 | 單色C級比率超過20%，結論為Fail。(The C grade is over 20%, conclusion is Fail.) | Email:amylin@dar-her.com.tw |  |  | 2026/03/06 | 2026/04/20 | 許貿昇 同意出貨 此款有成衣水洗, 面料橫檔洗後可改善, 實際大貨生產水洗後檢視是否與試樣約當.額外損耗及費用需即時回饋給布廠並由布廠承擔 | 同意出貨-瑕疵無法重修，補損出貨 |  |  | IND-GLR2
192221 | 2025/12/23 | Auto |  | DKS | Elain Huang 黃孟芳 | V2B | ADM15300S_Q326 | TMKF-25-11575 | NAS |  |  | 達和國際 | TAIWAN | IND-GLR2 | 2026/02/02 | 2026/02/02 | Cotton 100% | Knit | Jersey | Dyed | Y/D | Peach (2 side),NA | 55 | 315 | 0 | yds | Allen Wu 吳育騰 | FADED EVERGREEN STRIP | Reject | 1133 | 1133 | 222 | 7.7 | 0 | 0 | 222 | 0% | 接疋,棉粒/結頭/粗節,橫檔/橫條,油/髒/色污,異纖/飛花,針痕/直條 |  |  |  |  | 捲邊 |  | 單色結論為Fail,請打下並覆驗 |  | 簽核完成 |  |  | 廠商提供尺寸標準如下: 1.REPEAT :37.5"+-0.25" 。 2.緯斜標準 : 11%+-2%。 (麥頭_沒有成份 & %)廠商表示_不用標示。 BIRCH STRIPE : 1.布面毛羽長 : 深色板條毛羽會疊上淺色板條(淺色板條毛羽會疊上深色板條上)REJ。 2.布面_緯向捲邊_REJ。 FADED EVERGREEN STRIP : 1.布面直條_REJ(布面_轉180度.反向檢視直條輕微)。 2.布面橫條_REJ 3.布面_緯向捲邊_REJ。 以上取樣存查 | [11 empty] | 無標準樣 | 已簽核 | 單色C級比率超過20%，結論為Fail。(The C grade is over 20%, conclusion is Fail.) | Email:amylin@dar-her.com.tw |  | 2026/02/06 | 2026/03/06 | 2026/04/20 |  | 同意出貨-瑕疵無法重修，補損出貨 |  |  | IND-GLR2
192606 | 2025/12/23 | Auto |  | DKS | Elain Huang 黃孟芳 | V2B | ADM15300S_Q326 | TMKF-25-11575 | NAS |  |  | 達和國際 | TAIWAN | IND-GLR2 | 2026/02/11 | 2026/02/12 | Cotton 100% | Knit | Jersey | Dyed | Y/D | Peach (2 side),NA | 55 | 315 | 0 | yds | Allen Wu 吳育騰 | FADED EVERGREEN STRIP | Reject | 1085 | 1085 | 164 | 0 | 0 | 0 | 164 | 0% | 橫檔/橫條,針痕/直條 |  | 手感不符 |  |  | 捲邊 |  | 單色結論為Fail,請打下並覆驗 |  | 簽核完成 |  |  | ~覆驗結果如下 ~ 廠商提供尺寸標準如下: 1.REPEAT :37.5"+-0.25" 。 2.緯斜標準 : 11%+-2%。 (麥頭_沒有成份 & %)廠商表示_不用標示。 BIRCH STRIPE : 1.布面毛羽長 : 深色板條毛羽會疊上淺色板條(淺色板條毛羽會疊上深色板條上)_同參考樣。 2.布面_緯向捲邊_REJ。 3.布面直/橫條_REJ。 4.手感偏硬_REJ。 FADED EVERGREEN STRIP : 1.布面直條_REJ(布面_轉180度.反向檢視直條輕微)。 2.布面橫條_REJ 3.布面_緯向捲邊_REJ。 4.手感偏硬_REJ。 以上取樣存查 | 痕檔/直條無法透由回修改善 | 1. 按QC剪回的瑕疵面料 ,水洗後布面直條痕檔以較不明顯, 2.將Birch條子痕檔及布面毛與偏長瑕疵面料寄給成衣廠水洗後,可MA接受,帶成衣廠上線後,若有明顯的瑕疵樣再寄回確認，瑕疵損耗及額外的人力費用由布廠承擔 3. 面料捲邊 如導致成衣廠用量增加 同樣由布廠承擔補料, | [9 empty] | 色樣、品質樣業務提供 | 已簽核 | 單色C級比率超過20%，結論為Fail。(The C grade is over 20%, conclusion is Fail.) | Email:amylin@dar-her.com.tw |  |  | 2026/03/06 | 2026/04/20 | 許貿昇 同意出貨 此款有成衣水洗, 面料橫檔洗後可改善, 實際大貨生產水洗後檢視是否與試樣約當.額外損耗及費用需即時回饋給布廠並由布廠承擔 | 同意出貨-瑕疵無法重修，補損出貨 |  |  | IND-GLR2
192135 | 2026/01/19 | Auto |  | KOH | Susan Chen 陳玉書 | V3C | WX6UA204 | TMKF-25-11613 | AS |  | A | 杭州新生 | CHINA | IND-GLD2 GLD6 | 2026/01/31 | 2026/02/01 | Recycled Polyester/Modal/Spandex 55/40/5% | Knit | Double Knit | Dyed | P/D | Sanded,NA | 64 | 300 | 7969 | yds | Changzhi Wang 王昌智 | 655 710 PLUM SHERRY | Reject | 1838 | 1838 | 222.6 | 87.6 | 0 | 0 | 222.6 | 23.3% | 擦傷/刮傷/勾紗,斷紗(斷經/斷緯),油/髒/色污,破洞 | [6 empty] | 單色結論為Fail,請打下並覆驗 |  | 簽核完成 |  |  | 1>檢查抽驗匹- 缸差较明显（布厂告知已确认），請分缸使用。 2>大货因擦伤、断纱等瑕疵超C级，整色评C级。（附照片） 3>以碼重估算碼長，655 710 PLUM SHERRY部分缸短碼2~10.1 %，請更改碼長。 | 砂洗擦傷外觀嚴重 | 因擦傷嚴重，布廠無法改善，直接做衣服讓KOHLS Designer 確認，經過多次溝通討論，最後KOHLS 接受成衣外觀，請布廠安排空運出貨 | [9 empty] | 色樣、品質樣廠商提供 | 已簽核 | 請參考驗貨員意見。(Please refer QA's comments.) |  |  | 2026/02/02 | 2026/02/24 | 2026/04/13 | 游蓓玟 同意出貨 持續關注大貨布狀況 | 同意出貨-客戶核可此瑕疵 |  |  | IND-GLD
192559 | 2026/01/19 | Auto |  | KOH | Susan Chen 陳玉書 | V3C | WX6UA204 | TMKF-25-11613 | AS |  | A | 杭州新生 | CHINA | IND-GLD2 GLD6 | 2026/02/07 | 2026/02/07 | Recycled Polyester/Modal/Spandex 55/40/5% | Knit | Double Knit | Dyed | P/D | Sanded,NA | 64 | 300 | 7969 | yds | Jiangao Zhang 張建高 | 655 710 PLUM SHERRY | Reject | 1379 | 1379 | 226 | 34.1 | 0 | 116.6 | 109.4 | 7.2% | 接疋,擦傷/刮傷/勾紗,斷紗(斷經/斷緯),染折/折痕,棉粒/結頭/粗節,橫檔/橫條,油/髒/色污 |  |  |  | 缸差過大 |  |  | 單色結論為Fail,請打下並覆驗 |  | 簽核完成 |  |  | 1：部分大货缸差明显，左中右色差明显，评C级，已取左中右色差样寄台北。 2：大货瑕疵超分，评C级。 3：按码重换算码长，部分大货短码1.4%-4.9%，需修正唛头补足。 | 左中右色差明顯 | SAND WASH 砂洗因素，顏色落差會比較大一點，依據過去SAND WASH Program 操作，會依據實際成衣看整體外觀，再來決定是否需要修色。 會密切再與工廠確認成衣色差程度。 | [9 empty] | 色樣、品質樣廠商提供 | 已簽核 | 請參考驗貨員意見。(Please refer QA's comments.) |  |  |  | 2026/02/24 | 2026/04/13 | 游蓓玟 同意出貨 持續與工廠互動成衣整體外觀 | 同意出貨-業務核可此瑕疵 |  |  | IND-GLD
192134 | 2026/01/19 | Auto |  | KOH | Susan Chen 陳玉書 | V3C | WX6UA204 | TMKF-25-11613 | AS |  | A | 杭州新生 | CHINA | IND-GLD2 GLD6 | 2026/01/31 | 2026/02/01 | Recycled Polyester/Modal/Spandex 55/40/5% | Knit | Double Knit | Dyed | P/D | Sanded,NA | 64 | 300 | 7969 | yds | Changzhi Wang 王昌智 | 812 960 PLUM PEEL | Reject | 1050 | 1050 | 171.8 | 142 | 0 | 0 | 171.8 | 39.6% | 擦傷/刮傷/勾紗,斷紗(斷經/斷緯),棉粒/結頭/粗節,油/髒/色污,異纖/飛花 | [6 empty] | 單色結論為Fail,請打下並覆驗 |  | 簽核完成 |  |  | 1>檢查抽驗匹- 缸差较明显（布厂告知已确认），請分缸使用。 2>大货因擦伤、断纱等瑕疵超C级，整色评C级。（附照片） 3>以碼重估算碼長，655 710 PLUM SHERRY部分缸短碼2~10.1 %，請更改碼長。 | 砂洗擦傷外觀嚴重 | 因擦傷嚴重，布廠無法改善，直接做衣服讓KOHLS Designer 確認，經過多次溝通討論，最後KOHLS 接受成衣外觀，請布廠安排空運出貨 | [9 empty] | 色樣、品質樣廠商提供 | 已簽核 | 請參考驗貨員意見。(Please refer QA's comments.) |  |  | 2026/02/02 | 2026/02/24 | 2026/04/13 | 游蓓玟 同意出貨 持續關注大貨布狀況 | 同意出貨-客戶核可此瑕疵 |  |  | IND-GLD
192558 | 2026/01/19 | Auto |  | KOH | Susan Chen 陳玉書 | V3C | WX6UA204 | TMKF-25-11613 | AS |  | A | 杭州新生 | CHINA | IND-GLD2 GLD6 | 2026/02/07 | 2026/02/07 | Recycled Polyester/Modal/Spandex 55/40/5% | Knit | Double Knit | Dyed | P/D | Sanded,NA | 64 | 300 | 7969 | yds | Jiangao Zhang 張建高 | 812 960 PLUM PEEL | Reject | 2104 | 2104 | 308.4 | 35.7 | 0 | 121.6 | 186.8 | 7.7% | 接疋,擦傷/刮傷/勾紗,斷紗(斷經/斷緯),棉粒/結頭/粗節,橫檔/橫條,油/髒/色污,破洞 |  |  |  | 缸差過大,邊中色差 |  |  | 單色結論為Fail,請打下並覆驗 |  | 簽核完成 |  |  | 1：部分大货缸差明显，左中右色差明显，评C级，已取左中右色差样寄台北。 2：大货瑕疵超分，评C级。 3：按码重换算码长，部分大货短码1.4%-4.9%，需修正唛头补足。 | 左中右色差明顯 | SAND WASH 砂洗因素，顏色落差會比較大一點，依據過去SAND WASH Program 操作，會依據實際成衣看整體外觀，再來決定是否需要修色。 會密切再與工廠確認成衣色差程度。 | [9 empty] | 色樣、品質樣廠商提供 | 已簽核 | 請參考驗貨員意見。(Please refer QA's comments.) |  |  |  | 2026/02/24 | 2026/04/13 | 游蓓玟 同意出貨 持續與工廠互動成衣整體外觀 | 同意出貨-業務核可此瑕疵 |  |  | IND-GLD
192560 | 2026/01/19 | Auto |  | KOH | Susan Chen 陳玉書 | V3C | WX6UA204 | TMKF-25-11614 | AS |  | A | 杭州新生 | CHINA | IND-GLD2 GLD6 | 2026/02/07 | 2026/02/07 | Recycled Polyester/Modal/Spandex 55/40/5% | Knit | Double Knit | Dyed | Top/D | Sanded,NA | 64 | 300 | 7969 | yds | Jiangao Zhang 張建高 | DK MOONB H BC03 | Reject | 530 | 530 | 96.1 | 15.6 | 0 | 63.1 | 33 | 1.7% | 接疋,斷紗(斷經/斷緯),異纖/飛花 |  |  |  | 缸差過大 |  |  | 單色結論為Fail,請打下並覆驗 |  | 簽核完成 |  |  | 1：大货颜色偏红，评C级。 2：大货瑕疵超分，需补裁损。 | 麻灰色光偏紅 | 因花灰紗交期太長，避免成衣短裝，請工廠使用在網路單上，減少進店後產生顏色落差過大。 | [9 empty] | 色樣、品質樣廠商提供 | 已簽核 | 請參考驗貨員意見。(Please refer QA's comments.) |  |  |  | 2026/02/24 | 2026/04/13 | 游蓓玟 同意出貨 關注到料大貨生產狀況 | 同意出貨-業務核可此瑕疵 |  |  | IND-GLD
192223 | 2025/12/23 | Auto |  | DKS | Sherry Hsu 許亞渲 | V2B | DAW16203N_Q326 | TMKF-25-11620 | NAS |  |  | 井澤 | CHINA | VIN-MK2B | 2026/02/02 | 2026/02/02 | Polyester/Spandex 91/9% | Woven | Plain Weave | PRT + Dyed | Paper PRT,P/D | NA,UPF 50+,Wicking | 53 | 94 | 0 | yds | Yong Wang 王勇 | TRAILBURST CAMO STRIP | Agree | 1752 | 1752 | 174 | 2.3 | 174 | 0 | 0 | 0% | 印花瑕疵(印白) | [6 empty] | 大貨品質在接受標準內 | [16 empty] | 色樣、品質樣廠商提供 | 已簽核 | 請參考驗貨員意見。(Please refer QA's comments.) |  |  |  | 2026/04/13 | 2026/05/28 |  |  |  |  | VIN-MK2
192498 | 2025/12/23 | Auto |  | DKS | Gina Peng 彭榆茜 | V2A | MAX69_Q326,MAX70_Q326 | TMKF-25-11622,TMKF-25-11624 | AS |  |  | ARCH TEXTILES | CHINA | VIN-MK3A | 2026/02/09 | 2026/02/06 | Cotton/Nylon/Spandex 62/26/12% | Knit | Pique | Dyed | P/D | NA,Anti-Microbial,Anti-Odor,UPF 50+,Wick | 65 | 165 | 3811 | yds | Gul Wang 王國安 | PURE WHITE DD | Discuss | 1711 | 1711 | 269.4 | 21.9 | 0 | 269.4 | 0 | 3.6% | 接疋,斷紗(斷經/斷緯),棉粒/結頭/粗節,油/髒/色污,異纖/飛花,破洞 | [6 empty] | 單色扣點為B級,結論為Discuss | [16 empty] | 色樣、品質樣廠商提供 | 已簽核 | 請參考驗貨員意見。(Please refer QA's comments.) |  |  |  | 2026/03/02 | 2026/05/04 |  |  |  |  | VIN-MK3
192547 | 2025/12/23 | Auto |  | TGT | Melody Chen 陳可縈 | V5A | 445LX5_C326 | TMKF-25-11633 | AS |  |  | HUGE BAMBOO | VIETNAM | VIN-LR1 | 2026/02/07 | 2026/02/07 | Recycled Polyester 100% | Knit | Mesh | Dyed | P/D | NA,NA | 59 | 75 | 316 | yds | NgocBich | ALMOND CRISP | Agree | 316 | 316 | 173 | 0 | 173 | 0 | 0 | 0% | [7 empty] | 大貨品質在接受標準內 | [16 empty] | 色樣、品質樣廠商提供 | 已簽核 | 請參考驗貨員意見。(Please refer QA's comments.) |  |  | 2026/03/05 | 2026/03/06 | 2026/04/13 |  |  |  |  | VIN-LR1
192546 | 2025/12/23 | Auto |  | TGT | Melody Chen 陳可縈 | V5A | 445LX5_C326 | TMKF-25-11633 | AS |  |  | HUGE BAMBOO | VIETNAM | VIN-LR1 | 2026/02/07 | 2026/02/07 | Recycled Polyester 100% | Knit | Mesh | Dyed | P/D | NA,NA | 59 | 75 | 3183 | yds | NgocBich | BLUE SPECK | Agree | 2364 | 2364 | 190 | 2.1 | 190 | 0 | 0 | 0% | 破洞 | [6 empty] | 大貨品質在接受標準內 | [16 empty] | 色樣、品質樣廠商提供 | 已簽核 | 請參考驗貨員意見。(Please refer QA's comments.) |  |  | 2026/03/05 | 2026/03/06 | 2026/04/13 |  |  |  |  | VIN-LR1
192545 | 2025/12/23 | Auto |  | TGT | Melody Chen 陳可縈 | V5A | 445LX5_C326 | TMKF-25-11633 | AS |  |  | HUGE BAMBOO | VIETNAM | VIN-LR1 | 2026/02/07 | 2026/02/07 | Recycled Polyester 100% | Knit | Mesh | Dyed | P/D | NA,NA | 59 | 75 | 219 | yds | NgocBich | PRESTIGIOUS PINE | Agree | 219 | 219 | 177 | 0 | 177 | 0 | 0 | 0% | [7 empty] | 大貨品質在接受標準內 | [16 empty] | 色樣、品質樣廠商提供 | 已簽核 | 請參考驗貨員意見。(Please refer QA's comments.) |  |  | 2026/03/05 | 2026/03/06 | 2026/04/13 |  |  |  |  | VIN-LR1
192548 | 2025/12/23 | Auto |  | TGT | Melody Chen 陳可縈 | V5A | 445LX5_C326 | TMKF-25-11633 | AS |  |  | HUGE BAMBOO | VIETNAM | VIN-LR1 | 2026/02/07 | 2026/02/07 | Recycled Polyester 100% | Knit | Mesh | Dyed | P/D | NA,NA | 59 | 75 | 277 | yds | NgocBich | WOWZER RED | Agree | 195 | 195 | 195 | 3.1 | 195 | 0 | 0 | 0% | 接疋,擦傷/刮傷/勾紗 | [6 empty] | 大貨品質在接受標準內 | [16 empty] | 色樣、品質樣廠商提供 | 已簽核 | 請參考驗貨員意見。(Please refer QA's comments.) |  |  | 2026/03/05 | 2026/03/06 | 2026/04/13 |  |  |  |  | VIN-LR1
192620 | 2025/12/23 | Auto |  | TGT | Chris Truong 張志堅 | V5A | 441KYE_C326 | TMKF-25-11638 | AS |  |  | 力鵬企業 | INDONESIA | VIN-LR2 | 2026/02/03 | 2026/02/03 | Recycled Polyester/Spandex 86/14% | Woven | Poplin | Dyed | P/D | NA,Quick Dry,UPF 50+ | 57 | 128 | 46753 | yds | Dani | BLACK ONYX | Discuss | 19148 | 19148 | 1507 | 17.2 | 0 | 1507 | 0 | 2.2% | 接疋,擦傷/刮傷/勾紗,斷紗(斷經/斷緯),染折/折痕,橫檔/橫條,油/髒/色污 | [6 empty] | 單色扣點為B級,結論為Discuss | [16 empty] | 色樣、品質樣廠商提供 | 已簽核 | 補發報告：請參考驗貨員意見。(Please refer QA's comments.) |  |  | 2026/04/15 | 2026/03/10 | 2026/04/11 |  |  |  |  | VIN-LR2
192621 | 2025/12/23 | Auto |  | TGT | Chris Truong 張志堅 | V5A | 441KYE_C326 | TMKF-25-11638 | AS |  |  | 力鵬企業 | INDONESIA | VIN-LR2 | 2026/02/03 | 2026/02/03 | Recycled Polyester/Spandex 86/14% | Woven | Poplin | Dyed | P/D | NA,Quick Dry,UPF 50+ | 57 | 128 | 44659 | yds | Dani | FIZZY PINK | Discuss | 4233 | 4233 | 398 | 16.1 | 0 | 398 | 0 | 1.8% | 擦傷/刮傷/勾紗,染折/折痕,橫檔/橫條,油/髒/色污 | [6 empty] | 單色扣點為B級,結論為Discuss | [16 empty] | 色樣、品質樣廠商提供 | 已簽核 | 補發報告：請參考驗貨員意見。(Please refer QA's comments.) |  |  | 2026/04/15 | 2026/03/10 | 2026/04/11 |  |  |  |  | VIN-LR2
192203 | 2025/12/23 | Auto |  | DKS | Lu Lee 李璐 | V2B | DAM14123_Q326 | TMKF-25-11642 | AS |  |  | PARADISE | CHINA | VIN-MK2A | 2026/02/02 | 2026/02/02 | Polyester 100% | Knit | Jacquard | Dyed | P/D | NA,Wicking | 57 | 115 | 1687 | yds | Jiangao Zhang 張建高 | PURE WHITE DD | Discuss | 1383 | 1383 | 224 | 11.2 | 110 | 114 | 0 | 0.4% | 接疋,斷紗(斷經/斷緯),染折/折痕,油/髒/色污 | [6 empty] | 單色扣點為B級,結論為Discuss | [16 empty] | 色樣、品質樣廠商提供 | 已簽核 | 請參考驗貨員意見。(Please refer QA's comments.) |  |  |  | 2026/03/19 | 2026/05/04 |  |  |  |  | VIN-MK2
192524 | 2025/12/23 | Auto |  | DKS | Gloria Tseng 曾珮雅 | V2B | MVG1010_Q326 | TMKF-25-11643 | AS |  |  | 常州旭榮 | CHINA | IND-GLR2 | 2026/02/07 | 2026/02/07 | Nylon/Polyester/Spandex 58/25/17% | Knit | Jersey | Dyed | Single dyed | NA,Anti-Odor,UPF 50+,Wicking | 56 | 185 | 2029 | yds | Jun Yan 嚴軍 | PURE BLACK | Reject | 2045.2 | 2045.2 | 348.1 | 16.7 | 0 | 0 | 348.1 | 2% | 接疋,擦傷/刮傷/勾紗,斷紗(斷經/斷緯),橫檔/橫條 | 布面不平整 | [5 empty] | 單色結論為Fail,請打下並覆驗 |  | 簽核完成 |  |  | 1.缸差较明对比布厂提供缸差表在可接受范围内。 2.PURE WHITE 色18-3#缸大货两边距边2”死折痕，纬弧3.3%，克重超重9.7%不OK。 3.大货布面不平整不OK。 4.部分匹以碼重估算碼長有短碼 ，請更改碼長。 5.部分匹布头布边有约3y死折痕，大货中因此产生的裁损由布厂承担。 | 布面不平整,請布廠補損 | 布面不平整,請布廠補損 | [9 empty] | 色樣、品質樣廠商提供 | 已簽核 | 請參考驗貨員意見。(Please refer QA's comments.) |  |  |  | 2026/02/25 | 2026/04/13 | 許貿昇 同意出貨 緊邊問題工廠使用特殊馬克進行生產, 須檢視額外損耗請布廠補損. 並注意補損時間可符合工廠生產需求 | 同意出貨-瑕疵無法重修，補損出貨 |  |  | IND-GLR2
192523 | 2025/12/23 | Auto |  | DKS | Gloria Tseng 曾珮雅 | V2B | MVG1010_Q326 | TMKF-25-11643 | AS |  |  | 常州旭榮 | CHINA | IND-GLR2 | 2026/02/07 | 2026/02/07 | Nylon/Polyester/Spandex 58/25/17% | Knit | Jersey | Dyed | Single dyed | NA,Anti-Odor,UPF 50+,Wicking | 56 | 185 | 752 | yds | Jun Yan 嚴軍 | PURE WHITE | Reject | 759 | 759 | 194.1 | 22.7 | 0 | 0 | 194.1 | 3.8% | 接疋,斷紗(斷經/斷緯),染折/折痕,油/髒/色污 | 布面不平整 |  | 緯斜/緯弧過大 |  |  |  | 單色結論為Fail,請打下並覆驗 |  | 簽核完成 |  |  | 1.缸差较明对比布厂提供缸差表在可接受范围内。 2.PURE WHITE 色18-3#缸大货两边距边2”死折痕，纬弧3.3%，克重超重9.7%不OK。 3.大货布面不平整不OK。 4.部分匹以碼重估算碼長有短碼 ，請更改碼長。 5.部分匹布头布边有约3y死折痕，大货中因此产生的裁损由布厂承担。 | 布面不平整,請布廠補損 | 布面不平整,請布廠補損 | [9 empty] | 色樣、品質樣廠商提供 | 已簽核 | 請參考驗貨員意見。(Please refer QA's comments.) |  |  |  | 2026/02/25 | 2026/04/13 | 許貿昇 同意出貨 緊邊問題工廠使用特殊馬克進行生產, 須檢視額外損耗請布廠補損. 並注意補損時間可符合工廠生產需求 | 同意出貨-瑕疵無法重修，補損出貨 |  |  | IND-GLR2
192522 | 2025/12/23 | Auto |  | DKS | Gloria Tseng 曾珮雅 | V2B | MVG1010_Q326 | TMKF-25-11643 | AS |  |  | 常州旭榮 | CHINA | IND-GLR2 | 2026/02/07 | 2026/02/07 | Nylon/Polyester/Spandex 58/25/17% | Knit | Jersey | Dyed | Single dyed | NA,Anti-Odor,UPF 50+,Wicking | 56 | 185 | 6176 | yds | Jun Yan 嚴軍 | RADICAL RED | Reject | 4885.6 | 4885.6 | 776.8 | 8.2 | 0 | 0 | 776.8 | 0% | 接疋,擦傷/刮傷/勾紗,斷紗(斷經/斷緯),橫檔/橫條,油/髒/色污,破洞 | 布面不平整 | [5 empty] | 單色結論為Fail,請打下並覆驗 |  | 簽核完成 |  |  | 1.缸差较明对比布厂提供缸差表在可接受范围内。 2.PURE WHITE 色18-3#缸大货两边距边2”死折痕，纬弧3.3%，克重超重9.7%不OK。 3.大货布面不平整不OK。 4.部分匹以碼重估算碼長有短碼 ，請更改碼長。 5.部分匹布头布边有约3y死折痕，大货中因此产生的裁损由布厂承担。 | 布面不平整,請布廠補損 | 布面不平整,請布廠補損 | [9 empty] | 色樣、品質樣廠商提供 | 已簽核 | 請參考驗貨員意見。(Please refer QA's comments.) |  |  |  | 2026/02/25 | 2026/04/13 | 許貿昇 同意出貨 緊邊問題工廠使用特殊馬克進行生產, 須檢視額外損耗請布廠補損. 並注意補損時間可符合工廠生產需求 | 同意出貨-瑕疵無法重修，補損出貨 |  |  | IND-GLR2
192204 | 2025/12/23 | Auto |  | DKS | Lu Lee 李璐 | V2B | DAY01_Q326 | TMKF-25-11647 | AS |  |  | PARADISE | CHINA | VIN-MK1 | 2026/02/02 | 2026/02/02 | Polyester 100% | Knit | Jacquard | Dyed | P/D | NA,Wicking | 57 | 115 | 1055 | yds | Jiangao Zhang 張建高 | PURE WHITE DD | Discuss | 1455 | 1455 | 227.5 | 15.8 | 112.5 | 115 | 0 | 1.7% | 接疋,染折/折痕,油/髒/色污 | [6 empty] | 單色扣點為B級,結論為Discuss | [16 empty] | 色樣、品質樣廠商提供 | 已簽核 | 請參考驗貨員意見。(Please refer QA's comments.) |  |  |  | 2026/03/16 | 2026/05/04 |  |  |  |  | VIN-MK1
192207 | 2025/12/23 | Auto |  | DKS | Lu Lee 李璐 | V2B | DAY01_Q326 | TMKF-25-11648 | AS |  |  | PARADISE | CHINA | VIN-MK1 | 2026/02/02 | 2026/02/02 | Polyester 100% | Knit | Jersey | Dyed | P/D,Jacquard | NA,Wicking | 55 | 105 | 1094 | yds | Jiangao Zhang 張建高 | ACADEMY BLUE/WHITE | Agree | 1087 | 1087 | 136 | 4.4 | 136 | 0 | 0 | 0% | 接疋,油/髒/色污 | [6 empty] | 大貨品質在接受標準內 | [16 empty] | 色樣、品質樣廠商提供 | 已簽核 | 請參考驗貨員意見。(Please refer QA's comments.) |  |  |  | 2026/03/16 | 2026/05/04 |  |  |  |  | VIN-MK1
192205 | 2025/12/23 | Auto |  | DKS | Lu Lee 李璐 | V2B | DAY01_Q326 | TMKF-25-11648 | AS |  |  | PARADISE | CHINA | VIN-MK1 | 2026/02/02 | 2026/02/02 | Polyester 100% | Knit | Jersey | Dyed | P/D,Jacquard | NA,Wicking | 55 | 105 | 153 | yds | Jiangao Zhang 張建高 | FIELD GREEN/DK FIELD | Agree | 669 | 669 | 146 | 5.5 | 146 | 0 | 0 | 0% | 接疋,斷紗(斷經/斷緯) | [6 empty] | 大貨品質在接受標準內 | [16 empty] | 色樣、品質樣廠商提供 | 已簽核 | 請參考驗貨員意見。(Please refer QA's comments.) |  |  |  | 2026/03/16 | 2026/05/04 |  |  |  |  | VIN-MK1
192206 | 2025/12/23 | Auto |  | DKS | Lu Lee 李璐 | V2B | DAY01_Q326 | TMKF-25-11648 | AS |  |  | PARADISE | CHINA | VIN-MK1 | 2026/02/02 | 2026/02/02 | Polyester 100% | Knit | Jersey | Dyed | P/D,Jacquard | NA,Wicking | 55 | 105 | 153 | yds | Jiangao Zhang 張建高 | TEAM RED/DK TEAM RED | Discuss | 600 | 600 | 141 | 14.2 | 0 | 141 | 0 | 1.3% | 接疋,染折/折痕 |  |  |  |  | 布邊不良 |  | 單色扣點為B級,結論為Discuss | [16 empty] | 色樣、品質樣廠商提供 | 已簽核 | 請參考驗貨員意見。(Please refer QA's comments.) |  |  |  | 2026/03/16 | 2026/05/04 |  |  |  |  | VIN-MK1
192209 | 2025/12/23 | Auto |  | DKS | Lu Lee 李璐 | V2B | DAM14123_Q326 | TMKF-25-11649 | AS |  |  | PARADISE | CHINA | VIN-MK2A | 2026/02/02 | 2026/02/02 | Polyester 100% | Knit | Jersey | Dyed | P/D,Jacquard | NA,Wicking | 55 | 105 | 5171 | yds | Jiangao Zhang 張建高 | ASPHALT/TIPTOE | Agree | 2067 | 2067 | 274.1 | 3.6 | 274.1 | 0 | 0 | 0% | 接疋,斷紗(斷經/斷緯),油/髒/色污 | [6 empty] | 大貨品質在接受標準內 | [16 empty] | 色樣、品質樣廠商提供 | 已簽核 | 請參考驗貨員意見。(Please refer QA's comments.) |  |  |  | 2026/03/19 | 2026/05/04 |  |  |  |  | VIN-MK2
192212 | 2025/12/23 | Auto |  | DKS | Lu Lee 李璐 | V2B | DAM14123_Q326 | TMKF-25-11649 | AS |  |  | PARADISE | CHINA | VIN-MK2A | 2026/02/02 | 2026/02/02 | Polyester 100% | Knit | Jersey | Dyed | P/D,Jacquard | NA,Wicking | 55 | 105 | 214 | yds | Jiangao Zhang 張建高 | AUTUMNAL/DK AUTUMNAL | Discuss | 300 | 300 | 127.9 | 18.8 | 0 | 127.9 | 0 | 2.6% | 接疋,染折/折痕 | [6 empty] | 單色扣點為B級,結論為Discuss | [16 empty] | 色樣、品質樣廠商提供 | 已簽核 | 請參考驗貨員意見。(Please refer QA's comments.) |  |  |  | 2026/03/19 | 2026/05/04 |  |  |  |  | VIN-MK2
192216 | 2025/12/23 | Auto |  | DKS | Lu Lee 李璐 | V2B | DAM14123_Q326 | TMKF-25-11649 | AS |  |  | PARADISE | CHINA | VIN-MK2A | 2026/02/02 | 2026/02/02 | Polyester 100% | Knit | Jersey | Dyed | P/D,Jacquard | NA,Wicking | 55 | 105 | 153 | yds | Jiangao Zhang 張建高 | FIELD GREEN/DK GREEN | Agree | 503 | 503 | 103.6 | 9.7 | 103.6 | 0 | 0 | 0% | 接疋,擦傷/刮傷/勾紗,斷紗(斷經/斷緯),油/髒/色污 | [6 empty] | 大貨品質在接受標準內 | [16 empty] | 色樣、品質樣廠商提供 | 已簽核 | 請參考驗貨員意見。(Please refer QA's comments.) |  |  |  | 2026/03/19 | 2026/05/04 |  |  |  |  | VIN-MK2
192215 | 2025/12/23 | Auto |  | DKS | Lu Lee 李璐 | V2B | DAM14123_Q326 | TMKF-25-11649 | AS |  |  | PARADISE | CHINA | VIN-MK2A | 2026/02/02 | 2026/02/02 | Polyester 100% | Knit | Jersey | Dyed | P/D,Jacquard | NA,Wicking | 55 | 105 | 5003 | yds | Jiangao Zhang 張建高 | FUEGO PINK/DK PINK | Agree | 2111 | 2111 | 270 | 3 | 270 | 0 | 0 | 0% | 油/髒/色污,異纖/飛花,破洞 | [6 empty] | 大貨品質在接受標準內 | [16 empty] | 色樣、品質樣廠商提供 | 已簽核 | 請參考驗貨員意見。(Please refer QA's comments.) |  |  |  | 2026/03/19 | 2026/05/04 |  |  |  |  | VIN-MK2
192214 | 2025/12/23 | Auto |  | DKS | Lu Lee 李璐 | V2B | DAM14123_Q326 | TMKF-25-11649 | AS |  |  | PARADISE | CHINA | VIN-MK2A | 2026/02/02 | 2026/02/02 | Polyester 100% | Knit | Jersey | Dyed | P/D,Jacquard | NA,Wicking | 55 | 105 | 214 | yds | Jiangao Zhang 張建高 | ORIOLE/DK ORIOLE | Agree | 370 | 370 | 109.4 | 4.6 | 109.4 | 0 | 0 | 0% | 接疋,擦傷/刮傷/勾紗 | [6 empty] | 大貨品質在接受標準內 | [16 empty] | 色樣、品質樣廠商提供 | 已簽核 | 請參考驗貨員意見。(Please refer QA's comments.) |  |  |  | 2026/03/19 | 2026/05/04 |  |  |  |  | VIN-MK2
192210 | 2025/12/23 | Auto |  | DKS | Lu Lee 李璐 | V2B | DAM14123_Q326 | TMKF-25-11649 | AS |  |  | PARADISE | CHINA | VIN-MK2A | 2026/02/02 | 2026/02/02 | Polyester 100% | Knit | Jersey | Dyed | P/D,Jacquard | NA,Wicking | 55 | 105 | 8590 | yds | Jiangao Zhang 張建高 | PURE BLACK DD | Agree | 6065 | 6065 | 704 | 5.3 | 704 | 0 | 0 | 0% | 接疋,擦傷/刮傷/勾紗,斷紗(斷經/斷緯),油/髒/色污,異纖/飛花,破洞 | [6 empty] | 大貨品質在接受標準內 | [16 empty] | 色樣、品質樣廠商提供 | 已簽核 | 請參考驗貨員意見。(Please refer QA's comments.) |  |  |  | 2026/03/19 | 2026/05/04 |  |  |  |  | VIN-MK2
192213 | 2025/12/23 | Auto |  | DKS | Lu Lee 李璐 | V2B | DAM14123_Q326 | TMKF-25-11649 | AS |  |  | PARADISE | CHINA | VIN-MK2A | 2026/02/02 | 2026/02/02 | Polyester 100% | Knit | Jersey | Dyed | P/D,Jacquard | NA,Wicking | 55 | 105 | 0 | yds | Jiangao Zhang 張建高 | TANGERINE TANGO/DK TA | Agree | 375 | 375 | 115 | 9.6 | 115 | 0 | 0 | 0% | 接疋,染折/折痕,油/髒/色污,異纖/飛花 | [6 empty] | 大貨品質在接受標準內 | [16 empty] | 色樣、品質樣廠商提供 | 已簽核 | 請參考驗貨員意見。(Please refer QA's comments.) |  |  |  | 2026/03/19 | 2026/05/04 |  |  |  |  | VIN-MK2
192211 | 2025/12/23 | Auto |  | DKS | Lu Lee 李璐 | V2B | DAM14123_Q326 | TMKF-25-11649 | AS |  |  | PARADISE | CHINA | VIN-MK2A | 2026/02/02 | 2026/02/02 | Polyester 100% | Knit | Jersey | Dyed | P/D,Jacquard | NA,Wicking | 55 | 105 | 4313 | yds | Jiangao Zhang 張建高 | UNI NAVY/PURE BLACK | Agree | 3201 | 3201 | 423.8 | 5 | 423.8 | 0 | 0 | 0% | 接疋,擦傷/刮傷/勾紗,斷紗(斷經/斷緯),油/髒/色污,異纖/飛花 | [6 empty] | 大貨品質在接受標準內 | [16 empty] | 色樣、品質樣廠商提供 | 已簽核 | 請參考驗貨員意見。(Please refer QA's comments.) |  |  |  | 2026/03/19 | 2026/05/04 |  |  |  |  | VIN-MK2
192279 | 2025/12/23 | Auto |  | DKS | Lu Lee 李璐 | V2B | DAB65_Q326 | TMKF-25-11650 | AS |  |  | PARADISE | CHINA | VIN-MK2B | 2026/02/03 | 2026/02/03 | Polyester 100% | Knit | Jacquard | Dyed | Single dyed | NA,UPF 50+,Wicking | 54 | 115 | 4498 | yds | Jiangao Zhang 張建高 | ACADEMY BL/DK BL | Discuss | 1495 | 1495 | 258 | 10.1 | 130.7 | 127.3 | 0 | 0% | 接疋,棉粒/結頭/粗節,油/髒/色污,破洞 |  |  | 緯斜/緯弧過大 |  |  |  | 單色扣點為B級,結論為Discuss | [16 empty] | 色樣、品質樣廠商提供 | 已簽核 | 請參考驗貨員意見。(Please refer QA's comments.) |  |  |  | 2026/03/02 | 2026/04/16 |  |  |  |  | VIN-MK2
192283 | 2025/12/23 | Auto |  | DKS | Lu Lee 李璐 | V2B | DAB65_Q326 | TMKF-25-11650 | AS |  |  | PARADISE | CHINA | VIN-MK2B | 2026/02/03 | 2026/02/03 | Polyester 100% | Knit | Jacquard | Dyed | Single dyed | NA,UPF 50+,Wicking | 54 | 115 | 3485 | yds | Jiangao Zhang 張建高 | ORANGE.COM/DK ORANGE | Discuss | 1489 | 1489 | 252.7 | 11.1 | 128 | 124.7 | 0 | 0.3% | 接疋,擦傷/刮傷/勾紗,棉粒/結頭/粗節,油/髒/色污,破洞 | [6 empty] | 單色扣點為B級,結論為Discuss | [16 empty] | 色樣、品質樣廠商提供 | 已簽核 | 請參考驗貨員意見。(Please refer QA's comments.) |  |  |  | 2026/03/02 | 2026/04/16 |  |  |  |  | VIN-MK2
192278 | 2025/12/23 | Auto |  | DKS | Lu Lee 李璐 | V2B | DAB65_Q326 | TMKF-25-11650 | AS |  |  | PARADISE | CHINA | VIN-MK2B | 2026/02/03 | 2026/02/03 | Polyester 100% | Knit | Jacquard | Dyed | Single dyed | NA,UPF 50+,Wicking | 54 | 115 | 8569 | yds | Jiangao Zhang 張建高 | PURE BLACK DD | Discuss | 4669 | 4669 | 652.2 | 10.7 | 523.5 | 128.7 | 0 | 0.2% | 接疋,擦傷/刮傷/勾紗,斷紗(斷經/斷緯),油/髒/色污,破洞 |  |  | 緯斜/緯弧過大 |  |  |  | 單色扣點為B級,結論為Discuss | [16 empty] | 色樣、品質樣廠商提供 | 已簽核 | 請參考驗貨員意見。(Please refer QA's comments.) |  |  |  | 2026/03/02 | 2026/04/16 |  |  |  |  | VIN-MK2
192281 | 2025/12/23 | Auto |  | DKS | Lu Lee 李璐 | V2B | DAB65_Q326 | TMKF-25-11650 | AS |  |  | PARADISE | CHINA | VIN-MK2B | 2026/02/03 | 2026/02/03 | Polyester 100% | Knit | Jacquard | Dyed | Single dyed | NA,UPF 50+,Wicking | 54 | 115 | 5509 | yds | Jiangao Zhang 張建高 | PURE WHITE DD | Discuss | 4742 | 4742 | 666.1 | 13.8 | 138.7 | 527.4 | 0 | 1.1% | 擦傷/刮傷/勾紗,斷紗(斷經/斷緯),油/髒/色污,破洞 | [6 empty] | 單色扣點為B級,結論為Discuss | [16 empty] | 色樣、品質樣廠商提供 | 已簽核 | 請參考驗貨員意見。(Please refer QA's comments.) |  |  |  | 2026/03/02 | 2026/04/16 |  |  |  |  | VIN-MK2
192282 | 2025/12/23 | Auto |  | DKS | Lu Lee 李璐 | V2B | DAB65_Q326 | TMKF-25-11650 | AS |  |  | PARADISE | CHINA | VIN-MK2B | 2026/02/03 | 2026/02/03 | Polyester 100% | Knit | Jacquard | Dyed | Single dyed | NA,UPF 50+,Wicking | 54 | 115 | 6318 | yds | Jiangao Zhang 張建高 | SHARKSKIN | Discuss | 4222 | 4222 | 644.6 | 16 | 388.6 | 256 | 0 | 1.8% | 接疋,擦傷/刮傷/勾紗,斷紗(斷經/斷緯),油/髒/色污,異纖/飛花,破洞 |  |  | 緯斜/緯弧過大 |  |  |  | 單色扣點為B級,結論為Discuss | [16 empty] | 色樣、品質樣廠商提供 | 已簽核 | 請參考驗貨員意見。(Please refer QA's comments.) |  |  |  | 2026/03/02 | 2026/04/16 |  |  |  |  | VIN-MK2
192280 | 2025/12/23 | Auto |  | DKS | Lu Lee 李璐 | V2B | DAB65_Q326 | TMKF-25-11650 | AS |  |  | PARADISE | CHINA | VIN-MK2B | 2026/02/03 | 2026/02/03 | Polyester 100% | Knit | Jacquard | Dyed | Single dyed | NA,UPF 50+,Wicking | 54 | 115 | 6318 | yds | Jiangao Zhang 張建高 | UNI NAVY/PURE BLACK | Discuss | 4404 | 4404 | 663.3 | 13.6 | 258.7 | 404.6 | 0 | 1.1% | 接疋,擦傷/刮傷/勾紗,斷紗(斷經/斷緯),油/髒/色污,破洞 |  |  | 緯斜/緯弧過大 |  | 布邊不良 |  | 單色扣點為B級,結論為Discuss | [16 empty] | 色樣、品質樣廠商提供 | 已簽核 | 請參考驗貨員意見。(Please refer QA's comments.) |  |  |  | 2026/03/02 | 2026/04/16 |  |  |  |  | VIN-MK2
192231 | 2025/12/23 | Auto |  | DKS | Sherry Hsu 許亞渲 | V2B | DAW16206_Q326 | TMKF-25-11654 | NAS |  |  | 井澤 | CHINA | CAB-MH2 | 2026/02/02 | 2026/02/02 | Polyester/Spandex 91/9% | Woven | Plain Weave | Dyed | P/D | NA,UPF 50+,Wicking | 53 | 94 | 2577 | yds | Yong Wang 王勇 | GREEN THEME | Agree | 1413 | 1413 | 138 | 1.4 | 138 | 0 | 0 | 0% | 油/髒/色污 | [6 empty] | 大貨品質在接受標準內 | [16 empty] | 色樣、品質樣廠商提供 | 已簽核 | 請參考驗貨員意見。(Please refer QA's comments.) |  |  |  | 2026/03/16 | 2026/05/04 |  |  |  |  | CAB-MH
192517 | 2025/12/23 | Auto |  | DKS | Sherry Hsu 許亞渲 | V2B | DAW16321_Q326 | TMKF-25-11655 | NAS |  |  | 井澤 | CHINA | CAB-MH3 | 2026/02/07 | 2026/02/07 | Polyester/Spandex 89/11% | Woven | Plain Weave | Dyed | P/D | NA,Wicking | 53 | 122 | 0 | yds | Yong Wang 王勇 | PURE BLACK | Agree | 651 | 651 | 80 | 5 | 80 | 0 | 0 | 0% | 接疋 | [6 empty] | 大貨品質在接受標準內 | [16 empty] | 色樣、品質樣廠商提供 | 已簽核 | 請參考驗貨員意見。(Please refer QA's comments.) |  |  | 2026/03/02 | 2026/03/16 | 2026/05/04 |  |  |  |  | CAB-MH
192518 | 2025/12/23 | Auto |  | DKS | Sherry Hsu 許亞渲 | V2B | DAW16321_Q326 | TMKF-25-11655 | NAS |  |  | 井澤 | CHINA | CAB-MH3 | 2026/02/07 | 2026/02/07 | Polyester/Spandex 89/11% | Woven | Plain Weave | Dyed | P/D | NA,Wicking | 53 | 122 | 0 | yds | Yong Wang 王勇 | PURE WHITE | Agree | 416 | 416 | 68 | 5.9 | 68 | 0 | 0 | 0% | 接疋 | [6 empty] | 大貨品質在接受標準內 | [16 empty] | 色樣、品質樣廠商提供 | 已簽核 | 請參考驗貨員意見。(Please refer QA's comments.) |  |  | 2026/03/02 | 2026/03/16 | 2026/05/04 |  |  |  |  | CAB-MH
192656 | 2025/12/23 | Auto |  | DKS | Gloria Tseng 曾珮雅 | V2B | MGA16134TG_Q326 | TMKF-25-11667 | AS |  |  | 錦群 | CHINA | VIN-MK3A | 2026/02/24 | 2026/02/24 | Nylon 100% | Woven | Plain Weave | Dyed | P/D | NA,DWR | 58 | 110 | 2583 | yds | Bill Wang 王逢茂 | DRESS BLUES | Agree | 2459 | 2459 | 702 | 3.4 | 702 | 0 | 0 | 0% | 擦傷/刮傷/勾紗,橫檔/橫條,油/髒/色污 | [6 empty] | 大貨品質在接受標準內 | [16 empty] | 無色樣，品質樣業務提供 | 已簽核 | 請參考驗貨員意見。(Please refer QA's comments.) |  |  |  | 2026/04/25 | 2026/05/28 |  |  |  |  | VIN-MK3
192657 | 2025/12/23 | Auto |  | DKS | Gloria Tseng 曾珮雅 | V2B | MGA16134TG_Q326 | TMKF-25-11667 | AS |  |  | 錦群 | CHINA | VIN-MK3A | 2026/02/24 | 2026/02/24 | Nylon 100% | Woven | Plain Weave | Dyed | P/D | NA,DWR | 58 | 110 | 902 | yds | Bill Wang 王逢茂 | POWDERED SUGAR | Discuss | 1334 | 1334 | 379 | 11.3 | 233 | 146 | 0 | 0.4% | 擦傷/刮傷/勾紗,油/髒/色污 | [6 empty] | 部分匹扣點為B級,但單色結論為Pass | [16 empty] | 無色樣，品質樣業務提供 | 已簽核 | 請參考驗貨員意見。(Please refer QA's comments.) |  |  |  | 2026/04/25 | 2026/05/28 |  |  |  |  | VIN-MK3
192601 | 2026/01/01 | Auto |  | ONY | Chezia Ding 丁俐妏 | V7C | 909353_SU26 | TMKF-25-11680 | NAS |  |  | KAHATEX | INDONESIA | IND-STL2 | 2026/02/12 | 2026/02/11 | Cotton(BCI) 100% | Woven | Twill | Dyed | Y/D | NA,NA | 56 | 130 | 12379 | yds | Irfan | NAVY STRIPE | Reject | 3003 | 3003 | 300 | 8.7 | 0 | 0 | 300 | 0% | 油/髒/色污,異纖/飛花 | [6 empty] | 單色結論為Fail,請打下並覆驗 |  | VM簽核中 |  |  | General found: Stain, neps/slub, foreign fiber Reject due to continue foreign fiber MK garment fty will offer the actual replenishment and loss rate, if necessary. | There's foreign yarn (black yarn) on CC Sea Salt, M/A for proceed garment | Get guarantee from mill they will replenish if there's part / fabric with very visible (more serious) foreign yarn defect | [9 empty] | 無色樣，品質樣廠商提供 | 已簽核 | 因C級大貨超過20%，請打下並申請覆驗。 |  |  |  | 2026/02/11 | 2026/03/05 | 需業務確認 | 簽核中 |  |  | IND-STL
192575 | 2025/12/23 | Auto |  | TGT | Sam Vu 武氏明豔 | V5A | 2K5G22_C326 | TMKF-25-11684 | AS |  |  | 旭寬企業 | TAIWAN | VIN-TPLB | 2026/02/09 | 2026/02/09 | Recycled Polyester/Spandex 96/4% | Knit | Mesh | Dyed | Single dyed | NA,Quick Dry,Wicking | 58 | 165 | 27899 | yds | Allen Wu 吳育騰 | BLACK ONYX | Agree | 7249 | 7249 | 1074 | 2.3 | 1074 | 0 | 0 | 0% | 接疋,油/髒/色污 | [6 empty] | 大貨品質在接受標準內 | [16 empty] | 無色樣，品質樣業務提供 | 已簽核 | 單色結論為Pass。(The conclusion is Pass.) |  |  | 2026/03/06 | 2026/03/10 | 2026/06/13 |  |  |  |  | VIN-TPL
192675 | 2025/12/23 | Auto |  | TGT | Sam Vu 武氏明豔 | V5A | 2K5G22_C326 | TMKF-25-11684 | AS |  |  | 旭寬企業 | TAIWAN | VIN-TPLB | 2026/02/25 | 2026/02/25 | Recycled Polyester/Spandex 96/4% | Knit | Mesh | Dyed | Single dyed | NA,Quick Dry,Wicking | 58 | 165 | 27899 | yds | Bill Wang 王逢茂 | BLACK ONYX | Agree | 6578 | 6578 | 1053 | 3.4 | 1053 | 0 | 0 | 0% | 接疋,擦傷/刮傷/勾紗,油/髒/色污 | [6 empty] | 大貨品質在接受標準內 | [16 empty] | 無色樣，品質樣業務提供 | 已簽核 | 請參考驗貨員意見。(Please refer QA's comments.) |  |  | 2026/03/06 | 2026/03/10 | 2026/06/13 |  |  |  |  | VIN-TPL
192574 | 2025/12/23 | Auto |  | TGT | Sam Vu 武氏明豔 | V5A | 2K5G22_C326 | TMKF-25-11684 | AS |  |  | 旭寬企業 | TAIWAN | VIN-TPLB | 2026/02/09 | 2026/02/09 | Recycled Polyester/Spandex 96/4% | Knit | Mesh | Dyed | Single dyed | NA,Quick Dry,Wicking | 58 | 165 | 38867 | yds | Allen Wu 吳育騰 | BLUE SPECK | Agree | 6522 | 6522 | 799 | 3.8 | 799 | 0 | 0 | 0% | 接疋,油/髒/色污,破洞 | [6 empty] | 大貨品質在接受標準內 | [16 empty] | 無色樣，品質樣業務提供 | 已簽核 | 單色結論為Pass。(The conclusion is Pass.) |  |  | 2026/03/06 | 2026/03/10 | 2026/06/13 |  |  |  |  | VIN-TPL
192597 | 2025/12/23 | Auto |  | TGT | Sam Vu 武氏明豔 | V5A | 2K5G22_C326 | TMKF-25-11684 | AS |  |  | 旭寬企業 | TAIWAN | VIN-TPLB | 2026/02/11 | 2026/02/11 | Recycled Polyester/Spandex 96/4% | Knit | Mesh | Dyed | Single dyed | NA,Quick Dry,Wicking | 58 | 165 | 38867 | yds | Bill Wang 王逢茂 | BLUE SPECK | Agree | 8449 | 8449 | 1327 | 3.3 | 1327 | 0 | 0 | 0% | 接疋,擦傷/刮傷/勾紗,油/髒/色污 | [6 empty] | 大貨品質在接受標準內 | [16 empty] | 無色樣，品質樣業務提供 | 已簽核 | 單色結論為Pass。(The conclusion is Pass.) |  |  | 2026/03/06 | 2026/03/10 | 2026/06/13 |  |  |  |  | VIN-TPL
191360 | 2025/12/23 | Auto |  | TGT | Sam Vu 武氏明豔 | V5A | 2K5G22_C326 | TMKF-25-11684 | AS |  |  | 旭寬企業 | TAIWAN | VIN-TPLB | 2026/01/20 | 2026/02/05 | Recycled Polyester/Spandex 96/4% | Knit | Mesh | Dyed | Single dyed | NA,Quick Dry,Wicking | 58 | 165 | 36746 | yds | Bill Wang 王逢茂 | SPRING SKY BLUE | Agree | 8763 | 8763 | 1324 | 4.7 | 1324 | 0 | 0 | 0% | 接疋,擦傷/刮傷/勾紗,斷紗(斷經/斷緯),油/髒/色污 | [6 empty] | 大貨品質在接受標準內 | [16 empty] | 無色樣，品質樣業務提供 | 已簽核 | 單色結論為Pass。(The conclusion is Pass.) |  |  | 2026/02/06 | 2026/03/10 | 2026/06/13 |  |  |  |  | VIN-TPL
192419 | 2025/12/23 | Auto |  | TGT | Melody Chen 陳可縈 | V5A | 45GR0M_C326 | TMKF-25-11688 | AS |  | A | SAMIL(VIN) | VIETNAM | VIN-MK2A | 2026/02/05 | 2026/02/05 | Recycled Polyester/Spandex 90/10% | Knit | Jersey | Dyed | P/D | NA,Wicking | 62 | 160 | 1427 | yds | HoaNguyen | APRICUS PURPLE | Discuss | 1420 | 1420 | 168 | 12.5 | 82 | 86 | 0 | 0.8% | 斷紗(斷經/斷緯),棉粒/結頭/粗節,油/髒/色污 | [6 empty] | 單色扣點為B級,結論為Discuss | [16 empty] | 色樣、品質樣廠商提供 | 已簽核 | 請參考驗貨員意見。(Please refer QA's comments.) |  |  | 2026/03/06 | 2026/03/14 | 2026/04/13 |  |  |  |  | VIN-MK2
192420 | 2025/12/23 | Auto |  | TGT | Melody Chen 陳可縈 | V5A | 45GR0M_C326 | TMKF-25-11688 | AS |  | A | SAMIL(VIN) | VIETNAM | VIN-MK2A | 2026/02/05 | 2026/02/05 | Recycled Polyester/Spandex 90/10% | Knit | Jersey | Dyed | P/D | NA,Wicking | 62 | 160 | 6417 | yds | HoaNguyen | WILD BOYSENBERRY | Agree | 728 | 728 | 163 | 5.5 | 163 | 0 | 0 | 0% | 油/髒/色污 | [6 empty] | 大貨品質在接受標準內 | [16 empty] | 色樣、品質樣廠商提供 | 已簽核 | 請參考驗貨員意見。(Please refer QA's comments.) |  |  | 2026/03/06 | 2026/03/14 | 2026/04/13 |  |  |  |  | VIN-MK2
192128 | 2025/12/23 | Auto |  | TGT | Melody Chen 陳可縈 | V5A | 3GR099_C326 | TMKF-25-11704 | NAS |  | A | 聚益 | CHINA | IND-GLS3 | 2026/01/31 | 2026/02/01 | Recycled Polyester/Spandex 92/8% | Woven | Rip Stop | Dyed | P/D,1x1 | NA,Quick Dry,Wicking | 57 | 124 | 6396 | yds | Xijin Huang 黃錫金 | MAROON EMOTION | Agree | 900 | 900 | 139 | 5 | 139 | 0 | 0 | 0% | 擦傷/刮傷/勾紗,棉粒/結頭/粗節,油/髒/色污 | [6 empty] | 大貨品質在接受標準內 | [16 empty] | 色樣、品質樣廠商提供 | 已簽核 | 請參考驗貨員意見。(Please refer QA's comments.) | Email:jovilin@ecolot.com.tw |  | 2026/02/05 | 2026/02/23 | 2026/04/04 |  |  |  |  | IND-GLS
192544 | 2025/12/23 | Auto |  | TGT | Freesia Fang 方映涵 | V5A | 9K0Y0Z_C326 | TMKF-25-11709 | AS |  |  | HUGE BAMBOO | VIETNAM | VIN-TPLB | 2026/02/07 | 2026/02/07 | Recycled Polyester 100% | Knit | Mesh | Dyed | Pigment Dye | NA,Adaptive | 59 | 75 | 219 | yds | NgocBich | CHARMING BLUE | Agree | 251 | 251 | 155 | 0 | 155 | 0 | 0 | 0% | [7 empty] | 大貨品質在接受標準內 | [16 empty] | 色樣、品質樣廠商提供 | 已簽核 | 請參考驗貨員意見。(Please refer QA's comments.) |  |  | 2026/03/06 | 2026/03/17 | 2026/04/11 |  |  |  |  | VIN-TPL
192543 | 2025/12/23 | Auto |  | TGT | Freesia Fang 方映涵 | V5A | 9K0Y0Z_C326 | TMKF-25-11709 | AS |  |  | HUGE BAMBOO | VIETNAM | VIN-TPLB | 2026/02/07 | 2026/02/07 | Recycled Polyester 100% | Knit | Mesh | Dyed | Pigment Dye | NA,Adaptive | 59 | 75 | 212 | yds | NgocBich | OBSERVANT OLIVE | Agree | 212 | 212 | 186 | 1.1 | 186 | 0 | 0 | 0% | 擦傷/刮傷/勾紗 | [6 empty] | 大貨品質在接受標準內 | [16 empty] | 色樣、品質樣廠商提供 | 已簽核 | 請參考驗貨員意見。(Please refer QA's comments.) |  |  | 2026/03/06 | 2026/03/17 | 2026/04/11 |  |  |  |  | VIN-TPL
192225 | 2025/12/23 | Auto |  | DKS | Lu Lee 李璐 | V2B | DAB15114PR_Q326 | TMKF-25-11717 | NAS |  |  | 井澤 | CHINA | VIN-MK2A | 2026/02/02 | 2026/02/02 | Polyester/Supplex 90/10% | Woven | Plain Weave | Dyed | Pigment Dye | NA,Quick Dry,UPF 50+,Wicking | 53 | 125 | 1489 | yds | Yong Wang 王勇 | PERFECT CAMO WHITE | Agree | 1303 | 1303 | 135 | 3.7 | 135 | 0 | 0 | 0% | 油/髒/色污 | [6 empty] | 大貨品質在接受標準內 | [16 empty] | 色樣、品質樣廠商提供 | 已簽核 | 請參考驗貨員意見。(Please refer QA's comments.) |  |  | 2026/02/02 | 2026/03/02 | 2026/04/16 |  |  |  |  | VIN-MK2
192521 | 2025/12/23 | Auto |  | DKS | Lu Lee 李璐 | V2B | DAM15104NV_Q326 | TMKF-25-11721 | NAS |  |  | 井澤 | CHINA | VIN-MK3A | 2026/02/07 | 2026/02/07 | Polyester/Spandex 88/12% | Woven | Plain Weave | Dyed | P/D | NA,Wicking | 54 | 182 | 1304 | yds | Yong Wang 王勇 | GREEN TART | Agree | 1023 | 1023 | 115 | 3.5 | 115 | 0 | 0 | 0% | 斷紗(斷經/斷緯) | [6 empty] | 大貨品質在接受標準內 | [16 empty] | 色樣、品質樣廠商提供 | 已簽核 | 請參考驗貨員意見。(Please refer QA's comments.) |  |  | 2026/03/19 | 2026/03/02 | 2026/04/16 |  |  |  |  | VIN-MK3
192277 | 2025/12/23 | Auto |  | DKS | Lu Lee 李璐 | V2B | DAB14127_Q326 | TMKF-25-11730 | NAS |  |  | 井澤 | CHINA | IND-GLD5 | 2026/02/02 | 2026/02/02 | Polyester/Spandex 90/10% | Woven | Plain Weave | Dyed | P/D | NA,Quick Dry,UPF 50+,Wicking | 53 | 125 | 4479 | yds | Yong Wang 王勇 | ACADEMY BLUE | Agree | 1675 | 1675 | 137 | 3.6 | 137 | 0 | 0 | 0% | 油/髒/色污 | [6 empty] | 大貨品質在接受標準內 | [16 empty] | 色樣、品質樣廠商提供 | 已簽核 | 請參考驗貨員意見。(Please refer QA's comments.) |  |  |  | 2026/03/02 | 2026/04/06 |  |  |  |  | IND-GLD
192526 | 2025/12/23 | Auto |  | DKS | Lu Lee 李璐 | V2B | DAB14127_Q326 | TMKF-25-11730 | NAS |  |  | 井澤 | CHINA | IND-GLD5 | 2026/02/07 | 2026/02/07 | Polyester/Spandex 90/10% | Woven | Plain Weave | Dyed | P/D | NA,Quick Dry,UPF 50+,Wicking | 53 | 125 | 8925 | yds | Yong Wang 王勇 | ORANGE.COM | Agree | 1954 | 1954 | 185 | 0.5 | 185 | 0 | 0 | 0% | 擦傷/刮傷/勾紗 | [6 empty] | 大貨品質在接受標準內 | [16 empty] | 色樣、品質樣廠商提供 | 已簽核 | 請參考驗貨員意見。(Please refer QA's comments.) |  |  |  | 2026/03/02 | 2026/04/06 |  |  |  |  | IND-GLD
192266 | 2025/12/23 | Auto |  | DKS | Irma Liu 劉晏伶 | V2A | MAX98_Q326,MAX99_Q326 | TMKF-25-11739,TMKF-25-11742 | NAS |  |  | 蘇州景衡 | CHINA | IND-GLR1 | 2026/02/03 | 2026/02/03 | Nylon 100% | Woven | Plain Weave | Dyed | P/D | NA,UPF 50+,Water Repellent,Wrinklefree | 56 | 81 | 745 | yds | Ajun He 何緒君 | PURE BLACK | Agree | 964 | 964 | 333 | 4.8 | 333 | 0 | 0 | 0% | 擦傷/刮傷/勾紗,橫檔/橫條 | [6 empty] | 大貨品質在接受標準內 | [16 empty] | 色樣、品質樣廠商提供 | 已簽核 | 請參考驗貨員意見。(Please refer QA's comments.) |  |  | 2026/03/06 | 2026/04/10 | 2026/05/04 |  |  |  |  | IND-GLR1
192267 | 2025/12/23 | Auto |  | DKS | Irma Liu 劉晏伶 | V2A | MAX98_Q326,MAX99_Q326 | TMKF-25-11740,TMKF-25-11743 | NAS |  |  | 蘇州景衡 | CHINA | IND-GLR1 | 2026/02/03 | 2026/02/03 | Nylon 100% | Woven | Plain Weave | PRT + Dyed | Digital PRT,P/D | NA,UPF 50+,Water Repellent,Wrinklefree | 55 | 81 | 1509 | yds | Ajun He 何緒君 | LATE NIGHT PB/BS/WS | Agree | 1688 | 1688 | 565 | 4.8 | 565 | 0 | 0 | 0% | 印花瑕疵(印白),橫檔/橫條,油/髒/色污 |  |  | 緯斜/緯弧過大 |  |  |  | 大貨品質在接受標準內 | [16 empty] | 色樣、品質樣廠商提供 | 已簽核 | 請參考驗貨員意見。(Please refer QA's comments.) |  |  | 2026/03/06 | 2026/04/10 | 2026/05/04 |  |  |  |  | IND-GLR1
192710 | 2025/12/23 | Auto |  | TGT | Sam Vu 武氏明豔 | V5A | E78K07_C326 | TMKF-25-11746 | AS |  |  | HUGE BAMBOO | VIETNAM | VIN-MK2B | 2026/02/28 | 2026/02/28 | Recycled Polyester/Spandex 87/13% | Knit | Mesh | Dyed | P/D | NA,Wicking | 60 | 115 | 29134 | yds | NgocBich | BLACK ONYX | Agree | 3740 | 3740 | 459 | 2.8 | 459 | 0 | 0 | 0% | 接疋,擦傷/刮傷/勾紗,斷紗(斷經/斷緯) | [6 empty] | 大貨品質在接受標準內 | [16 empty] | 色樣、品質樣廠商提供 | 已簽核 | 請參考驗貨員意見。(Please refer QA's comments.) |  |  |  | 2026/03/14 | 2026/04/13 |  |  |  |  | VIN-MK2
192711 | 2025/12/23 | Auto |  | TGT | Sam Vu 武氏明豔 | V5A | E78K07_C326 | TMKF-25-11746 | AS |  |  | HUGE BAMBOO | VIETNAM | VIN-MK2B | 2026/02/28 | 2026/02/28 | Recycled Polyester/Spandex 87/13% | Knit | Mesh | Dyed | P/D | NA,Wicking | 60 | 115 | 26478 | yds | NgocBich | PRESTIGIOUS PINE | Agree | 3917 | 3917 | 524 | 2.3 | 524 | 0 | 0 | 0% | 接疋,斷紗(斷經/斷緯),橫檔/橫條 | [6 empty] | 大貨品質在接受標準內 | [16 empty] | 色樣、品質樣廠商提供 | 已簽核 | 請參考驗貨員意見。(Please refer QA's comments.) |  |  |  | 2026/03/14 | 2026/04/13 |  |  |  |  | VIN-MK2
192287 | 2025/12/23 | Auto |  | DKS | Etta Chiang 江俐蓉 | V2A | WAX249_Q326 | TMKF-25-11750 | NAS |  |  | 達和國際 | TAIWAN | VIN-LR1 LR2 | 2026/02/03 | 2026/02/03 | Cotton/Polyester/Spandex 57/42/1% | Knit | Jacquard | Dyed | P/D,Jacquard | NA,NA | 54 | 360 | 10680 | yds | Allen Wu 吳育騰 | CARINARIA TCX | Agree | 4878 | 4878 | 717 | 7.7 | 568 | 149 | 0 | 0% | 接疋,擦傷/刮傷/勾紗,斷紗(斷經/斷緯),棉粒/結頭/粗節,橫檔/橫條,油/髒/色污,針痕/直條 | [6 empty] | 部分匹扣點為B級,但單色結論為Pass | [16 empty] | 色樣、品質樣業務提供 | 已簽核 | 部分匹扣點為B級，但單色結論為Pass。(Some rolls are B grade, but conclusion is Pass.) | Email:amylin@dar-her.com.tw |  | 2026/02/11 | 2026/04/15 | 2026/05/28 |  |  |  |  | VIN-LR1
192663 | 2025/12/23 | Auto |  | DKS | Etta Chiang 江俐蓉 | V2A | WAX249_Q326 | TMKF-25-11750 | NAS |  |  | 達和國際 | TAIWAN | VIN-LR1 LR2 | 2026/02/24 | 2026/02/24 | Cotton/Polyester/Spandex 57/42/1% | Knit | Jacquard | Dyed | P/D,Jacquard | NA,NA | 54 | 360 | 10680 | yds | Allen Wu 吳育騰 | CARINARIA TCX | Agree | 697 | 697 | 120 | 8.3 | 82 | 38 | 0 | 0% | 接疋,斷紗(斷經/斷緯),油/髒/色污 | [6 empty] | 部分匹扣點為B級,但單色結論為Pass | [16 empty] | 色樣、品質樣業務提供 | 已簽核 | 請參考驗貨員意見。(Please refer QA's comments.) | Email:amylin@dar-her.com.tw |  | 2026/02/26 | 2026/04/15 | 2026/05/28 |  |  |  |  | VIN-LR1
192596 | 2025/12/23 | Auto |  | DKS | Etta Chiang 江俐蓉 | V2A | WAX249_Q326 | TMKF-25-11750 | NAS |  |  | 達和國際 | TAIWAN | VIN-LR1 LR2 | 2026/02/03 | 2026/02/11 | Cotton/Polyester/Spandex 57/42/1% | Knit | Jacquard | Dyed | P/D,Jacquard | NA,NA | 54 | 360 | 12222 | yds | Allen Wu 吳育騰 | PURE BLACK | Agree | 4467 | 4467 | 611 | 7.5 | 469 | 142 | 0 | 0% | 接疋,斷紗(斷經/斷緯),橫檔/橫條,油/髒/色污,破洞 | [6 empty] | 部分匹扣點為B級,但單色結論為Pass | [16 empty] | 色樣、品質樣業務提供 | 已簽核 | 單色結論為Discuss。(The conclusion is Discuss.) | Email:amylin@dar-her.com.tw |  | 2026/02/11 | 2026/04/15 | 2026/05/28 |  |  |  |  | VIN-LR1
192662 | 2025/12/23 | Auto |  | DKS | Etta Chiang 江俐蓉 | V2A | WAX249_Q326 | TMKF-25-11750 | NAS |  |  | 達和國際 | TAIWAN | VIN-LR1 LR2 | 2026/02/24 | 2026/02/24 | Cotton/Polyester/Spandex 57/42/1% | Knit | Jacquard | Dyed | P/D,Jacquard | NA,NA | 54 | 360 | 12222 | yds | Allen Wu 吳育騰 | PURE BLACK | Agree | 2856 | 2856 | 470 | 7.4 | 313 | 157 | 0 | 0% | 接疋,斷紗(斷經/斷緯),油/髒/色污 | [6 empty] | 部分匹扣點為B級,但單色結論為Pass | [16 empty] | 色樣、品質樣業務提供 | 已簽核 | 請參考驗貨員意見。(Please refer QA's comments.) | Email:amylin@dar-her.com.tw |  | 2026/02/26 | 2026/04/15 | 2026/05/28 |  |  |  |  | VIN-LR1
192676 | 2025/12/23 | Auto |  | DKS | Etta Chiang 江俐蓉 | V2A | WAX249_Q326 | TMKF-25-11750 | NAS |  |  | 達和國際 | TAIWAN | VIN-LR1 LR2 | 2026/02/25 | 2026/02/25 | Cotton/Polyester/Spandex 57/42/1% | Knit | Jacquard | Dyed | P/D,Jacquard | NA,NA | 54 | 360 | 12222 | yds | Allen Wu 吳育騰 | PURE BLACK | Discuss | 738 | 738 | 118 | 17.8 | 0 | 118 | 0 | 2.3% | 接疋,擦傷/刮傷/勾紗 | [6 empty] | 單色扣點為B級,結論為Discuss | [16 empty] | 色樣、品質樣業務提供 | 已簽核 | 請參考驗貨員意見。(Please refer QA's comments.) | Email:amylin@dar-her.com.tw |  | 2026/02/26 | 2026/04/15 | 2026/05/28 |  |  |  |  | VIN-LR1
192622 | 2025/12/23 | Auto |  | TGT | Sam Vu 武氏明豔 | V5A | 871E50_C326 | TMKF-25-11773 | AS |  |  | 力鵬企業 | INDONESIA | VIN-MK3A | 2026/02/03 | 2026/02/03 | Recycled Polyester/Spandex 86/14% | Woven | Poplin | Dyed | P/D | NA,Quick Dry,UPF 50+ | 57 | 128 | 1952 | yds | Dani | GOALSETTING GRAY | Discuss | 5712 | 5712 | 353 | 18.1 | 0 | 353 | 0 | 2.4% | 染折/折痕,橫檔/橫條,油/髒/色污 | [6 empty] | 單色扣點為B級,結論為Discuss | [16 empty] | 色樣、品質樣廠商提供 | 已簽核 | 補發報告：請參考驗貨員意見。(Please refer QA's comments.) |  |  | 2026/02/09 | 2026/03/15 | 2026/04/13 |  |  |  |  | VIN-MK3
192229 | 2025/12/23 | Auto |  | DKS | Sherry Hsu 許亞渲 | V2B | DAW26304_Q326 | TMKF-25-11796 | NAS |  |  | 井澤 | CHINA | IND-GLR1 | 2026/02/02 | 2026/02/02 | Polyester/Spandex 91/9% | Woven | Plain Weave | Dyed | P/D | NA,UPF 50+,Wicking | 53 | 94 | 1797 | yds | Yong Wang 王勇 | BOUNCY LIME | Agree | 984 | 984 | 123 | 2.4 | 123 | 0 | 0 | 0% | 油/髒/色污 | [6 empty] | 大貨品質在接受標準內 | [16 empty] | 色樣、品質樣廠商提供 | 已簽核 | 請參考驗貨員意見。(Please refer QA's comments.) |  |  |  | 2026/04/13 | 2026/05/25 |  |  |  |  | IND-GLR1
192644 | 2025/12/23 | Auto |  | TGT | Freesia Fang 方映涵 | V5A | 45M87P_C326 | TMKF-25-11802 | AS |  |  | 力鵬企業 | INDONESIA | IND-GLD6 | 2026/02/18 | 2026/02/18 | Recycled Polyester/Spandex 86/14% | Woven | Poplin | Dyed | Pigment Dye | NA,Quick Dry,UPF 50+,Wicking | 57 | 128 | 17601 | yds | Dani | ACHIEVABLE TAUPE | Discuss | 4882 | 4882 | 358 | 12.8 | 0 | 358 | 0 | 0.8% | 斷紗(斷經/斷緯),染折/折痕,油/髒/色污 | [6 empty] | 單色扣點為B級,結論為Discuss | [16 empty] | 色樣、品質樣廠商提供 | 已簽核 | 請參考驗貨員意見。(Please refer QA's comments.) |  |  | 2026/04/14 | 2026/02/23 | 2026/04/08 |  |  |  |  | IND-GLD
192646 | 2025/12/23 | Auto |  | TGT | Freesia Fang 方映涵 | V5A | 45M87P_C326 | TMKF-25-11802 | AS |  |  | 力鵬企業 | INDONESIA | IND-GLD6 | 2026/02/18 | 2026/02/18 | Recycled Polyester/Spandex 86/14% | Woven | Poplin | Dyed | Pigment Dye | NA,Quick Dry,UPF 50+,Wicking | 57 | 128 | 17601 | yds | Dani | ACHIEVABLE TAUPE | Discuss | 5196 | 5196 | 316 | 19.9 | 0 | 316 | 0 | 3% | 擦傷/刮傷/勾紗,斷紗(斷經/斷緯),染折/折痕,橫檔/橫條,油/髒/色污 | [6 empty] | 單色扣點為B級,結論為Discuss | [16 empty] | 色樣、品質樣廠商提供 | 已簽核 | 請參考驗貨員意見。(Please refer QA's comments.) |  |  | 2026/04/14 | 2026/02/23 | 2026/04/08 |  |  |  |  | IND-GLD
192421 | 2025/12/23 | Auto |  | TGT | Freesia Fang 方映涵 | V5A | LR6W5G_C326 | TMKF-25-11828 | AS |  | A | SAMIL(VIN) | VIETNAM | VIN-TPLB | 2026/02/05 | 2026/02/05 | Recycled Polyester/Spandex 90/10% | Knit | Jersey | Dyed | P/D | NA,Anti-UV | 62 | 160 | 3965 | yds | HoaNguyen | BLACK ONYX | Discuss | 425 | 425 | 84 | 20.2 | 0 | 84 | 0 | 3.1% | 接疋,橫檔/橫條,異纖/飛花 | [6 empty] | 單色扣點為B級,結論為Discuss | [16 empty] | 色樣、品質樣廠商提供 | 已簽核 | 請參考驗貨員意見。(Please refer QA's comments.) |  |  | 2026/03/03 | 2026/03/10 | 2026/04/11 |  |  |  |  | VIN-TPL
192422 | 2025/12/23 | Auto |  | TGT | Freesia Fang 方映涵 | V5A | LR6W5G_C326 | TMKF-25-11828 | AS |  | A | SAMIL(VIN) | VIETNAM | VIN-TPLB | 2026/02/05 | 2026/02/05 | Recycled Polyester/Spandex 90/10% | Knit | Jersey | Dyed | P/D | NA,Anti-UV | 62 | 160 | 10643 | yds | HoaNguyen | CHARMING BLUE | Discuss | 3915 | 3915 | 461 | 11.5 | 155 | 306 | 0 | 0.5% | 橫檔/橫條,油/髒/色污,異纖/飛花,破洞 | [6 empty] | 單色扣點為B級,結論為Discuss | [16 empty] | 色樣、品質樣廠商提供 | 已簽核 | 請參考驗貨員意見。(Please refer QA's comments.) |  |  | 2026/03/03 | 2026/03/10 | 2026/04/11 |  |  |  |  | VIN-TPL
192423 | 2025/12/23 | Auto |  | TGT | Freesia Fang 方映涵 | V5A | LR6W5G_C326 | TMKF-25-11828 | AS |  | A | SAMIL(VIN) | VIETNAM | VIN-TPLB | 2026/02/05 | 2026/02/05 | Recycled Polyester/Spandex 90/10% | Knit | Jersey | Dyed | P/D | NA,Anti-UV | 62 | 160 | 18202 | yds | HoaNguyen | TRUE WHITE | Discuss | 18955 | 18955 | 205 | 12.7 | 138 | 67 | 0 | 0.8% | 接疋,擦傷/刮傷/勾紗,斷紗(斷經/斷緯),油/髒/色污,破洞 | [6 empty] | 單色扣點為B級,結論為Discuss | [16 empty] | 色樣、品質樣廠商提供 | 已簽核 | 請參考驗貨員意見。(Please refer QA's comments.) |  |  | 2026/03/03 | 2026/03/10 | 2026/04/11 |  |  |  |  | VIN-TPL
192553 | 2025/12/23 | Auto |  | TGT | Freesia Fang 方映涵 | V5A | 2M09RK_C326 | TMKF-25-11832 | AS |  |  | HUGE BAMBOO | VIETNAM | VIN-MK3A | 2026/02/07 | 2026/02/07 | Recycled Polyester 100% | Knit | Mesh | Dyed | P/D | NA,NA | 59 | 75 | 4320 | yds | NgocBich | CALM BROWN | Agree | 3078 | 3078 | 192 | 8.3 | 192 | 0 | 0 | 0% | 接疋,破洞 | [6 empty] | 大貨品質在接受標準內 | [16 empty] | 色樣、品質樣廠商提供 | 已簽核 | 請參考驗貨員意見。(Please refer QA's comments.) |  |  | 2026/03/05 | 2026/03/14 | 2026/04/13 |  |  |  |  | VIN-MK3
192552 | 2025/12/23 | Auto |  | TGT | Freesia Fang 方映涵 | V5A | 2M09RK_C326 | TMKF-25-11832 | AS |  |  | HUGE BAMBOO | VIETNAM | VIN-MK3A | 2026/02/07 | 2026/02/07 | Recycled Polyester 100% | Knit | Mesh | Dyed | P/D | NA,NA | 59 | 75 | 1892 | yds | NgocBich | GOALSETTING GREY | Agree | 1815 | 1815 | 184 | 4.3 | 184 | 0 | 0 | 0% | [5 empty] | 布邊不良 |  | 大貨品質在接受標準內 | [16 empty] | 色樣、品質樣廠商提供 | 已簽核 | 請參考驗貨員意見。(Please refer QA's comments.) |  |  | 2026/03/05 | 2026/03/14 | 2026/04/13 |  |  |  |  | VIN-MK3
192551 | 2025/12/23 | Auto |  | TGT | Freesia Fang 方映涵 | V5A | 2M09RK_C326 | TMKF-25-11832 | AS |  |  | HUGE BAMBOO | VIETNAM | VIN-MK3A | 2026/02/07 | 2026/02/07 | Recycled Polyester 100% | Knit | Mesh | Dyed | P/D | NA,NA | 59 | 75 | 4233 | yds | NgocBich | SPECK BLUE | Agree | 1463 | 1463 | 180 | 0 | 180 | 0 | 0 | 0% | [7 empty] | 大貨品質在接受標準內 | [16 empty] | 色樣、品質樣廠商提供 | 已簽核 | 請參考驗貨員意見。(Please refer QA's comments.) |  |  | 2026/03/05 | 2026/03/14 | 2026/04/13 |  |  |  |  | VIN-MK3
192550 | 2025/12/23 | Auto |  | TGT | Freesia Fang 方映涵 | V5A | 2M09RK_C326 | TMKF-25-11832 | AS |  |  | HUGE BAMBOO | VIETNAM | VIN-MK3A | 2026/02/07 | 2026/02/07 | Recycled Polyester 100% | Knit | Mesh | Dyed | P/D | NA,NA | 59 | 75 | 348 | yds | NgocBich | STARLESS NIGHT BLUE | Agree | 337 | 337 | 167 | 1.2 | 167 | 0 | 0 | 0% | 擦傷/刮傷/勾紗 | [6 empty] | 大貨品質在接受標準內 | [16 empty] | 色樣、品質樣廠商提供 | 已簽核 | 請參考驗貨員意見。(Please refer QA's comments.) |  |  | 2026/03/05 | 2026/03/14 | 2026/04/13 |  |  |  |  | VIN-MK3
192608 | 2025/12/23 | Auto |  | TGT | Chris Truong 張志堅 | V5A | 9K277X_C326 | TMKF-25-11841 | AS |  |  | 力鵬企業 | INDONESIA | IND-GLD3 GLD5 | 2026/02/10 | 2026/02/10 | Recycled Polyester 100% | Woven | Poplin | Dyed | P/D | NA,Quick Dry,UPF 50+,Wicking | 56 | 102 | 37719 | yds | Dani | DELICACY PINK | Discuss | 13561 | 13561 | 1067 | 15.6 | 160 | 907 | 0 | 1.7% | 接疋,擦傷/刮傷/勾紗,染折/折痕,油/髒/色污 | [6 empty] | 單色扣點為B級,結論為Discuss | [16 empty] | 色樣、品質樣廠商提供 | 已簽核 | 請參考驗貨員意見。(Please refer QA's comments.) |  |  | 2026/04/10 | 2026/02/14 | 2026/04/02 |  |  |  |  | IND-GLD
192609 | 2025/12/23 | Auto |  | TGT | Chris Truong 張志堅 | V5A | 9K277X_C326 | TMKF-25-11841 | AS |  |  | 力鵬企業 | INDONESIA | IND-GLD3 GLD5 | 2026/02/10 | 2026/02/10 | Recycled Polyester 100% | Woven | Poplin | Dyed | P/D | NA,Quick Dry,UPF 50+,Wicking | 56 | 102 | 19836 | yds | Dani | LILY LUSTER | Discuss | 10135 | 10135 | 768 | 14.1 | 0 | 768 | 0 | 1.2% | 擦傷/刮傷/勾紗,染折/折痕,油/髒/色污 | [6 empty] | 單色扣點為B級,結論為Discuss | [16 empty] | 色樣、品質樣廠商提供 | 已簽核 | 請參考驗貨員意見。(Please refer QA's comments.) |  |  | 2026/04/10 | 2026/02/14 | 2026/04/02 |  |  |  |  | IND-GLD
192430 | 2025/12/23 | Auto |  | TGT | Chris Truong 張志堅 | V5A | 9K277X_C326 | TMKF-25-11842 | AS |  | A | SAMIL(VIN) | VIETNAM | IND-GLD3 GLD5 | 2026/02/05 | 2026/02/05 | Recycled Polyester/Spandex 90/10% | Knit | Jersey | Dyed | P/D | NA,Anti-UV | 62 | 160 | 17378 | yds | HoaNguyen | BLACK ONYX | Discuss | 653 | 653 | 93 | 20.4 | 0 | 93 | 0 | 3.1% | 油/髒/色污,異纖/飛花,破洞 | [6 empty] | 單色扣點為B級,結論為Discuss | [16 empty] | 色樣、品質樣廠商提供 | 已簽核 | 請參考驗貨員意見。(Please refer QA's comments.) |  |  | 2026/02/08 | 2026/02/14 | 2026/04/02 |  |  |  |  | IND-GLD
192432 | 2025/12/23 | Auto |  | TGT | Chris Truong 張志堅 | V5A | 9K277X_C326 | TMKF-25-11842 | AS |  | A | SAMIL(VIN) | VIETNAM | IND-GLD3 GLD5 | 2026/02/05 | 2026/02/05 | Recycled Polyester/Spandex 90/10% | Knit | Jersey | Dyed | P/D | NA,Anti-UV | 62 | 160 | 16612 | yds | HoaNguyen | DELICACY PINK | Discuss | 384 | 384 | 75 | 25.3 | 0 | 75 | 0 | 4.6% | 油/髒/色污 | [6 empty] | 單色扣點為B級,結論為Discuss | [16 empty] | 色樣、品質樣廠商提供 | 已簽核 | 請參考驗貨員意見。(Please refer QA's comments.) |  |  | 2026/02/08 | 2026/02/14 | 2026/04/02 |  |  |  |  | IND-GLD
192433 | 2025/12/23 | Auto |  | TGT | Chris Truong 張志堅 | V5A | 9K277X_C326 | TMKF-25-11842 | AS |  | A | SAMIL(VIN) | VIETNAM | IND-GLD3 GLD5 | 2026/02/05 | 2026/02/05 | Recycled Polyester/Spandex 90/10% | Knit | Jersey | Dyed | P/D | NA,Anti-UV | 62 | 160 | 8261 | yds | HoaNguyen | LILY LUSTER | Agree | 572 | 572 | 83 | 8.4 | 83 | 0 | 0 | 0% | 油/髒/色污,破洞 | [6 empty] | 大貨品質在接受標準內 | [16 empty] | 色樣、品質樣廠商提供 | 已簽核 | 請參考驗貨員意見。(Please refer QA's comments.) |  |  | 2026/02/08 | 2026/02/14 | 2026/04/02 |  |  |  |  | IND-GLD
192431 | 2025/12/23 | Auto |  | TGT | Chris Truong 張志堅 | V5A | 9K277X_C326 | TMKF-25-11842 | AS |  | A | SAMIL(VIN) | VIETNAM | IND-GLD3 GLD5 | 2026/02/05 | 2026/02/05 | Recycled Polyester/Spandex 90/10% | Knit | Jersey | Dyed | P/D | NA,Anti-UV | 62 | 160 | 2346 | yds | HoaNguyen | SURPRISE BLUE | Discuss | 242 | 242 | 82 | 22 | 0 | 82 | 0 | 3.6% | 橫檔/橫條,油/髒/色污 | [6 empty] | 單色扣點為B級,結論為Discuss | [16 empty] | 色樣、品質樣廠商提供 | 已簽核 | 請參考驗貨員意見。(Please refer QA's comments.) |  |  | 2026/02/08 | 2026/02/14 | 2026/04/02 |  |  |  |  | IND-GLD
192434 | 2025/12/23 | Auto |  | TGT | Chris Truong 張志堅 | V5A | 6ZP758_C326 | TMKF-25-11854 | AS |  | A | SAMIL(VIN) | VIETNAM | VIN-LR2 | 2026/02/05 | 2026/02/05 | Recycled Polyester/Spandex 90/10% | Knit | Jersey | Dyed | P/D | NA,Anti-UV | 62 | 160 | 529 | yds | HoaNguyen | ECHEVARIA PURPLE | Agree | 567 | 567 | 83 | 4.8 | 83 | 0 | 0 | 0% | 油/髒/色污 | [6 empty] | 大貨品質在接受標準內 | [16 empty] | 色樣、品質樣廠商提供 | 已簽核 | 請參考驗貨員意見。(Please refer QA's comments.) |  |  | 2026/03/04 | 2026/03/17 | 2026/05/04 |  |  |  |  | VIN-LR2
192127 | 2025/12/23 | Auto |  | TGT | Freesia Fang 方映涵 | V5A | RWKZR5_C326 | TMKF-25-11874 | NAS |  | A | 聚益 | CHINA | IND-GLS2 | 2026/02/01 | 2026/02/01 | Recycled Polyester/Spandex 92/8% | Woven | Rip Stop | Dyed | P/D,1x1 | NA,Quick Dry,Wicking | 57 | 124 | 23833 | yds | Xijin Huang 黃錫金 | BLACK ONYX | Agree | 7155 | 7155 | 845 | 9.3 | 679 | 166 | 0 | 0% | 擦傷/刮傷/勾紗,斷紗(斷經/斷緯),棉粒/結頭/粗節,橫檔/橫條,油/髒/色污 | [6 empty] | 部分匹扣點為B級,但單色結論為Pass | [16 empty] | 色樣、品質樣廠商提供 | 已簽核 | 請參考驗貨員意見。(Please refer QA's comments.) | Email:jovilin@ecolot.com.tw |  | 2026/03/17 | 2026/03/06 | 2026/04/18 |  |  |  |  | IND-GLS
192126 | 2025/12/23 | Auto |  | TGT | Freesia Fang 方映涵 | V5A | RWKZR5_C326 | TMKF-25-11874 | NAS |  | A | 聚益 | CHINA | IND-GLS2 | 2026/02/01 | 2026/02/01 | Recycled Polyester/Spandex 92/8% | Woven | Rip Stop | Dyed | P/D,1x1 | NA,Quick Dry,Wicking | 57 | 124 | 9157 | yds | Xijin Huang 黃錫金 | C326AIMACTAOP441_01 | Agree | 9000 | 9000 | 1020 | 6 | 1020 | 0 | 0 | 0% | 印花瑕疵(印白),印花瑕疵(塞網),棉粒/結頭/粗節,油/髒/色污 | [6 empty] | 大貨品質在接受標準內 | [16 empty] | 色樣、品質樣廠商提供 | 已簽核 | 請參考驗貨員意見。(Please refer QA's comments.) | Email:jovilin@ecolot.com.tw |  | 2026/03/17 | 2026/03/06 | 2026/04/18 |  |  |  |  | IND-GLS
192647 | 2025/12/23 | Auto |  | TGT | Sam Vu 武氏明豔 | V5A | MRG7R6_C326 | TMKF-25-11875 | AS |  |  | 力鵬企業 | INDONESIA | IND-STL2 | 2026/02/18 | 2026/02/18 | Recycled Polyester/Spandex 86/14% | Woven | Poplin | Dyed | Pigment Dye | NA,Quick Dry,UPF 50+,Wicking | 56 | 128 | 175450 | yds | Dani | BLACK ONYX | Discuss | 20167 | 20167 | 1410 | 18.9 | 0 | 1410 | 0 | 2.7% | 擦傷/刮傷/勾紗,染折/折痕,棉粒/結頭/粗節,橫檔/橫條,油/髒/色污,針痕/直條 | [6 empty] | 單色扣點為B級,結論為Discuss | [16 empty] | 色樣、品質樣廠商提供 | 已簽核 | 請參考驗貨員意見。(Please refer QA's comments.) |  |  | 2026/02/23 | 2026/02/18 | 2026/04/04 |  |  |  |  | IND-STL
192668 | 2025/12/23 | Auto |  | TGT | Sam Vu 武氏明豔 | V5A | MRG7R6_C326 | TMKF-25-11875 | AS |  |  | 力鵬企業 | INDONESIA | IND-STL2 | 2026/02/24 | 2026/02/24 | Recycled Polyester/Spandex 86/14% | Woven | Poplin | Dyed | Pigment Dye | NA,Quick Dry,UPF 50+,Wicking | 56 | 128 | 175450 | yds | Dani | BLACK ONYX | Discuss | 5119 | 5119 | 345 | 21.2 | 0 | 345 | 0 | 3.4% | 擦傷/刮傷/勾紗,染折/折痕,棉粒/結頭/粗節,橫檔/橫條,油/髒/色污 | [6 empty] | 單色扣點為B級,結論為Discuss | [16 empty] | 色樣、品質樣廠商提供 | 已簽核 | 請參考驗貨員意見。(Please refer QA's comments.) |  |  | 2026/03/09 | 2026/02/18 | 2026/04/04 |  |  |  |  | IND-STL
192648 | 2025/12/23 | Auto |  | TGT | Sam Vu 武氏明豔 | V5A | MRG7R6_C326 | TMKF-25-11875 | AS |  |  | 力鵬企業 | INDONESIA | IND-STL2 | 2026/02/18 | 2026/02/18 | Recycled Polyester/Spandex 86/14% | Woven | Poplin | Dyed | Pigment Dye | NA,Quick Dry,UPF 50+,Wicking | 56 | 128 | 106972 | yds | Dani | CHARMING BLUE | Discuss | 14216 | 14216 | 1061 | 17.2 | 0 | 1061 | 0 | 2.2% | 接疋,擦傷/刮傷/勾紗,染折/折痕,橫檔/橫條,油/髒/色污 | [6 empty] | 單色扣點為B級,結論為Discuss | [16 empty] | 色樣、品質樣廠商提供 | 已簽核 | 請參考驗貨員意見。(Please refer QA's comments.) |  |  | 2026/02/23 | 2026/02/18 | 2026/04/04 |  |  |  |  | IND-STL
192639 | 2025/12/23 | Auto |  | TGT | Sam Vu 武氏明豔 | V5A | MRG7R6_C326 | TMKF-25-11875 | AS |  |  | 力鵬企業 | INDONESIA | IND-STL2 | 2026/02/19 | 2026/02/19 | Recycled Polyester/Spandex 86/14% | Woven | Poplin | Dyed | Pigment Dye | NA,Quick Dry,UPF 50+,Wicking | 56 | 128 | 106972 | yds | Dani | CHARMING BLUE | Discuss | 10356 | 10356 | 690 | 16.5 | 0 | 690 | 0 | 2% | 擦傷/刮傷/勾紗,染折/折痕,橫檔/橫條,油/髒/色污 | [6 empty] | 單色扣點為B級,結論為Discuss | [16 empty] | 色樣、品質樣廠商提供 | 已簽核 | 請參考驗貨員意見。(Please refer QA's comments.) |  |  | 2026/02/23 | 2026/02/18 | 2026/04/04 |  |  |  |  | IND-STL
192640 | 2025/12/23 | Auto |  | TGT | Sam Vu 武氏明豔 | V5A | MRG7R6_C326 | TMKF-25-11875 | AS |  |  | 力鵬企業 | INDONESIA | IND-STL2 | 2026/02/19 | 2026/02/19 | Recycled Polyester/Spandex 86/14% | Woven | Poplin | Dyed | Pigment Dye | NA,Quick Dry,UPF 50+,Wicking | 56 | 128 | 6857 | yds | Dani | DARK MAHOGANY | Discuss | 5196 | 5196 | 386 | 17.4 | 0 | 386 | 0 | 2.2% | 染折/折痕,橫檔/橫條,油/髒/色污 | [6 empty] | 單色扣點為B級,結論為Discuss | [16 empty] | 色樣、品質樣廠商提供 | 已簽核 | 請參考驗貨員意見。(Please refer QA's comments.) |  |  | 2026/02/23 | 2026/02/18 | 2026/04/04 |  |  |  |  | IND-STL
192467 | 2025/12/23 | Auto |  | GU | Willson Huang 黃暐翔 | V6B | 60236N043B | TMKF-25-11877 | AS |  | A | 香港三潤 | CHINA | VIN-MK3C | 2026/02/05 | 2026/02/05 | Polyester 100% | Woven | Plain Weave | Dyed | P/D | NA,NA | 56 | 68 | 13433 | yds | Jun Yan 嚴軍 | 01 OFF WHITE | Reject | 5843 | 5843 | 671.6 | 13.5 | 0 | 467.1 | 204.5 | 1.1% | 接疋,斷紗(斷經/斷緯),棉粒/結頭/粗節,橫檔/橫條,油/髒/色污 | [6 empty] | 單色結論為Fail,請打下並覆驗 | 5460# | 簽核完成 |  |  | 1.檢查抽驗匹- 缸差、匹差、匹內差(邊中/頭尾)在接受範圍，請分缸使用。 2. 01 OFF WHITE色5460#缸通匹水渍不OK。 3.布面小纱节多，对比核可纱节样在可接受范围未计瑕疵点。 | 因過年前夕QC無法安排安排複驗,布廠已改善後提供自檢報告 | 後續按瑕疵換片率安排補布 | [9 empty] | 色樣、品質樣廠商提供 | 已簽核 | 請參考驗貨員意見。(Please refer QA's comments.) |  |  | 2026/02/09 | 2026/02/13 | 2026/03/20 | 郭良祿 供應商已改善，自檢後出貨 no further comment | 供應商已改善，自檢後出貨 |  |  | VIN-MK3
192465 | 2025/12/23 | Auto |  | GU | Willson Huang 黃暐翔 | V6B | 60236N043B | TMKF-25-11877 | AS |  | A | 香港三潤 | CHINA | VIN-MK3C | 2026/02/05 | 2026/02/05 | Polyester 100% | Woven | Plain Weave | Dyed | P/D | NA,NA | 56 | 68 | 21338 | yds | Jun Yan 嚴軍 | 09 BLACK | Discuss | 15459 | 15459 | 1728.1 | 15 | 0 | 1728.1 | 0 | 1.5% | 接疋,擦傷/刮傷/勾紗,斷紗(斷經/斷緯),棉粒/結頭/粗節,橫檔/橫條,油/髒/色污,異纖/飛花 | [6 empty] | 單色扣點為B級,結論為Discuss | [16 empty] | 色樣、品質樣廠商提供 | 已簽核 | 請參考驗貨員意見。(Please refer QA's comments.) |  |  | 2026/02/09 | 2026/02/13 | 2026/03/20 |  |  |  |  | VIN-MK3
192466 | 2025/12/23 | Auto |  | GU | Willson Huang 黃暐翔 | V6B | 60236N043B | TMKF-25-11877 | AS |  | A | 香港三潤 | CHINA | VIN-MK3C | 2026/02/05 | 2026/02/05 | Polyester 100% | Woven | Plain Weave | Dyed | P/D | NA,NA | 56 | 68 | 10375 | yds | Jun Yan 嚴軍 | 56 OLIVE | Agree | 2802 | 2802 | 425.4 | 9.4 | 222 | 203.4 | 0 | 0% | 斷紗(斷經/斷緯),棉粒/結頭/粗節,油/髒/色污,異纖/飛花 | [6 empty] | 部分匹扣點為B級,但單色結論為Pass | [16 empty] | 色樣、品質樣廠商提供 | 已簽核 | 請參考驗貨員意見。(Please refer QA's comments.) |  |  | 2026/02/09 | 2026/02/13 | 2026/03/20 |  |  |  |  | VIN-MK3
192298 | 2025/12/23 | Auto |  | DKS | Lu Lee 李璐 | V2B | DAM15103_Q326 | TMKF-25-11901 | NAS |  |  | 井澤 | CHINA | VIN-MK3A | 2026/02/06 | 2026/02/02 | Polyester/Spandex 89/11% | Woven | Plain Weave | PRT + Dyed | Pigment PRT,P/D | NA,UPF 50+,Wicking | 53 | 125 | 0 | yds | Yong Wang 王勇 | TRAILBLAZER_BLUE CHAL | Agree | 798 | 798 | 131 | 3.1 | 131 | 0 | 0 | 0% | 斷紗(斷經/斷緯) | [6 empty] | 大貨品質在接受標準內 | [16 empty] | 色樣、品質樣廠商提供 | 已簽核 | 請參考驗貨員意見。(Please refer QA's comments.) |  |  |  | 2026/03/02 | 2026/04/16 |  |  |  |  | VIN-MK3
192527 | 2025/12/23 | Auto |  | DKS | Lu Lee 李璐 | V2B | DAM15103_Q326 | TMKF-25-11902 | NAS |  |  | 井澤 | CHINA | VIN-MK3A | 2026/02/07 | 2026/02/07 | Polyester/Spandex 89/11% | Woven | Plain Weave | Dyed | P/D | NA,UPF 50+,Wicking | 53 | 125 | 5643 | yds | Yong Wang 王勇 | RED OCHRE | Agree | 3570 | 3570 | 522 | 2.7 | 399 | 123 | 0 | 0% | 接疋,擦傷/刮傷/勾紗,油/髒/色污 | [6 empty] | 部分匹扣點為B級,但單色結論為Pass | [16 empty] | 色樣、品質樣廠商提供 | 已簽核 | 請參考驗貨員意見。(Please refer QA's comments.) |  |  |  | 2026/03/02 | 2026/04/16 |  |  |  |  | VIN-MK3
192370 | 2025/12/23 | Auto |  | DKS | Sherry Hsu 許亞渲 | V2B | MVG10060H_Q326,MVG1008_Q326 | TMKF-25-11915,TMKF-25-11934 | NAS |  |  | 金旭 | CHINA | VIN-MK2A | 2026/02/04 | 2026/02/04 | Polyester/Spandex 88/12% | Knit | Mesh | PRT + Dyed | Paper PRT,P/D | NA,Anti-Microbial,Anti-Odor,Quick Dry,Wi | 60 | 200 | 2792 | yds | Jun Yan 嚴軍 | ECHO BLOOM PURE WH | Agree | 2809 | 2809 | 320 | 1.9 | 320 | 0 | 0 | 0% | 接疋,擦傷/刮傷/勾紗,油/髒/色污 | [6 empty] | 大貨品質在接受標準內 | [16 empty] | 色樣、品質樣廠商提供 | 已簽核 | 請參考驗貨員意見。(Please refer QA's comments.) |  |  |  | 2026/02/24 | 2026/03/27 |  |  |  |  | VIN-MK2
192368 | 2025/12/23 | Auto |  | DKS | Sherry Hsu 許亞渲 | V2B | MVG10060H_Q326,MVG1008_Q326 | TMKF-25-11915,TMKF-25-11934 | NAS |  |  | 金旭 | CHINA | VIN-MK2A | 2026/02/04 | 2026/02/04 | Polyester/Spandex 88/12% | Knit | Mesh | PRT + Dyed | Paper PRT,P/D | NA,Anti-Microbial,Anti-Odor,Quick Dry,Wi | 60 | 200 | 3636 | yds | Jun Yan 嚴軍 | GRAPHIC CHARCOAL HTR | Agree | 1539 | 1539 | 160 | 5 | 160 | 0 | 0 | 0% | 接疋,破洞 | [6 empty] | 大貨品質在接受標準內 | [16 empty] | 色樣、品質樣廠商提供 | 已簽核 | 請參考驗貨員意見。(Please refer QA's comments.) |  |  |  | 2026/02/24 | 2026/03/27 |  |  |  |  | VIN-MK2
192369 | 2025/12/23 | Auto |  | DKS | Sherry Hsu 許亞渲 | V2B | MVG10060H_Q326,MVG1008_Q326 | TMKF-25-11915,TMKF-25-11934 | NAS |  |  | 金旭 | CHINA | VIN-MK2A | 2026/02/04 | 2026/02/04 | Polyester/Spandex 88/12% | Knit | Mesh | PRT + Dyed | Paper PRT,P/D | NA,Anti-Microbial,Anti-Odor,Quick Dry,Wi | 60 | 200 | 5528 | yds | Jun Yan 嚴軍 | NIMBUS CLOUD | Agree | 5652 | 5652 | 720 | 5.8 | 640 | 80 | 0 | 0% | 接疋,油/髒/色污 | [6 empty] | 部分匹扣點為B級,但單色結論為Pass | [16 empty] | 色樣、品質樣廠商提供 | 已簽核 | 請參考驗貨員意見。(Please refer QA's comments.) |  |  |  | 2026/02/24 | 2026/03/27 |  |  |  |  | VIN-MK2
192371 | 2025/12/23 | Auto |  | DKS | Sherry Hsu 許亞渲 | V2B | MVG10060H_Q326,MVG1008_Q326 | TMKF-25-11915,TMKF-25-11934 | NAS |  |  | 金旭 | CHINA | VIN-MK2A | 2026/02/04 | 2026/02/04 | Polyester/Spandex 88/12% | Knit | Mesh | PRT + Dyed | Paper PRT,P/D | NA,Anti-Microbial,Anti-Odor,Quick Dry,Wi | 60 | 200 | 5758 | yds | Jun Yan 嚴軍 | SKYWAY | Agree | 3823 | 3823 | 400 | 3.8 | 400 | 0 | 0 | 0% | 接疋,油/髒/色污 | [6 empty] | 大貨品質在接受標準內 | [16 empty] | 色樣、品質樣廠商提供 | 已簽核 | 請參考驗貨員意見。(Please refer QA's comments.) |  |  |  | 2026/02/24 | 2026/03/27 |  |  |  |  | VIN-MK2
192318 | 2025/12/23 | Auto |  | QNC | Vivian Lan 藍文琦 | V3B | M_LKT_112_SCALE,M_PNT_118_SCALE,M_PNT_124_SCALE,W_HKT_41_SCALE,W_HKT_42_SCALE,W_HKT_43_SCALE,W_PNT_218_SCALE,W_PNT_219_SCALE | TMKF-25-11918 | NAS |  |  | FOUNTAIN SET | CHINA | VIN-TPLB TPLC | 2026/02/03 | 2026/02/03 | Organic Cotton/Recycled Polyester 70/30% | Knit | Fleece | Dyed | P/D | NA,NA | 72 | 280 | 9518 | yds | Jimmy Shi 石振華 | BLACK | Agree | 2730 | 2730 | 307.5 | 5.2 | 256 | 51.5 | 0 | 0% | 接疋,油/髒/色污,異纖/飛花 | [6 empty] | 部分匹扣點為B級,但單色結論為Pass | [16 empty] | 色樣、品質樣廠商提供 | 已簽核 | 請參考驗貨員意見。(Please refer QA's comments.) |  |  | 2026/02/09 | 2026/02/24 | 2026/03/24 |  |  |  |  | VIN-TPL
192479 | 2025/12/23 | Auto |  | QNC | Vivian Lan 藍文琦 | V3B | M_LKT_112_SCALE,M_PNT_118_SCALE,M_PNT_124_SCALE,W_HKT_41_SCALE,W_HKT_42_SCALE,W_HKT_43_SCALE,W_PNT_218_SCALE,W_PNT_219_SCALE | TMKF-25-11918 | NAS |  |  | FOUNTAIN SET | CHINA | VIN-TPLB TPLC | 2026/02/06 | 2026/02/06 | Organic Cotton/Recycled Polyester 70/30% | Knit | Fleece | Dyed | P/D | NA,NA | 72 | 280 | 9518 | yds | Jimmy Shi 石振華 | BLACK | Agree | 1311 | 1311 | 148 | 6.1 | 148 | 0 | 0 | 0% | 接疋,油/髒/色污,破洞 | [6 empty] | 大貨品質在接受標準內 | [16 empty] | 色樣、品質樣廠商提供 | 已簽核 | 請參考驗貨員意見。(Please refer QA's comments.) |  |  | 2026/02/09 | 2026/02/24 | 2026/03/24 |  |  |  |  | VIN-TPL
192317 | 2025/12/23 | Auto |  | QNC | Vivian Lan 藍文琦 | V3B | M_LKT_112_SCALE,M_PNT_118_SCALE,M_PNT_124_SCALE,W_HKT_41_SCALE,W_HKT_42_SCALE,W_HKT_43_SCALE,W_PNT_218_SCALE,W_PNT_219_SCALE | TMKF-25-11918 | NAS |  |  | FOUNTAIN SET | CHINA | VIN-TPLB TPLC | 2026/02/03 | 2026/02/03 | Organic Cotton/Recycled Polyester 70/30% | Knit | Fleece | Dyed | P/D | NA,NA | 72 | 280 | 9834 | yds | Jimmy Shi 石振華 | LINEN WHITE | Agree | 1084 | 1084 | 149.5 | 6.7 | 149.5 | 0 | 0 | 0% | 接疋,油/髒/色污,異纖/飛花 | [6 empty] | 大貨品質在接受標準內 | [16 empty] | 色樣、品質樣廠商提供 | 已簽核 | 請參考驗貨員意見。(Please refer QA's comments.) |  |  | 2026/02/09 | 2026/02/24 | 2026/03/24 |  |  |  |  | VIN-TPL
192480 | 2025/12/23 | Auto |  | QNC | Vivian Lan 藍文琦 | V3B | M_LKT_112_SCALE,M_PNT_118_SCALE,M_PNT_124_SCALE,W_HKT_41_SCALE,W_HKT_42_SCALE,W_HKT_43_SCALE,W_PNT_218_SCALE,W_PNT_219_SCALE | TMKF-25-11918 | NAS |  |  | FOUNTAIN SET | CHINA | VIN-TPLB TPLC | 2026/02/06 | 2026/02/06 | Organic Cotton/Recycled Polyester 70/30% | Knit | Fleece | Dyed | P/D | NA,NA | 72 | 280 | 9834 | yds | Jimmy Shi 石振華 | LINEN WHITE | Agree | 2861 | 2861 | 384 | 9.9 | 192.5 | 191.5 | 0 | 0% | 接疋,油/髒/色污,破洞 | [6 empty] | 部分匹扣點為B級,但單色結論為Pass | [16 empty] | 色樣、品質樣廠商提供 | 已簽核 | 請參考驗貨員意見。(Please refer QA's comments.) |  |  | 2026/02/09 | 2026/02/24 | 2026/03/24 |  |  |  |  | VIN-TPL
192319 | 2025/12/23 | Auto |  | QNC | Vivian Lan 藍文琦 | V3B | M_LKT_112_SCALE,M_PNT_118_SCALE,M_PNT_124_SCALE,W_HKT_41_SCALE,W_HKT_42_SCALE,W_HKT_43_SCALE,W_PNT_218_SCALE,W_PNT_219_SCALE | TMKF-25-11918 | NAS |  |  | FOUNTAIN SET | CHINA | VIN-TPLB TPLC | 2026/02/03 | 2026/02/03 | Organic Cotton/Recycled Polyester 70/30% | Knit | Fleece | Dyed | P/D | NA,NA | 72 | 280 | 7924 | yds | Jimmy Shi 石振華 | WASHED DEEP NAVY | Discuss | 4918 | 4918 | 555 | 11.9 | 208.5 | 346.5 | 0 | 0.6% | 接疋,擦傷/刮傷/勾紗,斷紗(斷經/斷緯),棉粒/結頭/粗節,油/髒/色污,異纖/飛花,破洞 | [6 empty] | 部分匹扣點為B級,但單色結論為Pass | [16 empty] | 色樣、品質樣廠商提供 | 已簽核 | 請參考驗貨員意見。(Please refer QA's comments.) |  |  | 2026/02/09 | 2026/02/24 | 2026/03/24 |  |  |  |  | VIN-TPL
192170 | 2025/12/23 | Auto |  | QNC | Vivian Lan 藍文琦 | V3B | M_LKT_112_SCALE,W_HKT_41_SCALE,W_HKT_42_SCALE,W_HKT_43_SCALE,W_PNT_218_SCALE | TMKF-25-11919 | NAS |  |  | FOUNTAIN SET | CHINA | VIN-TPLB TPLC | 2026/02/03 | 2026/02/03 | Organic Cotton/Recycled Polyester 70/30% | Knit | Fleece | Dyed | Top/D | NA,NA | 69 | 285 | 13496 | yds | Jimmy Shi 石振華 | LIGHT HEATHER GREY | Agree | 3602 | 3602 | 549.5 | 9.5 | 517 | 32.5 | 0 | 0% | 接疋,斷紗(斷經/斷緯),棉粒/結頭/粗節,油/髒/色污,異纖/飛花,破洞 |  |  |  |  | 布邊不良 |  | 部分匹扣點為B級,但單色結論為Pass | [16 empty] | 色樣、品質樣廠商提供 | 已簽核 | 請參考驗貨員意見。(Please refer QA's comments.) |  |  | 2026/02/09 | 2026/02/24 | 2026/03/24 |  |  |  |  | VIN-TPL
192477 | 2025/12/23 | Auto |  | QNC | Vivian Lan 藍文琦 | V3B | M_LKT_112_SCALE,W_HKT_41_SCALE,W_HKT_42_SCALE,W_HKT_43_SCALE,W_PNT_218_SCALE | TMKF-25-11919 | NAS |  |  | FOUNTAIN SET | CHINA | VIN-TPLB TPLC | 2026/02/06 | 2026/02/06 | Organic Cotton/Recycled Polyester 70/30% | Knit | Fleece | Dyed | Top/D | NA,NA | 69 | 285 | 13496 | yds | Jimmy Shi 石振華 | LIGHT HEATHER GREY | Agree | 1913 | 1913 | 209.5 | 10 | 101.5 | 108 | 0 | 0% | 接疋,油/髒/色污,破洞 | [6 empty] | 部分匹扣點為B級,但單色結論為Pass | [16 empty] | 色樣、品質樣廠商提供 | 已簽核 | 請參考驗貨員意見。(Please refer QA's comments.) 請參考驗貨員意見。(Please refer QA's comments.) |  |  | 2026/02/09 | 2026/02/24 | 2026/03/24 |  |  |  |  | VIN-TPL
192315 | 2025/12/23 | Auto |  | QNC | Vivian Lan 藍文琦 | V3B | M_LKT_112_SCALE,W_HKT_41_SCALE,W_HKT_42_SCALE,W_HKT_43_SCALE | TMKF-25-11920 | NAS |  |  | FOUNTAIN SET | CHINA | VIN-TPLB | 2026/02/03 | 2026/02/03 | Organic Cotton 100% | Knit | Rib | Dyed | P/D,1x1 | NA,NA | 67 | 445 | 381 | yds | Jimmy Shi 石振華 | WASHED DEEP NAVY | Agree | 253 | 253 | 36.5 | 8.2 | 36.5 | 0 | 0 | 0% | 棉粒/結頭/粗節,油/髒/色污 | [6 empty] | 大貨品質在接受標準內 | [16 empty] | 色樣、品質樣廠商提供 | 已簽核 | 請參考驗貨員意見。(Please refer QA's comments.) |  |  | 2026/02/09 | 2026/02/24 | 2026/03/24 |  |  |  |  | VIN-TPL
192316 | 2025/12/23 | Auto |  | QNC | Vivian Lan 藍文琦 | V3B | M_LKT_112_SCALE,W_HKT_41_SCALE,W_HKT_42_SCALE,W_HKT_43_SCALE | TMKF-25-11921 | NAS |  |  | FOUNTAIN SET | CHINA | VIN-TPLB | 2026/02/03 | 2026/02/03 | Organic Cotton 100% | Knit | Rib | Dyed | Top/D,1x1 | NA,NA | 67 | 445 | 1188 | yds | Jimmy Shi 石振華 | LIGHT HEATHER GREY | Agree | 1129 | 1129 | 141.5 | 7.8 | 72 | 69.5 | 0 | 0% | 接疋,棉粒/結頭/粗節,油/髒/色污 | [6 empty] | 部分匹扣點為B級,但單色結論為Pass | [16 empty] | 色樣、品質樣廠商提供 | 已簽核 | 請參考驗貨員意見。(Please refer QA's comments.) |  |  | 2026/02/09 | 2026/02/24 | 2026/03/24 |  |  |  |  | VIN-TPL
192478 | 2025/12/23 | Auto |  | QNC | Vivian Lan 藍文琦 | V3B | M_LKT_112_SCALE,W_HKT_41_SCALE,W_HKT_42_SCALE,W_HKT_43_SCALE | TMKF-25-11921 | NAS |  |  | FOUNTAIN SET | CHINA | VIN-TPLB | 2026/02/06 | 2026/02/06 | Organic Cotton 100% | Knit | Rib | Dyed | Top/D,1x1 | NA,NA | 67 | 445 | 1188 | yds | Jimmy Shi 石振華 | LIGHT HEATHER GREY | Discuss | 32 | 32 | 32 | 12.5 | 0 | 32 | 0 | 0.8% | 接疋 | [6 empty] | 單色扣點為B級,結論為Discuss | [16 empty] | 色樣、品質樣廠商提供 | 已簽核 | 請參考驗貨員意見。(Please refer QA's comments.) |  |  | 2026/02/09 | 2026/02/24 | 2026/03/24 |  |  |  |  | VIN-TPL
192174 | 2025/12/23 | Auto |  | QNC | Vivian Lan 藍文琦 | V3B | M_LKT_112_SCALE,W_HKT_41_SCALE,W_HKT_42_SCALE,W_HKT_43_SCALE,W_PNT_218_SCALE | TMKF-25-11923 | NAS |  |  | FOUNTAIN SET | CHINA | VIN-TPLB TPLC | 2026/02/03 | 2026/02/03 | Organic Cotton/Recycled Polyester 60/40% | Knit | Jersey | Dyed | Top/D | NA,NA | 66 | 120 | 703 | yds | Jimmy Shi 石振華 | LIGHT HEATHER GREY | Discuss | 787 | 787 | 99 | 15.2 | 0 | 99 | 0 | 1.6% | 接疋,棉粒/結頭/粗節,油/髒/色污,破洞 | [6 empty] | 單色扣點為B級,結論為Discuss | [16 empty] | 色樣、品質樣廠商提供 | 已簽核 | 請參考驗貨員意見。(Please refer QA's comments.) |  |  | 2026/02/09 | 2026/02/24 | 2026/03/24 |  |  |  |  | VIN-TPL
192194 | 2025/12/23 | Auto |  | TGT | Lucie La 羅氏黎 | V5A | Z9Y97G_C326 | TMKF-25-11948 | NAS |  | A | 聚益 | CHINA | IND-GLD2 | 2026/02/08 | 2026/02/02 | Recycled Polyester/Spandex 89/11% | Knit | Interlock | Dyed | P/D | Peach (1 side),Anti-UV | 60 | 260 | 84275 | yds | Yao Deng 鄧堯 | BLACK ONYX | Agree | 9171.4 | 9171.4 | 1090.6 | 10.1 | 800.7 | 168.2 | 121.7 | 0% | 接疋,擦傷/刮傷/勾紗,橫檔/橫條,油/髒/色污,破洞 | [6 empty] | 部分匹為C級打下,但單色結論為Pass | [16 empty] | 色樣、品質樣廠商提供 | 已簽核 | 請參考驗貨員意見。(Please refer QA's comments.) | Email:jovilin@ecolot.com.tw |  |  | 2026/02/23 | 2026/04/02 |  |  |  |  | IND-GLD
192549 | 2025/12/23 | Auto |  | TGT | Lucie La 羅氏黎 | V5A | Z9Y97G_C326 | TMKF-25-11949 | AS |  |  | HUGE BAMBOO | VIETNAM | IND-GLD2 | 2026/02/07 | 2026/02/07 | Recycled Polyester 100% | Knit | Mesh | Dyed | P/D | NA,NA | 59 | 75 | 2085 | yds | NgocBich | PRESTIGIOUS PINE | Agree | 1955 | 1955 | 176 | 4.5 | 176 | 0 | 0 | 0% | 擦傷/刮傷/勾紗,油/髒/色污 | [6 empty] | 大貨品質在接受標準內 | [16 empty] | 色樣、品質樣廠商提供 | 已簽核 | 請參考驗貨員意見。(Please refer QA's comments.) |  |  | 2026/02/10 | 2026/02/23 | 2026/04/02 |  |  |  |  | IND-GLD
192643 | 2025/12/23 | Auto |  | TGT | Freesia Fang 方映涵 | V5A | 8LMMYM_C326 | TMKF-25-11968 | AS |  |  | 力鵬企業 | INDONESIA | IND-STL4 | 2026/02/19 | 2026/02/19 | Recycled Polyester/Spandex 86/14% | Woven | Poplin | Dyed | P/D | NA,Quick Dry,UPF 50+,Wicking | 56 | 128 | 42738 | yds | Dani | BLACK ONYX | Discuss | 9886 | 9886 | 732 | 18.2 | 0 | 732 | 0 | 2.5% | 擦傷/刮傷/勾紗,染折/折痕,橫檔/橫條,油/髒/色污 | [6 empty] | 單色扣點為B級,結論為Discuss | [16 empty] | 色樣、品質樣廠商提供 | 已簽核 | 請參考驗貨員意見。(Please refer QA's comments.) |  |  | 2026/02/25 | 2026/02/27 | 2026/04/04 |  |  |  |  | IND-STL
192642 | 2025/12/23 | Auto |  | TGT | Freesia Fang 方映涵 | V5A | 8LMMYM_C326 | TMKF-25-11968 | AS |  |  | 力鵬企業 | INDONESIA | IND-STL4 | 2026/02/19 | 2026/02/19 | Recycled Polyester/Spandex 86/14% | Woven | Poplin | Dyed | P/D | NA,Quick Dry,UPF 50+,Wicking | 56 | 128 | 18730 | yds | Dani | OBSERVANT OLIVE | Discuss | 4751 | 4751 | 359 | 13.6 | 0 | 359 | 0 | 1.1% | 擦傷/刮傷/勾紗,染折/折痕,橫檔/橫條,油/髒/色污 | [6 empty] | 單色扣點為B級,結論為Discuss | [16 empty] | 色樣、品質樣廠商提供 | 已簽核 | 請參考驗貨員意見。(Please refer QA's comments.) |  |  | 2026/02/25 | 2026/02/27 | 2026/04/04 |  |  |  |  | IND-STL
192666 | 2025/12/23 | Auto |  | TGT | Freesia Fang 方映涵 | V5A | 8LMMYM_C326 | TMKF-25-11968 | AS |  |  | 力鵬企業 | INDONESIA | IND-STL4 | 2026/02/24 | 2026/02/24 | Recycled Polyester/Spandex 86/14% | Woven | Poplin | Dyed | P/D | NA,Quick Dry,UPF 50+,Wicking | 56 | 128 | 18730 | yds | Dani | OBSERVANT OLIVE | Discuss | 4729 | 4729 | 353 | 14.2 | 0 | 353 | 0 | 1.3% | 擦傷/刮傷/勾紗,染折/折痕,油/髒/色污 | [6 empty] | 單色扣點為B級,結論為Discuss | [16 empty] | 色樣、品質樣廠商提供 | 已簽核 | 請參考驗貨員意見。(Please refer QA's comments.) |  |  | 2026/02/25 | 2026/02/27 | 2026/04/04 |  |  |  |  | IND-STL
192667 | 2025/12/23 | Auto |  | TGT | Freesia Fang 方映涵 | V5A | 8LMMYM_C326 | TMKF-25-11968 | AS |  |  | 力鵬企業 | INDONESIA | IND-STL4 | 2026/02/24 | 2026/02/24 | Recycled Polyester/Spandex 86/14% | Woven | Poplin | Dyed | P/D | NA,Quick Dry,UPF 50+,Wicking | 56 | 128 | 14368 | yds | Dani | SUNDRESS YELLOW | Discuss | 5017 | 5017 | 322 | 16.1 | 0 | 322 | 0 | 1.8% | 擦傷/刮傷/勾紗,染折/折痕,油/髒/色污 | [6 empty] | 單色扣點為B級,結論為Discuss | [16 empty] | 色樣、品質樣廠商提供 | 已簽核 | 請參考驗貨員意見。(Please refer QA's comments.) |  |  | 2026/02/25 | 2026/02/27 | 2026/04/04 |  |  |  |  | IND-STL
192623 | 2025/12/23 | Auto |  | TGT | Freesia Fang 方映涵 | V5A | 8LMMYM_C326 | TMKF-25-11968 | AS |  |  | 力鵬企業 | INDONESIA | IND-STL4 | 2026/02/03 | 2026/02/03 | Recycled Polyester/Spandex 86/14% | Woven | Poplin | Dyed | P/D | NA,Quick Dry,UPF 50+,Wicking | 56 | 128 | 457 | yds | Dani | VIRTUAL GREEN | Discuss | 5127 | 5127 | 350 | 18 | 0 | 350 | 0 | 2.4% | 擦傷/刮傷/勾紗,染折/折痕 | [6 empty] | 單色扣點為B級,結論為Discuss | [16 empty] | 色樣、品質樣廠商提供 | 已簽核 | 補發報告：請參考驗貨員意見。(Please refer QA's comments.) |  |  | 2026/02/09 | 2026/02/27 | 2026/04/04 |  |  |  |  | IND-STL
192641 | 2025/12/23 | Auto |  | TGT | Freesia Fang 方映涵 | V5A | 8LMMYM_C326 | TMKF-25-11968 | AS |  |  | 力鵬企業 | INDONESIA | IND-STL4 | 2026/02/19 | 2026/02/19 | Recycled Polyester/Spandex 86/14% | Woven | Poplin | Dyed | P/D | NA,Quick Dry,UPF 50+,Wicking | 56 | 128 | 24272 | yds | Dani | WILD BOYSENBERRY | Discuss | 5185 | 5185 | 346 | 14.7 | 0 | 346 | 0 | 1.4% | 染折/折痕,橫檔/橫條,油/髒/色污 | [6 empty] | 單色扣點為B級,結論為Discuss | [16 empty] | 色樣、品質樣廠商提供 | 已簽核 | 請參考驗貨員意見。(Please refer QA's comments.) |  |  | 2026/02/25 | 2026/02/27 | 2026/04/04 |  |  |  |  | IND-STL
192136 | 2025/12/23 | Auto |  | TGT | Freesia Fang 方映涵 | V5A | MR8716_C326 | TMKF-25-11981 | AS |  |  | 杭州新生 | CHINA | IND-GLS2 | 2026/02/01 | 2026/02/01 | Recycled Polyester/Spandex 89/11% | Woven | Plain Weave | Dyed | P/D | NA,Wicking | 53 | 135 | 21266 | yds | Changzhi Wang 王昌智 | OBSERVANT OLIVE OSD | Reject | 16343 | 16343 | 2042.2 | 14.2 | 704.2 | 745.2 | 592.8 | 1.3% | 接疋,擦傷/刮傷/勾紗,斷紗(斷經/斷緯),染折/折痕,棉粒/結頭/粗節,橫檔/橫條,油/髒/色污,異纖/飛花,破洞 |  |  |  | 漸進色差,邊中色差 | 布邊不良 |  | 單色結論為Fail,請打下並覆驗 |  | 簽核完成 |  |  | 1>大货缸差在确认范围，请分缸使用；OBSERVANT OLIVE OSD第20#、16#边中色差较明显，第5#、9#、10#头尾色差明显，评C级。（寄样） 2>抽驗匹瑕疵扣分為B級，损耗以成衣廠反應為準；其中OBSERVANT OLIVE OSD第20#/2、9#/11匹横条超C级。 3>以碼重估算碼長，部分缸短碼 0.5~1.8%，如有短码需补足。 | 趕在年前出清，故先讓供應商先以保函方式出貨，與業務review瑕疵後色差不可接受 | 排特殊馬克避免成衣色差過大，請供應商補損 | [9 empty] | 色樣、品質樣廠商提供 | 已簽核 | 請參考驗貨員意見。(Please refer QA's comments.) |  |  |  | 2026/02/23 | 2026/04/04 | 需業務確認 | 同意出貨-瑕疵無法重修，補損出貨 |  |  | IND-GLS
192137 | 2025/12/23 | Auto |  | TGT | Freesia Fang 方映涵 | V5A | MR8716_C326 | TMKF-25-11981 | AS |  |  | 杭州新生 | CHINA | IND-GLS2 | 2026/02/01 | 2026/02/01 | Recycled Polyester/Spandex 89/11% | Woven | Plain Weave | Dyed | P/D | NA,Wicking | 53 | 135 | 26367 | yds | Changzhi Wang 王昌智 | SEAMLESS BLUE OSD | Discuss | 5715 | 5715 | 716.5 | 14.9 | 96 | 620.5 | 0 | 1.5% | 接疋,擦傷/刮傷/勾紗,棉粒/結頭/粗節,橫檔/橫條,油/髒/色污,異纖/飛花,破洞,針痕/直條 | [6 empty] | 單色扣點為B級,結論為Discuss | [16 empty] | 色樣、品質樣廠商提供 | 已簽核 | 請參考驗貨員意見。(Please refer QA's comments.) |  |  |  | 2026/02/23 | 2026/04/04 |  |  |  |  | IND-GLS
192561 | 2025/12/23 | Auto |  | TGT | Freesia Fang 方映涵 | V5A | MR8716_C326 | TMKF-25-11981 | AS |  |  | 杭州新生 | CHINA | IND-GLS2 | 2026/02/07 | 2026/02/07 | Recycled Polyester/Spandex 89/11% | Woven | Plain Weave | Dyed | P/D | NA,Wicking | 53 | 135 | 26367 | yds | Jiangao Zhang 張建高 | SEAMLESS BLUE OSD | Discuss | 1100 | 1100 | 402 | 9 | 299.9 | 102.1 | 0 | 0% | 擦傷/刮傷/勾紗,斷紗(斷經/斷緯),橫檔/橫條,油/髒/色污 | [6 empty] | 單色扣點為B級,結論為Discuss | [16 empty] | 色樣、品質樣廠商提供 | 已簽核 | 請參考驗貨員意見。(Please refer QA's comments.) |  |  |  | 2026/02/23 | 2026/04/04 |  |  |  |  | IND-GLS
192201 | 2025/12/23 | Auto |  | GU | Grace Hsu 許貴茵 | V6B | 60276N042A_2 | TMKF-25-12028 | AS |  | A | 紹興普爾 | CHINA | CAB-MK2 | 2026/02/02 | 2026/02/02 | Polyester/Recycled Polyester 52/48% | Knit | Jersey | Dyed | P/D | NA,NA | 64 | 140 | 34774 | yds | Qiang Chen 陳強 | 09 BLACK | Discuss | 2824 | 2824 | 463 | 10.4 | 347 | 116 | 0 | 0.1% | 接疋,擦傷/刮傷/勾紗,油/髒/色污,破洞 |  |  |  |  | 布邊不良 |  | 單色扣點為B級,結論為Discuss | [16 empty] | 色樣、品質樣業務提供 | 已簽核 | 請參考驗貨員意見。(Please refer QA's comments.) | Email:nancy@starwaytex.com |  | 2026/02/04 | 2026/02/20 | 2026/04/03 |  |  |  |  | CAB-MK2
192276 | 2025/12/23 | Auto |  | GU | Grace Hsu 許貴茵 | V6B | 60276N042A_2 | TMKF-25-12028 | AS |  | A | 紹興普爾 | CHINA | CAB-MK2 | 2026/02/03 | 2026/02/03 | Polyester/Recycled Polyester 52/48% | Knit | Jersey | Dyed | P/D | NA,NA | 64 | 140 | 34774 | yds | Qiang Chen 陳強 | 09 BLACK | Agree | 5678 | 5678 | 930.8 | 7.8 | 584.2 | 346.6 | 0 | 0% | 接疋,擦傷/刮傷/勾紗,油/髒/色污,破洞 |  |  |  |  | 布邊不良 |  | 部分匹扣點為B級,但單色結論為Pass | [16 empty] | 色樣、品質樣業務提供 | 已簽核 | 請參考驗貨員意見。(Please refer QA's comments.) | Email:nancy@starwaytex.com |  | 2026/02/04 | 2026/02/20 | 2026/04/03 |  |  |  |  | CAB-MK2
192418 | 2025/12/23 | Auto |  | GU | Grace Hsu 許貴茵 | V6B | 60276N042A_2 | TMKF-25-12028 | AS |  | A | 紹興普爾 | CHINA | CAB-MK2 | 2026/02/05 | 2026/02/05 | Polyester/Recycled Polyester 52/48% | Knit | Jersey | Dyed | P/D | NA,NA | 64 | 140 | 34774 | yds | Ken Kong 孔祥松 | 09 BLACK | Agree | 9546 | 9546 | 1481.1 | 6.9 | 1271.5 | 209.6 | 0 | 0% | 接疋,擦傷/刮傷/勾紗,油/髒/色污,破洞 | [6 empty] | 部分匹扣點為B級,但單色結論為Pass | [16 empty] | 色樣、品質樣業務提供 | 已簽核 | 請參考驗貨員意見。(Please refer QA's comments.) | Email:nancy@starwaytex.com |  |  | 2026/02/20 | 2026/04/03 |  |  |  |  | CAB-MK2
192590 | 2026/01/08 | Auto |  | GAP | Vanessa Han 韓宇佳 | V5C | 882924_SU26 | TMKF-25-12043 | AS |  |  | TUNG GA | VIETNAM | VIN-MK3A | 2026/02/10 | 2026/02/10 | Linen 100% | Woven | Plain Weave | Dyed | Y/D | NA,NA | 56 | 129 | 2699 | yds | Alan Ku 古育倫 | FLAX | Discuss | 2775.8 | 2775.8 | 251.2 | 17.1 | 0 | 251.2 | 0 | 2.1% | 擦傷/刮傷/勾紗,棉粒/結頭/粗節,油/髒/色污,異纖/飛花 | [6 empty] | 單色扣點為B級,結論為Discuss | [16 empty] | 色樣、品質樣廠商提供 | 已簽核 | 請參考驗貨員意見。(Please refer QA's comments.) |  |  | 2026/02/19 | 2026/01/08 | 2026/02/11 |  |  |  |  | VIN-MK3
192589 | 2026/01/08 | Auto |  | GAP | Vanessa Han 韓宇佳 | V5C | 882924_SU26 | TMKF-25-12043 | AS |  |  | TUNG GA | VIETNAM | VIN-MK3A | 2026/02/10 | 2026/02/10 | Linen 100% | Woven | Plain Weave | Dyed | Y/D | NA,NA | 56 | 129 | 3465 | yds | Alan Ku 古育倫 | GWS245140_2A | Agree | 988.6 | 988.6 | 145 | 7.6 | 145 | 0 | 0 | 0% | 棉粒/結頭/粗節,油/髒/色污 | [6 empty] | 大貨品質在接受標準內 | [16 empty] | 色樣、品質樣廠商提供 | 已簽核 | 請參考驗貨員意見。(Please refer QA's comments.) |  |  | 2026/02/19 | 2026/01/08 | 2026/02/11 |  |  |  |  | VIN-MK3
192588 | 2026/01/08 | Auto |  | GAP | Vanessa Han 韓宇佳 | V5C | 882924_SU26 | TMKF-25-12043 | AS |  |  | TUNG GA | VIETNAM | VIN-MK3A | 2026/02/10 | 2026/02/10 | Linen 100% | Woven | Plain Weave | Dyed | Y/D | NA,NA | 56 | 129 | 3270 | yds | Alan Ku 古育倫 | GWS263322_12A | Agree | 3380.7 | 3380.7 | 285 | 9.8 | 146 | 139 | 0 | 0% | 擦傷/刮傷/勾紗,棉粒/結頭/粗節,油/髒/色污,破洞 | [6 empty] | 部分匹扣點為B級,但單色結論為Pass | [16 empty] | 色樣、品質樣廠商提供 | 已簽核 | 請參考驗貨員意見。(Please refer QA's comments.) |  |  | 2026/02/19 | 2026/01/08 | 2026/02/11 |  |  |  |  | VIN-MK3
192591 | 2026/01/08 | Auto |  | GAP | Vanessa Han 韓宇佳 | V5C | 882924_SU26 | TMKF-25-12043 | AS |  |  | TUNG GA | VIETNAM | VIN-MK3A | 2026/02/10 | 2026/02/10 | Linen 100% | Woven | Plain Weave | Dyed | Y/D | NA,NA | 56 | 129 | 5790 | yds | Alan Ku 古育倫 | SHIRTING BLUE | Discuss | 5102.7 | 5102.7 | 519.6 | 10.4 | 390.3 | 129.3 | 0 | 0.1% | 擦傷/刮傷/勾紗,斷紗(斷經/斷緯),棉粒/結頭/粗節,油/髒/色污,破洞 | [6 empty] | 單色扣點為B級,結論為Discuss | [16 empty] | 色樣、品質樣廠商提供 | 已簽核 | 請參考驗貨員意見。(Please refer QA's comments.) |  |  | 2026/02/19 | 2026/01/08 | 2026/02/11 |  |  |  |  | VIN-MK3
192296 | 2025/12/23 | Auto |  | GU | Willson Huang 黃暐翔 | V6B | 60236H004A_3 | TMKF-25-12055 | AS |  | A | 南通三奔 | CHINA | VIN-MK3C | 2026/02/03 | 2026/02/03 | Recycled Polyester/Polyester 59/41% | Woven | Plain Weave | Dyed | P/D | NA,NA | 56 | 125 | 8247 | yds | Yong Wang 王勇 | 01 OFF WHITE | Agree | 5073 | 5073 | 539 | 7.4 | 401 | 138 | 0 | 0% | 棉粒/結頭/粗節,油/髒/色污 | [6 empty] | 部分匹扣點為B級,但單色結論為Pass | [16 empty] | 色樣、品質樣廠商提供 | 已簽核 | 請參考驗貨員意見。(Please refer QA's comments.) |  |  |  | 2026/01/23 | 2026/02/06 |  |  |  |  | VIN-MK3
192326 | 2026/02/04 | Auto |  | ONY | Gloria Wang 王芯玟 | V7B | 904594_FA26 | TMKF-25-12067 | NAS |  |  | 蘇州東奕盛 | CHINA | VIN-MK2A | 2026/01/31 | 2026/02/01 | Polyester 100% | Woven | Flannel | Dyed | P/D | NA,NA | 58 | 145 | 31011 | yds | Leo Li 李勇 | FA26 90237ASLPT CC002 | Agree | 27386 | 27386 | 2855 | 2.9 | 2855 | 0 | 0 | 0% | 印花瑕疵(塞網),棉粒/結頭/粗節,油/髒/色污 | [6 empty] | 大貨品質在接受標準內 | [16 empty] | 色樣、品質樣廠商提供 | 已簽核 | 請參考驗貨員意見。(Please refer QA's comments.) |  |  | 2026/03/25 | 2026/04/11 | 2026/05/15 |  |  |  |  | VIN-MK2
192435 | 2026/01/21 | Auto |  | ONY | Gloria Wang 王芯玟 | V7B | 908512_FA26 | TMKF-25-12126 | NAS |  |  | 蘇州東奕盛 | CHINA | VIN-MK2A | 2026/02/05 | 2026/02/05 | Polyester 100% | Knit | Rib | Dyed | P/D,1x1 | NA,NA | 58 | 210 | 23880 | yds | Leo Li 李勇 | CONTRAIL | Agree | 12011.3 | 12011.3 | 1306.3 | 8.6 | 893.2 | 413.1 | 0 | 0% | 接疋,棉粒/結頭/粗節,油/髒/色污,破洞 | [6 empty] | 部分匹扣點為B級,但單色結論為Pass | [16 empty] | 色樣、品質樣廠商提供 | 已簽核 | 請參考驗貨員意見。(Please refer QA's comments.) |  |  | 2026/03/04 | 2026/04/11 | 2026/05/08 |  |  |  |  | VIN-MK2
192240 | 2026/01/19 | Auto |  | ONY | Dash Wang 王彥智 | V7A | 907963_FA26 | TMKF-25-12157 | AS |  |  | KAM HING | CHINA | IND-GLD2 | 2026/02/01 | 2026/02/02 | Cotton/Recycled Polyester 75/25% | Knit | Fleece | Dyed | P/D,1x1 | NA,NA | 62 | 220 | 13712 | lbs | Jimmy Shi 石振華 | BLACK JACK | Agree | 6285.68 | 8691 | 748.7 | 3.3 | 748.7 | 0 | 0 | 0% | 接疋,異纖/飛花,破洞 | [6 empty] | 大貨品質在接受標準內 | [16 empty] | 色樣、品質樣廠商提供 | 已簽核 | 請參考驗貨員意見。(Please refer QA's comments.) |  |  | 2026/02/04 | 2026/04/03 | 2026/05/06 |  |  |  |  | IND-GLD
192239 | 2026/01/19 | Auto |  | ONY | Dash Wang 王彥智 | V7A | 907963_FA26 | TMKF-25-12157 | AS |  |  | KAM HING | CHINA | IND-GLD2 | 2026/02/01 | 2026/02/02 | Cotton/Recycled Polyester 75/25% | Knit | Fleece | Dyed | P/D,1x1 | NA,NA | 62 | 220 | 5943 | lbs | Jimmy Shi 石振華 | DILL CAPER | Agree | 1068.95 | 1478 | 209.3 | 7.6 | 72.4 | 136.9 | 0 | 0% | 接疋,擦傷/刮傷/勾紗,破洞 | [6 empty] | 部分匹扣點為B級,但單色結論為Pass | [16 empty] | 色樣、品質樣廠商提供 | 已簽核 | 請參考驗貨員意見。(Please refer QA's comments.) |  |  | 2026/02/04 | 2026/04/03 | 2026/05/06 |  |  |  |  | IND-GLD
192241 | 2026/01/19 | Auto |  | ONY | Dash Wang 王彥智 | V7A | 907963_FA26 | TMKF-25-12157 | AS |  |  | KAM HING | CHINA | IND-GLD2 | 2026/02/01 | 2026/02/02 | Cotton/Recycled Polyester 75/25% | Knit | Fleece | Dyed | P/D,1x1 | NA,NA | 62 | 220 | 10334 | lbs | Jimmy Shi 石振華 | GLACIAL STONE | Agree | 3474.44 | 4804 | 490 | 4.5 | 490 | 0 | 0 | 0% | 接疋,擦傷/刮傷/勾紗,油/髒/色污,破洞 | [6 empty] | 大貨品質在接受標準內 | [16 empty] | 色樣、品質樣廠商提供 | 已簽核 | 請參考驗貨員意見。(Please refer QA's comments.) |  |  | 2026/02/04 | 2026/04/03 | 2026/05/06 |  |  |  |  | IND-GLD
192238 | 2026/01/19 | Auto |  | ONY | Dash Wang 王彥智 | V7A | 907963_FA26 | TMKF-25-12157 | AS |  |  | KAM HING | CHINA | IND-GLD2 | 2026/02/01 | 2026/02/02 | Cotton/Recycled Polyester 75/25% | Knit | Fleece | Dyed | P/D,1x1 | NA,NA | 62 | 220 | 1834 | lbs | Jimmy Shi 石振華 | HEMISPHERE | Agree | 1807.38 | 2499 | 283.1 | 6.7 | 213.2 | 69.9 | 0 | 0% | 接疋,擦傷/刮傷/勾紗,油/髒/色污,破洞 | [6 empty] | 部分匹扣點為B級,但單色結論為Pass | [16 empty] | 色樣、品質樣廠商提供 | 已簽核 | 請參考驗貨員意見。(Please refer QA's comments.) |  |  | 2026/02/04 | 2026/04/03 | 2026/05/06 |  |  |  |  | IND-GLD
192237 | 2026/01/19 | Auto |  | ONY | Dash Wang 王彥智 | V7A | 907963_FA26 | TMKF-25-12157 | AS |  |  | KAM HING | CHINA | IND-GLD2 | 2026/02/01 | 2026/02/02 | Cotton/Recycled Polyester 75/25% | Knit | Fleece | Dyed | P/D,1x1 | NA,NA | 62 | 220 | 2053 | lbs | Jimmy Shi 石振華 | TARMAC | Agree | 1560.75 | 2158 | 215.7 | 1.9 | 215.7 | 0 | 0 | 0% | 破洞 | [6 empty] | 大貨品質在接受標準內 | [16 empty] | 色樣、品質樣廠商提供 | 已簽核 | 請參考驗貨員意見。(Please refer QA's comments.) |  |  | 2026/02/04 | 2026/04/03 | 2026/05/06 |  |  |  |  | IND-GLD
192243 | 2026/01/19 | Auto |  | ONY | Dash Wang 王彥智 | V7A | 907963_FA26 | TMKF-25-12158 | AS |  |  | KAM HING | CHINA | IND-GLD2 | 2026/02/02 | 2026/02/02 | Cotton(BCI)/Spandex 95/5% | Knit | Rib | Dyed | P/D,2x2 | NA,NA | 41 | 315 | 2515 | lbs | Jimmy Shi 石振華 | BLACK JACK | Agree | 2302.16 | 3304 | 411.8 | 7.5 | 325.5 | 86.3 | 0 | 0% | 接疋,擦傷/刮傷/勾紗,斷紗(斷經/斷緯),棉粒/結頭/粗節,油/髒/色污 | [6 empty] | 部分匹扣點為B級,但單色結論為Pass | [16 empty] | 色樣、品質樣廠商提供 | 已簽核 | 請參考驗貨員意見。(Please refer QA's comments.) |  |  | 2026/02/04 | 2026/04/03 | 2026/05/06 |  |  |  |  | IND-GLD
192242 | 2026/01/19 | Auto |  | ONY | Dash Wang 王彥智 | V7A | 907963_FA26 | TMKF-25-12158 | AS |  |  | KAM HING | CHINA | IND-GLD2 | 2026/02/02 | 2026/02/02 | Cotton(BCI)/Spandex 95/5% | Knit | Rib | Dyed | P/D,2x2 | NA,NA | 41 | 315 | 1120 | lbs | Jimmy Shi 石振華 | DILL CAPER | Agree | 363.72 | 522 | 82.5 | 9.7 | 82.5 | 0 | 0 | 0% | 接疋,破洞 | [6 empty] | 大貨品質在接受標準內 | [16 empty] | 色樣、品質樣廠商提供 | 已簽核 | 請參考驗貨員意見。(Please refer QA's comments.) |  |  | 2026/02/04 | 2026/04/03 | 2026/05/06 |  |  |  |  | IND-GLD
192244 | 2026/01/19 | Auto |  | ONY | Dash Wang 王彥智 | V7A | 907963_FA26 | TMKF-25-12158 | AS |  |  | KAM HING | CHINA | IND-GLD2 | 2026/02/02 | 2026/02/02 | Cotton(BCI)/Spandex 95/5% | Knit | Rib | Dyed | P/D,2x2 | NA,NA | 41 | 315 | 330 | lbs | Jimmy Shi 石振華 | HEMISPHERE | Agree | 333.06 | 478 | 86.7 | 4.6 | 86.7 | 0 | 0 | 0% | 接疋 | [6 empty] | 大貨品質在接受標準內 | [16 empty] | 色樣、品質樣廠商提供 | 已簽核 | 請參考驗貨員意見。(Please refer QA's comments.) |  |  | 2026/02/04 | 2026/04/03 | 2026/05/06 |  |  |  |  | IND-GLD
192245 | 2026/01/19 | Auto |  | ONY | Dash Wang 王彥智 | V7A | 907963_FA26 | TMKF-25-12158 | AS |  |  | KAM HING | CHINA | IND-GLD2 | 2026/02/02 | 2026/02/02 | Cotton(BCI)/Spandex 95/5% | Knit | Rib | Dyed | P/D,2x2 | NA,NA | 41 | 315 | 387 | lbs | Jimmy Shi 石振華 | TARMAC | Agree | 281.5 | 404 | 76.9 | 5.2 | 76.9 | 0 | 0 | 0% | 接疋,棉粒/結頭/粗節 | [6 empty] | 大貨品質在接受標準內 | [16 empty] | 色樣、品質樣廠商提供 | 已簽核 | 請參考驗貨員意見。(Please refer QA's comments.) |  |  | 2026/02/04 | 2026/04/03 | 2026/05/06 |  |  |  |  | IND-GLD
192583 | 2025/12/25 | Auto |  | GU | Lillian Yang 楊婷媛 | V6A | 60226N009A_1 | TMKF-25-12164 | AS |  | A | P.T.GISTEX | INDONESIA | IND-STL STL3 | 2026/02/27 | 2026/02/09 | Polyester 100% | Woven | Twill | Dyed | P/D | NA,NA | 54 | 210 | 27337 | yds | Irfan | 07 GRAY | Agree | 7685 | 7685 | 514 | 6.8 | 514 | 0 | 0 | 0% | 斷紗(斷經/斷緯),棉粒/結頭/粗節 | [6 empty] | 大貨品質在接受標準內 | [16 empty] | 色樣、品質樣廠商提供 | 已簽核 | 請參考驗貨員意見。(Please refer QA's comments.) |  |  |  | 2026/01/26 | 2026/03/11 |  |  |  |  | IND-STL
192584 | 2025/12/25 | Auto |  | GU | Lillian Yang 楊婷媛 | V6A | 60226N009A_1 | TMKF-25-12164 | AS |  | A | P.T.GISTEX | INDONESIA | IND-STL STL3 | 2026/02/27 | 2026/02/10 | Polyester 100% | Woven | Twill | Dyed | P/D | NA,NA | 54 | 210 | 27337 | yds | Irfan | 07 GRAY | Agree | 5055 | 5055 | 376 | 8.5 | 196 | 180 | 0 | 0% | 擦傷/刮傷/勾紗,斷紗(斷經/斷緯),棉粒/結頭/粗節 | [6 empty] | 部分匹扣點為B級,但單色結論為Pass | [16 empty] | 色樣、品質樣廠商提供 | 已簽核 | 請參考驗貨員意見。(Please refer QA's comments.) |  |  |  | 2026/01/26 | 2026/03/11 |  |  |  |  | IND-STL
192624 | 2025/12/25 | Auto |  | GU | Lillian Yang 楊婷媛 | V6A | 60226N009A_1 | TMKF-25-12164 | AS |  | A | P.T.GISTEX | INDONESIA | IND-STL STL3 | 2026/02/20 | 2026/02/13 | Polyester 100% | Woven | Twill | Dyed | P/D | NA,NA | 54 | 210 | 27337 | yds | Irfan | 07 GRAY | Agree | 8264 | 8264 | 408 | 8.6 | 320 | 88 | 0 | 0% | 擦傷/刮傷/勾紗,斷紗(斷經/斷緯),棉粒/結頭/粗節 | [6 empty] | 部分匹扣點為B級,但單色結論為Pass | [16 empty] | 色樣、品質樣廠商提供 | 已簽核 | 請參考驗貨員意見。(Please refer QA's comments.) |  |  |  | 2026/01/26 | 2026/03/11 |  |  |  |  | IND-STL
192672 | 2025/12/25 | Auto |  | GU | Lillian Yang 楊婷媛 | V6A | 60226N009A_1 | TMKF-25-12164 | AS |  | A | P.T.GISTEX | INDONESIA | IND-STL STL3 | 2026/03/12 | 2026/02/24 | Polyester 100% | Woven | Twill | Dyed | P/D | NA,NA | 54 | 210 | 27337 | yds | Irfan | 07 GRAY | Agree | 771 | 771 | 80 | 7.5 | 80 | 0 | 0 | 0% | 擦傷/刮傷/勾紗,棉粒/結頭/粗節 | [6 empty] | 大貨品質在接受標準內 | [16 empty] | 色樣、品質樣廠商提供 | 已簽核 | 請參考驗貨員意見。(Please refer QA's comments.) |  |  |  | 2026/01/26 | 2026/03/11 |  |  |  |  | IND-STL
192582 | 2025/12/25 | Auto |  | GU | Lillian Yang 楊婷媛 | V6A | 60226N009A_1 | TMKF-25-12164 | AS |  | A | P.T.GISTEX | INDONESIA | IND-STL STL3 | 2026/02/27 | 2026/02/09 | Polyester 100% | Woven | Twill | Dyed | P/D | NA,NA | 54 | 210 | 39060 | yds | Irfan | 09 BLACK | Agree | 6965 | 6965 | 605 | 7.1 | 605 | 0 | 0 | 0% | 擦傷/刮傷/勾紗,斷紗(斷經/斷緯),棉粒/結頭/粗節 | [6 empty] | 大貨品質在接受標準內 | [16 empty] | 色樣、品質樣廠商提供 | 已簽核 | 請參考驗貨員意見。(Please refer QA's comments.) |  |  |  | 2026/01/26 | 2026/03/11 |  |  |  |  | IND-STL
192585 | 2025/12/25 | Auto |  | GU | Lillian Yang 楊婷媛 | V6A | 60226N009A_1 | TMKF-25-12164 | AS |  | A | P.T.GISTEX | INDONESIA | IND-STL STL3 | 2026/02/27 | 2026/02/10 | Polyester 100% | Woven | Twill | Dyed | P/D | NA,NA | 54 | 210 | 39060 | yds | Irfan | 09 BLACK | Agree | 6173 | 6173 | 347 | 6.3 | 294 | 53 | 0 | 0% | 斷紗(斷經/斷緯),棉粒/結頭/粗節,油/髒/色污 | [6 empty] | 部分匹扣點為B級,但單色結論為Pass | [16 empty] | 色樣、品質樣廠商提供 | 已簽核 | 請參考驗貨員意見。(Please refer QA's comments.) |  |  |  | 2026/01/26 | 2026/03/11 |  |  |  |  | IND-STL
192625 | 2025/12/25 | Auto |  | GU | Lillian Yang 楊婷媛 | V6A | 60226N009A_1 | TMKF-25-12164 | AS |  | A | P.T.GISTEX | INDONESIA | IND-STL STL3 | 2026/02/20 | 2026/02/13 | Polyester 100% | Woven | Twill | Dyed | P/D | NA,NA | 54 | 210 | 39060 | yds | Irfan | 09 BLACK | Agree | 7561 | 7561 | 414 | 9.9 | 260 | 154 | 0 | 0% | 擦傷/刮傷/勾紗,斷紗(斷經/斷緯),棉粒/結頭/粗節 | [6 empty] | 部分匹扣點為B級,但單色結論為Pass | [16 empty] | 色樣、品質樣廠商提供 | 已簽核 | 請參考驗貨員意見。(Please refer QA's comments.) |  |  |  | 2026/01/26 | 2026/03/11 |  |  |  |  | IND-STL
192671 | 2025/12/25 | Auto |  | GU | Lillian Yang 楊婷媛 | V6A | 60226N009A_1 | TMKF-25-12164 | AS |  | A | P.T.GISTEX | INDONESIA | IND-STL STL3 | 2026/03/12 | 2026/02/24 | Polyester 100% | Woven | Twill | Dyed | P/D | NA,NA | 54 | 210 | 39060 | yds | Irfan | 09 BLACK | Agree | 20113 | 20113 | 1198 | 6.4 | 1118 | 80 | 0 | 0% | 擦傷/刮傷/勾紗,斷紗(斷經/斷緯),棉粒/結頭/粗節 | [6 empty] | 部分匹扣點為B級,但單色結論為Pass | [16 empty] | 色樣、品質樣廠商提供 | 已簽核 | 請參考驗貨員意見。(Please refer QA's comments.) |  |  |  | 2026/01/26 | 2026/03/11 |  |  |  |  | IND-STL
192565 | 2025/12/25 | Auto |  | SMA | Ruby Nguyen 阮氏俄 | V2A | NEA500_SP26 | TMKF-25-12184 | AS |  |  | FOUNTAIN SET | CHINA | IND-GLD1 | 2026/02/08 | 2026/02/08 | Cotton/Polyester 60/40% | Knit | Jersey | Dyed | P/D | NA,NA | 65 | 135 | 538 | yds | Jun Yan 嚴軍 | BLACK | Discuss | 580 | 580 | 187.6 | 18.1 | 0 | 187.6 | 0 | 2.4% | 接疋,擦傷/刮傷/勾紗,異纖/飛花,破洞 | [6 empty] | 單色扣點為B級,結論為Discuss | [16 empty] | 色樣、品質樣廠商提供 | 已簽核 | 請參考驗貨員意見。(Please refer QA's comments.) |  |  | 2026/03/20 | 2026/02/28 | 2026/04/04 |  |  |  |  | IND-GLD
192566 | 2025/12/25 | Auto |  | SMA | Ruby Nguyen 阮氏俄 | V2A | NEA500_SP26 | TMKF-25-12185 | AS |  |  | FOUNTAIN SET | CHINA | IND-GLD1 | 2026/02/08 | 2026/02/08 | Cotton/Polyester/Spandex 57/40/3% | Knit | Rib | Dyed | P/D | NA,NA | 45 | 340 | 1672 | yds | Jun Yan 嚴軍 | BLACK | Discuss | 1869.6 | 1869.6 | 603.2 | 10.9 | 272.8 | 330.4 | 0 | 0.3% | 接疋,擦傷/刮傷/勾紗,斷紗(斷經/斷緯),棉粒/結頭/粗節,油/髒/色污,異纖/飛花,破洞 |  |  |  |  | 布邊不良 |  | 單色扣點為B級,結論為Discuss | [16 empty] | 色樣、品質樣廠商提供 | 已簽核 | 請參考驗貨員意見。(Please refer QA's comments.) |  |  | 2026/03/20 | 2026/02/28 | 2026/04/04 |  |  |  |  | IND-GLD
192542 | 2025/12/25 | Auto |  | TGT | Freesia Fang 方映涵 | V5A | G9Z238_C326 | TMKF-25-12233 | AS |  |  | HUGE BAMBOO | VIETNAM | IND-GLD2 | 2026/02/07 | 2026/02/07 | Recycled Polyester 100% | Knit | Mesh | Dyed | P/D | NA,NA | 59 | 75 | 774 | yds | NgocBich | SURPRISE BLUE | Discuss | 726 | 726 | 165 | 10.9 | 0 | 165 | 0 | 0.3% | 接疋,油/髒/色污,破洞 |  |  |  |  | 布邊不良 |  | 單色扣點為B級,結論為Discuss | [16 empty] | 色樣、品質樣廠商提供 | 已簽核 | 請參考驗貨員意見。(Please refer QA's comments.) |  |  | 2026/02/26 | 2026/04/05 | 2026/05/08 |  |  |  |  | IND-GLD
192541 | 2025/12/25 | Auto |  | TGT | Freesia Fang 方映涵 | V5A | G9Z238_C326 | TMKF-25-12233 | AS |  |  | HUGE BAMBOO | VIETNAM | IND-GLD2 | 2026/02/07 | 2026/02/07 | Recycled Polyester 100% | Knit | Mesh | Dyed | P/D | NA,NA | 59 | 75 | 667 | yds | NgocBich | WILD BOYSENBERRY | Agree | 673 | 673 | 167 | 4.8 | 167 | 0 | 0 | 0% | 接疋 | [6 empty] | 大貨品質在接受標準內 | [16 empty] | 色樣、品質樣廠商提供 | 已簽核 | 請參考驗貨員意見。(Please refer QA's comments.) |  |  | 2026/02/26 | 2026/04/05 | 2026/05/08 |  |  |  |  | IND-GLD
192196 | 2025/12/25 | Auto |  | TGT | Freesia Fang 方映涵 | V5A | G9Z238_C326 | TMKF-25-12234 | NAS |  | A | 聚益 | CHINA | IND-GLD2 | 2026/02/02 | 2026/02/02 | Recycled Polyester/Spandex 89/11% | Knit | Interlock | Dyed | P/D | Peach (1 side),Anti-UV | 60 | 260 | 11336 | yds | Yao Deng 鄧堯 | C326AIMACTAOP201_7 | Agree | 4127.4 | 4127.4 | 667.1 | 8.7 | 404.6 | 262.5 | 0 | 0% | 接疋,油/髒/色污,破洞 | [6 empty] | 部分匹扣點為B級,但單色結論為Pass | [16 empty] | 色樣、品質樣廠商提供 | 已簽核 | 請參考驗貨員意見。(Please refer QA's comments.) | Email:jovilin@ecolot.com.tw |  | 2026/02/02 | 2026/04/05 | 2026/05/08 |  |  |  |  | IND-GLD
192610 | 2025/12/25 | Auto |  | TGT | Chris Truong 張志堅 | V5A | P6P630_C326 | TMKF-25-12240 | AS |  |  | 力鵬企業 | INDONESIA | IND-GLD5 | 2026/02/10 | 2026/02/10 | Recycled Polyester 100% | Woven | Poplin | Dyed | P/D | NA,Quick Dry,UPF 50+,Wicking | 56 | 102 | 1359 | yds | Dani | FRENCH PINK | Discuss | 4722 | 4722 | 405 | 17.8 | 0 | 405 | 0 | 2.3% | 染折/折痕,油/髒/色污 | [6 empty] | 單色扣點為B級,結論為Discuss | [16 empty] | 色樣、品質樣廠商提供 | 已簽核 | 請參考驗貨員意見。(Please refer QA's comments.) |  |  |  | 2026/02/23 | 2026/04/17 |  |  |  |  | IND-GLD
192569 | 2025/12/26 | Auto |  | SMA | Ruby Nguyen 阮氏俄 | V2A | NEA301_SP26 | TMKF-25-12255 | AS |  |  | FOUNTAIN SET | CHINA | VIN-MK2B | 2026/02/08 | 2026/02/08 | Cotton/Polyester 60/40% | Knit | Jersey | Dyed | P/D,Slub | NA,NA | 64 | 205 | 1246 | yds | Jun Yan 嚴軍 | DARK GREEN TWIST | Agree | 1320 | 1320 | 359.4 | 8.6 | 295.6 | 63.8 | 0 | 0% | 接疋,棉粒/結頭/粗節,異纖/飛花,破洞 |  |  |  |  | 布邊不良 |  | 部分匹扣點為B級,但單色結論為Pass | [16 empty] | 色樣、品質樣廠商提供 | 已簽核 | 請參考驗貨員意見。(Please refer QA's comments.) |  |  | 2026/02/12 | 2026/02/06 | 2026/04/03 |  |  |  |  | VIN-MK2
192567 | 2025/12/26 | Auto |  | SMA | Ruby Nguyen 阮氏俄 | V2A | NEA301_SP26 | TMKF-25-12255 | AS |  |  | FOUNTAIN SET | CHINA | VIN-MK2B | 2026/02/08 | 2026/02/08 | Cotton/Polyester 60/40% | Knit | Jersey | Dyed | P/D,Slub | NA,NA | 64 | 205 | 1298 | yds | Jun Yan 嚴軍 | SHADOW GREY TWIST | Reject | 1062 | 1062 | 422.6 | 23.2 | 73.7 | 295.3 | 53.6 | 4% | 接疋,油/髒/色污,異纖/飛花,破洞 |  |  |  |  | 布邊不良 |  | 部分匹為C級打下,但單色結論為Discuss | JC2600114A/9 | [15 empty] | 色樣、品質樣廠商提供 | 已簽核 | 請參考驗貨員意見。(Please refer QA's comments.) |  |  | 2026/02/12 | 2026/02/06 | 2026/04/03 |  |  |  |  | VIN-MK2
192568 | 2025/12/26 | Auto |  | SMA | Ruby Nguyen 阮氏俄 | V2A | NEA301_SP26 | TMKF-25-12255 | AS |  |  | FOUNTAIN SET | CHINA | VIN-MK2B | 2026/02/08 | 2026/02/08 | Cotton/Polyester 60/40% | Knit | Jersey | Dyed | P/D,Slub | NA,NA | 64 | 205 | 1378 | yds | Jun Yan 嚴軍 | TRUE NAVY TWIST | Discuss | 1399 | 1399 | 357.5 | 10.3 | 203.3 | 154.2 | 0 | 0.1% | 接疋,異纖/飛花,破洞 | [6 empty] | 單色扣點為B級,結論為Discuss | [16 empty] | 色樣、品質樣廠商提供 | 已簽核 | 請參考驗貨員意見。(Please refer QA's comments.) |  |  | 2026/02/12 | 2026/02/06 | 2026/04/03 |  |  |  |  | VIN-MK2
192699 | 2025/12/30 | Auto |  | TGT | Sam Vu 武氏明豔 | V5C | M9232P_C326 | TMKF-25-12275 | AS |  | A | SAMIL(VIN) | VIETNAM | VIN-TPLB | 2026/02/28 | 2026/02/28 | Modal/Spandex 95/5% | Knit | Jersey | Dyed | P/D | NA,NA | 62 | 200 | 95702 | yds | HoaNguyen | BC04 | Agree | 3614 | 3614 | 395 | 9.1 | 275 | 120 | 0 | 0% | 擦傷/刮傷/勾紗,斷紗(斷經/斷緯),油/髒/色污,異纖/飛花,破洞 | [6 empty] | 部分匹扣點為B級,但單色結論為Pass | [16 empty] | 色樣、品質樣廠商提供 | 已簽核 | 請參考驗貨員意見。(Please refer QA's comments.) |  |  |  | 2026/02/06 | 2026/04/11 |  |  |  |  | VIN-TPL
192386 | 2025/12/30 | Auto |  | TGT | Sam Vu 武氏明豔 | V5C | M9232P_C326 | TMKF-25-12275 | AS |  | A | SAMIL(VIN) | VIETNAM | VIN-TPLB TPLC | 2026/02/04 | 2026/02/04 | Modal/Spandex 95/5% | Knit | Jersey | Dyed | P/D | NA,NA | 62 | 200 | 135947 | yds | HoaNguyen | SMART BLUE | Reject | 4890 | 4890 | 952 | 21.6 | 71 | 742 | 139 | 3.5% | 接疋,擦傷/刮傷/勾紗,斷紗(斷經/斷緯),棉粒/結頭/粗節,油/髒/色污,破洞 |  |  |  | 匹差過大 | 布邊不良 |  | 單色結論為Fail,請打下並覆驗 | [16 empty] | 色樣、品質樣廠商提供 | 已簽核 | 請參考驗貨員意見。(Please refer QA's comments.) |  |  | 2026/02/09 | 2026/02/06 | 2026/04/11 |  |  |  |  | VIN-TPL
192554 | 2025/12/30 | Auto |  | TGT | Sam Vu 武氏明豔 | V5C | M9232P_C326 | TMKF-25-12275 | AS |  | A | SAMIL(VIN) | VIETNAM | VIN-TPLB TPLC | 2026/02/12 | 2026/02/07 | Modal/Spandex 95/5% | Knit | Jersey | Dyed | P/D | NA,NA | 62 | 200 | 135947 | yds | HoaNguyen | SMART BLUE | Discuss | 6033 | 6033 | 789 | 18.8 | 0 | 789 | 0 | 2.6% | 接疋,擦傷/刮傷/勾紗,斷紗(斷經/斷緯),棉粒/結頭/粗節,油/髒/色污,破洞,破洞修補痕 | [6 empty] | 單色扣點為B級,結論為Discuss | [16 empty] | 色樣、品質樣廠商提供 | 已簽核 | 請參考驗貨員意見。(Please refer QA's comments.) |  |  | 2026/02/09 | 2026/02/06 | 2026/04/11 |  |  |  |  | VIN-TPL
192686 | 2025/12/30 | Auto |  | TGT | Sam Vu 武氏明豔 | V5C | M9232P_C326 | TMKF-25-12275 | AS |  | A | SAMIL(VIN) | VIETNAM | VIN-TPLB TPLC | 2026/02/26 | 2026/02/26 | Modal/Spandex 95/5% | Knit | Jersey | Dyed | P/D | NA,NA | 62 | 200 | 135947 | yds | HoaNguyen | SMART BLUE | Discuss | 4325 | 4325 | 576 | 18.2 | 66 | 510 | 0 | 2.5% | 接疋,擦傷/刮傷/勾紗,斷紗(斷經/斷緯),棉粒/結頭/粗節,油/髒/色污,異纖/飛花,破洞 | [6 empty] | 單色扣點為B級,結論為Discuss | [16 empty] | 色樣、品質樣廠商提供 | 已簽核 | 請參考驗貨員意見。(Please refer QA's comments.) |  |  |  | 2026/02/06 | 2026/04/11 |  |  |  |  | VIN-TPL
192701 | 2025/12/30 | Auto |  | TGT | Sam Vu 武氏明豔 | V5C | M9232P_C326 | TMKF-25-12275 | AS |  | A | SAMIL(VIN) | VIETNAM | VIN-TPLB TPLC | 2026/03/17 | 2026/02/28 | Modal/Spandex 95/5% | Knit | Jersey | Dyed | P/D | NA,NA | 62 | 200 | 135947 | yds | HoaNguyen | SMART BLUE | Reject | 220 | 220 | 110 | 37.3 | 0 | 66 | 44 | 8.2% | 接疋,擦傷/刮傷/勾紗,斷紗(斷經/斷緯),棉粒/結頭/粗節,異纖/飛花,破洞 | [6 empty] | 單色結論為Fail,請打下並覆驗 |  | 簽核中 |  |  | Color: SMART BLUE / Lot: 129 / The average point deduction is at C grade,please reject the lot. | [11 empty] | 色樣、品質樣廠商提供 | 已簽核 | 請參考驗貨員意見。(Please refer QA's comments.) |  |  |  | 2026/02/06 | 2026/04/11 |  | 簽核中 |  |  | VIN-TPL
192698 | 2025/12/30 | Auto |  | TGT | Sam Vu 武氏明豔 | V5C | 5GE0KM_C326 | TMKF-25-12280 | AS |  | A | SAMIL(VIN) | VIETNAM | VIN-TPLB TPLC | 2026/02/28 | 2026/02/28 | Modal/Spandex 95/5% | Knit | Jersey | Dyed | P/D | NA,NA | 62 | 200 | 10062 | yds | HoaNguyen | BC04 | Discuss | 592 | 592 | 121 | 12.4 | 0 | 121 | 0 | 0.7% | 斷紗(斷經/斷緯),油/髒/色污,破洞 | [6 empty] | 單色扣點為B級,結論為Discuss | [16 empty] | 色樣、品質樣廠商提供 | 已簽核 | 請參考驗貨員意見。(Please refer QA's comments.) |  |  |  | 2026/01/24 | 2026/04/11 |  |  |  |  | VIN-TPL
192308 | 2026/01/23 | Auto |  | ASC | Vivian Lan 藍文琦 | V3B | 2011D212_AW26,2011D240_AW26,2011D242_AW26,2011D244_AW26,2011D458_AW26,2011D459_AW26,2011D525_AW26,2011D527_AW26,2011D865_AW26,2011D866_AW26,2011D867_AW26,2011D868_AW26,2012D144_AW26,2012D145_AW26,2012D149_AW26,2012D363_AW26,2012D364_AW26,2012D430_AW26,2012D432_AW26,2012D727_AW26,2012D728_AW26,2012D729_AW26,2012D730_AW26 | TMKF-25-12283 | AS |  |  | 綿春(VIN) | VIETNAM | VIN-LR1 LR2 LR3 | 2026/02/07 | 2026/02/03 | Recycled Polyester 100% | Knit | Mesh | Dyed | P/D | NA,Wicking | 60 | 120 | 21491 | yds | HoaNguyen | CREAM | Agree | 1223 | 1223 | 202 | 6.4 | 202 | 0 | 0 | 0% | 接疋,油/髒/色污 |  |  |  |  | 布邊不良 |  | 大貨品質在接受標準內 | [16 empty] | 色樣、品質樣廠商提供 | 已簽核 | 請參考驗貨員意見。(Please refer QA's comments.) |  |  |  | 2026/02/01 | 2026/03/25 |  |  |  |  | VIN-LR1
192307 | 2026/01/23 | Auto |  | ASC | Vivian Lan 藍文琦 | V3B | 2011D212_AW26,2011D240_AW26,2011D242_AW26,2011D244_AW26,2011D458_AW26,2011D459_AW26,2011D525_AW26,2011D527_AW26,2011D865_AW26,2011D866_AW26,2011D867_AW26,2011D868_AW26,2012D144_AW26,2012D145_AW26,2012D149_AW26,2012D363_AW26,2012D364_AW26,2012D430_AW26,2012D432_AW26,2012D727_AW26,2012D728_AW26,2012D729_AW26,2012D730_AW26 | TMKF-25-12283 | AS |  |  | 綿春(VIN) | VIETNAM | VIN-LR1 LR2 LR3 | 2026/02/07 | 2026/02/03 | Recycled Polyester 100% | Knit | Mesh | Dyed | P/D | NA,Wicking | 60 | 120 | 9268 | yds | HoaNguyen | DARK AUBERGINE | Agree | 1146 | 1146 | 161 | 0 | 161 | 0 | 0 | 0% | [7 empty] | 大貨品質在接受標準內 | [16 empty] | 色樣、品質樣廠商提供 | 已簽核 | 請參考驗貨員意見。(Please refer QA's comments.) |  |  |  | 2026/02/01 | 2026/03/25 |  |  |  |  | VIN-LR1
192309 | 2026/01/23 | Auto |  | ASC | Vivian Lan 藍文琦 | V3B | 2011D212_AW26,2011D240_AW26,2011D242_AW26,2011D244_AW26,2011D458_AW26,2011D459_AW26,2011D525_AW26,2011D527_AW26,2011D865_AW26,2011D866_AW26,2011D867_AW26,2011D868_AW26,2012D144_AW26,2012D145_AW26,2012D149_AW26,2012D363_AW26,2012D364_AW26,2012D430_AW26,2012D432_AW26,2012D727_AW26,2012D728_AW26,2012D729_AW26,2012D730_AW26 | TMKF-25-12283 | AS |  |  | 綿春(VIN) | VIETNAM | VIN-LR1 LR2 LR3 | 2026/02/07 | 2026/02/03 | Recycled Polyester 100% | Knit | Mesh | Dyed | P/D | NA,Wicking | 60 | 120 | 6033 | yds | HoaNguyen | HAZY LILAC | Agree | 2491 | 2491 | 417 | 7 | 314 | 103 | 0 | 0% | 擦傷/刮傷/勾紗,油/髒/色污 | [6 empty] | 部分匹扣點為B級,但單色結論為Pass | [16 empty] | 色樣、品質樣廠商提供 | 已簽核 | 請參考驗貨員意見。(Please refer QA's comments.) |  |  |  | 2026/02/01 | 2026/03/25 |  |  |  |  | VIN-LR1
192310 | 2026/01/23 | Auto |  | ASC | Vivian Lan 藍文琦 | V3B | 2011D212_AW26,2011D240_AW26,2011D242_AW26,2011D244_AW26,2011D458_AW26,2011D459_AW26,2011D525_AW26,2011D527_AW26,2011D865_AW26,2011D866_AW26,2011D867_AW26,2011D868_AW26,2012D144_AW26,2012D145_AW26,2012D149_AW26,2012D363_AW26,2012D364_AW26,2012D430_AW26,2012D432_AW26,2012D727_AW26,2012D728_AW26,2012D729_AW26,2012D730_AW26 | TMKF-25-12283 | AS |  |  | 綿春(VIN) | VIETNAM | VIN-LR1 LR2 LR3 | 2026/02/07 | 2026/02/03 | Recycled Polyester 100% | Knit | Mesh | Dyed | P/D | NA,Wicking | 60 | 120 | 51172 | yds | HoaNguyen | PERFORMANCE BLACK | Agree | 938 | 938 | 211 | 3.3 | 211 | 0 | 0 | 0% | 擦傷/刮傷/勾紗,斷紗(斷經/斷緯),油/髒/色污 | [6 empty] | 大貨品質在接受標準內 | [16 empty] | 色樣、品質樣廠商提供 | 已簽核 | 請參考驗貨員意見。(Please refer QA's comments.) |  |  |  | 2026/02/01 | 2026/03/25 |  |  |  |  | VIN-LR1
192311 | 2026/01/23 | Auto |  | ASC | Vivian Lan 藍文琦 | V3B | 2011D212_AW26,2011D240_AW26,2011D242_AW26,2011D244_AW26,2011D458_AW26,2011D459_AW26,2011D525_AW26,2011D527_AW26,2011D865_AW26,2011D866_AW26,2011D867_AW26,2011D868_AW26,2012D144_AW26,2012D145_AW26,2012D149_AW26,2012D363_AW26,2012D364_AW26,2012D430_AW26,2012D432_AW26,2012D727_AW26,2012D728_AW26,2012D729_AW26,2012D730_AW26 | TMKF-25-12283 | AS |  |  | 綿春(VIN) | VIETNAM | VIN-LR1 LR2 LR3 | 2026/02/07 | 2026/02/03 | Recycled Polyester 100% | Knit | Mesh | Dyed | P/D | NA,Wicking | 60 | 120 | 15671 | yds | HoaNguyen | SINGED RED | Agree | 297 | 297 | 100 | 10 | 100 | 0 | 0 | 0% | 擦傷/刮傷/勾紗 |  |  |  |  | 布邊不良 |  | 大貨品質在接受標準內 | [16 empty] | 色樣、品質樣廠商提供 | 已簽核 | 請參考驗貨員意見。(Please refer QA's comments.) |  |  |  | 2026/02/01 | 2026/03/25 |  |  |  |  | VIN-LR1
192572 | 2025/12/30 | Auto |  | SMA | Etta Chiang 江俐蓉 | V2A | CS418_SP26 | TMKF-25-12287 | AS |  |  | 力誠實業 | TAIWAN | VIN-MK2A | 2026/02/09 | 2026/02/09 | Polyester 100% | Knit | Jersey | Dyed | P/D | NA,Anti-Odor,Wicking | 60 | 150 | 10597 | yds | Bill Wang 王逢茂 | BLACK | Agree | 10378 | 10378 | 1542 | 1.1 | 1542 | 0 | 0 | 0% | 擦傷/刮傷/勾紗,油/髒/色污 | [6 empty] | 大貨品質在接受標準內 | [16 empty] | 無色樣，品質樣業務提供 | 已簽核 | 單色結論為Pass。(The conclusion is Pass.) |  |  | 2026/02/13 | 2026/01/21 | 2026/03/05 |  |  |  |  | VIN-MK2
192604 | 2025/12/30 | Auto |  | SMA | Etta Chiang 江俐蓉 | V2A | CS418_SP26 | TMKF-25-12287 | AS |  |  | 力誠實業 | TAIWAN | VIN-MK2A | 2026/02/12 | 2026/02/12 | Polyester 100% | Knit | Jersey | Dyed | P/D | NA,Anti-Odor,Wicking | 60 | 150 | 5052 | yds | Bill Wang 王逢茂 | DARK NAVY | Agree | 4546 | 4546 | 756 | 3 | 756 | 0 | 0 | 0% | 接疋,擦傷/刮傷/勾紗,油/髒/色污 | [6 empty] | 大貨品質在接受標準內 | [16 empty] | 無色樣，品質樣業務提供 | 已簽核 | 單色結論為Pass。(The conclusion is Pass.) |  |  | 2026/02/13 | 2026/01/21 | 2026/03/05 |  |  |  |  | VIN-MK2
192603 | 2025/12/30 | Auto |  | SMA | Etta Chiang 江俐蓉 | V2A | CS418_SP26 | TMKF-25-12287 | AS |  |  | 力誠實業 | TAIWAN | VIN-MK2A | 2026/02/12 | 2026/02/12 | Polyester 100% | Knit | Jersey | Dyed | P/D | NA,Anti-Odor,Wicking | 60 | 150 | 1920 | yds | Bill Wang 王逢茂 | RED | Agree | 4412 | 4412 | 751 | 3.1 | 751 | 0 | 0 | 0% | 接疋,擦傷/刮傷/勾紗,油/髒/色污 | [6 empty] | 大貨品質在接受標準內 | [16 empty] | 無色樣，品質樣業務提供 | 已簽核 | 單色結論為Pass。(The conclusion is Pass.) |  |  | 2026/02/13 | 2026/01/21 | 2026/03/05 |  |  |  |  | VIN-MK2
192394 | 2025/12/30 | Auto |  | TGT | Sam Vu 武氏明豔 | V5C | K86W2L_C326 | TMKF-25-12289 | AS |  | A | SAMIL(VIN) | VIETNAM | VIN-TPLB TPLC | 2026/02/04 | 2026/02/04 | Modal/Spandex 95/5% | Knit | Jersey | PRT + Dyed | Reactive PRT,P/D | NA,NA | 62 | 200 | 169452 | yds | NgocBich | AOP300_6 | Discuss | 526 | 526 | 108 | 13 | 0 | 108 | 0 | 0.9% | 擦傷/刮傷/勾紗,破洞,破洞修補痕 | [6 empty] | 單色扣點為B級,結論為Discuss | [16 empty] | 色樣、品質樣廠商提供 | 已簽核 | 請參考驗貨員意見。(Please refer QA's comments.) |  |  | 2026/02/09 | 2026/02/07 | 2026/04/08 |  |  |  |  | VIN-TPL
192446 | 2026/01/19 | Auto |  | GOT | Katherine Hung 洪千鈺 | V1A | 908569 | TMKF-25-12328 | AS |  |  | REO-ECO | CHINA | CAB-MH3 | 2026/02/05 | 2026/02/05 | Recycled Polyester/Spandex 86/14% | Woven | Plain Weave | Dyed | P/D | NA,Wicking | 56 | 125 | 11195 | yds | Ajun He 何緒君 | BLACK | Discuss | 12091 | 12091 | 1451 | 9.6 | 1031 | 420 | 0 | 0% | 接疋,擦傷/刮傷/勾紗,斷紗(斷經/斷緯),染折/折痕,棉粒/結頭/粗節,橫檔/橫條,油/髒/色污 |  |  |  |  | 背面瑕疵 |  | 單色扣點為B級,結論為Discuss | [16 empty] | 色樣、品質樣廠商提供 | 已簽核 | 請參考驗貨員意見。(Please refer QA's comments.) |  |  | 2026/03/12 | 2026/03/30 | 2026/05/07 |  |  |  |  | CAB-MH
192445 | 2026/01/19 | Auto |  | GOT | Katherine Hung 洪千鈺 | V1A | 908569 | TMKF-25-12328 | AS |  |  | REO-ECO | CHINA | CAB-MH3 | 2026/02/05 | 2026/02/05 | Recycled Polyester/Spandex 86/14% | Woven | Plain Weave | Dyed | P/D | NA,Wicking | 56 | 125 | 6498 | yds | Ajun He 何緒君 | FOREST RIVER | Discuss | 6536 | 6536 | 919 | 11.6 | 462 | 457 | 0 | 0.5% | 接疋,擦傷/刮傷/勾紗,斷紗(斷經/斷緯),染折/折痕,棉粒/結頭/粗節,橫檔/橫條,油/髒/色污 |  |  |  |  | 背面瑕疵 |  | 單色扣點為B級,結論為Discuss | [16 empty] | 色樣、品質樣廠商提供 | 已簽核 | 請參考驗貨員意見。(Please refer QA's comments.) |  |  | 2026/03/12 | 2026/03/30 | 2026/05/07 |  |  |  |  | CAB-MH
192444 | 2026/01/19 | Auto |  | GOT | Katherine Hung 洪千鈺 | V1A | 908569 | TMKF-25-12328 | AS |  |  | REO-ECO | CHINA | CAB-MH3 | 2026/02/05 | 2026/02/05 | Recycled Polyester/Spandex 86/14% | Woven | Plain Weave | Dyed | P/D | NA,Wicking | 56 | 125 | 8234 | yds | Ajun He 何緒君 | MIDNIGHT | Agree | 9539 | 9539 | 1239 | 6.2 | 1239 | 0 | 0 | 0% | 擦傷/刮傷/勾紗,斷紗(斷經/斷緯),染折/折痕,棉粒/結頭/粗節,橫檔/橫條,油/髒/色污 |  |  |  |  | 背面瑕疵 |  | 大貨品質在接受標準內 | [16 empty] | 色樣、品質樣廠商提供 | 已簽核 | 請參考驗貨員意見。(Please refer QA's comments.) |  |  | 2026/03/12 | 2026/03/30 | 2026/05/07 |  |  |  |  | CAB-MH
192447 | 2026/01/19 | Auto |  | GOT | Katherine Hung 洪千鈺 | V1A | 908569 | TMKF-25-12328 | AS |  |  | REO-ECO | CHINA | CAB-MH3 | 2026/02/05 | 2026/02/05 | Recycled Polyester/Spandex 86/14% | Woven | Plain Weave | Dyed | P/D | NA,Wicking | 56 | 125 | 3167 | yds | Ajun He 何緒君 | TUSCAN RED | Agree | 4271 | 4271 | 487 | 8 | 487 | 0 | 0 | 0% | 接疋,擦傷/刮傷/勾紗,橫檔/橫條 | [6 empty] | 大貨品質在接受標準內 | [16 empty] | 色樣、品質樣廠商提供 | 已簽核 | 請參考驗貨員意見。(Please refer QA's comments.) |  |  | 2026/03/12 | 2026/03/30 | 2026/05/07 |  |  |  |  | CAB-MH
192362 | 2025/12/30 | Auto |  | SMA | Ruby Nguyen 阮氏俄 | V2A | EB2460_SP26,EB2470_SP26 | TMKF-25-12354,TMKF-25-12497 | AS |  |  | 江蘇新凱盛 | CHINA | IND-GLD2 | 2026/02/04 | 2026/02/04 | Recycled Polyester 100% | Knit | Fleece | Dyed | P/D | Brush (1 side),Wicking | 60 | 210 | 10200 | yds | Jun Yan 嚴軍 | BLACK | Agree | 7421.5 | 7421.5 | 932.1 | 6.3 | 723.6 | 208.5 | 0 | 0% | 接疋,擦傷/刮傷/勾紗,破洞 |  |  |  |  | 布邊不良 |  | 部分匹扣點為B級,但單色結論為Pass | [16 empty] | 色樣、品質樣廠商提供 | 已簽核 | 請參考驗貨員意見。(Please refer QA's comments.) |  |  | 2026/02/06 | 2025/12/17 | 2026/02/04 |  |  |  |  | IND-GLD
192363 | 2025/12/30 | Auto |  | SMA | Ruby Nguyen 阮氏俄 | V2A | EB2460_SP26,EB2470_SP26 | TMKF-25-12354,TMKF-25-12497 | AS |  |  | 江蘇新凱盛 | CHINA | IND-GLD2 | 2026/02/04 | 2026/02/04 | Recycled Polyester 100% | Knit | Fleece | Dyed | P/D | Brush (1 side),Wicking | 60 | 210 | 2875 | yds | Jun Yan 嚴軍 | RIVER BLUE NAVY | Agree | 1766.7 | 1766.7 | 272.8 | 5.9 | 203.2 | 69.6 | 0 | 0% | 接疋,橫檔/橫條 | [6 empty] | 部分匹扣點為B級,但單色結論為Pass | [16 empty] | 色樣、品質樣廠商提供 | 已簽核 | 請參考驗貨員意見。(Please refer QA's comments.) |  |  | 2026/02/06 | 2025/12/17 | 2026/02/04 |  |  |  |  | IND-GLD
192665 | 2025/12/30 | Auto |  | TGT | Melody Chen 陳可縈 | V5A | 00GG4Z_C326 | TMKF-25-12406 | AS |  |  | 力鵬企業 | INDONESIA | VIN-LR2 | 2026/02/24 | 2026/02/24 | Recycled Polyester/Spandex 86/14% | Woven | Poplin | Dyed | Single dyed | NA,Anti-Odor,Quick Dry | 56.5 | 128 | 15514 | yds | Dani | MAROON EMOTION | Discuss | 5223 | 5223 | 320 | 17.2 | 0 | 320 | 0 | 2.2% | 擦傷/刮傷/勾紗,染折/折痕,油/髒/色污 | [6 empty] | 單色扣點為B級,結論為Discuss | [16 empty] | 色樣、品質樣廠商提供 | 已簽核 | 請參考驗貨員意見。(Please refer QA's comments.) |  |  | 2026/02/27 | 2026/03/15 | 2026/04/25 |  |  |  |  | VIN-LR2
192645 | 2025/12/30 | Auto |  | TGT | Melody Chen 陳可縈 | V5A | MR5M7W_C326 | TMKF-25-12407 | AS |  |  | 力鵬企業 | INDONESIA | IND-GLS3 | 2026/02/18 | 2026/02/18 | Recycled Polyester/Spandex 86/14% | Woven | Poplin | Dyed | P/D | NA,Quick Dry,UPF 50+ | 57 | 128 | 1717 | yds | Dani | STARLESS NIGHT BLUE | Discuss | 4738 | 4738 | 360 | 18.3 | 0 | 360 | 0 | 2.5% | 擦傷/刮傷/勾紗,斷紗(斷經/斷緯),染折/折痕,橫檔/橫條,油/髒/色污 | [6 empty] | 單色扣點為B級,結論為Discuss | [16 empty] | 色樣、品質樣廠商提供 | 已簽核 | 請參考驗貨員意見。(Please refer QA's comments.) |  |  | 2026/02/20 | 2026/02/23 | 2026/04/17 |  |  |  |  | IND-GLS
192458 | 2025/12/30 | Auto |  | KOH | Jenna Chan 詹靖宜 | V3C | MX6FJ410_SU26 | TMKF-25-12418 | AS |  |  | HONGGANG | CHINA | VIN-MK3B | 2026/02/05 | 2026/02/05 | Recycled Polyester/Polyester 57/43% | Knit | Tricot | Dyed | P/D | NA,NA | 45 | 220 | 19250 | yds | Nianhua Li 李年華 | 18_1112 WALNUT | Reject | 1678 | 1678 | 177 | 50.3 | 0 | 58 | 119 | 12.1% | 接疋,染折/折痕,油/髒/色污 | [6 empty] | 單色結論為Fail,請打下並覆驗 |  | 簽核完成 |  |  | 此次覆驗打下的C級缸號# ，結果如下: 1. 18_1112 WALNUT：LOT F251226410-TTU2#折痕扣分C级，REJECT。 2. 19_4215 TURNBULENCE：LOT F251226396-3#、F251226397#、F251226397-1#、折痕扣分C级，REJECT。 3. 549_820 CARLIN OLV：LOT F251226403-TTU2#折痕扣分C级，REJECT。 4. 抽驗匹瑕疵扣分為B級，若有超損以成衣廠反應為準。 5. 以碼重估算碼長，部分缸短碼0.69%~2.15%，請布厂更改碼長。 | [11 empty] | 色樣、品質樣廠商提供 | 已簽核 | 請參考驗貨員意見。(Please refer QA's comments.) |  |  |  | 2026/03/10 | 2026/04/13 |  | 覆驗完成 |  |  | VIN-MK3
192144 | 2025/12/30 | Auto |  | KOH | Jenna Chan 詹靖宜 | V3C | MX6FJ410_SU26 | TMKF-25-12418 | AS |  |  | HONGGANG | CHINA | VIN-MK3B | 2026/02/01 | 2026/02/01 | Recycled Polyester/Polyester 57/43% | Knit | Tricot | Dyed | P/D | NA,NA | 45 | 220 | 19250 | yds | Nianhua Li 李年華 | 19_4215 TURNBULENCE | Reject | 12627 | 12627 | 1692 | 16 | 1045 | 187 | 460 | 1.8% | 接疋,染折/折痕,橫檔/橫條,油/髒/色污 | [6 empty] | 單色結論為Fail,請打下並覆驗 |  | 簽核完成 |  |  | 1. 19_4215 TURNBULENCE：LOT F251226396#、F251226396-1、F251226397、F251226397-1#折痕扣分C级，REJECT。（寄样） 2. 抽驗匹瑕疵扣分為B級，若有超損以成衣廠反應為準。 | [11 empty] | 色樣、品質樣廠商提供 | 已簽核 | 請參考驗貨員意見。(Please refer QA's comments.) |  |  | 2026/02/04 | 2026/03/10 | 2026/04/13 |  | 覆驗完成 |  |  | VIN-MK3
192456 | 2025/12/30 | Auto |  | KOH | Jenna Chan 詹靖宜 | V3C | MX6FJ410_SU26 | TMKF-25-12418 | AS |  |  | HONGGANG | CHINA | VIN-MK3B | 2026/02/05 | 2026/02/05 | Recycled Polyester/Polyester 57/43% | Knit | Tricot | Dyed | P/D | NA,NA | 45 | 220 | 19250 | yds | Nianhua Li 李年華 | 19_4215 TURNBULENCE | Reject | 5362 | 5362 | 905 | 19.6 | 446 | 173 | 286 | 2.9% | 接疋,染折/折痕,橫檔/橫條,油/髒/色污 | [6 empty] | 單色結論為Fail,請打下並覆驗 |  | 簽核完成 |  |  | 此次覆驗打下的C級缸號# ，結果如下: 1. 18_1112 WALNUT：LOT F251226410-TTU2#折痕扣分C级，REJECT。 2. 19_4215 TURNBULENCE：LOT F251226396-3#、F251226397#、F251226397-1#、折痕扣分C级，REJECT。 3. 549_820 CARLIN OLV：LOT F251226403-TTU2#折痕扣分C级，REJECT。 4. 抽驗匹瑕疵扣分為B級，若有超損以成衣廠反應為準。 5. 以碼重估算碼長，部分缸短碼0.69%~2.15%，請布厂更改碼長。 | [11 empty] | 色樣、品質樣廠商提供 | 已簽核 | 請參考驗貨員意見。(Please refer QA's comments.) |  |  |  | 2026/03/10 | 2026/04/13 |  | 覆驗完成 |  |  | VIN-MK3
192457 | 2025/12/30 | Auto |  | KOH | Jenna Chan 詹靖宜 | V3C | MX6FJ410_SU26 | TMKF-25-12418 | AS |  |  | HONGGANG | CHINA | VIN-MK3B | 2026/02/05 | 2026/02/05 | Recycled Polyester/Polyester 57/43% | Knit | Tricot | Dyed | P/D | NA,NA | 45 | 220 | 19250 | yds | Nianhua Li 李年華 | 549_820 CARLIN OLV | Reject | 3660 | 3660 | 629 | 32.3 | 77 | 454 | 98 | 6.7% | 接疋,染折/折痕,橫檔/橫條,油/髒/色污 | [6 empty] | 部分匹為C級打下,但單色結論為Discuss | [16 empty] | 色樣、品質樣廠商提供 | 已簽核 | 請參考驗貨員意見。(Please refer QA's comments.) |  |  |  | 2026/03/10 | 2026/04/13 |  |  |  |  | VIN-MK3
192151 | 2025/12/30 | Auto |  | KOH | Jenna Chan 詹靖宜 | V3C | MX6FJ410_SU26 | TMKF-25-12420 | AS |  |  | 吳江景鴻 | CHINA | VIN-MK3B | 2026/02/02 | 2026/02/02 | Polyester 100% | Woven | Poplin | Dyed | P/D | NA,NA | 57 | 90 | 2485 | yds | Xijin Huang 黃錫金 | 14_6305 PELICAN | Agree | 1242 | 1242 | 180 | 7.2 | 180 | 0 | 0 | 0% | 棉粒/結頭/粗節,橫檔/橫條,油/髒/色污 | [6 empty] | 大貨品質在接受標準內 | [16 empty] | 色樣、品質樣廠商提供 | 已簽核 | 請參考驗貨員意見。(Please refer QA's comments.) |  |  | 2026/02/06 | 2026/03/10 | 2026/04/13 |  |  |  |  | VIN-MK3
192149 | 2025/12/30 | Auto |  | KOH | Jenna Chan 詹靖宜 | V3C | MX6FJ410_SU26 | TMKF-25-12420 | AS |  |  | 吳江景鴻 | CHINA | VIN-MK3B | 2026/02/02 | 2026/02/02 | Polyester 100% | Woven | Poplin | Dyed | P/D | NA,NA | 57 | 90 | 2485 | yds | Xijin Huang 黃錫金 | 18_1112 WALNUT | Agree | 2609 | 2609 | 381 | 7.1 | 381 | 0 | 0 | 0% | 擦傷/刮傷/勾紗,棉粒/結頭/粗節,橫檔/橫條,油/髒/色污 | [6 empty] | 大貨品質在接受標準內 | [16 empty] | 色樣、品質樣廠商提供 | 已簽核 | 請參考驗貨員意見。(Please refer QA's comments.) |  |  | 2026/02/06 | 2026/03/10 | 2026/04/13 |  |  |  |  | VIN-MK3
192150 | 2025/12/30 | Auto |  | KOH | Jenna Chan 詹靖宜 | V3C | MX6FJ410_SU26 | TMKF-25-12420 | AS |  |  | 吳江景鴻 | CHINA | VIN-MK3B | 2026/02/02 | 2026/02/02 | Polyester 100% | Woven | Poplin | Dyed | P/D | NA,NA | 57 | 90 | 2485 | yds | Xijin Huang 黃錫金 | 19_4215 TURNBULENCE | Agree | 2706 | 2706 | 358 | 6.1 | 358 | 0 | 0 | 0% | 擦傷/刮傷/勾紗,斷紗(斷經/斷緯),棉粒/結頭/粗節,橫檔/橫條,油/髒/色污 | [6 empty] | 大貨品質在接受標準內 | [16 empty] | 色樣、品質樣廠商提供 | 已簽核 | 請參考驗貨員意見。(Please refer QA's comments.) |  |  | 2026/02/06 | 2026/03/10 | 2026/04/13 |  |  |  |  | VIN-MK3
192148 | 2025/12/30 | Auto |  | KOH | Jenna Chan 詹靖宜 | V3C | MX6FJ410_SU26 | TMKF-25-12420 | AS |  |  | 吳江景鴻 | CHINA | VIN-MK3B | 2026/02/02 | 2026/02/02 | Polyester 100% | Woven | Poplin | Dyed | P/D | NA,NA | 57 | 90 | 2485 | yds | Xijin Huang 黃錫金 | 549_820 CARLIN OLV | Agree | 2700 | 2700 | 313 | 6.7 | 313 | 0 | 0 | 0% | 斷紗(斷經/斷緯),棉粒/結頭/粗節 | [6 empty] | 大貨品質在接受標準內 | [16 empty] | 色樣、品質樣廠商提供 | 已簽核 | 請參考驗貨員意見。(Please refer QA's comments.) |  |  | 2026/02/06 | 2026/03/10 | 2026/04/13 |  |  |  |  | VIN-MK3
192152 | 2025/12/30 | Auto |  | KOH | Jenna Chan 詹靖宜 | V3C | MX6FJ410_SU26 | TMKF-25-12420 | AS |  |  | 吳江景鴻 | CHINA | VIN-MK3B | 2026/02/02 | 2026/02/02 | Polyester 100% | Woven | Poplin | Dyed | P/D | NA,NA | 57 | 90 | 2485 | yds | Xijin Huang 黃錫金 | 660_941 MINERAL BLACK | Agree | 1268 | 1268 | 187 | 5.3 | 187 | 0 | 0 | 0% | 棉粒/結頭/粗節,橫檔/橫條 | [6 empty] | 大貨品質在接受標準內 | [16 empty] | 色樣、品質樣廠商提供 | 已簽核 | 請參考驗貨員意見。(Please refer QA's comments.) |  |  | 2026/02/06 | 2026/03/10 | 2026/04/13 |  |  |  |  | VIN-MK3
192291 | 2026/01/01 | Auto |  | WMC | Nina Huang 黃美禎 | V3B | AWF63520LD | TMKF-25-12466 | NAS |  |  | 吳江德高 | CHINA | IND-GLD2 | 2026/02/07 | 2026/02/02 | Nylon/Spandex 92/8% | Woven | Dobby | Dyed | P/D | NA,Wicking | 53 | 175 | 4174 | yds | Yong Wang 王勇 | SMOKEY OLIVE | Discuss | 2424 | 2424 | 282 | 12.1 | 141 | 141 | 0 | 0.6% | 擦傷/刮傷/勾紗,斷紗(斷經/斷緯),棉粒/結頭/粗節,橫檔/橫條,油/髒/色污,破洞 | [6 empty] | 單色扣點為B級,結論為Discuss | [16 empty] | 色樣、品質樣廠商提供 | 已簽核 | 請參考驗貨員意見。(Please refer QA's comments.) |  |  | 2026/02/02 | 2026/04/04 | 2026/05/06 |  |  |  |  | IND-GLD
192516 | 2026/01/01 | Auto |  | WMC | Nina Huang 黃美禎 | V3B | AWF63520LD | TMKF-25-12466 | NAS |  |  | 吳江德高 | CHINA | IND-GLD2 | 2026/02/07 | 2026/02/07 | Nylon/Spandex 92/8% | Woven | Dobby | Dyed | P/D | NA,Wicking | 53 | 175 | 4174 | yds | Yong Wang 王勇 | SMOKEY OLIVE | Discuss | 1030 | 1030 | 144 | 13.2 | 0 | 144 | 0 | 1% | 擦傷/刮傷/勾紗,斷紗(斷經/斷緯),橫檔/橫條,油/髒/色污 | [6 empty] | 單色扣點為B級,結論為Discuss | [16 empty] | 色樣、品質樣廠商提供 | 已簽核 | 請參考驗貨員意見。(Please refer QA's comments.) |  |  |  | 2026/04/04 | 2026/05/06 |  |  |  |  | IND-GLD
192292 | 2026/01/01 | Auto |  | WMC | Nina Huang 黃美禎 | V3B | AWF63520LD | TMKF-25-12466 | NAS |  |  | 吳江德高 | CHINA | IND-GLD2 | 2026/02/07 | 2026/02/02 | Nylon/Spandex 92/8% | Woven | Dobby | Dyed | P/D | NA,Wicking | 53 | 175 | 4268 | yds | Yong Wang 王勇 | TRUE BLACK | Agree | 2833 | 2833 | 299 | 1.7 | 299 | 0 | 0 | 0% | 橫檔/橫條,油/髒/色污 | [6 empty] | 大貨品質在接受標準內 | [16 empty] | 色樣、品質樣廠商提供 | 已簽核 | 請參考驗貨員意見。(Please refer QA's comments.) |  |  | 2026/02/02 | 2026/04/04 | 2026/05/06 |  |  |  |  | IND-GLD
192515 | 2026/01/01 | Auto |  | WMC | Nina Huang 黃美禎 | V3B | AWF63520LD | TMKF-25-12466 | NAS |  |  | 吳江德高 | CHINA | IND-GLD2 | 2026/02/07 | 2026/02/07 | Nylon/Spandex 92/8% | Woven | Dobby | Dyed | P/D | NA,Wicking | 53 | 175 | 4268 | yds | Yong Wang 王勇 | TRUE BLACK | Reject | 2012 | 2012 | 213 | 6.1 | 0 | 0 | 213 | 0% | 斷紗(斷經/斷緯),橫檔/橫條,油/髒/色污 |  |  |  |  | 布邊不良 |  | 單色結論為Fail,請打下並覆驗 |  | 簽核完成 |  |  | 1·大货布两边超位皱明显不OK判C级。 2·按实际克重，门幅换算码长，4965缸短码2·8%，8693/8694缸短码5·8%，请补足码长。 3·SMOKEY OLIVE 8686缸颜色对头缸偏浅偏黄，布厂已同业务协商好出货事宜。 | 不出貨 | 1. 有寄碼布給成衣廠, 會跟成衣廠討論是否做樣衣檢視? 如不ok會排特殊馬克 2. 布廠先預補 301.5 yd(18%),實際要依成衣廠回報為主,不足再補損 3. 追蹤產區驗貨與生產狀況 | [9 empty] | 色樣、品質樣廠商提供 | 已簽核 | 請參考驗貨員意見。(Please refer QA's comments.) |  |  |  | 2026/04/04 | 2026/05/06 |  | 同意出貨-瑕疵無法重修，補損出貨 |  |  | IND-GLD
192182 | 2026/01/01 | Auto |  | SMA | Ruby Nguyen 阮氏俄 | V2A | BB18009_SP26 | TMKF-25-12469 | AS |  |  | 鼎鉉紡織 | CHINA | VIN-MK3A | 2026/02/02 | 2026/02/02 | Polyester 100% | Woven | Satin | Dyed | Pigment Dye | NA,Adaptive | 56 | 140 | 2857 | yds | Xijin Huang 黃錫金 | HERITAGE BLUE | Agree | 2010 | 2010 | 226.5 | 9.3 | 226.5 | 0 | 0 | 0% | 擦傷/刮傷/勾紗,棉粒/結頭/粗節,橫檔/橫條,油/髒/色污 | [6 empty] | 大貨品質在接受標準內 | [16 empty] | 色樣、品質樣廠商提供 | 已簽核 | 請參考驗貨員意見。(Please refer QA's comments.) |  |  | 2026/02/04 | 2026/01/23 | 2026/03/03 |  |  |  |  | VIN-MK3
192183 | 2026/01/01 | Auto |  | SMA | Ruby Nguyen 阮氏俄 | V2A | BB18009_SP26 | TMKF-25-12469 | AS |  |  | 鼎鉉紡織 | CHINA | VIN-MK3A | 2026/02/02 | 2026/02/02 | Polyester 100% | Woven | Satin | Dyed | Pigment Dye | NA,Adaptive | 56 | 140 | 1947 | yds | Xijin Huang 黃錫金 | NIGHT NAVY | Agree | 1573 | 1573 | 224 | 7.6 | 224 | 0 | 0 | 0% | 擦傷/刮傷/勾紗,棉粒/結頭/粗節,橫檔/橫條 | [6 empty] | 大貨品質在接受標準內 | [16 empty] | 色樣、品質樣廠商提供 | 已簽核 | 請參考驗貨員意見。(Please refer QA's comments.) |  |  | 2026/02/04 | 2026/01/23 | 2026/03/03 |  |  |  |  | VIN-MK3
192687 | 2026/01/01 | Auto |  | TGT | Sam Vu 武氏明豔 | V5C | M9232P_C326IND | TMKF-25-12478 | AS |  | A | SAMIL(VIN) | VIETNAM | IND-GLD1 | 2026/02/26 | 2026/02/26 | Modal/Spandex 95/5% | Knit | Jersey | Dyed | P/D | NA,NA | 62 | 200 | 173026 | yds | HoaNguyen | EBONY | Reject | 1031 | 1031 | 230 | 26.5 | 0 | 171 | 59 | 5% | 接疋,擦傷/刮傷/勾紗,斷紗(斷經/斷緯),棉粒/結頭/粗節,油/髒/色污,破洞 | [5 empty] | 克重過輕 | 單色結論為Fail,請打下並覆驗 |  | 簽核完成 |  |  | Color: EBONY / Lot: 319A / Overall Oil stain & Underweight( 14.5%),please reject the lot. | [11 empty] | 色樣、品質樣廠商提供 | 已簽核 | 請參考驗貨員意見。(Please refer QA's comments.) |  |  | 2026/03/09 | 2026/02/21 | 2026/04/04 |  | 覆驗完成 |  |  | IND-GLD
192702 | 2026/01/01 | Auto |  | TGT | Sam Vu 武氏明豔 | V5C | M9232P_C326IND | TMKF-25-12478 | AS |  | A | SAMIL(VIN) | VIETNAM | IND-GLD1 | 2026/03/10 | 2026/02/28 | Modal/Spandex 95/5% | Knit | Jersey | Dyed | P/D | NA,NA | 62 | 200 | 173026 | yds | HoaNguyen | EBONY | Reject | 2202 | 2202 | 477 | 23.1 | 0 | 402 | 75 | 3.9% | 接疋,擦傷/刮傷/勾紗,斷紗(斷經/斷緯),棉粒/結頭/粗節,油/髒/色污,異纖/飛花,破洞 | [6 empty] | 單色結論為Fail,請打下並覆驗 | [16 empty] | 色樣、品質樣廠商提供 | 已簽核 | 請參考驗貨員意見。(Please refer QA's comments.) |  |  | 2026/03/09 | 2026/02/21 | 2026/04/04 |  |  |  |  | IND-GLD
192669 | 2026/01/01 | Auto |  | TGT | Lucie La 羅氏黎 | V5A | YPWZW3_C326 | TMKF-25-12481 | AS |  |  | 力鵬企業 | INDONESIA | IND-GLD5 | 2026/02/24 | 2026/02/24 | Recycled Polyester 100% | Woven | Poplin | Dyed | P/D | NA,Quick Dry,Wicking | 60 | 102 | 0 | yds | Dani | BUTTERFLY BLUE | Reject | 14866 | 14866 | 1117 | 17.8 | 0 | 767 | 350 | 2.3% | 擦傷/刮傷/勾紗,染折/折痕,棉粒/結頭/粗節,橫檔/橫條,油/髒/色污 | [5 empty] | 幅寬不足 | 部分匹為C級打下,但單色結論為Discuss |  | 簽核完成 |  |  | 1. General Found, creasemark, stopmark/barre, bruise, snaging, oil/stain/dye spot 2. Shading slightly different but nearly acceptable 3. Color Butterflly blue lot # 3-1 Reject Narrow width | QC found narrow width 57.8"( STD width 58") in lot 3-1, qty 4939y, color Butterfly Blue | 1. Fixed position defect, fty can proceed with special marker 2. fabric mill will arrange replenishment following fty requirement | [9 empty] | 色樣、品質樣廠商提供 | 已簽核 | 因C級大貨超過20%，請打下並申請覆驗。 請參考驗貨員意見。(Please refer QA's comments.) |  |  |  | 2026/02/23 | 2026/04/04 | 陳婉華 同意出貨 1. defect at fix potision, use special marker for cutting. 2. Mill FOC for replenishment. | 同意出貨-固定瑕疵，可重排馬克補損使用 |  |  | IND-GLD
192670 | 2026/01/01 | Auto |  | TGT | Lucie La 羅氏黎 | V5A | YPWZW3_C326 | TMKF-25-12481 | AS |  |  | 力鵬企業 | INDONESIA | IND-GLD5 | 2026/02/24 | 2026/02/24 | Recycled Polyester 100% | Woven | Poplin | Dyed | P/D | NA,Quick Dry,Wicking | 60 | 102 | 0 | yds | Dani | DELICACY PINK | Discuss | 5396 | 5396 | 458 | 14.8 | 0 | 458 | 0 | 1.4% | 擦傷/刮傷/勾紗,染折/折痕,橫檔/橫條,油/髒/色污 | [6 empty] | 單色扣點為B級,結論為Discuss | [16 empty] | 色樣、品質樣廠商提供 | 已簽核 | 因C級大貨超過20%，請打下並申請覆驗。 請參考驗貨員意見。(Please refer QA's comments.) |  |  |  | 2026/02/23 | 2026/04/04 |  |  |  |  | IND-GLD
192694 | 2026/01/01 | Auto |  | TGT | Sam Vu 武氏明豔 | V5C | W98Z8Z_C326 | TMKF-25-12485 | AS |  | A | SAMIL(VIN) | VIETNAM | VIN-TPLB | 2026/02/27 | 2026/02/27 | Modal/Spandex 95/5% | Knit | Jersey | Dyed | P/D | NA,NA | 62 | 200 | 8724 | yds | HoaNguyen | GESSO WHITE | Reject | 7169 | 7169 | 1408 | 22.4 | 202 | 892 | 314 | 3.7% | 接疋,擦傷/刮傷/勾紗,斷紗(斷經/斷緯),棉粒/結頭/粗節,油/髒/色污,破洞,破洞修補痕 | 布面不平整 | [5 empty] | 單色結論為Fail,請打下並覆驗 |  | 簽核完成 |  |  | 1.Color: GESSO WHITE / Lot: 7 & 10 / The average point deduction is at C grade,please reject the lot. 2.Color: GESSO WHITE / Lot:19 /Roll:16 / Average point at c grade ,after additional inspection ,please reject the roll. 3.Color: GESSO WHITE / Lot:13 /Roll: 10 / Overall Uneven surface,please reject the roll. 4.Color: GESSO WHITE / Lot:14 / The total yard converted by weight , which will be shortage 1.1%, please replenish fabric based on requirement of garment factory. | [11 empty] | 色樣、品質樣廠商提供 | 已簽核 | 請參考驗貨員意見。(Please refer QA's comments.) |  |  |  | 2026/02/04 | 2026/04/11 |  | 覆驗完成 |  |  | VIN-TPL
192385 | 2026/01/01 | Auto |  | TGT | Sam Vu 武氏明豔 | V5C | W98Z8Z_C326 | TMKF-25-12485 | AS |  | A | SAMIL(VIN) | VIETNAM | VIN-TPLB | 2026/02/04 | 2026/02/04 | Modal/Spandex 95/5% | Knit | Jersey | Dyed | P/D | NA,NA | 62 | 200 | 128977 | yds | HoaNguyen | SMART BLUE | Reject | 4237 | 4237 | 583 | 30.4 | 0 | 334 | 249 | 6.1% | 接疋,擦傷/刮傷/勾紗,斷紗(斷經/斷緯),棉粒/結頭/粗節,油/髒/色污,破洞,破洞修補痕 | [6 empty] | 單色結論為Fail,請打下並覆驗 |  | 簽核完成 |  |  | 1.Color: SMART BLUE / Lot: 33 / The average point deduction is at C grade,please reject the lot. 2.Color: SMART BLUE / Lot:31 &32 /Roll: 13 & 12 / Average point at c grade ,after additional inspection ,please reject the roll. | [11 empty] | 色樣、品質樣廠商提供 | 已簽核 | 請參考驗貨員意見。(Please refer QA's comments.) |  |  | 2026/02/09 | 2026/02/04 | 2026/04/11 |  | 覆驗完成 |  |  | VIN-TPL
192555 | 2026/01/01 | Auto |  | TGT | Sam Vu 武氏明豔 | V5C | W98Z8Z_C326 | TMKF-25-12485 | AS |  | A | SAMIL(VIN) | VIETNAM | VIN-TPLB | 2026/02/12 | 2026/02/07 | Modal/Spandex 95/5% | Knit | Jersey | Dyed | P/D | NA,NA | 62 | 200 | 128977 | yds | HoaNguyen | SMART BLUE | Reject | 3528 | 3528 | 572 | 17.5 | 68 | 438 | 66 | 2.3% | 接疋,擦傷/刮傷/勾紗,斷紗(斷經/斷緯),棉粒/結頭/粗節,異纖/飛花,破洞 | [6 empty] | 單色結論為Fail,請打下並覆驗 | [16 empty] | 色樣、品質樣廠商提供 | 已簽核 | 請參考驗貨員意見。(Please refer QA's comments.) |  |  | 2026/02/09 | 2026/02/04 | 2026/04/11 |  |  |  |  | VIN-TPL
192688 | 2026/01/01 | Auto |  | TGT | Sam Vu 武氏明豔 | V5C | W98Z8Z_C326 | TMKF-25-12485 | AS |  | A | SAMIL(VIN) | VIETNAM | VIN-TPLB | 2026/02/26 | 2026/02/26 | Modal/Spandex 95/5% | Knit | Jersey | Dyed | P/D | NA,NA | 62 | 200 | 128977 | yds | HoaNguyen | SMART BLUE | Reject | 4709 | 4709 | 724 | 19.8 | 255 | 411 | 58 | 2.9% | 接疋,擦傷/刮傷/勾紗,斷紗(斷經/斷緯),棉粒/結頭/粗節,破洞,破洞修補痕 | [6 empty] | 單色結論為Fail,請打下並覆驗 | [16 empty] | 色樣、品質樣廠商提供 | 已簽核 | 請參考驗貨員意見。(Please refer QA's comments.) |  | 此驗報經品管主管確認後進行修改\r\n修改原因:\r\n其他\r\nQC現場確認後顏色可接受，但系統的各匹紀錄忘記修改，調整後第36缸為A級。\r\n因修改後C%<20%，故移除SMART BLUE色C20case<br/> |  | 2026/02/04 | 2026/04/11 |  |  |  |  | VIN-TPL
192246 | 2026/01/01 | Auto |  | TGT | Sam Vu 武氏明豔 | V5C | L0R516_C326 | TMKF-25-12489 | AS |  | A | SAMIL(VIN) | VIETNAM | VIN-TPLB TPLC | 2026/02/02 | 2026/02/02 | Modal/Spandex 94/6% | Knit | Jersey | PRT + Dyed | Reactive PRT,P/D | NA,NA | 58 | 220 | 238274 | yds | HoaNguyen | AOP312_28 | Discuss | 4761 | 4761 | 677 | 15.5 | 180 | 497 | 0 | 1.7% | 接疋,擦傷/刮傷/勾紗,斷紗(斷經/斷緯),棉粒/結頭/粗節,油/髒/色污,異纖/飛花,破洞 | [6 empty] | 單色扣點為B級,結論為Discuss | [16 empty] | 色樣、品質樣廠商提供 | 已簽核 | 請參考驗貨員意見。(Please refer QA's comments.) |  |  | 2026/02/09 | 2026/02/05 | 2026/04/04 |  |  |  |  | VIN-TPL
192321 | 2026/01/01 | Auto |  | TGT | Sam Vu 武氏明豔 | V5C | L0R516_C326 | TMKF-25-12489 | AS |  | A | SAMIL(VIN) | VIETNAM | VIN-TPLB TPLC | 2026/02/03 | 2026/02/03 | Modal/Spandex 94/6% | Knit | Jersey | PRT + Dyed | Reactive PRT,P/D | NA,NA | 58 | 220 | 238274 | yds | NgocBich | AOP312_28 | Discuss | 14830 | 14830 | 1906 | 15.1 | 381 | 1525 | 0 | 1.5% | 印花瑕疵,接疋,擦傷/刮傷/勾紗,斷紗(斷經/斷緯),棉粒/結頭/粗節,油/髒/色污,破洞修補痕 | [6 empty] | 單色扣點為B級,結論為Discuss | [16 empty] | 色樣、品質樣廠商提供 | 已簽核 | 請參考驗貨員意見。(Please refer QA's comments.) |  |  | 2026/02/09 | 2026/02/05 | 2026/04/04 |  |  |  |  | VIN-TPL
192393 | 2026/01/01 | Auto |  | TGT | Sam Vu 武氏明豔 | V5C | L0R516_C326 | TMKF-25-12489 | AS |  | A | SAMIL(VIN) | VIETNAM | VIN-TPLB TPLC | 2026/02/04 | 2026/02/04 | Modal/Spandex 94/6% | Knit | Jersey | PRT + Dyed | Reactive PRT,P/D | NA,NA | 58 | 220 | 238274 | yds | NgocBich | AOP312_28 | Discuss | 8062 | 8062 | 1121 | 11.1 | 484 | 637 | 0 | 0.3% | 接疋,擦傷/刮傷/勾紗,斷紗(斷經/斷緯),油/髒/色污,破洞,破洞修補痕 | [6 empty] | 單色扣點為B級,結論為Discuss | [16 empty] | 色樣、品質樣廠商提供 | 已簽核 | 請參考驗貨員意見。(Please refer QA's comments.) |  |  | 2026/02/09 | 2026/02/05 | 2026/04/04 |  |  |  |  | VIN-TPL
192437 | 2026/01/01 | Auto |  | TGT | Sam Vu 武氏明豔 | V5C | L0R516_C326 | TMKF-25-12489 | AS |  | A | SAMIL(VIN) | VIETNAM | VIN-TPLB TPLC | 2026/02/05 | 2026/02/05 | Modal/Spandex 94/6% | Knit | Jersey | PRT + Dyed | Reactive PRT,P/D | NA,NA | 58 | 220 | 238274 | yds | NgocBich | AOP312_28 | Reject | 7893 | 7893 | 1480 | 25 | 292 | 661 | 527 | 4.5% | 接疋,擦傷/刮傷/勾紗,斷紗(斷經/斷緯),棉粒/結頭/粗節,橫檔/橫條,油/髒/色污,異纖/飛花,破洞,破洞修補痕 | [6 empty] | 單色結論為Fail,請打下並覆驗 |  | 簽核完成 |  |  | 1.Color:AOP312_28/ Lot:115 & 121 &122/ the average point is C grade=>Reject the lot. 2.Color:AOP312_28/ Lot:117 / The total yard converted by weight , which will be shortage 4.17%, please replenish fabric based on garment factory requirement. Please do not ship without color confirmation. | [11 empty] | 色樣、品質樣廠商提供 | 已簽核 | 請參考驗貨員意見。(Please refer QA's comments.) |  |  | 2026/02/09 | 2026/02/05 | 2026/04/04 |  | 覆驗完成 |  |  | VIN-TPL
192505 | 2026/01/01 | Auto |  | TGT | Sam Vu 武氏明豔 | V5C | L0R516_C326 | TMKF-25-12489 | AS |  | A | SAMIL(VIN) | VIETNAM | VIN-TPLB TPLC | 2026/02/24 | 2026/02/06 | Modal/Spandex 94/6% | Knit | Jersey | PRT + Dyed | Reactive PRT,P/D | NA,NA | 58 | 220 | 238274 | yds | HoaNguyen | AOP312_28 | Reject | 10061 | 10061 | 1653 | 15.1 | 669 | 899 | 85 | 1.5% | 接疋,擦傷/刮傷/勾紗,斷紗(斷經/斷緯),棉粒/結頭/粗節,油/髒/色污,異纖/飛花,破洞 | [6 empty] | 單色結論為Fail,請打下並覆驗 | [16 empty] | 色樣、品質樣廠商提供 | 已簽核 | 請參考驗貨員意見。(Please refer QA's comments.) |  |  | 2026/02/09 | 2026/02/05 | 2026/04/04 |  |  |  |  | VIN-TPL
192573 | 2026/01/01 | Auto |  | TGT | Sam Vu 武氏明豔 | V5C | L0R516_C326 | TMKF-25-12489 | AS |  | A | SAMIL(VIN) | VIETNAM | VIN-TPLB TPLC | 2026/02/24 | 2026/02/09 | Modal/Spandex 94/6% | Knit | Jersey | PRT + Dyed | Reactive PRT,P/D | NA,NA | 58 | 220 | 238274 | yds | HoaNguyen | AOP312_28 | Discuss | 12602 | 12602 | 1702 | 16.6 | 544 | 1158 | 0 | 2% | 接疋,擦傷/刮傷/勾紗,斷紗(斷經/斷緯),棉粒/結頭/粗節,油/髒/色污,破洞,破洞修補痕 | [6 empty] | 單色扣點為B級,結論為Discuss | [16 empty] | 色樣、品質樣廠商提供 | 已簽核 | 請參考驗貨員意見。(Please refer QA's comments.) |  |  | 2026/02/16 | 2026/02/05 | 2026/04/04 |  |  |  |  | VIN-TPL
192592 | 2026/01/01 | Auto |  | TGT | Sam Vu 武氏明豔 | V5C | L0R516_C326 | TMKF-25-12489 | AS |  | A | SAMIL(VIN) | VIETNAM | VIN-TPLB TPLC | 2026/02/24 | 2026/02/10 | Modal/Spandex 94/6% | Knit | Jersey | PRT + Dyed | Reactive PRT,P/D | NA,NA | 58 | 220 | 238274 | yds | HoaNguyen | AOP312_28 | Reject | 10369 | 10369 | 1558 | 14.2 | 650 | 801 | 107 | 1.3% | 印花瑕疵,接疋,擦傷/刮傷/勾紗,斷紗(斷經/斷緯),棉粒/結頭/粗節,油/髒/色污,破洞修補痕 | 布面不平整 |  |  |  | 布邊不良 |  | 單色結論為Fail,請打下並覆驗 | [16 empty] | 色樣、品質樣廠商提供 | 已簽核 | 請參考驗貨員意見。(Please refer QA's comments.) |  |  | 2026/02/16 | 2026/02/05 | 2026/04/04 |  |  |  |  | VIN-TPL
192689 | 2026/01/01 | Auto |  | TGT | Sam Vu 武氏明豔 | V5C | L0R516_C326 | TMKF-25-12489 | AS |  | A | SAMIL(VIN) | VIETNAM | VIN-TPLB TPLC | 2026/02/26 | 2026/02/26 | Modal/Spandex 94/6% | Knit | Jersey | PRT + Dyed | Reactive PRT,P/D | NA,NA | 58 | 220 | 238274 | yds | NgocBich | AOP312_28 | Reject | 9467 | 9467 | 1742 | 14.4 | 540 | 1139 | 63 | 1.3% | 接疋,擦傷/刮傷/勾紗,斷紗(斷經/斷緯),棉粒/結頭/粗節,油/髒/色污,破洞,破洞修補痕 | [6 empty] | 單色結論為Fail,請打下並覆驗 | [16 empty] | 色樣、品質樣廠商提供 | 已簽核 | 請參考驗貨員意見。(Please refer QA's comments.) |  |  | 2026/03/11 | 2026/02/05 | 2026/04/04 |  |  |  |  | VIN-TPL
192556 | 2026/01/01 | Auto |  | TGT | Sam Vu 武氏明豔 | V5C | L0R516_C326 | TMKF-25-12490 | AS |  | A | SAMIL(VIN) | VIETNAM | VIN-TPLB TPLC | 2026/02/07 | 2026/02/07 | Modal/Spandex 95/5% | Knit | Jersey | Dyed | P/D | NA,NA | 62 | 200 | 18528 | yds | HoaNguyen | GESSO WHITE | Discuss | 3198 | 3198 | 370 | 16.5 | 58 | 312 | 0 | 2% | 接疋,擦傷/刮傷/勾紗,斷紗(斷經/斷緯),棉粒/結頭/粗節,油/髒/色污,破洞 |  |  |  |  | 布邊不良 |  | 單色扣點為B級,結論為Discuss | [16 empty] | 色樣、品質樣廠商提供 | 已簽核 | 請參考驗貨員意見。(Please refer QA's comments.) |  |  | 2026/02/09 | 2026/02/05 | 2026/04/04 |  |  |  |  | VIN-TPL
192685 | 2026/01/01 | Auto |  | TGT | Sam Vu 武氏明豔 | V5C | L0R516_C326 | TMKF-25-12490 | AS |  | A | SAMIL(VIN) | VIETNAM | VIN-TPLB TPLC | 2026/02/26 | 2026/02/26 | Modal/Spandex 95/5% | Knit | Jersey | Dyed | P/D | NA,NA | 62 | 200 | 6392 | yds | HoaNguyen | JUST BLUSH | Discuss | 1476 | 1476 | 193 | 14 | 63 | 130 | 0 | 1.2% | 斷紗(斷經/斷緯),棉粒/結頭/粗節,油/髒/色污,破洞 | [6 empty] | 單色扣點為B級,結論為Discuss | [16 empty] | 色樣、品質樣廠商提供 | 已簽核 | 請參考驗貨員意見。(Please refer QA's comments.) |  |  | 2026/03/23 | 2026/02/05 | 2026/04/04 |  |  |  |  | VIN-TPL
192700 | 2026/01/01 | Auto |  | TGT | Sam Vu 武氏明豔 | V5C | L0R516_C326 | TMKF-25-12490 | AS |  | A | SAMIL(VIN) | VIETNAM | VIN-TPLB TPLC | 2026/02/28 | 2026/02/28 | Modal/Spandex 95/5% | Knit | Jersey | Dyed | P/D | NA,NA | 62 | 200 | 6392 | yds | HoaNguyen | JUST BLUSH | Discuss | 721 | 721 | 122 | 21.3 | 0 | 122 | 0 | 3.4% | 接疋,斷紗(斷經/斷緯),棉粒/結頭/粗節,破洞 | [6 empty] | 單色扣點為B級,結論為Discuss | [16 empty] | 色樣、品質樣廠商提供 | 已簽核 | 請參考驗貨員意見。(Please refer QA's comments.) |  |  | 2026/03/23 | 2026/02/05 | 2026/04/04 |  |  |  |  | VIN-TPL
192189 | 2026/01/05 | Auto |  | GU | Cynthia Chen 陳律妏 | V6A | 60226N030A_1 | TMKF-25-12492 | AS |  | A | 上海新聯紡 | CHINA | IND-GLS1 | 2026/02/02 | 2026/02/02 | Recycled Polyester/Cotton(BCI) 65/35% | Woven | Poplin | Dyed | P/D | Peach (1 side),NA | 56 | 165 | 52610 | yds | Junde Zhang 張俊德 | 39 DARK BROWN | Agree | 10201 | 10201 | 1316.2 | 7.7 | 739.6 | 433.4 | 143.2 | 0% | 擦傷/刮傷/勾紗,斷紗(斷經/斷緯),染折/折痕,棉粒/結頭/粗節,油/髒/色污 |  |  |  | 漸進色差 |  |  | 部分匹為C級打下,但單色結論為Pass | 2505 | [15 empty] | 色樣、品質樣業務提供 | 已簽核 | 請參考驗貨員意見。(Please refer QA's comments.) |  |  | 2026/02/02 | 2026/02/18 | 2026/04/08 |  |  |  |  | IND-GLS
192263 | 2026/01/05 | Auto |  | GU | Cynthia Chen 陳律妏 | V6A | 60226N030A_1 | TMKF-25-12492 | AS |  | A | 上海新聯紡 | CHINA | IND-GLS1 | 2026/02/02 | 2026/02/02 | Recycled Polyester/Cotton(BCI) 65/35% | Woven | Poplin | Dyed | P/D | Peach (1 side),NA | 56 | 165 | 55366 | yds | Junde Zhang 張俊德 | 58 DARK GREEN | Agree | 2570 | 2570 | 270.5 | 6.7 | 270.5 | 0 | 0 | 0% | 斷紗(斷經/斷緯),棉粒/結頭/粗節,橫檔/橫條 | [6 empty] | 大貨品質在接受標準內 | [16 empty] | 色樣、品質樣業務提供 | 已簽核 | 請參考驗貨員意見。(Please refer QA's comments.) |  |  | 2026/02/02 | 2026/02/18 | 2026/04/08 |  |  |  |  | IND-GLS
192354 | 2026/01/01 | Auto |  | SMA | Ruby Nguyen 阮氏俄 | V2A | PST871_SP26,ST870_SP26 | TMKF-25-12493,TMKF-25-12495 | AS |  |  | PARADISE | CHINA | IND-GLD2 | 2026/02/04 | 2026/02/04 | Polyester/Spandex 78/22% | Knit | Interlock | Dyed | Pigment Dye | Peach (2 side),NA | 60 | 265 | 8784 | yds | Yao Deng 鄧堯 | DEEP BLACK | Agree | 8079 | 8079 | 851.5 | 8.3 | 665.3 | 186.2 | 0 | 0% | 接疋,斷紗(斷經/斷緯),棉粒/結頭/粗節,油/髒/色污,破洞 | [6 empty] | 部分匹扣點為B級,但單色結論為Pass | [16 empty] | 色樣、品質樣廠商提供 | 已簽核 | 請參考驗貨員意見。(Please refer QA's comments.) |  |  | 2026/03/20 | 2026/04/17 | 2026/05/15 |  |  |  |  | IND-GLD
192355 | 2026/01/01 | Auto |  | SMA | Ruby Nguyen 阮氏俄 | V2A | LST840_SP26,PST871_SP26,ST840_SP26,ST841_SP26,ST870_SP26 | TMKF-25-12494,TMKF-25-12496,TMKF-25-12499,TMKF-25-12504,TMKF-25-12506 | AS |  |  | PARADISE | CHINA | IND-GLD2 GLD5 | 2026/02/04 | 2026/02/04 | Polyester 100% | Knit | Mesh | Dyed | Pigment Dye | NA,Adaptive | 58 | 120 | 1500 | yds | Yao Deng 鄧堯 | DEEP BLACK | Agree | 4407 | 4407 | 434.5 | 8.1 | 286.2 | 148.3 | 0 | 0% | 接疋,擦傷/刮傷/勾紗,油/髒/色污,破洞 |  |  |  |  | 布邊不良 |  | 部分匹扣點為B級,但單色結論為Pass | [16 empty] | 色樣、品質樣廠商提供 | 已簽核 | 請參考驗貨員意見。(Please refer QA's comments.) |  |  | 2026/03/20 | 2026/04/17 | 2026/05/15 |  |  |  |  | IND-GLD
192179 | 2026/01/01 | Auto |  | SMA | Ruby Nguyen 阮氏俄 | V2A | BB18011_SP26 | TMKF-25-12513 | AS |  |  | 鼎鉉紡織 | CHINA | VIN-MK3A | 2026/02/02 | 2026/02/02 | Polyester 100% | Woven | Satin | Dyed | Pigment Dye | NA,Adaptive | 56 | 140 | 1357 | yds | Xijin Huang 黃錫金 | DEEP BLACK | Discuss | 1180 | 1180 | 223 | 11.2 | 110 | 113 | 0 | 0.4% | 擦傷/刮傷/勾紗,棉粒/結頭/粗節 | [6 empty] | 單色扣點為B級,結論為Discuss | [16 empty] | 無標準樣 | 已簽核 | 請參考驗貨員意見。(Please refer QA's comments.) |  |  | 2026/02/04 | 2026/02/25 | 2026/05/04 |  |  |  |  | VIN-MK3
192180 | 2026/01/01 | Auto |  | SMA | Ruby Nguyen 阮氏俄 | V2A | BB18011_SP26 | TMKF-25-12513 | AS |  |  | 鼎鉉紡織 | CHINA | VIN-MK3A | 2026/02/02 | 2026/02/02 | Polyester 100% | Woven | Satin | Dyed | Pigment Dye | NA,Adaptive | 56 | 140 | 1457 | yds | Xijin Huang 黃錫金 | OFF WHITE | Discuss | 744 | 744 | 225 | 9.3 | 225 | 0 | 0 | 0% | 擦傷/刮傷/勾紗,棉粒/結頭/粗節,油/髒/色污 | [6 empty] | 大貨品質在接受標準內 | [16 empty] | 無標準樣 | 已簽核 | 請參考驗貨員意見。(Please refer QA's comments.) |  |  | 2026/02/04 | 2026/02/25 | 2026/05/04 |  |  |  |  | VIN-MK3
192181 | 2026/01/01 | Auto |  | SMA | Ruby Nguyen 阮氏俄 | V2A | BB18011_SP26 | TMKF-25-12513 | AS |  |  | 鼎鉉紡織 | CHINA | VIN-MK3A | 2026/02/02 | 2026/02/02 | Polyester 100% | Woven | Satin | Dyed | Pigment Dye | NA,Adaptive | 56 | 140 | 1835 | yds | Xijin Huang 黃錫金 | PURPLE ASH | Discuss | 1861 | 1861 | 226 | 8.4 | 226 | 0 | 0 | 0% | 擦傷/刮傷/勾紗,棉粒/結頭/粗節 | [6 empty] | 大貨品質在接受標準內 | [16 empty] | 無標準樣 | 已簽核 | 請參考驗貨員意見。(Please refer QA's comments.) |  |  | 2026/02/04 | 2026/02/25 | 2026/05/04 |  |  |  |  | VIN-MK3
192378 | 2026/01/01 | Auto |  | TGT | Sam Vu 武氏明豔 | V5C | W98Z8Z_C326IND | TMKF-25-12519 | AS |  | A | SAMIL(VIN) | VIETNAM | IND-GLD5 | 2026/02/04 | 2026/02/04 | Modal/Spandex 95/5% | Knit | Jersey | Dyed | P/D | NA,NA | 62 | 200 | 146563 | yds | HoaNguyen | MOREL BROWN | Discuss | 1628 | 1628 | 298 | 20.5 | 0 | 298 | 0 | 3.2% | 接疋,擦傷/刮傷/勾紗,斷紗(斷經/斷緯),棉粒/結頭/粗節,破洞 | [6 empty] | 部分匹扣點為B級,但單色結論為Pass | [16 empty] | 色樣、品質樣廠商提供 | 已簽核 | 請參考驗貨員意見。(Please refer QA's comments.) |  |  | 2026/02/09 | 2026/02/21 | 2026/04/02 |  |  |  |  | IND-GLD
192172 | 2026/01/08 | Auto |  | TGT | Ariel Hu 胡銥芸 | V5B | 00MWYL_LSLL_326 | TMKF-26-00062 | NAS |  |  | 蘇州東奕盛 | CHINA | IND-GLD3 | 2026/02/02 | 2026/02/02 | Recycled Polyester/Spandex 94/6% | Knit | Jersey | PRT | Disperse PRT | Peach (2 side),NA | 58 | 200 | 34148 | yds | Leo Li 李勇 | C326CJSLPAOP204_1 | Agree | 9209 | 9209 | 1092.1 | 1.8 | 1013.9 | 0 | 78.2 | 0% | 橫檔/橫條,油/髒/色污,破洞 | [6 empty] | 部分匹為C級打下,但單色結論為Pass | [16 empty] | 色樣、品質樣廠商提供 | 已簽核 | 請參考驗貨員意見。(Please refer QA's comments.) |  |  | 2026/02/05 | 2026/02/27 | 2026/04/17 |  |  |  |  | IND-GLD
192173 | 2026/01/08 | Auto |  | TGT | Ariel Hu 胡銥芸 | V5B | 00MWYL_LSLL_326 | TMKF-26-00062 | NAS |  |  | 蘇州東奕盛 | CHINA | IND-GLD3 | 2026/02/02 | 2026/02/02 | Recycled Polyester/Spandex 94/6% | Knit | Jersey | PRT | Disperse PRT | Peach (2 side),NA | 58 | 200 | 34148 | yds | Leo Li 李勇 | C326CJSLPAOP207_1 | Agree | 13188 | 13188 | 1447.6 | 2 | 1447.6 | 0 | 0 | 0% | 斷紗(斷經/斷緯),油/髒/色污,破洞 | [6 empty] | 大貨品質在接受標準內 | [16 empty] | 色樣、品質樣廠商提供 | 已簽核 | 請參考驗貨員意見。(Please refer QA's comments.) |  |  | 2026/02/05 | 2026/02/27 | 2026/04/17 |  |  |  |  | IND-GLD
192177 | 2026/01/08 | Auto |  | TGT | Ariel Hu 胡銥芸 | V5B | 00MWYL_LSLL_326 | TMKF-26-00063 | NAS |  |  | 蘇州東奕盛 | CHINA | IND-GLD3 | 2026/02/02 | 2026/02/02 | Recycled Polyester/Spandex 94/6% | Knit | Jersey | Dyed | P/D | Peach (2 side),NA | 58 | 200 | 4700 | yds | Leo Li 李勇 | EBONY | Agree | 2546 | 2546 | 313.8 | 1.6 | 313.8 | 0 | 0 | 0% | 油/髒/色污,異纖/飛花 | [6 empty] | 大貨品質在接受標準內 | [16 empty] | 色樣、品質樣廠商提供 | 已簽核 | 請參考驗貨員意見。(Please refer QA's comments.) |  |  | 2026/02/05 | 2026/02/27 | 2026/04/17 |  |  |  |  | IND-GLD
192178 | 2026/01/08 | Auto |  | TGT | Ariel Hu 胡銥芸 | V5B | 00MWYL_LSLL_326 | TMKF-26-00063 | NAS |  |  | 蘇州東奕盛 | CHINA | IND-GLD3 | 2026/02/02 | 2026/02/02 | Recycled Polyester/Spandex 94/6% | Knit | Jersey | Dyed | P/D | Peach (2 side),NA | 58 | 200 | 4700 | yds | Leo Li 李勇 | LIGHT WHITE | Agree | 2483 | 2483 | 300.9 | 4 | 300.9 | 0 | 0 | 0% | 油/髒/色污 | [6 empty] | 大貨品質在接受標準內 | [16 empty] | 色樣、品質樣廠商提供 | 已簽核 | 請參考驗貨員意見。(Please refer QA's comments.) |  |  | 2026/02/05 | 2026/02/27 | 2026/04/17 |  |  |  |  | IND-GLD
192301 | 2026/01/13 | Auto |  | WMT | Vivian Lan 藍文琦 | V3B | HQ265420 | TMKF-26-00088 | NAS |  |  | 嘉業 | CHINA | VIN-MK2B | 2026/02/03 | 2026/02/03 | Recycled Polyester/Spandex 88/12% | Knit | Jersey | Dyed | Single dyed | NA,Wicking | 57 | 200 | 23457 | yds | Gul Wang 王國安 | BLACK SOOT | Agree | 8362 | 8362 | 837.5 | 7.6 | 497 | 340.5 | 0 | 0% | 接疋,油/髒/色污,破洞 | [6 empty] | 部分匹扣點為B級,但單色結論為Pass | [16 empty] | 色樣、品質樣廠商提供 | 已簽核 | 請參考驗貨員意見。(Please refer QA's comments.) |  |  | 2026/02/06 | 2026/02/24 | 2026/04/15 |  |  |  |  | VIN-MK2
192374 | 2026/01/13 | Auto |  | WMT | Vivian Lan 藍文琦 | V3B | HQ265420 | TMKF-26-00088 | NAS |  |  | 嘉業 | CHINA | VIN-MK2B | 2026/02/04 | 2026/02/04 | Recycled Polyester/Spandex 88/12% | Knit | Jersey | Dyed | Single dyed | NA,Wicking | 57 | 200 | 23457 | yds | Gul Wang 王國安 | BLACK SOOT | Agree | 11817 | 11817 | 1282 | 7.3 | 1196.1 | 85.9 | 0 | 0% | 接疋,橫檔/橫條,油/髒/色污,破洞 | [6 empty] | 部分匹扣點為B級,但單色結論為Pass | [16 empty] | 色樣、品質樣廠商提供 | 已簽核 | 請參考驗貨員意見。(Please refer QA's comments.) |  |  | 2026/02/06 | 2026/02/24 | 2026/04/15 |  |  |  |  | VIN-MK2
192372 | 2026/01/13 | Auto |  | WMT | Vivian Lan 藍文琦 | V3B | HQ265420 | TMKF-26-00088 | NAS |  |  | 嘉業 | CHINA | VIN-MK2B | 2026/02/03 | 2026/02/04 | Recycled Polyester/Spandex 88/12% | Knit | Jersey | Dyed | Single dyed | NA,Wicking | 57 | 200 | 15743 | yds | Gul Wang 王國安 | MOHER OF PEARL | Discuss | 8038 | 8038 | 918.1 | 16.1 | 85 | 833.1 | 0 | 1.8% | 接疋,棉粒/結頭/粗節,油/髒/色污,異纖/飛花,破洞 | [6 empty] | 單色扣點為B級,結論為Discuss | [16 empty] | 色樣、品質樣廠商提供 | 已簽核 | 請參考驗貨員意見。(Please refer QA's comments.) |  |  | 2026/02/06 | 2026/02/24 | 2026/04/15 |  |  |  |  | VIN-MK2
192375 | 2026/01/13 | Auto |  | WMT | Vivian Lan 藍文琦 | V3B | HQ265420 | TMKF-26-00088 | NAS |  |  | 嘉業 | CHINA | VIN-MK2B | 2026/02/04 | 2026/02/04 | Recycled Polyester/Spandex 88/12% | Knit | Jersey | Dyed | Single dyed | NA,Wicking | 57 | 200 | 16081 | yds | Gul Wang 王國安 | ROSIEST ROUGE | Agree | 1999 | 1999 | 327 | 7.6 | 327 | 0 | 0 | 0% | 接疋,油/髒/色污 | [6 empty] | 大貨品質在接受標準內 | [16 empty] | 色樣、品質樣廠商提供 | 已簽核 | 請參考驗貨員意見。(Please refer QA's comments.) |  |  | 2026/02/06 | 2026/02/24 | 2026/04/15 |  |  |  |  | VIN-MK2
192491 | 2026/01/22 | Auto |  | ONY | Dash Wang 王彥智 | V7A | 583079_FA26 | TMKF-26-00090 | AS |  |  | 江蘇漢帛 | CHINA | IND-GLD2 GLD3 | 2026/02/05 | 2026/02/06 | Recycled Polyester/Rayon/Polyester/Spandex 55/29/11/5% | Knit | Scuba | Dyed | Y/D,1x1 | NA,NA | 61 | 300 | 49005 | yds | Jiangao Zhang 張建高 | HEATHER GREY | Discuss | 17446 | 17446 | 1618.3 | 11.4 | 871.9 | 746.4 | 0 | 0.4% | 接疋,斷紗(斷經/斷緯),染折/折痕,油/髒/色污,異纖/飛花,破洞 |  |  | 緯斜/緯弧過大 |  | 布邊不良 |  | 單色扣點為B級,結論為Discuss | [16 empty] | 色樣、品質樣廠商提供 | 已簽核 | 請參考驗貨員意見。(Please refer QA's comments.) |  |  | 2026/02/06 | 2026/04/03 | 2026/04/29 |  |  |  |  | IND-GLD
192490 | 2026/01/22 | Auto |  | ONY | Dash Wang 王彥智 | V7A | 583079_FA26 | TMKF-26-00090 | AS |  |  | 江蘇漢帛 | CHINA | IND-GLD2 GLD3 | 2026/02/05 | 2026/02/06 | Recycled Polyester/Rayon/Polyester/Spandex 55/29/11/5% | Knit | Scuba | Dyed | Y/D,1x1 | NA,NA | 61 | 300 | 76009 | yds | Jiangao Zhang 張建高 | OATMEAL HEATHER | Discuss | 27002 | 27002 | 2719.5 | 11.7 | 1471.1 | 1248.4 | 0 | 0.5% | 接疋,擦傷/刮傷/勾紗,斷紗(斷經/斷緯),油/髒/色污,異纖/飛花,破洞 |  |  | 緯斜/緯弧過大 |  |  |  | 單色扣點為B級,結論為Discuss | [16 empty] | 色樣、品質樣廠商提供 | 已簽核 | 請參考驗貨員意見。(Please refer QA's comments.) |  |  | 2026/02/06 | 2026/04/03 | 2026/04/29 |  |  |  |  | IND-GLD
192493 | 2026/01/22 | Auto |  | ONY | Dash Wang 王彥智 | V7A | 583079_FA26 | TMKF-26-00091 | AS |  |  | 江蘇漢帛 | CHINA | IND-GLD2 GLD3 | 2026/02/06 | 2026/02/06 | Recycled Polyester/Rayon/Spandex 62/33/5% | Knit | Jersey | Dyed | P/D,1x1 | NA,NA | 57 | 130 | 4958 | yds | Jiangao Zhang 張建高 | HEATHER GREY | Agree | 4700 | 4700 | 519.9 | 8.8 | 519.9 | 0 | 0 | 0% | 接疋,染折/折痕,油/髒/色污,異纖/飛花,破洞 | [6 empty] | 大貨品質在接受標準內 | [16 empty] | 色樣、品質樣廠商提供 | 已簽核 | 請參考驗貨員意見。(Please refer QA's comments.) |  |  | 2026/02/06 | 2026/04/03 | 2026/04/29 |  |  |  |  | IND-GLD
192492 | 2026/01/22 | Auto |  | ONY | Dash Wang 王彥智 | V7A | 583079_FA26 | TMKF-26-00091 | AS |  |  | 江蘇漢帛 | CHINA | IND-GLD2 GLD3 | 2026/02/06 | 2026/02/06 | Recycled Polyester/Rayon/Spandex 62/33/5% | Knit | Jersey | Dyed | P/D,1x1 | NA,NA | 57 | 130 | 7796 | yds | Jiangao Zhang 張建高 | OATMEAL HEATHER | Discuss | 7702 | 7702 | 922.2 | 11.9 | 399.7 | 522.5 | 0 | 0.6% | 接疋,擦傷/刮傷/勾紗,斷紗(斷經/斷緯),染折/折痕,棉粒/結頭/粗節,油/髒/色污,異纖/飛花,破洞 | [6 empty] | 單色扣點為B級,結論為Discuss | [16 empty] | 色樣、品質樣廠商提供 | 已簽核 | 請參考驗貨員意見。(Please refer QA's comments.) |  |  | 2026/02/06 | 2026/04/03 | 2026/04/29 |  |  |  |  | IND-GLD
192494 | 2026/01/22 | Auto |  | ONY | Dash Wang 王彥智 | V7A | 766362_FA26 | TMKF-26-00092 | AS |  |  | 江蘇漢帛 | CHINA | VIN-LR2 | 2026/02/05 | 2026/02/06 | Recycled Polyester/Rayon/Polyester/Spandex 55/29/11/5% | Knit | Scuba | Dyed | Y/D,1x1 | NA,NA | 61 | 300 | 53881 | yds | Jiangao Zhang 張建高 | GREY HEATHER | Discuss | 5720 | 5720 | 563.6 | 12.1 | 225 | 338.6 | 0 | 0.6% | 接疋,斷紗(斷經/斷緯),油/髒/色污,異纖/飛花,破洞 | [6 empty] | 單色扣點為B級,結論為Discuss | [16 empty] | 色樣、品質樣廠商提供 | 已簽核 | 請參考驗貨員意見。(Please refer QA's comments.) |  |  | 2026/02/06 | 2026/04/17 | 2026/05/15 |  |  |  |  | VIN-LR2
192327 | 2026/02/04 | Auto |  | ONY | Gloria Wang 王芯玟 | V7B | 909145_FA26 | TMKF-26-00101 | NAS |  |  | 蘇州東奕盛 | CHINA | VIN-MK2A | 2026/01/31 | 2026/02/01 | Polyester 100% | Woven | Flannel | Dyed | P/D | NA,NA | 58 | 145 | 7820 | yds | Leo Li 李勇 | FA26 90152CSLPT CC007 | Agree | 7372 | 7372 | 775 | 2.2 | 775 | 0 | 0 | 0% | 印花瑕疵(印白),印花瑕疵(塞網),棉粒/結頭/粗節,油/髒/色污 | [6 empty] | 大貨品質在接受標準內 | [16 empty] | 色樣、品質樣廠商提供 | 已簽核 | 請參考驗貨員意見。(Please refer QA's comments.) |  |  | 2026/03/25 | 2026/04/13 | 2026/05/15 |  |  |  |  | VIN-MK2
192247 | 2026/01/19 | Auto |  | A&F | Nina Huang 黃美禎 | V3B | 246260016_0017 | TMKF-26-00103 | AS |  |  | 賀鋼 | TAIWAN | VIN-TPLC | 2026/02/02 | 2026/02/02 | Polyester 100% | Knit | Jersey | PRT | Disperse PRT | NA,Fire Retardant | 58 | 190 | 6452 | yds | Bill Wang 王逢茂 | AGF26_108V1 | Agree | 3276 | 3276 | 546 | 7.3 | 466 | 80 | 0 | 0% | 印花瑕疵(塞網),擦傷/刮傷/勾紗,棉粒/結頭/粗節,油/髒/色污,破洞修補痕 | [6 empty] | 部分匹扣點為B級,但單色結論為Pass | [16 empty] | 色樣、品質樣廠商提供 | 已簽核 | 部分匹扣點為B級，但單色結論為Pass。(Some rolls are B grade, but conclusion is Pass.) |  |  | 2026/02/13 | 2026/03/23 | 2026/05/11 |  |  |  |  | VIN-TPL
192249 | 2026/01/19 | Auto |  | A&F | Nina Huang 黃美禎 | V3B | 246260016_0017 | TMKF-26-00103 | AS |  |  | 賀鋼 | TAIWAN | VIN-TPLC | 2026/02/02 | 2026/02/02 | Polyester 100% | Knit | Jersey | PRT | Disperse PRT | NA,Fire Retardant | 58 | 190 | 7397 | yds | Bill Wang 王逢茂 | AGF26_83_V2 | Agree | 3479 | 3479 | 532 | 4.5 | 532 | 0 | 0 | 0% | 擦傷/刮傷/勾紗,棉粒/結頭/粗節,油/髒/色污 | [6 empty] | 大貨品質在接受標準內 | [16 empty] | 色樣、品質樣廠商提供 | 已簽核 | 部分匹扣點為B級，但單色結論為Pass。(Some rolls are B grade, but conclusion is Pass.) |  |  | 2026/02/13 | 2026/03/23 | 2026/05/11 |  |  |  |  | VIN-TPL
192248 | 2026/01/19 | Auto |  | A&F | Nina Huang 黃美禎 | V3B | 246260016_0017 | TMKF-26-00103 | AS |  |  | 賀鋼 | TAIWAN | VIN-TPLC | 2026/02/02 | 2026/02/02 | Polyester 100% | Knit | Jersey | PRT | Disperse PRT | NA,Fire Retardant | 58 | 190 | 4613 | yds | Bill Wang 王逢茂 | AGX26_006_V7 | Agree | 5085 | 5085 | 604 | 5.6 | 604 | 0 | 0 | 0% | 擦傷/刮傷/勾紗,棉粒/結頭/粗節,油/髒/色污 | [6 empty] | 大貨品質在接受標準內 | [16 empty] | 色樣、品質樣廠商提供 | 已簽核 | 部分匹扣點為B級，但單色結論為Pass。(Some rolls are B grade, but conclusion is Pass.) |  |  | 2026/02/13 | 2026/03/23 | 2026/05/11 |  |  |  |  | VIN-TPL
192377 | 2026/01/19 | Auto |  | A&F | Nina Huang 黃美禎 | V3B | 246260016_0017 | TMKF-26-00103 | AS |  |  | 賀鋼 | TAIWAN | VIN-TPLC | 2026/02/02 | 2026/02/04 | Polyester 100% | Knit | Jersey | PRT | Disperse PRT | NA,Fire Retardant | 58 | 190 | 4613 | yds | Bill Wang 王逢茂 | AGX26_006_V7 | Agree | 3756 | 3756 | 535 | 5.4 | 535 | 0 | 0 | 0% | 擦傷/刮傷/勾紗,棉粒/結頭/粗節,油/髒/色污,破洞 | [6 empty] | 大貨品質在接受標準內 | [16 empty] | 色樣、品質樣廠商提供 | 已簽核 | 單色結論為Pass。(The conclusion is Pass.) |  |  | 2026/02/13 | 2026/03/23 | 2026/05/11 |  |  |  |  | VIN-TPL
192678 | 2026/01/13 | Auto |  | UAM | Shine Lin 林韶瑩 | V1A | 1390434_SS26 | TMKF-26-00121 | AS |  |  | 得力(VIN) | VIETNAM | IND-GLR1 GLS3 | 2026/02/25 | 2026/02/25 | Polyester/Spandex 89/11% | Woven | Plain Weave | Dyed | P/D | NA,NA | 53 | 148 | 1011 | yds | NgocBich | MIDNIGHT NAVY | Agree | 544 | 544 | 253 | 7.9 | 110 | 143 | 0 | 0% | 橫檔/橫條,油/髒/色污 | [6 empty] | 部分匹扣點為B級,但單色結論為Pass | [16 empty] | 色樣、品質樣廠商提供 | 已簽核 | 請參考驗貨員意見。(Please refer QA's comments.) |  |  | 2026/02/25 | 2026/04/01 | 2026/04/28 |  |  |  |  | IND-GLR1
192649 | 2026/01/19 | Auto |  | ONY | Olivia Lu 呂青燕 | V7C | 896955_SU26_PF | TMKF-26-00128 | NAS |  |  | KAHATEX | INDONESIA | IND-GLS2 | 2026/02/13 | 2026/02/13 | Cotton 100% | Woven | Twill | Dyed | Y/D | NA,NA | 60 | 106 | 66767 | yds | Dani | WHITE/PINK STRIPE | Discuss | 18168 | 18168 | 1500 | 17.1 | 0 | 1500 | 0 | 2.1% | 接疋,棉粒/結頭/粗節,橫檔/橫條,油/髒/色污,異纖/飛花 | [6 empty] | 單色扣點為B級,結論為Discuss | [16 empty] | 無標準樣 | 已簽核 | 請參考驗貨員意見。(Please refer QA's comments.) |  |  | 2026/03/02 | 2026/03/05 | 2026/04/02 |  |  |  |  | IND-GLS
192655 | 2026/01/19 | Auto |  | ONY | Olivia Lu 呂青燕 | V7C | 896955_SU26_PF | TMKF-26-00128 | NAS |  |  | KAHATEX | INDONESIA | IND-GLS2 | 2026/02/16 | 2026/02/16 | Cotton 100% | Woven | Twill | Dyed | Y/D | NA,NA | 60 | 106 | 66767 | yds | Dani | WHITE/PINK STRIPE | Discuss | 19233 | 19233 | 1300 | 17.5 | 0 | 1300 | 0 | 2.3% | 擦傷/刮傷/勾紗,斷紗(斷經/斷緯),棉粒/結頭/粗節,橫檔/橫條,油/髒/色污,異纖/飛花 | [6 empty] | 單色扣點為B級,結論為Discuss | [16 empty] | 無標準樣 | 已簽核 | 請參考驗貨員意見。(Please refer QA's comments.) |  |  | 2026/03/02 | 2026/03/05 | 2026/04/02 |  |  |  |  | IND-GLS
192633 | 2026/01/19 | Auto |  | ONY | Olivia Lu 呂青燕 | V7C | 896955_SU26_PF | TMKF-26-00128 | NAS |  |  | KAHATEX | INDONESIA | IND-GLS2 | 2026/02/20 | 2026/02/20 | Cotton 100% | Woven | Twill | Dyed | Y/D | NA,NA | 60 | 106 | 66767 | yds | Irfan | WHITE/PINK STRIPE | Agree | 9096 | 9096 | 600 | 7.3 | 600 | 0 | 0 | 0% | 斷紗(斷經/斷緯),棉粒/結頭/粗節,油/髒/色污 | [6 empty] | 大貨品質在接受標準內 | [16 empty] | 無色樣，品質樣廠商提供 | 已簽核 | 請參考驗貨員意見。(Please refer QA's comments.) |  |  | 2026/03/02 | 2026/03/05 | 2026/04/02 |  |  |  |  | IND-GLS
192660 | 2026/01/19 | Auto |  | ONY | Olivia Lu 呂青燕 | V7C | 896955_SU26_PF | TMKF-26-00128 | NAS |  |  | KAHATEX | INDONESIA | IND-GLS2 | 2026/02/23 | 2026/02/23 | Cotton 100% | Woven | Twill | Dyed | Y/D | NA,NA | 60 | 106 | 66767 | yds | Dani | WHITE/PINK STRIPE | Discuss | 4658 | 4658 | 400 | 17.8 | 0 | 400 | 0 | 2.3% | 斷紗(斷經/斷緯),棉粒/結頭/粗節,橫檔/橫條,油/髒/色污,異纖/飛花 | [6 empty] | 單色扣點為B級,結論為Discuss | [16 empty] | 無標準樣 | 已簽核 | 請參考驗貨員意見。(Please refer QA's comments.) |  |  | 2026/03/02 | 2026/03/05 | 2026/04/02 |  |  |  |  | IND-GLS
192673 | 2026/01/19 | Auto |  | ONY | Olivia Lu 呂青燕 | V7C | 896955_SU26_PF | TMKF-26-00128 | NAS |  |  | KAHATEX | INDONESIA | IND-GLS2 | 2026/02/25 | 2026/02/25 | Cotton 100% | Woven | Twill | Dyed | Y/D | NA,NA | 60 | 106 | 66767 | yds | Irfan | WHITE/PINK STRIPE | Agree | 4380 | 4380 | 403 | 8.7 | 303 | 100 | 0 | 0% | 斷紗(斷經/斷緯),棉粒/結頭/粗節,油/髒/色污 | [6 empty] | 部分匹扣點為B級,但單色結論為Pass | [16 empty] | 無色樣，品質樣廠商提供 | 已簽核 | 請參考驗貨員意見。(Please refer QA's comments.) |  |  | 2026/03/02 | 2026/03/05 | 2026/04/02 |  |  |  |  | IND-GLS
192681 | 2026/01/13 | Auto |  | UAM | Shine Lin 林韶瑩 | V1A | 1390434_FW26 | TMKF-26-00148 | AS |  |  | 得力(VIN) | VIETNAM | IND-GLS2 GLS3 | 2026/02/25 | 2026/02/25 | Polyester/Spandex 89/11% | Woven | Plain Weave | Dyed | P/D | NA,NA | 53 | 148 | 30701 | yds | NgocBich | BLACK | Agree | 225 | 225 | 115 | 3.5 | 115 | 0 | 0 | 0% | 擦傷/刮傷/勾紗,異纖/飛花 | [6 empty] | 大貨品質在接受標準內 | [16 empty] | 色樣、品質樣廠商提供 | 已簽核 | 請參考驗貨員意見。(Please refer QA's comments.) |  |  | 2026/03/11 | 2026/03/03 | 2026/03/10 |  |  |  |  | IND-GLS
192682 | 2026/01/13 | Auto |  | UAM | Shine Lin 林韶瑩 | V1A | 1390434_FW26 | TMKF-26-00148 | AS |  |  | 得力(VIN) | VIETNAM | IND-GLS2 GLS3 | 2026/02/25 | 2026/02/25 | Polyester/Spandex 89/11% | Woven | Plain Weave | Dyed | P/D | NA,NA | 53 | 148 | 4405 | yds | NgocBich | BLUE ATLANTIS | Agree | 700 | 700 | 230 | 2.2 | 230 | 0 | 0 | 0% | 擦傷/刮傷/勾紗,油/髒/色污 | [6 empty] | 大貨品質在接受標準內 | [16 empty] | 色樣、品質樣廠商提供 | 已簽核 | 請參考驗貨員意見。(Please refer QA's comments.) |  |  | 2026/03/11 | 2026/03/03 | 2026/03/10 |  |  |  |  | IND-GLS
192680 | 2026/01/13 | Auto |  | UAM | Shine Lin 林韶瑩 | V1A | 1390434_FW26 | TMKF-26-00148 | AS |  |  | 得力(VIN) | VIETNAM | IND-GLS2 GLS3 | 2026/02/25 | 2026/02/25 | Polyester/Spandex 89/11% | Woven | Plain Weave | Dyed | P/D | NA,NA | 53 | 148 | 14587 | yds | NgocBich | KHAKI BASE | Reject | 659 | 659 | 273 | 20.5 | 145 | 0 | 128 | 3.2% | 擦傷/刮傷/勾紗,油/髒/色污 | [6 empty] | 單色結論為Fail,請打下並覆驗 |  | 簽核完成 |  |  | 1.顏色:KHAKI BASE/ 缸號:15 /因扣點超分整缸判C級。 此為平織，以跑碼器確認實際碼長。 | [11 empty] | 色樣、品質樣廠商提供 | 已簽核 | 請參考驗貨員意見。(Please refer QA's comments.) |  |  | 2026/03/11 | 2026/03/03 | 2026/03/10 |  | 覆驗完成 |  |  | IND-GLS
192679 | 2026/01/13 | Auto |  | UAM | Shine Lin 林韶瑩 | V1A | 1390434_FW26 | TMKF-26-00148 | AS |  |  | 得力(VIN) | VIETNAM | IND-GLS2 GLS3 | 2026/02/25 | 2026/02/25 | Polyester/Spandex 89/11% | Woven | Plain Weave | Dyed | P/D | NA,NA | 53 | 148 | 4010 | yds | NgocBich | LAVA RED | Agree | 3566 | 3566 | 796 | 8.2 | 427 | 369 | 0 | 0% | 擦傷/刮傷/勾紗,染折/折痕,橫檔/橫條,油/髒/色污 | [6 empty] | 部分匹扣點為B級,但單色結論為Pass | [16 empty] | 色樣、品質樣廠商提供 | 已簽核 | 請參考驗貨員意見。(Please refer QA's comments.) |  |  | 2026/03/11 | 2026/03/03 | 2026/03/10 |  |  |  |  | IND-GLS
192288 | 2026/01/13 | Auto |  | UAM | Shine Lin 林韶瑩 | V1A | 60135646014063 | TMKF-26-00143,TMKF-26-00161 | AS |  |  | HUA FENG | CHINA | IND-GLS2 GLS3 GLS5 | 2026/02/03 | 2026/02/03 | Polyester/Spandex 87/13% | Woven | Plain Weave | Dyed | P/D | NA,DWR | 50 | 159 | 36655 | yds | Nianhua Li 李年華 | BLACK | Agree | 22732 | 22732 | 3102 | 5.1 | 2974 | 128 | 0 | 0% | 接疋,擦傷/刮傷/勾紗,斷紗(斷經/斷緯),橫檔/橫條,油/髒/色污 | [6 empty] | 部分匹扣點為B級,但單色結論為Pass | [16 empty] | 色樣、品質樣廠商提供 | 已簽核 | 請參考驗貨員意見。(Please refer QA's comments.) |  |  | 2026/02/12 | 2026/02/11 | 2026/03/11 |  |  |  |  | IND-GLS
192387 | 2026/01/13 | Auto |  | UAM | Shine Lin 林韶瑩 | V1A | 60135646014063 | TMKF-26-00143,TMKF-26-00161 | AS |  |  | HUA FENG | CHINA | IND-GLS2 GLS3 GLS5 | 2026/02/04 | 2026/02/04 | Polyester/Spandex 87/13% | Woven | Plain Weave | Dyed | P/D | NA,DWR | 50 | 159 | 36655 | yds | Nianhua Li 李年華 | BLACK | Agree | 21383 | 21383 | 2918 | 6.3 | 2684 | 234 | 0 | 0% | 接疋,擦傷/刮傷/勾紗,斷紗(斷經/斷緯),橫檔/橫條,油/髒/色污,破洞 | [6 empty] | 部分匹扣點為B級,但單色結論為Pass | [16 empty] | 色樣、品質樣廠商提供 | 已簽核 | 請參考驗貨員意見。(Please refer QA's comments.) |  |  | 2026/02/12 | 2026/02/11 | 2026/03/11 |  |  |  |  | IND-GLS
192289 | 2026/01/13 | Auto |  | UAM | Shine Lin 林韶瑩 | V1A | 1383356_FW26 | TMKF-26-00164 | AS |  |  | HUA FENG | CHINA | IND-GLR1 STL2 | 2026/02/03 | 2026/02/03 | Polyester 100% | Woven | Plain Weave | Dyed | P/D | NA,NA | 56 | 73 | 7640 | yds | Nianhua Li 李年華 | AEGEAN BLUE 430 | Agree | 5893 | 5893 | 846 | 4.5 | 846 | 0 | 0 | 0% | 接疋,擦傷/刮傷/勾紗,斷紗(斷經/斷緯),油/髒/色污 | [6 empty] | 大貨品質在接受標準內 | [16 empty] | 色樣、品質樣廠商提供 | 已簽核 | 請參考驗貨員意見。(Please refer QA's comments.) |  |  | 2026/02/10 | 2026/01/12 | 2026/02/27 |  |  |  |  | IND-GLR1
192533 | 2026/01/13 | Auto |  | UAM | Shine Lin 林韶瑩 | V1A | 1383356_FW26 | TMKF-26-00164 | AS |  |  | HUA FENG | CHINA | IND-GLR1 STL2 | 2026/02/06 | 2026/02/06 | Polyester 100% | Woven | Plain Weave | Dyed | P/D | NA,NA | 56 | 73 | 7640 | yds | Nianhua Li 李年華 | AEGEAN BLUE 430 | Agree | 1446 | 1446 | 232 | 6.9 | 232 | 0 | 0 | 0% | 接疋,橫檔/橫條 | [6 empty] | 大貨品質在接受標準內 | [16 empty] | 色樣、品質樣廠商提供 | 簽核中 |  |  |  | 2026/02/10 | 2026/01/12 | 2026/02/27 |  |  |  |  | IND-GLR1
192290 | 2026/01/13 | Auto |  | UAM | Shine Lin 林韶瑩 | V1A | 1383356_FW26 | TMKF-26-00164 | AS |  |  | HUA FENG | CHINA | IND-GLR1 STL2 | 2026/02/03 | 2026/02/03 | Polyester 100% | Woven | Plain Weave | Dyed | P/D | NA,NA | 56 | 73 | 53140 | yds | Nianhua Li 李年華 | BLACK 001 | Discuss | 1592 | 1592 | 239 | 23 | 0 | 239 | 0 | 3.9% | 接疋,擦傷/刮傷/勾紗,斷紗(斷經/斷緯),橫檔/橫條,油/髒/色污 | [6 empty] | 單色扣點為B級,結論為Discuss | [16 empty] | 色樣、品質樣廠商提供 | 已簽核 | 請參考驗貨員意見。(Please refer QA's comments.) |  |  | 2026/02/10 | 2026/01/12 | 2026/02/27 |  |  |  |  | IND-GLR1
192532 | 2026/01/13 | Auto |  | UAM | Shine Lin 林韶瑩 | V1A | 1383356_FW26 | TMKF-26-00164 | AS |  |  | HUA FENG | CHINA | IND-GLR1 STL2 | 2026/02/06 | 2026/02/06 | Polyester 100% | Woven | Plain Weave | Dyed | P/D | NA,NA | 56 | 73 | 53140 | yds | Nianhua Li 李年華 | BLACK 001 | Agree | 10987 | 10987 | 1474 | 7.7 | 1245 | 229 | 0 | 0% | 接疋,擦傷/刮傷/勾紗,斷紗(斷經/斷緯),橫檔/橫條,油/髒/色污 | [6 empty] | 部分匹扣點為B級,但單色結論為Pass | [16 empty] | 色樣、品質樣廠商提供 | 簽核中 |  |  |  | 2026/02/10 | 2026/01/12 | 2026/02/27 |  |  |  |  | IND-GLR1
192306 | 2026/01/13 | Auto |  | UAM | Shine Lin 林韶瑩 | V1A | 6013799 | TMKF-26-00168 | AS |  |  | 綿春(VIN) | VIETNAM | IND-GLS3 | 2026/02/03 | 2026/02/03 | Polyester 100% | Knit | Mesh | Dyed | P/D | NA,NA | 60 | 52 | 3662 | yds | HoaNguyen | CASTLEROCK 025 | Agree | 3705 | 3705 | 464 | 3.7 | 464 | 0 | 0 | 0% | 擦傷/刮傷/勾紗,橫檔/橫條 | [6 empty] | 大貨品質在接受標準內 | [16 empty] | 色樣、品質樣廠商提供 | 已簽核 | 請參考驗貨員意見。(Please refer QA's comments.) |  |  | 2026/02/09 | 2026/01/24 | 2026/03/10 |  |  |  |  | IND-GLS
192380 | 2026/01/13 | Auto |  | UAM | Shine Lin 林韶瑩 | V1A | 60138026013804 | TMKF-26-00172,TMKF-26-00173 | AS |  |  | HUA FENG | CHINA | IND-GLR1 | 2026/02/03 | 2026/02/04 | Polyester/Spandex 87/13% | Woven | Plain Weave | Dyed | P/D | NA,DWR | 50 | 159 | 42332 | yds | Nianhua Li 李年華 | CASTLEROCK | Agree | 7236 | 7236 | 935 | 5.6 | 820 | 115 | 0 | 0% | 接疋,橫檔/橫條 | [6 empty] | 部分匹扣點為B級,但單色結論為Pass | [16 empty] | 色樣、品質樣廠商提供 | 已簽核 | 請參考驗貨員意見。(Please refer QA's comments.) |  |  | 2026/02/05 | 2026/01/24 | 2026/03/10 |  |  |  |  | IND-GLR1
192461 | 2026/01/13 | Auto |  | UAM | Shine Lin 林韶瑩 | V1A | 60138026013804 | TMKF-26-00172,TMKF-26-00173 | AS |  |  | HUA FENG | CHINA | IND-GLR1 | 2026/02/05 | 2026/02/05 | Polyester/Spandex 87/13% | Woven | Plain Weave | Dyed | P/D | NA,DWR | 50 | 159 | 42332 | yds | Nianhua Li 李年華 | CASTLEROCK | Agree | 12316 | 12316 | 1674 | 7.2 | 1535 | 0 | 139 | 0% | 接疋,擦傷/刮傷/勾紗,斷紗(斷經/斷緯),染折/折痕,橫檔/橫條,油/髒/色污 | [6 empty] | 部分匹為C級打下,但單色結論為Pass | [16 empty] | 色樣、品質樣廠商提供 | 已簽核 | 請參考驗貨員意見。(Please refer QA's comments.) |  |  | 2026/02/05 | 2026/01/24 | 2026/03/10 |  |  |  |  | IND-GLR1
192529 | 2026/01/13 | Auto |  | UAM | Shine Lin 林韶瑩 | V1A | 60138026013804 | TMKF-26-00172,TMKF-26-00173 | AS |  |  | HUA FENG | CHINA | IND-GLR1 | 2026/02/06 | 2026/02/06 | Polyester/Spandex 87/13% | Woven | Plain Weave | Dyed | P/D | NA,DWR | 50 | 159 | 42332 | yds | Nianhua Li 李年華 | CASTLEROCK | Agree | 22400 | 22400 | 2720 | 4.8 | 2720 | 0 | 0 | 0% | 接疋,斷紗(斷經/斷緯),棉粒/結頭/粗節,橫檔/橫條,油/髒/色污 | [6 empty] | 大貨品質在接受標準內 | [16 empty] | 色樣、品質樣廠商提供 | 已簽核 | 請參考驗貨員意見。(Please refer QA's comments.) |  |  | 2026/02/10 | 2026/01/24 | 2026/03/10 |  |  |  |  | IND-GLR1
192381 | 2026/01/13 | Auto |  | UAM | Shine Lin 林韶瑩 | V1A | 60138026013804 | TMKF-26-00172,TMKF-26-00173 | AS |  |  | HUA FENG | CHINA | IND-GLR1 | 2026/02/03 | 2026/02/04 | Polyester/Spandex 87/13% | Woven | Plain Weave | Dyed | P/D | NA,DWR | 50 | 159 | 7279 | yds | Nianhua Li 李年華 | DOWNPOUR GRAY | Agree | 1488 | 1488 | 217 | 4.6 | 217 | 0 | 0 | 0% | 接疋,油/髒/色污 | [6 empty] | 大貨品質在接受標準內 | [16 empty] | 色樣、品質樣廠商提供 | 已簽核 | 請參考驗貨員意見。(Please refer QA's comments.) |  |  | 2026/02/05 | 2026/01/24 | 2026/03/10 |  |  |  |  | IND-GLR1
192460 | 2026/01/13 | Auto |  | UAM | Shine Lin 林韶瑩 | V1A | 60138026013804 | TMKF-26-00172,TMKF-26-00173 | AS |  |  | HUA FENG | CHINA | IND-GLR1 | 2026/02/05 | 2026/02/05 | Polyester/Spandex 87/13% | Woven | Plain Weave | Dyed | P/D | NA,DWR | 50 | 159 | 7279 | yds | Nianhua Li 李年華 | DOWNPOUR GRAY | Agree | 3577 | 3577 | 504 | 4.8 | 504 | 0 | 0 | 0% | 接疋,斷紗(斷經/斷緯),橫檔/橫條,油/髒/色污 | [6 empty] | 大貨品質在接受標準內 | [16 empty] | 色樣、品質樣廠商提供 | 已簽核 | 請參考驗貨員意見。(Please refer QA's comments.) |  |  | 2026/02/05 | 2026/01/24 | 2026/03/10 |  |  |  |  | IND-GLR1
192530 | 2026/01/13 | Auto |  | UAM | Shine Lin 林韶瑩 | V1A | 60138026013804 | TMKF-26-00172,TMKF-26-00173 | AS |  |  | HUA FENG | CHINA | IND-GLR1 | 2026/02/06 | 2026/02/06 | Polyester/Spandex 87/13% | Woven | Plain Weave | Dyed | P/D | NA,DWR | 50 | 159 | 7279 | yds | Nianhua Li 李年華 | DOWNPOUR GRAY | Agree | 2194 | 2194 | 382 | 4.2 | 382 | 0 | 0 | 0% | 接疋,橫檔/橫條 | [6 empty] | 大貨品質在接受標準內 | [16 empty] | 色樣、品質樣廠商提供 | 已簽核 | 請參考驗貨員意見。(Please refer QA's comments.) |  |  | 2026/02/10 | 2026/01/24 | 2026/03/10 |  |  |  |  | IND-GLR1
192531 | 2026/01/13 | Auto |  | UAM | Shine Lin 林韶瑩 | V1A | 60138026013804 | TMKF-26-00172,TMKF-26-00173 | AS |  |  | HUA FENG | CHINA | IND-GLR1 | 2026/02/06 | 2026/02/06 | Polyester/Spandex 87/13% | Woven | Plain Weave | Dyed | P/D | NA,DWR | 50 | 159 | 4011 | yds | Nianhua Li 李年華 | MARINE OD GREEN | Agree | 5707 | 5707 | 242 | 5.8 | 242 | 0 | 0 | 0% | 接疋,斷紗(斷經/斷緯),橫檔/橫條,油/髒/色污 | [6 empty] | 大貨品質在接受標準內 | [16 empty] | 色樣、品質樣廠商提供 | 已簽核 | 請參考驗貨員意見。(Please refer QA's comments.) |  |  | 2026/02/10 | 2026/01/24 | 2026/03/10 |  |  |  |  | IND-GLR1
192379 | 2026/01/13 | Auto |  | UAM | Shine Lin 林韶瑩 | V1A | 60138026013804 | TMKF-26-00172,TMKF-26-00173 | AS |  |  | HUA FENG | CHINA | IND-GLR1 | 2026/02/03 | 2026/02/04 | Polyester/Spandex 87/13% | Woven | Plain Weave | Dyed | P/D | NA,DWR | 50 | 159 | 3248 | yds | Nianhua Li 李年華 | MOD GRAY | Discuss | 3622 | 3622 | 545 | 9.4 | 304 | 241 | 0 | 0% | 接疋,棉粒/結頭/粗節,橫檔/橫條,油/髒/色污,異纖/飛花 | [6 empty] | 單色扣點為B級,結論為Discuss | [16 empty] | 色樣、品質樣廠商提供 | 已簽核 | 請參考驗貨員意見。(Please refer QA's comments.) |  |  | 2026/02/05 | 2026/01/24 | 2026/03/10 |  |  |  |  | IND-GLR1
192528 | 2026/01/13 | Auto |  | UAM | Shine Lin 林韶瑩 | V1A | 60138026013804 | TMKF-26-00172,TMKF-26-00173 | AS |  |  | HUA FENG | CHINA | IND-GLR1 | 2026/02/06 | 2026/02/06 | Polyester/Spandex 87/13% | Woven | Plain Weave | Dyed | P/D | NA,DWR | 50 | 159 | 3248 | yds | Nianhua Li 李年華 | MOD GRAY | Agree | 1808 | 1808 | 217 | 6.9 | 217 | 0 | 0 | 0% | 接疋,橫檔/橫條,油/髒/色污 | [6 empty] | 大貨品質在接受標準內 | [16 empty] | 色樣、品質樣廠商提供 | 已簽核 | 請參考驗貨員意見。(Please refer QA's comments.) |  |  | 2026/02/10 | 2026/01/24 | 2026/03/10 |  |  |  |  | IND-GLR1
192472 | 2026/01/13 | Auto |  | UAM | Shine Lin 林韶瑩 | V1A | 6015106 | TMKF-26-00185 | AS |  |  | HUA FENG | CHINA | IND-GLR1 | 2026/02/05 | 2026/02/05 | Polyester/Spandex 87/13% | Woven | Plain Weave | Dyed | P/D | NA,DWR | 50 | 159 | 2790 | yds | Nianhua Li 李年華 | STONE | Reject | 6270 | 6270 | 891 | 5.8 | 399 | 104 | 388 | 0% | 接疋,橫檔/橫條,油/髒/色污 |  |  |  | 漸進色差,邊中色差 | 布頭/尾瑕疵 | 克重超重 | 單色結論為Fail,請打下並覆驗 |  | 簽核完成 |  |  | 1. STONE：部分缸克重超重10.1%~10.7%、头尾匹差、边中色差明显、手感涩、布头布尾瑕疵没裁，C级REJECT。（详见验布资料，寄样）2. 验布机跑码不短码，按实测匹重，以碼重估算碼長，平均短碼1.16%~5.26%，布厂需确保大货不短码。 | [11 empty] | 色樣、品質樣廠商提供 | 已簽核 | 請參考驗貨員意見。(Please refer QA's comments.) |  |  | 2026/03/09 | 2026/01/19 | 2026/03/10 |  | 覆驗完成 |  |  | IND-GLR1
192535 | 2026/01/13 | Auto |  | UAM | Shine Lin 林韶瑩 | V1A | 6009542_FW26,6015106 | TMKF-26-00151,TMKF-26-00185 | AS |  |  | HUA FENG | CHINA | IND-GLR1 | 2026/02/27 | 2026/02/06 | Polyester/Spandex 87/13% | Woven | Plain Weave | Dyed | P/D | NA,DWR | 50 | 159 | 32980 | yds | Nianhua Li 李年華 | BLACK | Agree | 14122 | 14122 | 1920 | 4.7 | 1804 | 116 | 0 | 0% | 接疋,斷紗(斷經/斷緯),橫檔/橫條,油/髒/色污 |  |  |  |  | 布邊不良 |  | 部分匹扣點為B級,但單色結論為Pass | [16 empty] | 色樣、品質樣廠商提供 | 已簽核 | 請參考驗貨員意見。(Please refer QA's comments.) |  |  | 2026/03/09 | 2026/01/25 | 2026/03/10 |  |  |  |  | IND-GLR1
192536 | 2026/01/13 | Auto |  | UAM | Shine Lin 林韶瑩 | V1A | 6009542_FW26,6015106 | TMKF-26-00151,TMKF-26-00185 | AS |  |  | HUA FENG | CHINA | IND-GLR1 | 2026/02/27 | 2026/02/06 | Polyester/Spandex 87/13% | Woven | Plain Weave | Dyed | P/D | NA,DWR | 50 | 159 | 6328 | yds | Nianhua Li 李年華 | STONE | Agree | 4549 | 4549 | 616 | 7.8 | 520 | 96 | 0 | 0% | 接疋,棉粒/結頭/粗節,橫檔/橫條,油/髒/色污 | [6 empty] | 部分匹扣點為B級,但單色結論為Pass | [16 empty] | 色樣、品質樣廠商提供 | 已簽核 | 請參考驗貨員意見。(Please refer QA's comments.) |  |  | 2026/03/09 | 2026/01/25 | 2026/03/10 |  |  |  |  | IND-GLR1
192332 | 2026/01/13 | Auto |  | GU | Willson Huang 黃暐翔 | V6B | 60346N037A_2 | TMKF-26-00205 | NAS |  | A | 紹興喬萬尼 | CHINA | IND-GLD1 | 2026/02/03 | 2026/02/03 | Recycled Polyester/Polyester 60/40% | Knit | Jersey | Dyed | P/D | NA,NA | 61 | 165 | 20418 | yds | Ken Kong 孔祥松 | 02 LIGHT GRAY | Agree | 4257.3 | 4257.3 | 592 | 9.3 | 396.4 | 195.6 | 0 | 0% | 接疋,擦傷/刮傷/勾紗,棉粒/結頭/粗節,油/髒/色污,破洞 |  |  |  |  | 布邊不良 |  | 部分匹扣點為B級,但單色結論為Pass | [16 empty] | 色樣、品質樣業務提供 | 已簽核 | 請參考驗貨員意見。(Please refer QA's comments.) |  |  | 2026/03/09 | 2026/03/11 | 2026/04/15 |  |  |  |  | IND-GLD
192329 | 2026/01/13 | Auto |  | GU | Willson Huang 黃暐翔 | V6B | 60346N037A_2 | TMKF-26-00205 | NAS |  | A | 紹興喬萬尼 | CHINA | IND-GLD1 | 2026/02/03 | 2026/02/03 | Recycled Polyester/Polyester 60/40% | Knit | Jersey | Dyed | P/D | NA,NA | 61 | 165 | 15087 | yds | Ken Kong 孔祥松 | 08 DARK GRAY | Agree | 3920.7 | 3920.7 | 389.4 | 6.7 | 389.4 | 0 | 0 | 0% | 接疋,擦傷/刮傷/勾紗,棉粒/結頭/粗節,油/髒/色污,破洞 | [6 empty] | 大貨品質在接受標準內 | [16 empty] | 色樣、品質樣業務提供 | 已簽核 | 請參考驗貨員意見。(Please refer QA's comments.) |  |  | 2026/03/09 | 2026/03/11 | 2026/04/15 |  |  |  |  | IND-GLD
192330 | 2026/01/13 | Auto |  | GU | Willson Huang 黃暐翔 | V6B | 60346N037A_2 | TMKF-26-00205 | NAS |  | A | 紹興喬萬尼 | CHINA | IND-GLD1 | 2026/02/03 | 2026/02/03 | Recycled Polyester/Polyester 60/40% | Knit | Jersey | Dyed | P/D | NA,NA | 61 | 165 | 20858 | yds | Ken Kong 孔祥松 | 09 BLACK | Agree | 9608.4 | 9608.4 | 1210.9 | 5.6 | 1109.2 | 101.7 | 0 | 0% | 接疋,擦傷/刮傷/勾紗,棉粒/結頭/粗節,油/髒/色污,破洞 | [6 empty] | 部分匹扣點為B級,但單色結論為Pass | [16 empty] | 色樣、品質樣業務提供 | 已簽核 | 請參考驗貨員意見。(Please refer QA's comments.) |  |  | 2026/03/09 | 2026/03/11 | 2026/04/15 |  |  |  |  | IND-GLD
192331 | 2026/01/13 | Auto |  | GU | Willson Huang 黃暐翔 | V6B | 60346N037A_2 | TMKF-26-00205 | NAS |  | A | 紹興喬萬尼 | CHINA | IND-GLD1 | 2026/02/03 | 2026/02/03 | Recycled Polyester/Polyester 60/40% | Knit | Jersey | Dyed | P/D | NA,NA | 61 | 165 | 10943 | yds | Ken Kong 孔祥松 | 69 NAVY | Agree | 10030.8 | 10030.8 | 1394 | 5.5 | 1295.2 | 98.8 | 0 | 0% | 接疋,棉粒/結頭/粗節,油/髒/色污,破洞 |  |  |  |  | 布邊不良 |  | 部分匹扣點為B級,但單色結論為Pass | [16 empty] | 色樣、品質樣業務提供 | 已簽核 | 請參考驗貨員意見。(Please refer QA's comments.) |  |  | 2026/03/09 | 2026/03/11 | 2026/04/15 |  |  |  |  | IND-GLD
192352 | 2026/01/13 | Auto |  | GU | Willson Huang 黃暐翔 | V6B | 60346N037A_2 | TMKF-26-00207 | NAS |  | A | 紹興喬萬尼 | CHINA | IND-GLD1 | 2026/02/03 | 2026/02/04 | Recycled Polyester 100% | Knit | Mesh | Dyed | P/D | NA,NA | 61 | 130 | 2956 | yds | Ken Kong 孔祥松 | 08 DARK GRAY | Discuss | 2272 | 2272 | 244.8 | 15.5 | 0 | 244.8 | 0 | 1.7% | 接疋,擦傷/刮傷/勾紗,橫檔/橫條,油/髒/色污 | [6 empty] | 單色扣點為B級,結論為Discuss | [16 empty] | 色樣、品質樣業務提供 | 已簽核 | 請參考驗貨員意見。(Please refer QA's comments.) |  |  | 2026/03/09 | 2026/03/11 | 2026/04/15 |  |  |  |  | IND-GLD
192350 | 2026/01/13 | Auto |  | GU | Willson Huang 黃暐翔 | V6B | 60346N037A_2 | TMKF-26-00207 | NAS |  | A | 紹興喬萬尼 | CHINA | IND-GLD1 | 2026/02/03 | 2026/02/04 | Recycled Polyester 100% | Knit | Mesh | Dyed | P/D | NA,NA | 61 | 130 | 4077 | yds | Ken Kong 孔祥松 | 09 BLACK | Agree | 9805.4 | 9805.4 | 1232.6 | 6.2 | 1001.6 | 231 | 0 | 0% | 接疋,擦傷/刮傷/勾紗,橫檔/橫條,破洞 | [6 empty] | 部分匹扣點為B級,但單色結論為Pass | [16 empty] | 色樣、品質樣業務提供 | 已簽核 | 請參考驗貨員意見。(Please refer QA's comments.) |  |  | 2026/03/09 | 2026/03/11 | 2026/04/15 |  |  |  |  | IND-GLD
192351 | 2026/01/13 | Auto |  | GU | Willson Huang 黃暐翔 | V6B | 60346N037A_2 | TMKF-26-00207 | NAS |  | A | 紹興喬萬尼 | CHINA | IND-GLD1 | 2026/02/03 | 2026/02/04 | Recycled Polyester 100% | Knit | Mesh | Dyed | P/D | NA,NA | 61 | 130 | 2137 | yds | Ken Kong 孔祥松 | 69 NAVY | Agree | 1964.1 | 1964.1 | 243.2 | 3.7 | 243.2 | 0 | 0 | 0% | 接疋,擦傷/刮傷/勾紗,油/髒/色污 | [6 empty] | 大貨品質在接受標準內 | [16 empty] | 色樣、品質樣業務提供 | 已簽核 | 請參考驗貨員意見。(Please refer QA's comments.) |  |  | 2026/03/09 | 2026/03/11 | 2026/04/15 |  |  |  |  | IND-GLD
192436 | 2026/01/21 | Auto |  | ONY | Gloria Wang 王芯玟 | V7B | 906963_FA26 | TMKF-26-00228 | NAS |  |  | 蘇州東奕盛 | CHINA | CAB-MH1 | 2026/02/05 | 2026/02/05 | Polyester 100% | Knit | Rib | Dyed | P/D,1x1 | NA,NA | 58 | 210 | 9589 | yds | Leo Li 李勇 | CLARY SAGE | Agree | 9530 | 9530 | 972.8 | 6.4 | 824.2 | 148.6 | 0 | 0% | 棉粒/結頭/粗節,油/髒/色污,破洞 | [6 empty] | 部分匹扣點為B級,但單色結論為Pass | [16 empty] | 色樣、品質樣廠商提供 | 已簽核 | 請參考驗貨員意見。(Please refer QA's comments.) |  |  | 2026/03/16 | 2026/04/17 | 2026/05/26 |  |  |  |  | CAB-MH
192158 | 2026/01/19 | Auto |  | BNN | Shine Lin 林韶瑩 | V1A | 746944_FA26 | TMKF-26-00236 | NAS |  | A | 杭州明晨 | CHINA | IND-GLR1 | 2026/02/02 | 2026/02/02 | Recycled Polyester/Rayon/Spandex 72/26/2% | Knit | Jacquard | Dyed | P/D | NA,NA | 60 | 420 | 9696 | yds | Gul Wang 王國安 | BLACK | Reject | 4695 | 4695 | 744.6 | 12.2 | 251.6 | 398 | 95 | 0.7% | 接疋,油/髒/色污,破洞 | [5 empty] | 幅寬不足 | 部分匹為C級打下,但單色結論為Discuss | 部分缸幅宽窄0.25-0.5”不OK打下评C级 | [15 empty] | 色樣、品質樣廠商提供 | 已簽核 | 請參考驗貨員意見。(Please refer QA's comments.) | Email:chenli_yh@163.com |  | 2026/02/02 | 2026/04/01 | 2026/04/30 |  |  |  |  | IND-GLR1
192157 | 2026/01/19 | Auto |  | BNN | Shine Lin 林韶瑩 | V1A | 746944_FA26 | TMKF-26-00236 | NAS |  | A | 杭州明晨 | CHINA | IND-GLR1 | 2026/02/02 | 2026/02/02 | Recycled Polyester/Rayon/Spandex 72/26/2% | Knit | Jacquard | Dyed | P/D | NA,NA | 60 | 420 | 3981 | yds | Gul Wang 王國安 | PREPPY NAVY | Reject | 2654 | 2654 | 289.5 | 8.6 | 48.4 | 96.5 | 144.6 | 0% | 接疋,油/髒/色污,破洞 | [5 empty] | 幅寬不足 | 單色結論為Fail,請打下並覆驗 | 幅宽窄0.25-0.5”不OK打下评C级 | 簽核完成 |  |  | 1，抽验匹，缸差（告知已经有核可），匹差，匹内差（边中）比对差异在接受范围内。 2，抽验PREPPY NAVY LOT 18# 19# BLACK LOT24#幅宽窄0.25-0.5”依据检验标准打下评C級。 3，抽验部分匹因破洞，接疋及及少量坯布漏针瑕疵扣分为B级，若有超损以成衣厂反应为准。 | 不出貨 | Pewtr gery lot#14 窄幅0.5~1" | [9 empty] | 色樣、品質樣廠商提供 | 已簽核 | 請參考驗貨員意見。(Please refer QA's comments.) | Email:chenli_yh@163.com |  | 2026/02/02 | 2026/04/01 | 2026/04/30 |  | 同意出貨-固定瑕疵，可重排馬克補損使用 |  |  | IND-GLR1
192704 | 2026/01/19 | Auto |  | TGT | Freesia Fang 方映涵 | V5A | 9K8K28_C326 | TMKF-26-00247 | AS |  | A | HUGE BAMBOO | VIETNAM | VIN-LR1 | 2026/02/28 | 2026/02/28 | Recycled Polyester/Spandex 93/7% | Knit | Jersey | PRT + Dyed | Reactive PRT,P/D | Peach (1 side),Sueded,Quick Dry,Wicking | 56 | 155 | 2758 | yds | NgocBich | BLACK ONYX | Agree | 2664 | 2664 | 228 | 3.5 | 154 | 74 | 0 | 0% | 接疋,破洞 | [6 empty] | 部分匹扣點為B級,但單色結論為Pass | [16 empty] | 色樣、品質樣廠商提供 | 已簽核 | 請參考驗貨員意見。(Please refer QA's comments.) |  |  |  | 2026/05/12 | 2026/06/13 |  |  |  |  | VIN-LR1
192703 | 2026/01/19 | Auto |  | TGT | Freesia Fang 方映涵 | V5A | 9K8K28_C326 | TMKF-26-00247 | AS |  | A | HUGE BAMBOO | VIETNAM | VIN-LR1 | 2026/02/28 | 2026/02/28 | Recycled Polyester/Spandex 93/7% | Knit | Jersey | PRT + Dyed | Reactive PRT,P/D | Peach (1 side),Sueded,Quick Dry,Wicking | 56 | 155 | 1771 | yds | NgocBich | DELICACY PINK | Agree | 1391 | 1391 | 203 | 2.5 | 203 | 0 | 0 | 0% | 接疋,棉粒/結頭/粗節 | [6 empty] | 大貨品質在接受標準內 | [16 empty] | 色樣、品質樣廠商提供 | 已簽核 | 請參考驗貨員意見。(Please refer QA's comments.) |  |  |  | 2026/05/12 | 2026/06/13 |  |  |  |  | VIN-LR1
192424 | 2026/01/19 | Auto |  | TGT | Freesia Fang 方映涵 | V5A | 9K8K28_C326 | TMKF-26-00248 | AS |  | A | SAMIL(VIN) | VIETNAM | VIN-LR1 | 2026/02/05 | 2026/02/05 | Recycled Polyester/Spandex 90/10% | Knit | Jersey | Dyed | P/D | NA,Anti-UV | 62 | 160 | 607 | yds | HoaNguyen | BLACK ONYX | Discuss | 764 | 764 | 86 | 12.8 | 0 | 86 | 0 | 0.8% | 擦傷/刮傷/勾紗,橫檔/橫條,異纖/飛花,破洞 | [6 empty] | 單色扣點為B級,結論為Discuss | [16 empty] | 色樣、品質樣廠商提供 | 已簽核 | 請參考驗貨員意見。(Please refer QA's comments.) |  |  | 2026/02/26 | 2026/05/12 | 2026/06/13 |  |  |  |  | VIN-LR1
192426 | 2026/01/19 | Auto |  | TGT | Freesia Fang 方映涵 | V5A | 9K8K28_C326 | TMKF-26-00248 | AS |  | A | SAMIL(VIN) | VIETNAM | VIN-LR1 | 2026/02/05 | 2026/02/05 | Recycled Polyester/Spandex 90/10% | Knit | Jersey | Dyed | P/D | NA,Anti-UV | 62 | 160 | 390 | yds | HoaNguyen | DELICACY PINK | Discuss | 474 | 474 | 84 | 10.7 | 0 | 84 | 0 | 0.2% | 接疋,油/髒/色污 | [6 empty] | 單色扣點為B級,結論為Discuss | [16 empty] | 色樣、品質樣廠商提供 | 已簽核 | 請參考驗貨員意見。(Please refer QA's comments.) |  |  | 2026/02/26 | 2026/05/12 | 2026/06/13 |  |  |  |  | VIN-LR1
192425 | 2026/01/19 | Auto |  | TGT | Freesia Fang 方映涵 | V5A | 9K8K28_C326 | TMKF-26-00248 | AS |  | A | SAMIL(VIN) | VIETNAM | VIN-LR1 | 2026/02/05 | 2026/02/05 | Recycled Polyester/Spandex 90/10% | Knit | Jersey | Dyed | P/D | NA,Anti-UV | 62 | 160 | 345 | yds | HoaNguyen | SURPRISE BLUE | Discuss | 371 | 371 | 67 | 14.9 | 0 | 67 | 0 | 1.5% | 擦傷/刮傷/勾紗,油/髒/色污 | [6 empty] | 單色扣點為B級,結論為Discuss | [16 empty] | 色樣、品質樣廠商提供 | 已簽核 | 請參考驗貨員意見。(Please refer QA's comments.) |  |  | 2026/02/26 | 2026/05/12 | 2026/06/13 |  |  |  |  | VIN-LR1
192169 | 2026/01/19 | Auto |  | GU | Lomi Yang 楊茹芳 | V6B | 60236F014A,60236H004A_4 | TMKF-26-00255 | AS |  | A | 南通三奔 | CHINA | VIN-MK3C | 2026/02/02 | 2026/02/02 | Recycled Polyester/Polyester 59/41% | Woven | Plain Weave | Dyed | P/D | NA,NA | 56 | 125 | 44506 | yds | Yong Wang 王勇 | 01 OFF WHITE | Reject | 7838 | 7838 | 828 | 4.1 | 555 | 135 | 138 | 0% | 斷紗(斷經/斷緯),棉粒/結頭/粗節,油/髒/色污,異纖/飛花 |  |  |  |  | 布邊不良 |  | 單色結論為Fail,請打下並覆驗 | [16 empty] | 色樣、品質樣廠商提供 | 已簽核 | 請參考驗貨員意見。(Please refer QA's comments.) |  |  | 2026/02/03 | 2026/02/23 | 2026/03/06 |  |  |  |  | VIN-MK3
192484 | 2026/01/19 | Auto |  | GU | Lomi Yang 楊茹芳 | V6B | 60236F014A,60236H004A_4 | TMKF-26-00255 | AS |  | A | 南通三奔 | CHINA | VIN-MK3C | 2026/02/06 | 2026/02/06 | Recycled Polyester/Polyester 59/41% | Woven | Plain Weave | Dyed | P/D | NA,NA | 56 | 125 | 53852 | yds | Ken Kong 孔祥松 | 37 BROWN | Agree | 10527 | 10527 | 1071 | 7.6 | 804 | 267 | 0 | 0% | 擦傷/刮傷/勾紗,斷紗(斷經/斷緯),染折/折痕,棉粒/結頭/粗節,橫檔/橫條,油/髒/色污,異纖/飛花 | [6 empty] | 部分匹扣點為B級,但單色結論為Pass | [16 empty] | 色樣、品質樣廠商提供 | 已簽核 | 請參考驗貨員意見。(Please refer QA's comments.) |  |  | 2026/02/09 | 2026/02/23 | 2026/03/06 |  |  |  |  | VIN-MK3
192359 | 2026/01/19 | Auto |  | WMT | Vivian Lan 藍文琦 | V3B | HQ265427 | TMKF-26-00262 | NAS |  |  | 嘉業 | CHINA | VIN-MK2A | 2026/02/04 | 2026/02/04 | Recycled Polyester/Spandex 88/12% | Knit | Jersey | Dyed | Single dyed | NA,Wicking | 57 | 180 | 672 | yds | Gul Wang 王國安 | BLACK SOOT_180GSM | Agree | 746 | 746 | 78.4 | 8.9 | 78.4 | 0 | 0 | 0% | 接疋,油/髒/色污 | [6 empty] | 大貨品質在接受標準內 | [16 empty] | 色樣、品質樣廠商提供 | 已簽核 | 請參考驗貨員意見。(Please refer QA's comments.) |  |  | 2026/02/06 | 2026/03/19 | 2026/04/11 |  |  |  |  | VIN-MK2
192360 | 2026/01/19 | Auto |  | WMT | Vivian Lan 藍文琦 | V3B | HQ265427 | TMKF-26-00262 | NAS |  |  | 嘉業 | CHINA | VIN-MK2A | 2026/02/04 | 2026/02/04 | Recycled Polyester/Spandex 88/12% | Knit | Jersey | Dyed | Single dyed | NA,Wicking | 57 | 180 | 575 | yds | Gul Wang 王國安 | BLUE BLANKET_180GSM | Agree | 635 | 635 | 81.2 | 9.9 | 81.2 | 0 | 0 | 0% | 接疋,油/髒/色污 | [6 empty] | 大貨品質在接受標準內 | [16 empty] | 色樣、品質樣廠商提供 | 已簽核 | 請參考驗貨員意見。(Please refer QA's comments.) |  |  | 2026/02/06 | 2026/03/19 | 2026/04/11 |  |  |  |  | VIN-MK2
192364 | 2026/01/19 | Auto |  | WMT | Vivian Lan 藍文琦 | V3B | HQ265427 | TMKF-26-00262 | NAS |  |  | 嘉業 | CHINA | VIN-MK2A | 2026/02/04 | 2026/02/04 | Recycled Polyester/Spandex 88/12% | Knit | Jersey | Dyed | Single dyed | NA,Wicking | 57 | 180 | 0 | yds | Gul Wang 王國安 | MOTHER OF PEARL_180GS | Discuss | 515 | 515 | 84.7 | 13 | 0 | 84.7 | 0 | 0.9% | 接疋,油/髒/色污 | [6 empty] | 單色扣點為B級,結論為Discuss | [16 empty] | 色樣、品質樣廠商提供 | 已簽核 | 請參考驗貨員意見。(Please refer QA's comments.) |  |  | 2026/02/06 | 2026/03/19 | 2026/04/11 |  |  |  |  | VIN-MK2
192361 | 2026/01/19 | Auto |  | WMT | Vivian Lan 藍文琦 | V3B | HQ265427 | TMKF-26-00262 | NAS |  |  | 嘉業 | CHINA | VIN-MK2A | 2026/02/04 | 2026/02/04 | Recycled Polyester/Spandex 88/12% | Knit | Jersey | Dyed | Single dyed | NA,Wicking | 57 | 180 | 575 | yds | Gul Wang 王國安 | ROSIEST ROUGE_180GSM | Agree | 637 | 637 | 77.4 | 9 | 77.4 | 0 | 0 | 0% | 接疋,油/髒/色污 | [6 empty] | 大貨品質在接受標準內 | [16 empty] | 色樣、品質樣廠商提供 | 已簽核 | 請參考驗貨員意見。(Please refer QA's comments.) |  |  | 2026/02/06 | 2026/03/19 | 2026/04/11 |  |  |  |  | VIN-MK2
192427 | 2026/01/19 | Auto |  | TGT | Freesia Fang 方映涵 | V5A | 44LZEP_C326 | TMKF-26-00274 | AS |  | A | SAMIL(VIN) | VIETNAM | VIN-MK2A | 2026/02/05 | 2026/02/05 | Recycled Polyester/Spandex 90/10% | Knit | Jersey | Dyed | P/D | NA,Wicking | 62 | 160 | 1736 | yds | HoaNguyen | DELICACY PINK | Discuss | 1495 | 1495 | 157 | 12.1 | 0 | 157 | 0 | 0.6% | 接疋,斷紗(斷經/斷緯),油/髒/色污 | [6 empty] | 單色扣點為B級,結論為Discuss | [16 empty] | 色樣、品質樣廠商提供 | 已簽核 | 請參考驗貨員意見。(Please refer QA's comments.) |  |  | 2026/04/30 | 2026/05/05 | 2026/06/15 |  |  |  |  | VIN-MK2
192303 | 2026/01/19 | Auto |  | WMT | Vivian Lan 藍文琦 | V3B | HQ262768 | TMKF-26-00278 | NAS |  |  | 嘉業 | CHINA | VIN-MK2A | 2026/02/03 | 2026/02/03 | Recycled Polyester/Spandex 84/16% | Knit | Jersey | Dyed | P/D | Brush (1 side),Wicking | 58 | 280 | 11876 | yds | Gul Wang 王國安 | BLACK SOOT | Agree | 5363 | 5363 | 572.5 | 7.9 | 399.1 | 173.4 | 0 | 0% | 接疋,油/髒/色污,破洞 | [6 empty] | 部分匹扣點為B級,但單色結論為Pass | [16 empty] | 色樣、品質樣廠商提供 | 已簽核 | 請參考驗貨員意見。(Please refer QA's comments.) |  |  |  | 2026/02/27 | 2026/04/15 |  |  |  |  | VIN-MK2
192304 | 2026/01/19 | Auto |  | WMT | Vivian Lan 藍文琦 | V3B | HQ262768 | TMKF-26-00278 | NAS |  |  | 嘉業 | CHINA | VIN-MK2A | 2026/02/03 | 2026/02/03 | Recycled Polyester/Spandex 84/16% | Knit | Jersey | Dyed | P/D | Brush (1 side),Wicking | 58 | 280 | 231 | yds | Gul Wang 王國安 | BLUE BLANKET | Agree | 3789 | 3789 | 460.6 | 7.8 | 287.3 | 173.3 | 0 | 0% | 接疋,油/髒/色污 | [6 empty] | 部分匹扣點為B級,但單色結論為Pass | [16 empty] | 色樣、品質樣廠商提供 | 已簽核 | 請參考驗貨員意見。(Please refer QA's comments.) |  |  |  | 2026/02/27 | 2026/04/15 |  |  |  |  | VIN-MK2
192302 | 2026/01/19 | Auto |  | WMT | Vivian Lan 藍文琦 | V3B | HQ262768 | TMKF-26-00278 | NAS |  |  | 嘉業 | CHINA | VIN-MK2A | 2026/02/03 | 2026/02/03 | Recycled Polyester/Spandex 84/16% | Knit | Jersey | Dyed | P/D | Brush (1 side),Wicking | 58 | 280 | 9499 | yds | Gul Wang 王國安 | ROSIEST ROUGE | Agree | 3428 | 3428 | 343.1 | 8.5 | 229.4 | 113.7 | 0 | 0% | 接疋,油/髒/色污,破洞 | [6 empty] | 部分匹扣點為B級,但單色結論為Pass | [16 empty] | 色樣、品質樣廠商提供 | 已簽核 | 請參考驗貨員意見。(Please refer QA's comments.) |  |  |  | 2026/02/27 | 2026/04/15 |  |  |  |  | VIN-MK2
192638 | 2026/01/19 | Auto |  | TGT | Freesia Fang 方映涵 | V5A | 44LZEP_C326 | TMKF-26-00280 | AS |  |  | 力鵬企業 | INDONESIA | VIN-MK2A | 2026/02/19 | 2026/02/19 | Recycled Polyester/Spandex 86/14% | Woven | Poplin | Dyed | P/D | NA,Quick Dry,UPF 50+ | 57 | 128 | 5016 | yds | Dani | BLACK ONYX | Discuss | 5121 | 5121 | 356 | 14 | 0 | 356 | 0 | 1.2% | 擦傷/刮傷/勾紗,染折/折痕,橫檔/橫條,油/髒/色污 | [6 empty] | 單色扣點為B級,結論為Discuss | [16 empty] | 色樣、品質樣廠商提供 | 已簽核 | 請參考驗貨員意見。(Please refer QA's comments.) |  |  | 2026/04/16 | 2026/05/05 | 2026/06/15 |  |  |  |  | VIN-MK2
192637 | 2026/01/19 | Auto |  | TGT | Freesia Fang 方映涵 | V5A | 44LZEP_C326 | TMKF-26-00280 | AS |  |  | 力鵬企業 | INDONESIA | VIN-MK2A | 2026/02/19 | 2026/02/19 | Recycled Polyester/Spandex 86/14% | Woven | Poplin | Dyed | P/D | NA,Quick Dry,UPF 50+ | 57 | 128 | 4332 | yds | Dani | PRESTIGIOUS PINE | Discuss | 9640 | 9640 | 718 | 18.2 | 0 | 718 | 0 | 2.5% | 接疋,擦傷/刮傷/勾紗,染折/折痕,棉粒/結頭/粗節,橫檔/橫條,油/髒/色污 | [6 empty] | 單色扣點為B級,結論為Discuss | [16 empty] | 色樣、品質樣廠商提供 | 已簽核 | 請參考驗貨員意見。(Please refer QA's comments.) |  |  | 2026/04/16 | 2026/05/05 | 2026/06/15 |  |  |  |  | VIN-MK2
192305 | 2026/01/19 | Auto |  | WMT | Vivian Lan 藍文琦 | V3B | HQ264011 | TMKF-26-00281 | NAS |  |  | 嘉業 | CHINA | VIN-MK1 | 2026/02/03 | 2026/02/03 | Recycled Polyester/Spandex 84/16% | Knit | Jersey | Dyed | P/D | Brush (1 side),Wicking | 58 | 280 | 1591 | yds | Gul Wang 王國安 | MOTHER OF PEARL | Discuss | 3092 | 3092 | 399.9 | 19.8 | 0 | 399.9 | 0 | 2.9% | 接疋,油/髒/色污,破洞 | [6 empty] | 單色扣點為B級,結論為Discuss | [16 empty] | 色樣、品質樣廠商提供 | 已簽核 | 請參考驗貨員意見。(Please refer QA's comments.) |  |  | 2026/02/06 | 2026/02/27 | 2026/04/15 |  |  |  |  | VIN-MK1
192357 | 2026/01/19 | Auto |  | WMT | Vivian Lan 藍文琦 | V3B | HQ266180 | TMKF-26-00303 | NAS |  |  | 嘉業 | CHINA | VIN-MK2B | 2026/02/03 | 2026/02/04 | Recycled Polyester/Spandex 84/16% | Knit | Jersey | Dyed | P/D | Brush (1 side),Wicking | 58 | 280 | 1115 | yds | Gul Wang 王國安 | BLUE COVE | Agree | 1084 | 1084 | 115.6 | 8.7 | 115.6 | 0 | 0 | 0% | 接疋,油/髒/色污,破洞 | [6 empty] | 大貨品質在接受標準內 | [16 empty] | 色樣、品質樣廠商提供 | 已簽核 | 請參考驗貨員意見。(Please refer QA's comments.) |  |  | 2026/02/06 | 2026/03/19 | 2026/05/04 |  |  |  |  | VIN-MK2
192358 | 2026/01/19 | Auto |  | WMT | Vivian Lan 藍文琦 | V3B | HQ266180 | TMKF-26-00303 | NAS |  |  | 嘉業 | CHINA | VIN-MK2B | 2026/02/03 | 2026/02/04 | Recycled Polyester/Spandex 84/16% | Knit | Jersey | Dyed | P/D | Brush (1 side),Wicking | 58 | 280 | 1115 | yds | Gul Wang 王國安 | WISTERIA | Discuss | 1080 | 1080 | 102.1 | 12.7 | 0 | 102.1 | 0 | 0.8% | 接疋,油/髒/色污,破洞 | [6 empty] | 單色扣點為B級,結論為Discuss | [16 empty] | 色樣、品質樣廠商提供 | 已簽核 | 請參考驗貨員意見。(Please refer QA's comments.) |  |  | 2026/02/06 | 2026/03/19 | 2026/05/04 |  |  |  |  | VIN-MK2
192356 | 2026/01/19 | Auto |  | WMT | Vivian Lan 藍文琦 | V3B | HQ266180 | TMKF-26-00304 | NAS |  |  | 嘉業 | CHINA | VIN-MK2B | 2026/02/04 | 2026/02/04 | Recycled Polyester/Spandex 88/12% | Knit | Jersey | Dyed | P/D | NA,Wicking | 57 | 200 | 736 | yds | Gul Wang 王國安 | YELLOW SUNDIAL | Discuss | 803 | 803 | 78.5 | 11.5 | 0 | 78.5 | 0 | 0.5% | 接疋,油/髒/色污 | [6 empty] | 單色扣點為B級,結論為Discuss | [16 empty] | 色樣、品質樣廠商提供 | 已簽核 | 請參考驗貨員意見。(Please refer QA's comments.) |  |  | 2026/02/06 | 2026/03/19 | 2026/05/04 |  |  |  |  | VIN-MK2
192160 | 2026/01/19 | Auto |  | GU | Grace Hsu 許貴茵 | V6B | 60276F008A | TMKF-26-00320 | AS |  | A | 南通三奔 | CHINA | IND-STL | 2026/02/02 | 2026/02/02 | Rayon/Recycled Polyester 66/34% | Woven | Satin | Dyed | P/D | NA,NA | 55 | 180 | 80595 | yds | Ajun He 何緒君 | 09 BLACK | Discuss | 30641.3 | 30641.3 | 3152 | 10.3 | 1829 | 1323 | 0 | 0.1% | 接疋,擦傷/刮傷/勾紗,斷紗(斷經/斷緯),染折/折痕,棉粒/結頭/粗節,橫檔/橫條,油/髒/色污 |  |  |  |  | 背面瑕疵 |  | 單色扣點為B級,結論為Discuss | [16 empty] | 色樣、品質樣業務提供 | 已簽核 | 請參考驗貨員意見。(Please refer QA's comments.) |  |  | 2026/02/03 | 2026/03/09 | 2026/04/15 |  |  |  |  | IND-STL
192300 | 2026/01/19 | Auto |  | GU | Grace Hsu 許貴茵 | V6B | 60276F008A | TMKF-26-00320 | AS |  | A | 南通三奔 | CHINA | IND-STL | 2026/02/03 | 2026/02/03 | Rayon/Recycled Polyester 66/34% | Woven | Satin | Dyed | P/D | NA,NA | 55 | 180 | 80595 | yds | Ajun He 何緒君 | 09 BLACK | Discuss | 22685 | 22685 | 2336 | 8.2 | 1828 | 508 | 0 | 0% | 接疋,擦傷/刮傷/勾紗,斷紗(斷經/斷緯),染折/折痕,棉粒/結頭/粗節,橫檔/橫條,油/髒/色污 |  |  |  |  | 背面瑕疵 |  | 單色扣點為B級,結論為Discuss | [16 empty] | 色樣、品質樣業務提供 | 已簽核 | 請參考驗貨員意見。(Please refer QA's comments.) |  |  | 2026/02/03 | 2026/03/09 | 2026/04/15 |  |  |  |  | IND-STL
192337 | 2026/01/19 | Auto |  | GU | Grace Hsu 許貴茵 | V6B | 60276F008A | TMKF-26-00320 | AS |  | A | 南通三奔 | CHINA | IND-STL | 2026/02/04 | 2026/02/04 | Rayon/Recycled Polyester 66/34% | Woven | Satin | Dyed | P/D | NA,NA | 55 | 180 | 80595 | yds | Ajun He 何緒君 | 09 BLACK | Agree | 14069 | 14069 | 1509 | 6.4 | 1364 | 145 | 0 | 0% | 接疋,擦傷/刮傷/勾紗,斷紗(斷經/斷緯),染折/折痕,棉粒/結頭/粗節,橫檔/橫條,油/髒/色污 |  |  |  |  | 背面瑕疵 |  | 部分匹扣點為B級,但單色結論為Pass | [16 empty] | 色樣、品質樣業務提供 | 已簽核 | 請參考驗貨員意見。(Please refer QA's comments.) |  |  |  | 2026/03/09 | 2026/04/15 |  |  |  |  | IND-STL
192297 | 2026/01/19 | Auto |  | GU | Grace Hsu 許貴茵 | V6B | 60276F008A | TMKF-26-00320 | AS |  | A | 南通三奔 | CHINA | IND-STL | 2026/02/03 | 2026/02/03 | Rayon/Recycled Polyester 66/34% | Woven | Satin | Dyed | P/D | NA,NA | 55 | 180 | 31464 | yds | Yong Wang 王勇 | 30 NATURAL | Discuss | 8998 | 8998 | 919 | 14.6 | 370 | 549 | 0 | 1.4% | 接疋,擦傷/刮傷/勾紗,斷紗(斷經/斷緯),棉粒/結頭/粗節,橫檔/橫條,油/髒/色污,異纖/飛花,破洞 | [6 empty] | 單色扣點為B級,結論為Discuss | [16 empty] | 無標準樣 | 已簽核 | 請參考驗貨員意見。(Please refer QA's comments.) |  |  | 2026/02/03 | 2026/03/09 | 2026/04/15 |  |  |  |  | IND-STL
192299 | 2026/01/19 | Auto |  | GU | Grace Hsu 許貴茵 | V6B | 60276F008A | TMKF-26-00320 | AS |  | A | 南通三奔 | CHINA | IND-STL | 2026/02/03 | 2026/02/03 | Rayon/Recycled Polyester 66/34% | Woven | Satin | Dyed | P/D | NA,NA | 55 | 180 | 31464 | yds | Ajun He 何緒君 | 30 NATURAL | Discuss | 2526 | 2526 | 264 | 10.6 | 135 | 129 | 0 | 0.2% | 斷紗(斷經/斷緯),棉粒/結頭/粗節,橫檔/橫條,油/髒/色污 |  |  |  |  | 背面瑕疵 |  | 單色扣點為B級,結論為Discuss | [16 empty] | 色樣、品質樣業務提供 | 已簽核 | 請參考驗貨員意見。(Please refer QA's comments.) |  |  | 2026/02/03 | 2026/03/09 | 2026/04/15 |  |  |  |  | IND-STL
192338 | 2026/01/19 | Auto |  | GU | Grace Hsu 許貴茵 | V6B | 60276F008A | TMKF-26-00320 | AS |  | A | 南通三奔 | CHINA | IND-STL | 2026/02/04 | 2026/02/04 | Rayon/Recycled Polyester 66/34% | Woven | Satin | Dyed | P/D | NA,NA | 55 | 180 | 31464 | yds | Ajun He 何緒君 | 30 NATURAL | Discuss | 21696 | 21696 | 2351 | 9.9 | 1437 | 914 | 0 | 0% | 接疋,擦傷/刮傷/勾紗,斷紗(斷經/斷緯),棉粒/結頭/粗節,油/髒/色污,破洞 |  |  |  |  | 布邊不良,背面瑕疵 |  | 單色扣點為B級,結論為Discuss | [16 empty] | 色樣、品質樣業務提供 | 已簽核 | 請參考驗貨員意見。(Please refer QA's comments.) |  |  |  | 2026/03/09 | 2026/04/15 |  |  |  |  | IND-STL
192452 | 2026/01/20 | Auto |  | GU | Grace Hsu 許貴茵 | V6B | 60276F008A | TMKF-26-00323 | AS |  | A | 南通三奔 | CHINA | IND-STL | 2026/02/06 | 2026/02/05 | Rayon/Recycled Polyester 66/34% | Woven | Satin | Dyed | P/D | NA,NA | 55 | 180 | 26946 | yds | Yong Wang 王勇 | 09 BLACK | Reject | 6154 | 6154 | 644 | 2.2 | 387 | 0 | 257 | 0% | 斷紗(斷經/斷緯),油/髒/色污,異纖/飛花,破洞 |  |  |  | 漸進色差 |  |  | 單色結論為Fail,請打下並覆驗 |  | 簽核完成 |  |  | 1·#09色8719缸第3匹，6753缸第9匹头尾差明显不OK判C级，此2缸打下请重新整理。 2·部分匹断纱，刮痕超损耗，请补足裁损。 3·部分匹有短码，请补足码长。 4·#09色，#38色缸差明显，#38色背面颜色差异明显，GU已核可。 5·大货皱度比吊卡差异明显，参考GU核可限度在范围内。 | [11 empty] | 色樣、品質樣廠商提供 | 已簽核 | 請參考驗貨員意見。(Please refer QA's comments.) |  |  | 2026/03/17 | 2026/03/09 | 2026/04/15 |  | 覆驗完成 |  |  | IND-STL
192499 | 2026/01/20 | Auto |  | GU | Grace Hsu 許貴茵 | V6B | 60276F008A | TMKF-26-00323 | AS |  | A | 南通三奔 | CHINA | IND-STL | 2026/02/11 | 2026/02/06 | Rayon/Recycled Polyester 66/34% | Woven | Satin | Dyed | P/D | NA,NA | 55 | 180 | 26946 | yds | Yong Wang 王勇 | 09 BLACK | Reject | 4919 | 4919 | 515 | 7.4 | 127 | 0 | 388 | 0% | 擦傷/刮傷/勾紗,斷紗(斷經/斷緯),油/髒/色污 |  |  |  | 邊中色差 |  |  | 單色結論為Fail,請打下並覆驗 |  | 簽核完成 |  |  | 1·#09色8734缸，0965缸，5122R缸边中差明显不OK判C级打下。 2·部分匹污渍，断纱，刮痕超损耗，请补足裁损。 3·#38色大货有轻微边中差，未评级，布厂有取样给GU，待核可。 4·部分匹有短码，请补足码长。 | [11 empty] | 色樣、品質樣廠商提供 | 已簽核 | 請參考驗貨員意見。(Please refer QA's comments.) |  |  | 2026/03/17 | 2026/03/09 | 2026/04/15 |  | 覆驗完成 |  |  | IND-STL
192563 | 2026/01/20 | Auto |  | GU | Grace Hsu 許貴茵 | V6B | 60276F008A | TMKF-26-00323 | AS |  | A | 南通三奔 | CHINA | IND-STL | 2026/02/11 | 2026/02/08 | Rayon/Recycled Polyester 66/34% | Woven | Satin | Dyed | P/D | NA,NA | 55 | 180 | 26946 | yds | Ajun He 何緒君 | 09 BLACK | Agree | 15734 | 15734 | 1594 | 6.6 | 1362 | 232 | 0 | 0% | 擦傷/刮傷/勾紗,斷紗(斷經/斷緯),染折/折痕,棉粒/結頭/粗節,橫檔/橫條 |  |  |  |  | 背面瑕疵 |  | 部分匹扣點為B級,但單色結論為Pass | [16 empty] | 色樣、品質樣業務提供 | 已簽核 | 請參考驗貨員意見。(Please refer QA's comments.) |  |  | 2026/03/17 | 2026/03/09 | 2026/04/15 |  |  |  |  | IND-STL
192451 | 2026/01/20 | Auto |  | GU | Grace Hsu 許貴茵 | V6B | 60276F008A | TMKF-26-00323 | AS |  | A | 南通三奔 | CHINA | IND-STL | 2026/02/06 | 2026/02/05 | Rayon/Recycled Polyester 66/34% | Woven | Satin | Dyed | P/D | NA,NA | 55 | 180 | 10488 | yds | Yong Wang 王勇 | 30 NATURAL | Agree | 2461 | 2461 | 227 | 4.8 | 227 | 0 | 0 | 0% | 擦傷/刮傷/勾紗,棉粒/結頭/粗節,油/髒/色污 | [6 empty] | 大貨品質在接受標準內 | [16 empty] | 色樣、品質樣廠商提供 | 已簽核 | 請參考驗貨員意見。(Please refer QA's comments.) |  |  | 2026/03/17 | 2026/03/09 | 2026/04/15 |  |  |  |  | IND-STL
192500 | 2026/01/20 | Auto |  | GU | Grace Hsu 許貴茵 | V6B | 60276F008A | TMKF-26-00323 | AS |  | A | 南通三奔 | CHINA | IND-STL | 2026/02/11 | 2026/02/06 | Rayon/Recycled Polyester 66/34% | Woven | Satin | Dyed | P/D | NA,NA | 55 | 180 | 10488 | yds | Yong Wang 王勇 | 30 NATURAL | Agree | 9122 | 9122 | 936 | 5.1 | 802 | 134 | 0 | 0% | 擦傷/刮傷/勾紗,斷紗(斷經/斷緯),棉粒/結頭/粗節,油/髒/色污,異纖/飛花,破洞 | [6 empty] | 部分匹扣點為B級,但單色結論為Pass | [16 empty] | 色樣、品質樣廠商提供 | 已簽核 | 請參考驗貨員意見。(Please refer QA's comments.) |  |  | 2026/03/17 | 2026/03/09 | 2026/04/15 |  |  |  |  | IND-STL
192564 | 2026/01/20 | Auto |  | GU | Grace Hsu 許貴茵 | V6B | 60276F008A | TMKF-26-00323 | AS |  | A | 南通三奔 | CHINA | IND-STL | 2026/02/11 | 2026/02/08 | Rayon/Recycled Polyester 66/34% | Woven | Satin | Dyed | P/D | NA,NA | 55 | 180 | 10488 | yds | Ajun He 何緒君 | 30 NATURAL | Discuss | 10758 | 10758 | 1174 | 11.1 | 524 | 650 | 0 | 0.3% | 接疋,擦傷/刮傷/勾紗,斷紗(斷經/斷緯),棉粒/結頭/粗節,橫檔/橫條,油/髒/色污 |  |  |  |  | 背面瑕疵 |  | 單色扣點為B級,結論為Discuss | [16 empty] | 色樣、品質樣業務提供 | 已簽核 | 請參考驗貨員意見。(Please refer QA's comments.) |  |  | 2026/03/17 | 2026/03/09 | 2026/04/15 |  |  |  |  | IND-STL
192453 | 2026/01/20 | Auto |  | GU | Grace Hsu 許貴茵 | V6B | 60276F008A | TMKF-26-00323 | AS |  | A | 南通三奔 | CHINA | IND-STL | 2026/02/06 | 2026/02/05 | Rayon/Recycled Polyester 66/34% | Woven | Satin | Dyed | P/D | NA,NA | 55 | 180 | 22200 | yds | Yong Wang 王勇 | 38 DARK BROWN | Agree | 16436 | 16436 | 1665 | 7.1 | 1289 | 376 | 0 | 0% | 接疋,擦傷/刮傷/勾紗,斷紗(斷經/斷緯),染折/折痕,棉粒/結頭/粗節,橫檔/橫條,油/髒/色污,異纖/飛花,破洞 | [6 empty] | 部分匹扣點為B級,但單色結論為Pass | [16 empty] | 色樣、品質樣廠商提供 | 已簽核 | 請參考驗貨員意見。(Please refer QA's comments.) |  |  | 2026/03/17 | 2026/03/09 | 2026/04/15 |  |  |  |  | IND-STL
192483 | 2026/01/20 | Auto |  | GU | Grace Hsu 許貴茵 | V6B | 60276F008A | TMKF-26-00323 | AS |  | A | 南通三奔 | CHINA | IND-STL | 2026/02/06 | 2026/02/06 | Rayon/Recycled Polyester 66/34% | Woven | Satin | Dyed | P/D | NA,NA | 55 | 180 | 22200 | yds | Ken Kong 孔祥松 | 38 DARK BROWN | Agree | 18264.9 | 18264.9 | 1862.3 | 8.4 | 1313.3 | 549 | 0 | 0% | 擦傷/刮傷/勾紗,斷紗(斷經/斷緯),棉粒/結頭/粗節,油/髒/色污,破洞 | [6 empty] | 部分匹扣點為B級,但單色結論為Pass | [16 empty] | 色樣、品質樣廠商提供 | 已簽核 | 請參考驗貨員意見。(Please refer QA's comments.) |  |  | 2026/03/17 | 2026/03/09 | 2026/04/15 |  |  |  |  | IND-STL
192501 | 2026/01/20 | Auto |  | GU | Grace Hsu 許貴茵 | V6B | 60276F008A | TMKF-26-00323 | AS |  | A | 南通三奔 | CHINA | IND-STL | 2026/02/11 | 2026/02/06 | Rayon/Recycled Polyester 66/34% | Woven | Satin | Dyed | P/D | NA,NA | 55 | 180 | 22200 | yds | Yong Wang 王勇 | 38 DARK BROWN | Agree | 12377 | 12377 | 1306 | 5.8 | 915 | 391 | 0 | 0% | 接疋,擦傷/刮傷/勾紗,斷紗(斷經/斷緯),棉粒/結頭/粗節,橫檔/橫條,油/髒/色污,異纖/飛花 | [6 empty] | 部分匹扣點為B級,但單色結論為Pass | [16 empty] | 色樣、品質樣廠商提供 | 已簽核 | 請參考驗貨員意見。(Please refer QA's comments.) |  |  | 2026/03/17 | 2026/03/09 | 2026/04/15 |  |  |  |  | IND-STL
192562 | 2026/01/20 | Auto |  | GU | Grace Hsu 許貴茵 | V6B | 60276F008A | TMKF-26-00323 | AS |  | A | 南通三奔 | CHINA | IND-STL | 2026/02/11 | 2026/02/08 | Rayon/Recycled Polyester 66/34% | Woven | Satin | Dyed | P/D | NA,NA | 55 | 180 | 22200 | yds | Ajun He 何緒君 | 38 DARK BROWN | Discuss | 39957 | 39957 | 4094 | 9.4 | 2831 | 1263 | 0 | 0% | 接疋,擦傷/刮傷/勾紗,斷紗(斷經/斷緯),染折/折痕,棉粒/結頭/粗節,橫檔/橫條,油/髒/色污,破洞 |  |  |  |  | 布邊不良,背面瑕疵 |  | 單色扣點為B級,結論為Discuss | [16 empty] | 色樣、品質樣業務提供 | 已簽核 | 請參考驗貨員意見。(Please refer QA's comments.) |  |  | 2026/03/17 | 2026/03/09 | 2026/04/15 |  |  |  |  | IND-STL
192416 | 2026/01/20 | Auto |  | DKS | Demi Hsu 許嘉恬 | V2A | WAX66_Q326 | TMKF-25-10926,TMKF-26-00333 | NAS |  |  | 亞太紡織 | CHINA | IND-GLR1 | 2026/02/05 | 2026/02/05 | Nylon/Spandex 96/4% | Knit | Rib | Dyed | P/D | NA,Anti-UV,Wicking | 58 | 245 | 1037 | yds | Ken Kong 孔祥松 | BLUE WHISP | Discuss | 1098 | 1098 | 97 | 11.3 | 67.9 | 29.1 | 0 | 0.4% | 接疋,擦傷/刮傷/勾紗,油/髒/色污,破洞 | [6 empty] | 單色扣點為B級,結論為Discuss | [16 empty] | 色樣、品質樣廠商提供 | 已簽核 | 請參考驗貨員意見。(Please refer QA's comments.) |  |  | 2026/04/27 | 2026/03/03 | 2026/04/11 |  |  |  |  | IND-GLR1
192417 | 2026/01/20 | Auto |  | DKS | Demi Hsu 許嘉恬 | V2A | WAX66_Q326 | TMKF-25-10926,TMKF-26-00333 | NAS |  |  | 亞太紡織 | CHINA | IND-GLR1 | 2026/02/05 | 2026/02/05 | Nylon/Spandex 96/4% | Knit | Rib | Dyed | P/D | NA,Anti-UV,Wicking | 58 | 245 | 948 | yds | Ken Kong 孔祥松 | CHOCOLATE PLUM | Discuss | 990 | 990 | 132 | 12.1 | 0 | 132 | 0 | 0.6% | 接疋,破洞 | [6 empty] | 單色扣點為B級,結論為Discuss | [16 empty] | 色樣、品質樣廠商提供 | 已簽核 | 請參考驗貨員意見。(Please refer QA's comments.) |  |  | 2026/04/27 | 2026/03/03 | 2026/04/11 |  |  |  |  | IND-GLR1
192413 | 2026/01/20 | Auto |  | DKS | Demi Hsu 許嘉恬 | V2A | WAX66_Q326 | TMKF-25-10926,TMKF-26-00333 | NAS |  |  | 亞太紡織 | CHINA | IND-GLR1 | 2026/02/05 | 2026/02/05 | Nylon/Spandex 96/4% | Knit | Rib | Dyed | P/D | NA,Anti-UV,Wicking | 58 | 245 | 1241 | yds | Ken Kong 孔祥松 | CLIMBING IVY | Discuss | 1276 | 1276 | 146.2 | 15.7 | 49.1 | 97.1 | 0 | 1.7% | 接疋,擦傷/刮傷/勾紗,斷紗(斷經/斷緯),油/髒/色污,破洞 | [6 empty] | 單色扣點為B級,結論為Discuss | [16 empty] | 色樣、品質樣廠商提供 | 已簽核 | 請參考驗貨員意見。(Please refer QA's comments.) |  |  | 2026/04/27 | 2026/03/03 | 2026/04/11 |  |  |  |  | IND-GLR1
192412 | 2026/01/20 | Auto |  | DKS | Demi Hsu 許嘉恬 | V2A | WAX66_Q326 | TMKF-25-10926,TMKF-26-00333 | NAS |  |  | 亞太紡織 | CHINA | IND-GLR1 | 2026/02/05 | 2026/02/05 | Nylon/Spandex 96/4% | Knit | Rib | Dyed | P/D | NA,Anti-UV,Wicking | 58 | 245 | 703 | yds | Ken Kong 孔祥松 | KANGAROO | Reject | 704 | 704 | 127.9 | 38.3 | 0 | 0 | 127.9 | 8.5% | 接疋,斷紗(斷經/斷緯),棉粒/結頭/粗節,油/髒/色污,異纖/飛花,破洞 | [6 empty] | 單色結論為Fail,請打下並覆驗 |  | 簽核完成 |  |  | 1.KANGAROO色瑕疵超分，评C级打下，其余抽驗匹瑕疵扣分為B級，若有超損以成衣廠反應為準。 2.檢查抽驗匹- 缸差对布厂送核样、匹差、匹內差轻微(邊中)在接受範圍，請分缸使用。 3.以碼重估算碼長，部分缸短碼（-0.38%~-2.95%），請更改碼長。 | 布廠提供100%自檢報告, 超過20點C級的捲不出貨 | 布廠已重做好約200y,因交期緊急趕印尼年前收到,讓布廠安排自檢出貨&提供100%自檢報告 | [9 empty] | 色樣、品質樣廠商提供 | 已簽核 | 請參考驗貨員意見。(Please refer QA's comments.) |  |  | 2026/04/27 | 2026/03/03 | 2026/04/11 | 劉雅如 供應商已改善，自檢後出貨 請確實追蹤到廠檢驗有無問題才可以下裁 | 供應商已改善，自檢後出貨 |  |  | IND-GLR1
192414 | 2026/01/20 | Auto |  | DKS | Demi Hsu 許嘉恬 | V2A | WAX66_Q326 | TMKF-25-10926,TMKF-26-00333 | NAS |  |  | 亞太紡織 | CHINA | IND-GLR1 | 2026/02/05 | 2026/02/05 | Nylon/Spandex 96/4% | Knit | Rib | Dyed | P/D | NA,Anti-UV,Wicking | 58 | 245 | 425 | yds | Ken Kong 孔祥松 | PERSIAN PINK | Agree | 444 | 444 | 65.3 | 9.2 | 65.3 | 0 | 0 | 0% | 接疋,油/髒/色污 | [6 empty] | 大貨品質在接受標準內 | [16 empty] | 色樣、品質樣廠商提供 | 已簽核 | 請參考驗貨員意見。(Please refer QA's comments.) |  |  | 2026/04/27 | 2026/03/03 | 2026/04/11 |  |  |  |  | IND-GLR1
192415 | 2026/01/20 | Auto |  | DKS | Demi Hsu 許嘉恬 | V2A | WAX66_Q326 | TMKF-25-10926,TMKF-26-00333 | NAS |  |  | 亞太紡織 | CHINA | IND-GLR1 | 2026/02/05 | 2026/02/05 | Nylon/Spandex 96/4% | Knit | Rib | Dyed | P/D | NA,Anti-UV,Wicking | 58 | 245 | 1762 | yds | Ken Kong 孔祥松 | PURE BLACK | Discuss | 1869 | 1869 | 245.6 | 12.2 | 124.4 | 121.2 | 0 | 0.7% | 接疋,擦傷/刮傷/勾紗,斷紗(斷經/斷緯),異纖/飛花,破洞 | [6 empty] | 單色扣點為B級,結論為Discuss | [16 empty] | 色樣、品質樣廠商提供 | 已簽核 | 請參考驗貨員意見。(Please refer QA's comments.) |  |  | 2026/04/27 | 2026/03/03 | 2026/04/11 |  |  |  |  | IND-GLR1
192714 | 2026/01/21 | Auto |  | TGT | Chris Truong 張志堅 | V5A | KLMG6Y_C326 | TMKF-26-00356 | AS |  |  | HUGE BAMBOO | VIETNAM | VIN-MK2A | 2026/02/28 | 2026/02/28 | Recycled Polyester/Spandex 88/12% | Knit | Jersey | Dyed | P/D | Peach (1 side),Quick Dry,Wicking | 58 | 210 | 296 | yds | NgocBich | BLACK ONYX | Agree | 296 | 296 | 73 | 0 | 73 | 0 | 0 | 0% | [7 empty] | 大貨品質在接受標準內 | [16 empty] | 色樣、品質樣廠商提供 | 已簽核 | 請參考驗貨員意見。(Please refer QA's comments.) |  |  | 2026/03/15 | 2026/05/17 | 2026/06/15 |  |  |  |  | VIN-MK2
192713 | 2026/01/21 | Auto |  | TGT | Chris Truong 張志堅 | V5A | KLMG6Y_C326 | TMKF-26-00356 | AS |  |  | HUGE BAMBOO | VIETNAM | VIN-MK2A | 2026/02/28 | 2026/02/28 | Recycled Polyester/Spandex 88/12% | Knit | Jersey | Dyed | P/D | Peach (1 side),Quick Dry,Wicking | 58 | 210 | 256 | yds | NgocBich | FIZZY PINK | Discuss | 89 | 89 | 56 | 16.1 | 0 | 56 | 0 | 1.8% | 接疋,油/髒/色污,破洞 | [6 empty] | 單色扣點為B級,結論為Discuss | [16 empty] | 色樣、品質樣廠商提供 | 已簽核 | 請參考驗貨員意見。(Please refer QA's comments.) |  |  | 2026/03/15 | 2026/05/17 | 2026/06/15 |  |  |  |  | VIN-MK2
192712 | 2026/01/21 | Auto |  | TGT | Chris Truong 張志堅 | V5A | KLMG6Y_C326 | TMKF-26-00356 | AS |  |  | HUGE BAMBOO | VIETNAM | VIN-MK2A | 2026/02/28 | 2026/02/28 | Recycled Polyester/Spandex 88/12% | Knit | Jersey | Dyed | P/D | Peach (1 side),Quick Dry,Wicking | 58 | 210 | 270 | yds | NgocBich | LILY LUSTER | Agree | 270 | 270 | 63 | 6.3 | 63 | 0 | 0 | 0% | 破洞 | [6 empty] | 大貨品質在接受標準內 | [16 empty] | 色樣、品質樣廠商提供 | 已簽核 | 請參考驗貨員意見。(Please refer QA's comments.) |  |  | 2026/03/15 | 2026/05/17 | 2026/06/15 |  |  |  |  | VIN-MK2
192429 | 2026/01/21 | Auto |  | TGT | Chris Truong 張志堅 | V5A | KLMG6Y_C326 | TMKF-26-00358 | AS |  | A | SAMIL(VIN) | VIETNAM | VIN-MK2A | 2026/02/05 | 2026/02/05 | Recycled Polyester/Spandex 90/10% | Knit | Jersey | Dyed | P/D | NA,Anti-UV | 62 | 160 | 527 | yds | HoaNguyen | FIZZY PINK | Agree | 484 | 484 | 81 | 4.9 | 81 | 0 | 0 | 0% | 油/髒/色污 | [6 empty] | 大貨品質在接受標準內 | [16 empty] | 色樣、品質樣廠商提供 | 已簽核 | 請參考驗貨員意見。(Please refer QA's comments.) |  |  | 2026/03/29 | 2026/05/17 | 2026/06/15 |  |  |  |  | VIN-MK2
192428 | 2026/01/21 | Auto |  | TGT | Chris Truong 張志堅 | V5A | KLMG6Y_C326 | TMKF-26-00358 | AS |  | A | SAMIL(VIN) | VIETNAM | VIN-MK2A | 2026/02/05 | 2026/02/05 | Recycled Polyester/Spandex 90/10% | Knit | Jersey | Dyed | P/D | NA,Anti-UV | 62 | 160 | 557 | yds | HoaNguyen | LILY LUSTER | Agree | 642 | 642 | 140 | 10 | 79 | 61 | 0 | 0% | 接疋,斷紗(斷經/斷緯),油/髒/色污 | [6 empty] | 部分匹扣點為B級,但單色結論為Pass | [16 empty] | 色樣、品質樣廠商提供 | 已簽核 | 請參考驗貨員意見。(Please refer QA's comments.) |  |  | 2026/03/29 | 2026/05/17 | 2026/06/15 |  |  |  |  | VIN-MK2
192401 | 2026/01/22 | Auto |  | GU | Cynthia Chen 陳律妏 | V6A | 60226F051C | TMKF-26-00365 | AS |  | A | 杭州福恩 | CHINA | CAB-MK2 | 2026/02/05 | 2026/02/05 | Recycled Polyester/Viscose/Spandex 67/29/4% | Woven | Twill | Dyed | Dope/D | NA,NA | 54 | 280 | 92650 | yds | Changzhi Wang 王昌智 | 09 BLACK | Discuss | 17061 | 17061 | 1831.9 | 15.2 | 0 | 1831.9 | 0 | 1.6% | 擦傷/刮傷/勾紗,斷紗(斷經/斷緯),棉粒/結頭/粗節,橫檔/橫條,油/髒/色污,異纖/飛花 | [6 empty] | 單色扣點為B級,結論為Discuss | [16 empty] | 色樣、品質樣業務提供 | 已簽核 | 請參考驗貨員意見。(Please refer QA's comments.) |  |  |  | 2026/02/26 | 2026/04/30 |  |  |  |  | CAB-MK2
193051 | 2026/03/12 | Auto |  | ATH | Katherine Hung 洪千鈺 | V1A | 1177332 | TMKF-26-00371 | AS |  | A | H WEAR | CHINA | VIN-MK3A | 2026/02/08 | 2026/02/08 | European Flax/Rayon/Spandex 57/41/2% | Woven | Plain Weave | Dyed | P/D | NA,NA | 47 | 180 | 1707 | yds | Jiangao Zhang 張建高 | BLACK | Discuss | 2832 | 2832 | 509 | 21.8 | 0 | 509 | 0 | 3.5% | 斷紗(斷經/斷緯),染折/折痕,棉粒/結頭/粗節,橫檔/橫條,油/髒/色污 | [6 empty] | 單色扣點為B級,結論為Discuss | [16 empty] | 色樣、品質樣廠商提供 | 簽核中 |  |  |  | 2026/04/01 | 2026/04/08 | 2026/05/08 |  |  |  |  | VIN-MK3
193050 | 2026/03/12 | Auto |  | ATH | Katherine Hung 洪千鈺 | V1A | 1177332 | TMKF-26-00371 | AS |  | A | H WEAR | CHINA | VIN-MK3A | 2026/02/08 | 2026/02/08 | European Flax/Rayon/Spandex 57/41/2% | Woven | Plain Weave | Dyed | P/D | NA,NA | 47 | 180 | 811 | yds | Jiangao Zhang 張建高 | FEATHERSTONE | Reject | 3086 | 3086 | 500.3 | 41.8 | 0 | 246.6 | 253.7 | 9.5% | 斷紗(斷經/斷緯),棉粒/結頭/粗節,油/髒/色污,破洞 | [6 empty] | 單色結論為Fail,請打下並覆驗 | [16 empty] | 色樣、品質樣廠商提供 | 簽核中 |  |  |  | 2026/04/01 | 2026/04/08 | 2026/05/08 |  |  |  |  | VIN-MK3
193049 | 2026/03/12 | Auto |  | ATH | Katherine Hung 洪千鈺 | V1A | 1177332 | TMKF-26-00371 | AS |  | A | H WEAR | CHINA | VIN-MK3A | 2026/02/08 | 2026/02/08 | European Flax/Rayon/Spandex 57/41/2% | Woven | Plain Weave | Dyed | P/D | NA,NA | 47 | 180 | 1695 | yds | Jiangao Zhang 張建高 | PEARL | Reject | 2953 | 2953 | 514.1 | 30.9 | 0 | 404.6 | 109.5 | 6.3% | 斷紗(斷經/斷緯),染折/折痕,棉粒/結頭/粗節,油/髒/色污 | [6 empty] | 單色結論為Fail,請打下並覆驗 | [16 empty] | 色樣、品質樣廠商提供 | 簽核中 |  |  |  | 2026/04/01 | 2026/04/08 | 2026/05/08 |  |  |  |  | VIN-MK3
193048 | 2026/03/12 | Auto |  | ATH | Katherine Hung 洪千鈺 | V1A | 1177332 | TMKF-26-00371 | AS |  | A | H WEAR | CHINA | VIN-MK3A | 2026/02/08 | 2026/02/08 | European Flax/Rayon/Spandex 57/41/2% | Woven | Plain Weave | Dyed | P/D | NA,NA | 47 | 180 | 817 | yds | Jiangao Zhang 張建高 | WOODLAND | Discuss | 3042 | 3042 | 502.8 | 31 | 0 | 502.8 | 0 | 6.3% | 接疋,擦傷/刮傷/勾紗,斷紗(斷經/斷緯),棉粒/結頭/粗節,油/髒/色污,異纖/飛花,破洞,針痕/直條 |  |  |  |  | 布邊不良 |  | 單色扣點為B級,結論為Discuss | [16 empty] | 色樣、品質樣廠商提供 | 簽核中 |  |  |  | 2026/04/01 | 2026/04/08 | 2026/05/08 |  |  |  |  | VIN-MK3
192384 | 2026/01/23 | Auto |  | A&F | Nina Huang 黃美禎 | V3B | 213260011_0019 | TMKF-26-00394 | AS |  |  | 賀鋼 | TAIWAN | VIN-TPLB | 2026/02/02 | 2026/02/04 | Polyester 100% | Knit | Jersey | Dyed | Top/D | NA,Fire Retardant | 58 | 190 | 1937 | yds | Bill Wang 王逢茂 | BLACK IRIS | Discuss | 603 | 603 | 76 | 2.6 | 76 | 0 | 0 | 0% | 棉粒/結頭/粗節 | [6 empty] | 大貨品質在接受標準內 | [16 empty] | 無標準樣 | 已簽核 | 單色結論為Pass。(The conclusion is Pass.) |  |  | 2026/03/13 | 2026/04/20 | 2026/06/08 |  |  |  |  | VIN-TPL
192382 | 2026/01/23 | Auto |  | A&F | Nina Huang 黃美禎 | V3B | 213260011_0019 | TMKF-26-00394 | AS |  |  | 賀鋼 | TAIWAN | VIN-TPLB | 2026/02/02 | 2026/02/04 | Polyester 100% | Knit | Jersey | Dyed | Top/D | NA,Fire Retardant | 58 | 190 | 2169 | yds | Bill Wang 王逢茂 | BLUE FOG | Discuss | 1098 | 1098 | 318 | 4.1 | 318 | 0 | 0 | 0% | 擦傷/刮傷/勾紗,棉粒/結頭/粗節,油/髒/色污 | [6 empty] | 大貨品質在接受標準內 | [16 empty] | 無標準樣 | 已簽核 | 單色結論為Pass。(The conclusion is Pass.) |  |  | 2026/03/13 | 2026/04/20 | 2026/06/08 |  |  |  |  | VIN-TPL
192383 | 2026/01/23 | Auto |  | A&F | Nina Huang 黃美禎 | V3B | 213260011_0019 | TMKF-26-00394 | AS |  |  | 賀鋼 | TAIWAN | VIN-TPLB | 2026/02/02 | 2026/02/04 | Polyester 100% | Knit | Jersey | Dyed | Top/D | NA,Fire Retardant | 58 | 190 | 1667 | yds | Bill Wang 王逢茂 | PHANTOM | Discuss | 1227 | 1227 | 229 | 3.9 | 229 | 0 | 0 | 0% | 棉粒/結頭/粗節,油/髒/色污 | [6 empty] | 大貨品質在接受標準內 | [16 empty] | 無標準樣 | 已簽核 | 單色結論為Pass。(The conclusion is Pass.) |  |  | 2026/03/13 | 2026/04/20 | 2026/06/08 |  |  |  |  | VIN-TPL
192626 | 2026/01/23 | Auto |  | GU | Lillian Yang 楊婷媛 | V6A | 60226N009A_1 | TMKF-26-00395 | AS |  | A | P.T.GISTEX | INDONESIA | IND-STL STL3 | 2026/02/20 | 2026/02/18 | Polyester 100% | Woven | Twill | Dyed | P/D | NA,NA | 54 | 210 | 27605 | yds | Irfan | 07 GRAY | Agree | 10279 | 10279 | 534 | 7.3 | 534 | 0 | 0 | 0% | 擦傷/刮傷/勾紗,斷紗(斷經/斷緯),棉粒/結頭/粗節 | [6 empty] | 大貨品質在接受標準內 | [16 empty] | 色樣、品質樣廠商提供 | 已簽核 | 請參考驗貨員意見。(Please refer QA's comments.) |  |  | 2026/02/19 | 2026/01/26 | 2026/03/11 |  |  |  |  | IND-STL
192630 | 2026/01/23 | Auto |  | GU | Lillian Yang 楊婷媛 | V6A | 60226N009A_1 | TMKF-26-00395 | AS |  | A | P.T.GISTEX | INDONESIA | IND-STL STL3 | 2026/02/20 | 2026/02/19 | Polyester 100% | Woven | Twill | Dyed | P/D | NA,NA | 54 | 210 | 27605 | yds | Irfan | 07 GRAY | Reject | 11240 | 11240 | 680 | 9.6 | 400 | 49 | 231 | 0% | 擦傷/刮傷/勾紗,斷紗(斷經/斷緯),棉粒/結頭/粗節,破洞 |  |  |  | 漸進色差 |  |  | 單色結論為Fail,請打下並覆驗 |  | 簽核完成 |  |  | General found: Broken yarn, knot, stain, stop mark Reject shading head end Col 07 Gray Pro 320227509, 320227498, 320227490 MK garment fty will offer the actual replenishment and loss rate, if necessary. | [11 empty] | 色樣、品質樣廠商提供 | 已簽核 | 因C級大貨超過20%，請打下並申請覆驗。 請參考驗貨員意見。(Please refer QA's comments.) |  |  |  | 2026/01/26 | 2026/03/11 |  | 覆驗完成 |  |  | IND-STL
192629 | 2026/01/23 | Auto |  | GU | Lillian Yang 楊婷媛 | V6A | 60226N009A_1 | TMKF-26-00395 | AS |  | A | P.T.GISTEX | INDONESIA | IND-STL STL3 | 2026/02/20 | 2026/02/18 | Polyester 100% | Woven | Twill | Dyed | P/D | NA,NA | 54 | 210 | 33143 | yds | Irfan | 09 BLACK | Agree | 13483 | 13483 | 748 | 8.4 | 559 | 189 | 0 | 0% | 擦傷/刮傷/勾紗,斷紗(斷經/斷緯),棉粒/結頭/粗節,針痕/直條 | [6 empty] | 部分匹扣點為B級,但單色結論為Pass | [16 empty] | 色樣、品質樣廠商提供 | 已簽核 | 請參考驗貨員意見。(Please refer QA's comments.) |  |  | 2026/02/19 | 2026/01/26 | 2026/03/11 |  |  |  |  | IND-STL
192631 | 2026/01/23 | Auto |  | GU | Lillian Yang 楊婷媛 | V6A | 60226N009A_1 | TMKF-26-00395 | AS |  | A | P.T.GISTEX | INDONESIA | IND-STL STL3 | 2026/02/20 | 2026/02/19 | Polyester 100% | Woven | Twill | Dyed | P/D | NA,NA | 54 | 210 | 33143 | yds | Irfan | 09 BLACK | Agree | 6578 | 6578 | 643 | 8.6 | 360 | 283 | 0 | 0% | 擦傷/刮傷/勾紗,斷紗(斷經/斷緯),棉粒/結頭/粗節 | [6 empty] | 部分匹扣點為B級,但單色結論為Pass | [16 empty] | 色樣、品質樣廠商提供 | 已簽核 | 因C級大貨超過20%，請打下並申請覆驗。 請參考驗貨員意見。(Please refer QA's comments.) |  |  |  | 2026/01/26 | 2026/03/11 |  |  |  |  | IND-STL
192632 | 2026/01/23 | Auto |  | GU | Lillian Yang 楊婷媛 | V6A | 60226N009A_1 | TMKF-26-00395 | AS |  | A | P.T.GISTEX | INDONESIA | IND-STL STL3 | 2026/02/20 | 2026/02/19 | Polyester 100% | Woven | Twill | Dyed | P/D | NA,NA | 54 | 210 | 5475 | yds | Irfan | 63 BLUE | Discuss | 5958 | 5958 | 300 | 12.3 | 101 | 199 | 0 | 0.7% | 斷紗(斷經/斷緯),棉粒/結頭/粗節,油/髒/色污 | [6 empty] | 部分匹扣點為B級,但單色結論為Pass | [16 empty] | 色樣、品質樣廠商提供 | 已簽核 | 因C級大貨超過20%，請打下並申請覆驗。 請參考驗貨員意見。(Please refer QA's comments.) |  |  |  | 2026/01/26 | 2026/03/11 |  |  |  |  | IND-STL
192705 | 2026/01/23 | Auto |  | TGT | Melody Chen 陳可縈 | V5A | 00GG4Z_C326NVN | TMKF-26-00401 | AS |  |  | HUGE BAMBOO | VIETNAM | VIN-MK3B | 2026/02/28 | 2026/02/28 | Recycled Polyester 100% | Knit | Mesh | Dyed | P/D | NA,NA | 59 | 75 | 9597 | yds | NgocBich | FITNESS GRAY | Agree | 3377 | 3377 | 377 | 4 | 377 | 0 | 0 | 0% | 擦傷/刮傷/勾紗,橫檔/橫條,破洞 | [6 empty] | 大貨品質在接受標準內 | [16 empty] | 色樣、品質樣廠商提供 | 已簽核 | 請參考驗貨員意見。(Please refer QA's comments.) |  |  | 2026/03/13 | 2026/03/03 | 2026/03/23 |  |  |  |  | VIN-MK3
192540 | 2026/01/23 | Auto |  | TGT | Melody Chen 陳可縈 | V5A | 00GG4Z_C326IND | TMKF-26-00402 | AS |  |  | HUGE BAMBOO | VIETNAM | IND-GLD6 | 2026/02/07 | 2026/02/07 | Recycled Polyester 100% | Knit | Mesh | Dyed | P/D | NA,NA | 59 | 75 | 10172 | yds | NgocBich | FITNESS GRAY | Discuss | 2773 | 2773 | 180 | 10.6 | 0 | 180 | 0 | 0.2% | 擦傷/刮傷/勾紗 | [6 empty] | 單色扣點為B級,結論為Discuss | [16 empty] | 色樣、品質樣廠商提供 | 已簽核 | 請參考驗貨員意見。(Please refer QA's comments.) |  |  |  | 2026/03/09 | 2026/04/17 |  |  |  |  | IND-GLD
192664 | 2026/01/23 | Auto |  | TGT | Melody Chen 陳可縈 | V5A | 00GG4Z_C326NVN | TMKF-26-00406 | AS |  |  | 力鵬企業 | INDONESIA | VIN-MK3B | 2026/02/24 | 2026/02/24 | Recycled Polyester/Spandex 86/14% | Woven | Poplin | Dyed | Single dyed | NA,Anti-Odor,Quick Dry | 56.5 | 128 | 20423 | yds | Dani | GRIT GRAY | Discuss | 10410 | 10410 | 736 | 18.8 | 0 | 736 | 0 | 2.6% | 擦傷/刮傷/勾紗,染折/折痕,橫檔/橫條,油/髒/色污 | [6 empty] | 單色扣點為B級,結論為Discuss | [16 empty] | 色樣、品質樣廠商提供 | 已簽核 | 請參考驗貨員意見。(Please refer QA's comments.) |  |  |  | 2026/03/03 | 2026/03/23 |  |  |  |  | VIN-MK3
192190 | 2026/01/23 | Auto |  | GU | Willson Huang 黃暐翔 | V6B | 60326F051G | TMKF-26-00410 | AS |  | A | 杭州福恩 | CHINA | IND-STL3 | 2026/02/02 | 2026/02/02 | Recycled Polyester/Rayon/Spandex 69/29/2% | Woven | Twill | Dyed | Y/D | NA,NA | 54 | 240 | 83333 | yds | Changzhi Wang 王昌智 | 09 BLACK | Discuss | 17068 | 17068 | 1716.8 | 23.8 | 0 | 1716.8 | 0 | 4.1% | 擦傷/刮傷/勾紗,斷紗(斷經/斷緯),棉粒/結頭/粗節,橫檔/橫條,油/髒/色污,異纖/飛花,針痕/直條 | [6 empty] | 單色扣點為B級,結論為Discuss | [16 empty] | 色樣、品質樣廠商提供 | 已簽核 | 請參考驗貨員意見。(Please refer QA's comments.) |  |  | 2026/02/02 | 2026/03/11 | 2026/05/20 |  |  |  |  | IND-STL
192285 | 2026/01/23 | Auto |  | GU | Willson Huang 黃暐翔 | V6B | 60326F051G | TMKF-26-00410 | AS |  | A | 杭州福恩 | CHINA | IND-STL3 | 2026/02/03 | 2026/02/03 | Recycled Polyester/Rayon/Spandex 69/29/2% | Woven | Twill | Dyed | Y/D | NA,NA | 54 | 240 | 83333 | yds | Changzhi Wang 王昌智 | 09 BLACK | Discuss | 4805 | 4805 | 474.5 | 23.8 | 0 | 474.5 | 0 | 4.1% | 斷紗(斷經/斷緯),棉粒/結頭/粗節,油/髒/色污,異纖/飛花 | [6 empty] | 單色扣點為B級,結論為Discuss | [16 empty] | 色樣、品質樣業務提供 | 已簽核 | 請參考驗貨員意見。(Please refer QA's comments.) |  |  |  | 2026/03/11 | 2026/05/20 |  |  |  |  | IND-STL
192708 | 2026/01/23 | Auto |  | TGT | Chris Truong 張志堅 | V5A | 35R60K_C326 | TMKF-26-00421 | AS |  |  | HUGE BAMBOO | VIETNAM | IND-STL2 | 2026/02/28 | 2026/02/28 | Recycled Polyester 100% | Knit | Mesh | Dyed | P/D | NA,NA | 59 | 75 | 552 | yds | NgocBich | BLACK ONYX | Agree | 553 | 553 | 188 | 0 | 188 | 0 | 0 | 0% | [7 empty] | 大貨品質在接受標準內 | [16 empty] | 色樣、品質樣廠商提供 | 已簽核 | 請參考驗貨員意見。(Please refer QA's comments.) |  |  | 2026/03/15 | 2026/05/01 | 2026/06/05 |  |  |  |  | IND-STL
192709 | 2026/01/23 | Auto |  | TGT | Chris Truong 張志堅 | V5A | 35R60K_C326 | TMKF-26-00421 | AS |  |  | HUGE BAMBOO | VIETNAM | IND-STL2 | 2026/02/28 | 2026/02/28 | Recycled Polyester 100% | Knit | Mesh | Dyed | P/D | NA,NA | 59 | 75 | 748 | yds | NgocBich | DESERT HAZE | Agree | 748 | 748 | 83 | 9.6 | 83 | 0 | 0 | 0% | 接疋 | [6 empty] | 大貨品質在接受標準內 | [16 empty] | 色樣、品質樣廠商提供 | 已簽核 | 請參考驗貨員意見。(Please refer QA's comments.) |  |  | 2026/03/15 | 2026/05/01 | 2026/06/05 |  |  |  |  | IND-STL
192707 | 2026/01/23 | Auto |  | TGT | Chris Truong 張志堅 | V5A | 35R60K_C326 | TMKF-26-00421 | AS |  |  | HUGE BAMBOO | VIETNAM | IND-STL2 | 2026/02/28 | 2026/02/28 | Recycled Polyester 100% | Knit | Mesh | Dyed | P/D | NA,NA | 59 | 75 | 166 | yds | NgocBich | FITNESS GRAY | Discuss | 166 | 166 | 166 | 14.5 | 0 | 166 | 0 | 1.3% | 擦傷/刮傷/勾紗,油/髒/色污 | [6 empty] | 單色扣點為B級,結論為Discuss | [16 empty] | 色樣、品質樣廠商提供 | 已簽核 | 請參考驗貨員意見。(Please refer QA's comments.) |  |  | 2026/03/15 | 2026/05/01 | 2026/06/05 |  |  |  |  | IND-STL
192228 | 2026/01/23 | Auto |  | GU | Grace Hsu 許貴茵 | V6B | 60276H094A_1,60276N034A_25 | TMKF-25-10132,TMKF-26-00367,TMKF-26-00424 | AS |  | A | 田彩布藝 | CHINA | CAB-MK2 | 2026/02/02 | 2026/02/03 | Recycled Polyester/Cotton(BCI)/Spandex 60/35/5% | Knit | Rib | Dyed | P/D | NA,NA | 51 | 255 | 40642 | yds | Jun Yan 嚴軍 | 09 BLACK | Discuss | 12448 | 12448 | 1730.8 | 10.1 | 946.7 | 784.1 | 0 | 0% | 接疋,擦傷/刮傷/勾紗,斷紗(斷經/斷緯),棉粒/結頭/粗節,橫檔/橫條,油/髒/色污,異纖/飛花,破洞 | [6 empty] | 單色扣點為B級,結論為Discuss | [16 empty] | 色樣、品質樣廠商提供 | 已簽核 | 請參考驗貨員意見。(Please refer QA's comments.) |  |  | 2026/02/04 | 2025/11/14 | 2026/02/13 |  |  |  |  | CAB-MK2
192226 | 2026/01/23 | Auto |  | GU | Grace Hsu 許貴茵 | V6B | 60276H094A_1,60276N034A_25 | TMKF-25-10132,TMKF-26-00367,TMKF-26-00424 | AS |  | A | 田彩布藝 | CHINA | CAB-MK2 | 2026/02/02 | 2026/02/03 | Recycled Polyester/Cotton(BCI)/Spandex 60/35/5% | Knit | Rib | Dyed | P/D | NA,NA | 51 | 255 | 47046 | yds | Jun Yan 嚴軍 | 30 NATURAL | Discuss | 16933 | 16933 | 2181 | 16.1 | 232 | 1949 | 0 | 1.8% | 接疋,擦傷/刮傷/勾紗,斷紗(斷經/斷緯),棉粒/結頭/粗節,油/髒/色污,異纖/飛花,破洞 |  |  |  |  | 修布痕 |  | 單色扣點為B級,結論為Discuss | [16 empty] | 色樣、品質樣廠商提供 | 已簽核 | 請參考驗貨員意見。(Please refer QA's comments.) |  |  | 2026/02/04 | 2025/11/14 | 2026/02/13 |  |  |  |  | CAB-MK2
192227 | 2026/01/23 | Auto |  | GU | Grace Hsu 許貴茵 | V6B | 60276H094A_1,60276N034A_25 | TMKF-25-10132,TMKF-26-00367,TMKF-26-00424 | AS |  | A | 田彩布藝 | CHINA | CAB-MK2 | 2026/02/02 | 2026/02/03 | Recycled Polyester/Cotton(BCI)/Spandex 60/35/5% | Knit | Rib | Dyed | P/D | NA,NA | 51 | 255 | 9097 | yds | Jun Yan 嚴軍 | 60 LIGHT BLUE | Discuss | 3024 | 3024 | 545.1 | 20.9 | 0 | 545.1 | 0 | 3.3% | 接疋,斷紗(斷經/斷緯),棉粒/結頭/粗節,油/髒/色污 | [6 empty] | 單色扣點為B級,結論為Discuss | [16 empty] | 色樣、品質樣廠商提供 | 已簽核 | 請參考驗貨員意見。(Please refer QA's comments.) |  |  | 2026/02/04 | 2025/11/14 | 2026/02/13 |  |  |  |  | CAB-MK2
192191 | 2026/01/26 | Auto |  | GU | Willson Huang 黃暐翔 | V6B | 60326F065A | TMKF-26-00514 | AS |  | A | 杭州福恩 | CHINA | IND-GLS1 | 2026/02/02 | 2026/02/02 | Recycled Polyester/Rayon/Spandex 69/29/2% | Woven | Twill | Dyed | Y/D | NA,NA | 54 | 240 | 64714 | yds | Changzhi Wang 王昌智 | 09 BLACK | Discuss | 14274 | 14274 | 1570.6 | 18.5 | 0 | 1570.6 | 0 | 2.6% | 擦傷/刮傷/勾紗,斷紗(斷經/斷緯),棉粒/結頭/粗節,油/髒/色污,異纖/飛花 | [6 empty] | 單色扣點為B級,結論為Discuss | [16 empty] | 色樣、品質樣業務提供 | 已簽核 | 請參考驗貨員意見。(Please refer QA's comments.) |  |  | 2026/02/02 | 2026/03/27 | 2026/05/20 |  |  |  |  | IND-GLS
192284 | 2026/01/26 | Auto |  | GU | Willson Huang 黃暐翔 | V6B | 60326F065A | TMKF-26-00514 | AS |  | A | 杭州福恩 | CHINA | IND-GLS1 | 2026/02/03 | 2026/02/03 | Recycled Polyester/Rayon/Spandex 69/29/2% | Woven | Twill | Dyed | Y/D | NA,NA | 54 | 240 | 64714 | yds | Changzhi Wang 王昌智 | 09 BLACK | Discuss | 22178 | 22178 | 2271.2 | 18.3 | 0 | 2271.2 | 0 | 2.5% | 擦傷/刮傷/勾紗,斷紗(斷經/斷緯),棉粒/結頭/粗節,橫檔/橫條,油/髒/色污,異纖/飛花,針痕/直條 | [6 empty] | 單色扣點為B級,結論為Discuss | [16 empty] | 色樣、品質樣業務提供 | 已簽核 | 請參考驗貨員意見。(Please refer QA's comments.) |  |  | 2026/03/02 | 2026/03/27 | 2026/05/20 |  |  |  |  | IND-GLS
192697 | 2026/01/26 | Auto |  | GU | Willson Huang 黃暐翔 | V6B | 60326F065A | TMKF-26-00514 | AS |  | A | 杭州福恩 | CHINA | IND-GLS1 | 2026/02/28 | 2026/02/28 | Recycled Polyester/Rayon/Spandex 69/29/2% | Woven | Twill | Dyed | Y/D | NA,NA | 54 | 240 | 32298 | yds | Ken Kong 孔祥松 | 69 NAVY | Discuss | 995.1 | 995.1 | 177.1 | 14.1 | 0 | 177.1 | 0 | 1.2% | 接疋,擦傷/刮傷/勾紗,棉粒/結頭/粗節,橫檔/橫條,油/髒/色污,異纖/飛花 | [6 empty] | 單色扣點為B級,結論為Discuss | [16 empty] | 色樣、品質樣廠商提供 | 已簽核 | 請參考驗貨員意見。(Please refer QA's comments.) |  |  | 2026/03/02 | 2026/03/27 | 2026/05/20 |  |  |  |  | IND-GLS
192537 | 2026/01/26 | Auto |  | GU | Willson Huang 黃暐翔 | V6A | 60226F026A_26 | TMKF-26-00530 | AS |  | A | 杭州福恩 | CHINA | IND-STL3 | 2026/02/07 | 2026/02/07 | Recycled Polyester/Viscose/Spandex 69/29/2% | Woven | Twill | Dyed | Top/D | NA,NA | 54 | 240 | 16198 | yds | Ken Kong 孔祥松 | 32 BEIGE | Agree | 856.7 | 856.7 | 152.3 | 5.9 | 152.3 | 0 | 0 | 0% | 棉粒/結頭/粗節,異纖/飛花 | [6 empty] | 大貨品質在接受標準內 | [16 empty] | 色樣、品質樣廠商提供 | 已簽核 | 請參考驗貨員意見。(Please refer QA's comments.) |  |  | 2026/03/30 | 2026/04/28 | 2026/05/13 |  |  |  |  | IND-STL
192217 | 2026/01/28 | Auto |  | GU | Cynthia Chen 陳律妏 | V6A | 60226H039A | TMKF-26-00627 | AS |  | A | 南通三奔 | CHINA | IND-GLD1 | 2026/02/02 | 2026/02/02 | Recycled Polyester/Polyester 59/41% | Woven | Plain Weave | Dyed | P/D | NA,NA | 56 | 125 | 15823 | yds | Yong Wang 王勇 | 01 OFF WHITE | Agree | 2426 | 2426 | 273 | 5.1 | 273 | 0 | 0 | 0% | 斷紗(斷經/斷緯),棉粒/結頭/粗節,油/髒/色污 | [6 empty] | 大貨品質在接受標準內 | [16 empty] | 色樣、品質樣廠商提供 | 已簽核 | 請參考驗貨員意見。(Please refer QA's comments.) |  |  | 2026/02/02 | 2025/12/29 | 2026/02/04 |  |  |  |  | IND-GLD
192333 | 2026/01/28 | Auto |  | GU | Cynthia Chen 陳律妏 | V6A | 60226F051B | TMKF-26-00645 | AS |  | A | 杭州福恩 | CHINA | IND-GLD1 | 2026/02/04 | 2026/02/04 | Recycled Polyester/Viscose/Spandex 67/29/4% | Woven | Twill | Dyed | Dope/D | NA,NA | 54 | 280 | 9903 | yds | Changzhi Wang 王昌智 | 08 DARK GRAY | Discuss | 3288 | 3288 | 393 | 27.7 | 0 | 393 | 0 | 5.3% | 棉粒/結頭/粗節,橫檔/橫條,油/髒/色污,異纖/飛花,針痕/直條 | [6 empty] | 單色扣點為B級,結論為Discuss | [16 empty] | 色樣、品質樣廠商提供 | 已簽核 | 請參考驗貨員意見。(Please refer QA's comments.) |  |  |  | 2026/03/27 | 2026/04/15 |  |  |  |  | IND-GLD
192443 | 2026/01/28 | Auto |  | GU | Cynthia Chen 陳律妏 | V6A | 60226F051B | TMKF-26-00645 | AS |  | A | 杭州福恩 | CHINA | IND-GLD1 | 2026/02/05 | 2026/02/05 | Recycled Polyester/Viscose/Spandex 67/29/4% | Woven | Twill | Dyed | Dope/D | NA,NA | 54 | 280 | 13840 | yds | Changzhi Wang 王昌智 | 09 BLACK | Discuss | 3941 | 3941 | 406 | 14 | 0 | 406 | 0 | 1.2% | 擦傷/刮傷/勾紗,棉粒/結頭/粗節,異纖/飛花 | [6 empty] | 單色扣點為B級,結論為Discuss | [16 empty] | 色樣、品質樣業務提供 | 已簽核 | 請參考驗貨員意見。(Please refer QA's comments.) |  |  |  | 2026/03/27 | 2026/04/15 |  |  |  |  | IND-GLD
192334 | 2026/01/28 | Auto |  | GU | Cynthia Chen 陳律妏 | V6A | 60226F051A_26 | TMKF-26-00647 | AS |  | A | 杭州福恩 | CHINA | IND-GLD1 | 2026/02/04 | 2026/02/04 | Recycled Polyester/Viscose/Spandex 67/29/4% | Woven | Twill | Dyed | Dope/D | NA,NA | 54 | 280 | 76288 | yds | Changzhi Wang 王昌智 | 08 DARK GRAY | Discuss | 12995 | 12995 | 1268.7 | 19.6 | 0 | 1268.7 | 0 | 2.9% | 擦傷/刮傷/勾紗,斷紗(斷經/斷緯),棉粒/結頭/粗節,橫檔/橫條,油/髒/色污,異纖/飛花 | [6 empty] | 單色扣點為B級,結論為Discuss | [16 empty] | 色樣、品質樣業務提供 | 已簽核 | 請參考驗貨員意見。(Please refer QA's comments.) |  |  | 2026/03/09 | 2026/03/02 | 2026/04/08 |  |  |  |  | IND-GLD
192442 | 2026/01/28 | Auto |  | GU | Cynthia Chen 陳律妏 | V6A | 60226F051A_26 | TMKF-26-00647 | AS |  | A | 杭州福恩 | CHINA | IND-GLD1 | 2026/02/05 | 2026/02/05 | Recycled Polyester/Viscose/Spandex 67/29/4% | Woven | Twill | Dyed | Dope/D | NA,NA | 54 | 280 | 9954 | yds | Changzhi Wang 王昌智 | 09 BLACK | Discuss | 9406 | 9406 | 966.4 | 18.1 | 0 | 966.4 | 0 | 2.4% | 擦傷/刮傷/勾紗,斷紗(斷經/斷緯),棉粒/結頭/粗節,橫檔/橫條,油/髒/色污,異纖/飛花 | [6 empty] | 單色扣點為B級,結論為Discuss | [16 empty] | 色樣、品質樣業務提供 | 已簽核 | 請參考驗貨員意見。(Please refer QA's comments.) |  |  | 2026/03/09 | 2026/03/02 | 2026/04/08 |  |  |  |  | IND-GLD
192539 | 2026/02/04 | Auto |  | GU | Erica Chiu 邱映瑜 | V6A | 60226F019B | TMKF-26-00697 | AS |  | A | 杭州福恩 | CHINA | IND-STL | 2026/02/07 | 2026/02/07 | Recycled Polyester/Viscose/Spandex 69/29/2% | Woven | Twill | Dyed | Top/D | NA,NA | 54 | 240 | 97404 | yds | Ken Kong 孔祥松 | 09 BLACK | Discuss | 25615 | 25615 | 2816.2 | 11.8 | 1143.6 | 1672.6 | 0 | 0.5% | 擦傷/刮傷/勾紗,斷紗(斷經/斷緯),棉粒/結頭/粗節,橫檔/橫條,油/髒/色污,異纖/飛花 | [6 empty] | 單色扣點為B級,結論為Discuss | [16 empty] | 色樣、品質樣廠商提供 | 已簽核 | 請參考驗貨員意見。(Please refer QA's comments.) |  |  | 2026/03/09 | 2026/04/06 | 2026/04/29 |  |  |  |  | IND-STL
192268 | 2026/02/03 | Xijin Huang 黃錫金 |  | GU | Anita Hsu 徐瑜穗 | V6A | 60226F033B | TMKF-26-00730 | NAS |  | A | 紹興天冠 | CHINA | VIN-MK3B | 2026/02/03 | 2026/02/03 | Recycled Polyester 100% | Knit | Interlock | Dyed | P/D | NA,NA | 60 | 110 | 133 | kgs | Xijin Huang 黃錫金 | 24 ORANGE | Discuss | 140.08 | 881 | 276 | 10.9 | 0 | 276 | 0 | 0.3% | 接疋,擦傷/刮傷/勾紗,棉粒/結頭/粗節,橫檔/橫條,油/髒/色污,破洞 | [6 empty] | 單色扣點為B級,結論為Discuss | [16 empty] | 色樣、品質樣業務提供 | 已簽核 | 請參考驗貨員意見。(Please refer QA's comments.) |  |  | 2026/02/04 | 2026/03/28 | 2026/05/20 |  |  |  |  | VIN-MK3
192336 | 2026/02/04 | Auto |  | GU | Cynthia Chen 陳律妏 | V6A | 60226H020D_1 | TMKF-26-00871 | AS |  | A | 杭州福恩 | CHINA | VIN-MK3B | 2026/02/04 | 2026/02/04 | Recycled Polyester/Viscose/Spandex 67/29/4% | Woven | Twill | Dyed | Dope/D | NA,NA | 54 | 280 | 12756 | yds | Changzhi Wang 王昌智 | 08 DARK GRAY | Discuss | 8463 | 8463 | 945.1 | 10.2 | 401.9 | 543.2 | 0 | 0.1% | 擦傷/刮傷/勾紗,斷紗(斷經/斷緯),棉粒/結頭/粗節,油/髒/色污,異纖/飛花,破洞 | [6 empty] | 單色扣點為B級,結論為Discuss | [16 empty] | 色樣、品質樣業務提供 | 已簽核 | 請參考驗貨員意見。(Please refer QA's comments.) |  |  | 2026/02/06 | 2025/12/10 | 2026/02/13 |  |  |  |  | VIN-MK3
192506 | 2026/02/04 | Auto |  | GU | Erica Chiu 邱映瑜 | V6B | 60326F073A | TMKF-26-00948 | AS |  | A | 亞東 | CHINA | IND-GLS1 GLS5 | 2026/02/06 | 2026/02/06 | Cotton(BCI) 100% | Woven | Corduroy | Dyed | P/D | NA,NA | 55 | 300 | 49277 | yds | Jun Yan 嚴軍 | 07 GRAY | Agree | 23072 | 23072 | 1399.1 | 5.3 | 1399.1 | 0 | 0 | 0% | 擦傷/刮傷/勾紗,斷紗(斷經/斷緯),染折/折痕,棉粒/結頭/粗節,油/髒/色污,異纖/飛花 | [6 empty] | 大貨品質在接受標準內 | [16 empty] | 無色樣，品質樣廠商提供 | 已簽核 | 請參考驗貨員意見。(Please refer QA's comments.) |  |  | 2026/02/09 | 2026/04/22 | 2026/06/03 |  |  |  |  | IND-GLS
192192 | 2026/02/02 | Junde Zhang 張俊德 |  | GU | Erica Chiu 邱映瑜 | V6B | 60326F073A | TMKF-26-00950 | AS |  | A | 上海新聯紡 | CHINA | IND-GLS1 | 2026/02/02 | 2026/02/02 | Polyester 100% | Woven | Poplin | Dyed | P/D | NA,NA | 59.5 | 100 | 5870 | yds | Junde Zhang 張俊德 | 07 GRAY | Discuss | 6668 | 6668 | 832.7 | 13.8 | 0 | 832.7 | 0 | 1.1% | 斷紗(斷經/斷緯),棉粒/結頭/粗節,橫檔/橫條,油/髒/色污 | [6 empty] | 單色扣點為B級,結論為Discuss | [16 empty] | 色樣、品質樣廠商提供 | 已簽核 | 請參考驗貨員意見。(Please refer QA's comments.) |  |  | 2026/02/02 | 2026/04/22 | 2026/06/03 |  |  |  |  | IND-GLS
192262 | 2026/02/02 | Junde Zhang 張俊德 |  | GU | Erica Chiu 邱映瑜 | V6B | 60326F073A | TMKF-26-00950 | AS |  | A | 上海新聯紡 | CHINA | IND-GLS1 | 2026/02/02 | 2026/02/02 | Polyester 100% | Woven | Poplin | Dyed | P/D | NA,NA | 59.5 | 100 | 0 | yds | Junde Zhang 張俊德 | 09BLACK | Discuss | 3612.7 | 3612.7 | 465.4 | 18 | 0 | 465.4 | 0 | 2.4% | 接疋,斷紗(斷經/斷緯),染折/折痕,棉粒/結頭/粗節,橫檔/橫條,油/髒/色污 | [6 empty] | 單色扣點為B級,結論為Discuss | [16 empty] | 色樣、品質樣廠商提供 | 已簽核 | 請參考驗貨員意見。(Please refer QA's comments.) |  |  | 2026/02/02 | 2026/04/22 | 2026/06/03 |  |  |  |  | IND-GLS
192193 | 2026/02/02 | Junde Zhang 張俊德 |  | GU | Erica Chiu 邱映瑜 | V6B | 60326F073A | TMKF-26-00950 | AS |  | A | 上海新聯紡 | CHINA | IND-GLS1 | 2026/02/02 | 2026/02/02 | Polyester 100% | Woven | Poplin | Dyed | P/D | NA,NA | 59.5 | 100 | 4911 | yds | Junde Zhang 張俊德 | 38 DARK BROWN | Discuss | 5388 | 5388 | 806.8 | 14.7 | 0 | 806.8 | 0 | 1.4% | 斷紗(斷經/斷緯),棉粒/結頭/粗節,橫檔/橫條,油/髒/色污 | [6 empty] | 單色扣點為B級,結論為Discuss | [16 empty] | 色樣、品質樣廠商提供 | 已簽核 | 請參考驗貨員意見。(Please refer QA's comments.) |  |  | 2026/02/02 | 2026/04/22 | 2026/06/03 |  |  |  |  | IND-GLS
192841 | 2026/03/05 | Alan Ku 古育倫 |  | ONY | Vivian Wu 巫心瑜 | V7B | 777362_VMI | TMKF-26-00962 | AS |  |  | YAKJIN | VIETNAM | IND-GLD6 | 2026/02/27 | 2026/02/27 | Cotton/Polyester 93/7% | Knit | Fleece | Dyed | P/D | NA,NA | 66 | 215 | 256180 | yds | NgocBich | BLACK JACK | Discuss | 6614 | 6614 | 631 | 9.7 | 279 | 352 | 0 | 0% | 接疋,擦傷/刮傷/勾紗,斷紗(斷經/斷緯),染折/折痕,棉粒/結頭/粗節,油/髒/色污 |  |  |  |  | 布邊不良 |  | 大貨品質在接受標準內 | [16 empty] | 色樣、品質樣廠商提供 | 已簽核 | 請參考驗貨員意見。(Please refer QA's comments.) |  |  | 2026/04/17 | 2026/04/06 | 2026/04/30 |  |  |  |  | IND-GLD
192842 | 2026/03/05 | Alan Ku 古育倫 |  | ONY | Vivian Wu 巫心瑜 | V7B | 777362_VMI | TMKF-26-00962 | AS |  |  | YAKJIN | VIETNAM | IND-GLD6 | 2026/02/27 | 2026/02/27 | Cotton/Polyester 93/7% | Knit | Fleece | Dyed | P/D | NA,NA | 66 | 215 | 167651 | yds | NgocBich | DUSK NAVY | Reject | 2447 | 2447 | 400 | 15.8 | 95 | 139 | 166 | 1.7% | 接疋,橫檔/橫條,油/髒/色污,破洞 |  |  |  |  | 布邊不良 | 幅寬不足 | 單色結論為Fail,請打下並覆驗 |  | 簽核中 |  |  | 1. Color:Navy/ Lot:L26B1-DU-2/ Overall Barre & Narrow width 1"=>Reject the lot. 2. Color:Navy/ Lot:L26B1-DU-8/ Roll No:01 & 02/ The average point deduction is at C grade=>Reject the roll. 3.Color:BLACK & NAVY/ Lot:L26B1-BK-1 &L26B1-BK-29 &SW)B1-BK-1 &VMIB1-BK-18 &L26B1-DU-8/ The total yard converted by weight , which will be shortage 1.58%~5.64%, please replenish fabric based on requirement of garment factory. 4.Color:BLACK & NAVY/Lot:SW)B1-BK-1 &L26B1-BK-1 & L26B1-DU-1/ Overall slight Barre =>accptable. Standard: 245G/M2 & 381G/YDS | [11 empty] | 色樣、品質樣廠商提供 | 已簽核 | 請參考驗貨員意見。(Please refer QA's comments.) |  |  | 2026/04/17 | 2026/04/06 | 2026/04/30 |  | 簽核中 |  |  | IND-GLD
192843 | 2026/03/05 | Alan Ku 古育倫 |  | ONY | Vivian Wu 巫心瑜 | V7B | 777362_VMI | TMKF-26-00963 | AS |  |  | YAKJIN | VIETNAM | IND-GLD6 | 2026/02/27 | 2026/02/27 | Cotton 100% | Knit | Jersey | Dyed | P/D | NA,NA | 70 | 135 | 25360 | yds | NgocBich | BLACK JACK | Reject | 540 | 540 | 254 | 6.3 | 133 | 80 | 41 | 0% | 接疋,破洞 | [5 empty] | 幅寬不足 | 單色結論為Fail,請打下並覆驗 | [16 empty] | 色樣、品質樣廠商提供 | 已簽核 | 請參考驗貨員意見。(Please refer QA's comments.) |  |  | 2026/04/17 | 2026/04/06 | 2026/04/30 |  |  |  |  | IND-GLD
192844 | 2026/03/05 | Alan Ku 古育倫 |  | ONY | Vivian Wu 巫心瑜 | V7B | 777362_VMI | TMKF-26-00963 | AS |  |  | YAKJIN | VIETNAM | IND-GLD6 | 2026/02/27 | 2026/02/27 | Cotton 100% | Knit | Jersey | Dyed | P/D | NA,NA | 70 | 135 | 16596 | yds | NgocBich | DUSK NAVY | Reject | 132 | 132 | 132 | 39.4 | 0 | 0 | 132 | 8.8% | 接疋,油/髒/色污,破洞 | [6 empty] | 單色結論為Fail,請打下並覆驗 |  | 簽核完成 |  |  | 1. Color:BLACK/ Lot:SW)T1-BK-1/ Narrow width 2.5"=>Reject the lot. 2.Color: NAVY/ Lot: L26T1-DU-9/ The average point deduction is at C grade=>Reject the lot. Standard: 150G/M2 & 250G/YDS | [11 empty] | 色樣、品質樣廠商提供 | 已簽核 | 請參考驗貨員意見。(Please refer QA's comments.) |  |  | 2026/04/17 | 2026/04/06 | 2026/04/30 |  | 覆驗完成 |  |  | IND-GLD
192571 | 2026/02/04 | Auto |  | GU | Cynthia Chen 陳律妏 | V6A | 60226F051A_26 | TMKF-26-01000 | AS |  | A | 杭州福恩 | CHINA | IND-GLD1 | 2026/02/09 | 2026/02/09 | Recycled Polyester/Viscose/Spandex 67/29/4% | Woven | Twill | Dyed | Dope/D | NA,NA | 54 | 280 | 35207 | yds | Ken Kong 孔祥松 | 18 WINE | Reject | 9659.2 | 9659.2 | 1062.2 | 24.7 | 84.5 | 853.7 | 124 | 4.4% | 擦傷/刮傷/勾紗,斷紗(斷經/斷緯),棉粒/結頭/粗節,油/髒/色污,異纖/飛花 | [6 empty] | 部分匹為C級打下,但單色結論為Discuss | 5#/81 | [15 empty] | 色樣、品質樣廠商提供 | 已簽核 | 請參考驗貨員意見。(Please refer QA's comments.) |  |  | 2026/02/09 | 2026/03/02 | 2026/04/08 |  |  |  |  | IND-GLD
192538 | 2026/02/04 | Auto |  | GU | Cynthia Chen 陳律妏 | V6A | 60226F051A_26 | TMKF-26-01000 | AS |  | A | 杭州福恩 | CHINA | IND-GLD1 | 2026/02/07 | 2026/02/07 | Recycled Polyester/Viscose/Spandex 67/29/4% | Woven | Twill | Dyed | Dope/D | NA,NA | 54 | 280 | 69195 | yds | Ken Kong 孔祥松 | 32 BEIGE | Discuss | 1230.4 | 1230.4 | 128.7 | 13.2 | 0 | 128.7 | 0 | 1% | 棉粒/結頭/粗節,橫檔/橫條 | [6 empty] | 單色扣點為B級,結論為Discuss | [16 empty] | 色樣、品質樣廠商提供 | 已簽核 | 請參考驗貨員意見。(Please refer QA's comments.) |  |  | 2026/02/09 | 2026/03/02 | 2026/04/08 |  |  |  |  | IND-GLD
192570 | 2026/02/04 | Auto |  | GU | Cynthia Chen 陳律妏 | V6A | 60226F051A_26 | TMKF-26-01000 | AS |  | A | 杭州福恩 | CHINA | IND-GLD1 | 2026/02/09 | 2026/02/09 | Recycled Polyester/Viscose/Spandex 67/29/4% | Woven | Twill | Dyed | Dope/D | NA,NA | 54 | 280 | 69195 | yds | Ken Kong 孔祥松 | 32 BEIGE | Agree | 13232.6 | 13232.6 | 1770.5 | 9.4 | 1007.3 | 763.2 | 0 | 0% | 斷紗(斷經/斷緯),棉粒/結頭/粗節,油/髒/色污,異纖/飛花 | [6 empty] | 部分匹扣點為B級,但單色結論為Pass | [16 empty] | 色樣、品質樣廠商提供 | 已簽核 | 請參考驗貨員意見。(Please refer QA's comments.) |  |  | 2026/02/09 | 2026/03/02 | 2026/04/08 |  |  |  |  | IND-GLD
192912 | 2026/03/04 | Auto |  | ONY | Dash Wang 王彥智 | V7C | 559368_VMI | TMKF-26-01012 | NAS |  |  | KAHATEX | INDONESIA | IND-GLS2 STL2 | 2026/02/27 | 2026/02/27 | Cotton 100% | Woven | Oxford | Dyed | Y/D,1x1 | NA,NA | 56 | 122 | 90246 | yds | Dani | OXFORD BLUE | Discuss | 4846 | 4846 | 800 | 27.4 | 0 | 800 | 0 | 5.2% | 斷紗(斷經/斷緯),棉粒/結頭/粗節,橫檔/橫條,油/髒/色污,異纖/飛花 | [6 empty] | 單色扣點為B級,結論為Discuss | [16 empty] | 無標準樣 | 已簽核 | 請參考驗貨員意見。(Please refer QA's comments.) |  |  | 2026/03/30 | 2025/02/10 | 2026/03/05 |  |  |  |  | IND-GLS
192628 | 2026/02/04 | Auto |  | GU | Grace Hsu 許貴茵 | V6A | 60226F034A_26 | TMKF-26-01113 | NAS |  | A | 紹興天冠 | CHINA | VIN-MK3B | 2026/02/03 | 2026/02/03 | Recycled Polyester 100% | Knit | Interlock | Dyed | P/D | NA,NA | 60 | 110 | 1829 | kgs | Xijin Huang 黃錫金 | 37 BROWN | Agree | 344.39 | 2166 | 388.4 | 8.5 | 388.4 | 0 | 0 | 0% | 接疋,擦傷/刮傷/勾紗,棉粒/結頭/粗節,破洞 | [6 empty] | 大貨品質在接受標準內 | [16 empty] | 色樣、品質樣廠商提供 | 已簽核 | 請參考驗貨員意見。(Please refer QA's comments.) | Email:758620572@qq.com |  | 2026/03/16 | 2026/04/20 | 2026/05/18 |  |  |  |  | VIN-MK3
193557 | 2026/02/11 | Auto |  | GU | Willson Huang 黃暐翔 | V6B | 60326F065B | TMKF-26-01118 | AS |  | A | 杭州福恩 | CHINA | IND-GLS1 | 2026/02/03 | 2026/02/03 | Recycled Polyester/Rayon/Spandex 69/29/2% | Woven | Twill | Dyed | Y/D | NA,NA | 54 | 240 | 2515 | yds | Changzhi Wang 王昌智 | 09 BLACK | Discuss | 1781 | 1781 | 302 | 18.2 | 0 | 302 | 0 | 2.5% | 接疋,擦傷/刮傷/勾紗,斷紗(斷經/斷緯),棉粒/結頭/粗節,油/髒/色污,異纖/飛花,針痕/直條 | [6 empty] | 單色扣點為B級,結論為Discuss | [16 empty] | 色樣、品質樣業務提供 | 簽核中 |  |  |  | 2026/03/16 | 2026/03/11 | 2026/05/20 |  |  |  |  | IND-GLS
192706 | 2026/02/04 | Auto |  | TGT | Melody Chen 陳可縈 | V5A | 00E12G_C326 | TMKF-26-01141 | AS |  |  | HUGE BAMBOO | VIETNAM | VIN-LR2 | 2026/02/28 | 2026/02/28 | Recycled Polyester/Spandex 87/13% | Knit | Mesh | Dyed | P/D | NA,Wicking | 60 | 115 | 464 | yds | NgocBich | FILTERED GREEN | Agree | 522 | 522 | 98 | 4.1 | 98 | 0 | 0 | 0% | 接疋 | [6 empty] | 大貨品質在接受標準內 | [16 empty] | 色樣、品質樣廠商提供 | 已簽核 | 請參考驗貨員意見。(Please refer QA's comments.) |  |  | 2026/04/13 | 2026/05/12 | 2026/06/13 |  |  |  |  | VIN-LR2
192751 | 2026/02/04 | Auto |  | GU | Anita Hsu 徐瑜穗 | V6A | 60226N020B_1 | TMKF-26-01179 | AS |  | A | PT. CENTURY | INDONESIA | IND-STL STL3 | 2026/02/26 | 2026/02/26 | Cotton(BCI)/Polyester 80/20% | Woven | Twill | Dyed | P/D | NA,NA | 52 | 196 | 23488 | yds | Dani | 06 GRAY | Reject | 9350 | 9350 | 1440 | 12.2 | 0 | 960 | 480 | 0.7% | 斷紗(斷經/斷緯),棉粒/結頭/粗節,橫檔/橫條,油/髒/色污 |  |  |  |  | 全匹性瑕疵 |  | 部分匹為C級打下,但單色結論為Discuss |  | 簽核完成 |  |  | 1. REJECT lOT 14/9 DUE TO SHADING 1-4 INCH RIGHTSIDE 2. GENERAL FOUND, BARRE, BROKEN YARN, SLUB, KNOT, OIL, STAIN 3. PLEASE DISCUSS WITH HQ PURCHASER | L#14 布邊色差客人已核可，L#9程度同L#14 可接受。 | 若色差有超出客人許容範圍，需請布廠負擔相關修色費用。 | [9 empty] | 色樣、品質樣廠商提供 | 已簽核 | 請參考驗貨員意見。(Please refer QA's comments.) 因C級大貨超過20%，請打下並申請覆驗。 |  |  |  | 2026/02/07 | 2026/03/04 | 郭良祿 同意出貨 no further comment | 同意出貨-客戶核可此瑕疵 |  |  | IND-STL
192768 | 2026/03/03 | Junde Zhang 張俊德 |  | GU | Erica Chiu 邱映瑜 | V6B | 60126N062B | TMKF-26-01208 | AS |  | A | 上海新聯紡 | CHINA | IND-STL3 | 2026/02/01 | 2026/02/01 | Polyester/Recycled Polyester 70/30% | Woven | Twill | Dyed | P/D | NA,NA | 56 | 370 | 18646 | yds | Junde Zhang 張俊德 | 09 BLACK | Discuss | 13087 | 13087 | 1715 | 11.3 | 372 | 1343 | 0 | 0.4% | 印花瑕疵(印白),印花瑕疵(塞網),接疋,斷紗(斷經/斷緯),棉粒/結頭/粗節,油/髒/色污 | [6 empty] | 單色扣點為B級,結論為Discuss | [16 empty] | 色樣、品質樣業務提供 | 已簽核 | 請參考驗貨員意見。(Please refer QA's comments.) |  |  | 2026/02/02 | 2026/03/04 | 2026/04/22 |  |  |  |  | IND-STL
192767 | 2026/03/03 | Junde Zhang 張俊德 |  | GU | Erica Chiu 邱映瑜 | V6B | 60126N062B | TMKF-26-01208 | AS |  | A | 上海新聯紡 | CHINA | IND-STL3 | 2026/02/01 | 2026/02/01 | Polyester/Recycled Polyester 70/30% | Woven | Twill | Dyed | P/D | NA,NA | 56 | 370 | 9939 | yds | Junde Zhang 張俊德 | 38 DARK BROWN | Agree | 15342 | 15342 | 1736.1 | 8.9 | 1273.3 | 305.8 | 157 | 0% | 印花瑕疵(印白),斷紗(斷經/斷緯),棉粒/結頭/粗節,油/髒/色污 | [6 empty] | 部分匹為C級打下,但單色結論為Pass | 52 | [15 empty] | 色樣、品質樣業務提供 | 已簽核 | 請參考驗貨員意見。(Please refer QA's comments.) |  |  | 2026/02/02 | 2026/03/04 | 2026/04/22 |  |  |  |  | IND-STL
192696 | 2026/02/11 | Auto |  | GU | Cynthia Chen 陳律妏 | V6A | 60226H020D_1 | TMKF-26-01422 | AS |  | A | 杭州福恩 | CHINA | VIN-MK3B | 2026/02/28 | 2026/02/28 | Recycled Polyester/Viscose/Spandex 67/29/4% | Woven | Twill | Dyed | Dope/D | NA,NA | 54 | 280 | 15036 | yds | Ken Kong 孔祥松 | 09 BLACK | Agree | 6442.8 | 6442.8 | 736.8 | 8.6 | 521.1 | 215.7 | 0 | 0% | 斷紗(斷經/斷緯),棉粒/結頭/粗節,橫檔/橫條,油/髒/色污,異纖/飛花 | [6 empty] | 部分匹扣點為B級,但單色結論為Pass | [16 empty] | 色樣、品質樣廠商提供 | 已簽核 | 請參考驗貨員意見。(Please refer QA's comments.) |  |  | 2026/03/06 | 2026/01/29 | 2026/03/03 |  |  |  |  | VIN-MK3
192695 | 2026/02/13 | Auto |  | GU | Cynthia Chen 陳律妏 | V6A | 60226F051C | TMKF-26-01474 | AS |  | A | 杭州福恩 | CHINA | CAB-MK2 | 2026/02/28 | 2026/02/28 | Recycled Polyester/Viscose/Spandex 67/29/4% | Woven | Twill | Dyed | Dope/D | NA,NA | 54 | 280 | 9142 | yds | Ken Kong 孔祥松 | 09 BLACK | Agree | 12095.2 | 12095.2 | 1431.1 | 7.1 | 1049.5 | 381.6 | 0 | 0% | 接疋,擦傷/刮傷/勾紗,斷紗(斷經/斷緯),棉粒/結頭/粗節,橫檔/橫條,油/髒/色污,異纖/飛花 | [6 empty] | 部分匹扣點為B級,但單色結論為Pass | [16 empty] | 色樣、品質樣廠商提供 | 已簽核 | 請參考驗貨員意見。(Please refer QA's comments.) |  |  | 2026/03/23 | 2026/02/26 | 2026/04/30 |  |  |  |  | CAB-MK2
192858 | 2026/03/04 | Auto |  | GU | Erica Chiu 邱映瑜 | V6A | 60226F033A | TMKF-26-01627 | NAS |  | A | 紹興天冠 | CHINA | VIN-MK3B | 2026/02/03 | 2026/02/03 | Recycled Polyester 100% | Knit | Interlock | Dyed | P/D | NA,NA | 60 | 110 | 265 | kgs | Xijin Huang 黃錫金 | 69 NAVY | Discuss | 279.68 | 1759 | 366.6 | 19.6 | 0 | 366.6 | 0 | 2.9% | 接疋,擦傷/刮傷/勾紗,棉粒/結頭/粗節,破洞 | [6 empty] | 單色扣點為B級,結論為Discuss | [16 empty] | 色樣、品質樣業務提供 | 已簽核 | 請參考驗貨員意見。(Please refer QA's comments.) | Email:758620572@qq.com |  | 2026/03/09 | 2026/03/30 | 2026/05/20 |  |  |  |  | VIN-MK3