## 工作表1
編號 | 申請日期 | 申請人 | 驗布方式 | 客戶 | 採購人員 | 部門 | 款號 | 採購單號 | 訂單類別 | 高單價布種 | A級優先驗布 | 供應商 | 驗貨地區 | 成衣產區 | 預計驗布日 | 實際驗布日 | 成份 | 針平織 | 布種 | 染法 | 印花織法 | 後處理功能性 | 有效幅寬(inch) | 克重(gm/m2) | 訂單數量 | 訂單單位 | 檢驗員 | 顏色 | 單色結論 | 本次大貨完成數量 | 本次大貨完成數量(Yds) | 抽驗數量(Yds) | 平均扣點數(pts/100yds) | A級數量(Yds) | B級數量(Yds) | C級數量(Yds) | 補布比例(%) | 布疵問題 | 外觀問題 | 手感問題 | 緯斜問題 | 顏色問題 | 其他問題 | 規格問題 | 處置方法 | 部分打掉缸號/匹號 | C20狀態 | C20覆驗日期 | C20覆驗結果(C級%) | C20驗布員意見 | C20需出貨原因 | C20解決方案 | C20材研建議 | C20處級主管評語 | C20工廠收料數量 | C20工廠檢驗數量 | C20工廠平均扣點數 | C20工廠A級數量 | C20工廠B級數量 | C20工廠C級數量 | C20工廠主要瑕疵 | 是否有標準樣 | 發送驗布結果 | 品管主管簽核意見 | 備註 | 郵件說明 | 預計主料出口日 | 最近的成衣開裁日 | 成衣出口日 | C20級簽核VM意見 | 簽核狀態 | 是否重驗 | 是否頭缸驗布 | 第一間工廠
194467 | 2026/03/23 | Auto |  | KOH | Jenna Chan 詹靖宜 | V3C | MT03A111_HO26 | BGDF-26-00017 | AS |  |  | FORUS | CHINA | BGD-MK1 | 2026/04/13 | 2026/04/13 | Polyester/Recycled Polyester 60/40% | Knit | Tricot | Dyed | P/D | NA,NA | 58 | 200 | 1022 | yds | Leo Li 李勇 | 658_180 MODERN WHITE | Agree | 942 | 942 | 168.1 | 7.1 | 168.1 | 0 | 0 | 0% | 油/髒/色污 | [6 empty] | 大貨品質在接受標準內 | [16 empty] | 色樣、品質樣廠商提供 | 已簽核 | 請參考驗貨員意見。(Please refer QA's comments.) |  |  | 2026/04/15 | 2026/06/04 | 2026/07/05 |  |  |  |  | BGD-MK1
195366 | 2026/03/23 | Auto |  | KOH | Jenna Chan 詹靖宜 | V3C | MT03A111_HO26 | BGDF-26-00017 | AS |  |  | FORUS | CHINA | BGD-MK1 | 2026/04/27 | 2026/04/27 | Polyester/Recycled Polyester 60/40% | Knit | Tricot | Dyed | P/D | NA,NA | 58 | 200 | 43838 | yds | Gul Wang 王國安 | 660_460 SMOKEY SLATE | Agree | 1971 | 1971 | 375 | 8.5 | 285 | 90 | 0 | 0% | 接疋,橫檔/橫條,油/髒/色污 | [6 empty] | 部分匹扣點為B級,但單色結論為Pass | [16 empty] | 色樣、品質樣廠商提供 | 已簽核 | 請參考驗貨員意見。(Please refer QA's comments.) |  |  | 2026/04/29 | 2026/06/04 | 2026/07/05 |  |  |  |  | BGD-MK1
194466 | 2026/03/23 | Auto |  | KOH | Jenna Chan 詹靖宜 | V3C | MT03A111_HO26 | BGDF-26-00017 | AS |  |  | FORUS | CHINA | BGD-MK1 | 2026/04/13 | 2026/04/13 | Polyester/Recycled Polyester 60/40% | Knit | Tricot | Dyed | P/D | NA,NA | 58 | 200 | 102382 | yds | Leo Li 李勇 | 660_941 MINERAL BLACK | Agree | 19569 | 19569 | 1511 | 3.2 | 1423 | 88 | 0 | 0% | 接疋,擦傷/刮傷/勾紗,橫檔/橫條,破洞 | [6 empty] | 部分匹扣點為B級,但單色結論為Pass | [16 empty] | 色樣、品質樣廠商提供 | 已簽核 | 請參考驗貨員意見。(Please refer QA's comments.) |  |  | 2026/04/15 | 2026/06/04 | 2026/07/05 |  |  |  |  | BGD-MK1
195367 | 2026/03/23 | Auto |  | KOH | Jenna Chan 詹靖宜 | V3C | MT03A111_HO26 | BGDF-26-00017 | AS |  |  | FORUS | CHINA | BGD-MK1 | 2026/04/27 | 2026/04/27 | Polyester/Recycled Polyester 60/40% | Knit | Tricot | Dyed | P/D | NA,NA | 58 | 200 | 102382 | yds | Gul Wang 王國安 | 660_941 MINERAL BLACK | Discuss | 7047 | 7047 | 882 | 8.8 | 449 | 433 | 0 | 0% | 接疋,擦傷/刮傷/勾紗,斷紗(斷經/斷緯),橫檔/橫條,油/髒/色污,破洞 | [6 empty] | 單色扣點為B級,結論為Discuss | [16 empty] | 色樣、品質樣廠商提供 | 已簽核 | 請參考驗貨員意見。(Please refer QA's comments.) |  |  | 2026/04/29 | 2026/06/04 | 2026/07/05 |  |  |  |  | BGD-MK1
194532 | 2026/03/23 | Auto |  | KOH | Jenna Chan 詹靖宜 | V3C | MT03A111_HO26 | BGDF-26-00017 | AS |  |  | FORUS | CHINA | BGD-MK1 | 2026/04/13 | 2026/04/14 | Polyester/Recycled Polyester 60/40% | Knit | Tricot | Dyed | P/D | NA,NA | 58 | 200 | 87676 | yds | Leo Li 李勇 | 660_460 SMOKEY SLATE | Agree | 15417 | 15417 | 1922 | 1.2 | 1922 | 0 | 0 | 0% | 擦傷/刮傷/勾紗,油/髒/色污 |  |  |  |  | 布邊不良 |  | 大貨品質在接受標準內 | [16 empty] | 色樣、品質樣廠商提供 | 已簽核 | 請參考驗貨員意見。(Please refer QA's comments.) |  |  | 2026/04/15 | 2026/06/04 | 2026/07/05 |  |  |  |  | BGD-MK1
194942 | 2026/03/23 | Auto |  | KOH | Jenna Chan 詹靖宜 | V3C | MT03A111_HO26 | BGDF-26-00017 | AS |  |  | FORUS | CHINA | BGD-MK1 | 2026/04/20 | 2026/04/21 | Polyester/Recycled Polyester 60/40% | Knit | Tricot | Dyed | P/D | NA,NA | 58 | 200 | 87676 | yds | Jun Yan 嚴軍 | 660_460 SMOKEY SLATE | Agree | 5625 | 5625 | 694 | 4.6 | 694 | 0 | 0 | 0% | 接疋,擦傷/刮傷/勾紗,橫檔/橫條,油/髒/色污 | [6 empty] | 大貨品質在接受標準內 | [16 empty] | 色樣、品質樣廠商提供 | 已簽核 | 請參考驗貨員意見。(Please refer QA's comments.) |  |  | 2026/04/22 | 2026/06/04 | 2026/07/05 |  |  |  |  | BGD-MK1
194941 | 2026/03/23 | Auto |  | KOH | Jenna Chan 詹靖宜 | V3C | MT03A111_HO26 | BGDF-26-00017 | AS |  |  | FORUS | CHINA | BGD-MK1 | 2026/04/20 | 2026/04/21 | Polyester/Recycled Polyester 60/40% | Knit | Tricot | Dyed | P/D | NA,NA | 58 | 200 | 204764 | yds | Jun Yan 嚴軍 | 660_941 MINERAL BLACK | Agree | 21367 | 21367 | 2736 | 5.1 | 2482 | 254 | 0 | 0% | 接疋,擦傷/刮傷/勾紗,橫檔/橫條,油/髒/色污,破洞 |  |  |  |  | 布邊不良 |  | 部分匹扣點為B級,但單色結論為Pass | [16 empty] | 色樣、品質樣廠商提供 | 已簽核 | 請參考驗貨員意見。(Please refer QA's comments.) |  |  | 2026/04/22 | 2026/06/04 | 2026/07/05 |  |  |  |  | BGD-MK1
194533 | 2026/03/23 | Auto |  | KOH | Jenna Chan 詹靖宜 | V3C | MT03A111_HO26 | BGDF-26-00017 | AS |  |  | FORUS | CHINA | BGD-MK1 | 2026/04/13 | 2026/04/14 | Polyester/Recycled Polyester 60/40% | Knit | Tricot | Dyed | P/D | NA,NA | 58 | 200 | 0 | yds | Leo Li 李勇 | DRESS BLUE 19_4024 TC | Agree | 13987 | 13987 | 1762 | 2.3 | 1672 | 90 | 0 | 0% | 擦傷/刮傷/勾紗,油/髒/色污 |  |  |  |  | 布邊不良 |  | 部分匹扣點為B級,但單色結論為Pass | [16 empty] | 色樣、品質樣廠商提供 | 已簽核 | 請參考驗貨員意見。(Please refer QA's comments.) |  |  | 2026/04/15 | 2026/06/04 | 2026/07/05 |  |  |  |  | BGD-MK1
194940 | 2026/03/23 | Auto |  | KOH | Jenna Chan 詹靖宜 | V3C | MT03A111_HO26 | BGDF-26-00017 | AS |  |  | FORUS | CHINA | BGD-MK1 | 2026/04/20 | 2026/04/21 | Polyester/Recycled Polyester 60/40% | Knit | Tricot | Dyed | P/D | NA,NA | 58 | 200 | 0 | yds | Jun Yan 嚴軍 | DRESS BLUE 19_4024 TC | Reject | 2786 | 2786 | 355 | 7.3 | 0 | 0 | 355 | 0% | 接疋,擦傷/刮傷/勾紗,橫檔/橫條 |  |  |  | 邊中色差 |  |  | 單色結論為Fail,請打下並覆驗 |  | 採購-待確認 |  |  | 1.檢查抽驗匹- 缸差、匹差在接受範圍，請分缸使用。 2.部分抽驗匹瑕疵扣分為B級，但單色未超分。 3.DRESS BLUE色边中差较明不OK评C级。 3.SMOKEY SLATE 色布面有竖条对比布厂提供确认品质样可接受附办。 | [11 empty] | 色樣、品質樣廠商提供 | 已簽核 | 請參考驗貨員意見。(Please refer QA's comments.) |  |  | 2026/04/22 | 2026/06/04 | 2026/07/05 |  | 簽核中 |  |  | BGD-MK1
193971 | 2026/03/25 | Auto |  | GU | Cynthia Chen 陳律妏 | V6A | 60226H024D,60226H024D_1 | CJYF-26-00017 | AS |  | A | 吳江佰陸 | CHINA | CHN-JY1 | 2026/04/01 | 2026/04/02 | Recycled Polyester/Polyester 75/25% | Woven | Twill | Dyed | P/D | NA,Cool | 56 | 180 | 14103 | yds | Ken Kong 孔祥松 | 09 BLACK | Agree | 7246 | 7246 | 976 | 6.1 | 836 | 140 | 0 | 0% | 擦傷/刮傷/勾紗,斷紗(斷經/斷緯),染折/折痕,棉粒/結頭/粗節,橫檔/橫條 | [6 empty] | 部分匹扣點為B級,但單色結論為Pass | [16 empty] | 色樣、品質樣業務提供 | 已簽核 | 請參考驗貨員意見。(Please refer QA's comments.) |  |  | 2026/04/02 | 2026/03/12 | 2026/04/09 |  |  |  |  | CHN-JY
193969 | 2026/03/25 | Auto |  | GU | Cynthia Chen 陳律妏 | V6A | 60226H024D,60226H024D_1 | CJYF-26-00017 | AS |  | A | 吳江佰陸 | CHINA | CHN-JY1 | 2026/04/01 | 2026/04/02 | Recycled Polyester/Polyester 75/25% | Woven | Twill | Dyed | P/D | NA,Cool | 56 | 180 | 3496 | yds | Ken Kong 孔祥松 | 10 PINK | Agree | 2315 | 2315 | 271 | 6.6 | 271 | 0 | 0 | 0% | 染折/折痕,棉粒/結頭/粗節,油/髒/色污 | [6 empty] | 大貨品質在接受標準內 | [16 empty] | 色樣、品質樣業務提供 | 已簽核 | 請參考驗貨員意見。(Please refer QA's comments.) |  |  | 2026/04/02 | 2026/03/12 | 2026/04/09 |  |  |  |  | CHN-JY
193970 | 2026/03/25 | Auto |  | GU | Cynthia Chen 陳律妏 | V6A | 60226H024D,60226H024D_1 | CJYF-26-00017 | AS |  | A | 吳江佰陸 | CHINA | CHN-JY1 | 2026/04/01 | 2026/04/02 | Recycled Polyester/Polyester 75/25% | Woven | Twill | Dyed | P/D | NA,Cool | 56 | 180 | 13432 | yds | Ken Kong 孔祥松 | 56 OLIVE | Agree | 7547 | 7547 | 827 | 5.2 | 827 | 0 | 0 | 0% | 斷紗(斷經/斷緯),染折/折痕,棉粒/結頭/粗節,油/髒/色污 | [6 empty] | 大貨品質在接受標準內 | [16 empty] | 色樣、品質樣業務提供 | 已簽核 | 請參考驗貨員意見。(Please refer QA's comments.) |  |  | 2026/04/02 | 2026/03/12 | 2026/04/09 |  |  |  |  | CHN-JY
194226 | 2026/03/25 | Auto |  | GU | Cynthia Chen 陳律妏 | V6A | 60226H024D,60226H024D_1 | CJYF-26-00017 | AS |  | A | 吳江佰陸 | CHINA | CHN-JY1 | 2026/04/09 | 2026/04/09 | Recycled Polyester/Polyester 75/25% | Woven | Twill | Dyed | P/D | NA,Cool | 56 | 180 | 13432 | yds | Ajun He 何緒君 | 56 OLIVE | Agree | 770 | 770 | 120 | 6.7 | 120 | 0 | 0 | 0% | 斷紗(斷經/斷緯),棉粒/結頭/粗節,油/髒/色污 | [6 empty] | 大貨品質在接受標準內 | [16 empty] | 色樣、品質樣業務提供 | 已簽核 | 請參考驗貨員意見。(Please refer QA's comments.) |  |  | 2026/04/09 | 2026/03/12 | 2026/04/09 |  |  |  |  | CHN-JY
194163 | 2026/03/25 | Auto |  | GU | Cynthia Chen 陳律妏 | V6A | 60226H024B,60226H024B_1,60226H024C,60226H024C_1,60226H024D,60226H024D_1 | CJYF-25-00091,CJYF-26-00017,CJYF-26-00021 | AS |  | A | 吳江佰陸 | CHINA | CHN-JY1 | 2026/04/07 | 2026/04/07 | Recycled Polyester/Polyester 75/25% | Woven | Twill | Dyed | P/D | NA,Cool | 56 | 180 | 5030 | yds | Ajun He 何緒君 | 01 OFF WHITE | Discuss | 9157 | 9157 | 1155 | 12.6 | 634 | 521 | 0 | 0.8% | 接疋,斷紗(斷經/斷緯),染折/折痕,棉粒/結頭/粗節,油/髒/色污 |  |  |  |  | 背面瑕疵 |  | 單色扣點為B級,結論為Discuss | [16 empty] | 色樣、品質樣業務提供 | 已簽核 | 請參考驗貨員意見。(Please refer QA's comments.) |  |  | 2026/04/07 | 2026/03/12 | 2026/04/09 |  |  |  |  | CHN-JY
194161 | 2026/03/25 | Auto |  | GU | Cynthia Chen 陳律妏 | V6A | 60226H024B,60226H024B_1,60226H024C,60226H024C_1,60226H024D,60226H024D_1 | CJYF-25-00091,CJYF-26-00017,CJYF-26-00021 | AS |  | A | 吳江佰陸 | CHINA | CHN-JY1 | 2026/04/07 | 2026/04/07 | Recycled Polyester/Polyester 75/25% | Woven | Twill | Dyed | P/D | NA,Cool | 56 | 180 | 19921 | yds | Ajun He 何緒君 | 09 BLACK | Agree | 12630 | 12630 | 1195 | 2.8 | 1195 | 0 | 0 | 0% | 擦傷/刮傷/勾紗,染折/折痕,棉粒/結頭/粗節,油/髒/色污 |  |  |  |  | 背面瑕疵 |  | 大貨品質在接受標準內 | [16 empty] | 色樣、品質樣業務提供 | 已簽核 | 請參考驗貨員意見。(Please refer QA's comments.) |  |  | 2026/04/07 | 2026/03/12 | 2026/04/09 |  |  |  |  | CHN-JY
194164 | 2026/03/25 | Auto |  | GU | Cynthia Chen 陳律妏 | V6A | 60226H024B,60226H024B_1,60226H024C,60226H024C_1,60226H024D,60226H024D_1 | CJYF-25-00091,CJYF-26-00017,CJYF-26-00021 | AS |  | A | 吳江佰陸 | CHINA | CHN-JY1 | 2026/04/07 | 2026/04/07 | Recycled Polyester/Polyester 75/25% | Woven | Twill | Dyed | P/D | NA,Cool | 56 | 180 | 4535 | yds | Ajun He 何緒君 | 10 PINK | Agree | 1246 | 1246 | 256 | 7.8 | 256 | 0 | 0 | 0% | 接疋,斷紗(斷經/斷緯),棉粒/結頭/粗節,油/髒/色污 |  |  |  |  | 背面瑕疵 |  | 大貨品質在接受標準內 | [16 empty] | 色樣、品質樣業務提供 | 已簽核 | 請參考驗貨員意見。(Please refer QA's comments.) |  |  | 2026/04/07 | 2026/03/12 | 2026/04/09 |  |  |  |  | CHN-JY
194165 | 2026/03/25 | Auto |  | GU | Cynthia Chen 陳律妏 | V6A | 60226H024B,60226H024B_1,60226H024C,60226H024C_1,60226H024D,60226H024D_1 | CJYF-25-00091,CJYF-26-00017,CJYF-26-00021 | AS |  | A | 吳江佰陸 | CHINA | CHN-JY1 | 2026/04/07 | 2026/04/07 | Recycled Polyester/Polyester 75/25% | Woven | Twill | Dyed | P/D | NA,Cool | 56 | 180 | 1805 | yds | Ajun He 何緒君 | 37 BROWN | Agree | 1282 | 1282 | 138 | 3.6 | 138 | 0 | 0 | 0% | 擦傷/刮傷/勾紗,棉粒/結頭/粗節 | [6 empty] | 大貨品質在接受標準內 | [16 empty] | 色樣、品質樣業務提供 | 已簽核 | 請參考驗貨員意見。(Please refer QA's comments.) |  |  | 2026/04/07 | 2026/03/12 | 2026/04/09 |  |  |  |  | CHN-JY
194162 | 2026/03/25 | Auto |  | GU | Cynthia Chen 陳律妏 | V6A | 60226H024B,60226H024B_1,60226H024C,60226H024C_1,60226H024D,60226H024D_1 | CJYF-25-00091,CJYF-26-00017,CJYF-26-00021 | AS |  | A | 吳江佰陸 | CHINA | CHN-JY1 | 2026/04/07 | 2026/04/07 | Recycled Polyester/Polyester 75/25% | Woven | Twill | Dyed | P/D | NA,Cool | 56 | 180 | 16236 | yds | Ajun He 何緒君 | 56 OLIVE | Agree | 5126 | 5126 | 761 | 5.4 | 761 | 0 | 0 | 0% | 擦傷/刮傷/勾紗,斷紗(斷經/斷緯),染折/折痕,棉粒/結頭/粗節,橫檔/橫條,油/髒/色污,破洞 |  |  |  |  | 背面瑕疵 |  | 大貨品質在接受標準內 | [16 empty] | 色樣、品質樣業務提供 | 已簽核 | 請參考驗貨員意見。(Please refer QA's comments.) |  |  | 2026/04/07 | 2026/03/12 | 2026/04/09 |  |  |  |  | CHN-JY
194656 | 2026/04/03 | Auto |  | GU | Cynthia Chen 陳律妏 | V6A | 60226H024B,60226H024B_1,60226H024C,60226H024C_1 | CJYF-26-00019,CJYF-26-00021 | AS |  | A | 吳江佰陸 | CHINA | CHN-JY1 | 2026/04/15 | 2026/04/16 | Recycled Polyester/Polyester 75/25% | Woven | Twill | Dyed | P/D | NA,Cool | 56 | 180 | 9634 | yds | Ajun He 何緒君 | 01 OFF WHITE | Discuss | 4076 | 4076 | 579 | 14.2 | 147 | 432 | 0 | 1.3% | 斷紗(斷經/斷緯),染折/折痕,棉粒/結頭/粗節,油/髒/色污 | [6 empty] | 單色扣點為B級,結論為Discuss | [16 empty] | 色樣、品質樣業務提供 | 已簽核 | 請參考驗貨員意見。(Please refer QA's comments.) |  |  | 2026/04/17 | 2026/03/25 | 2026/04/23 |  |  |  |  | CHN-JY
194657 | 2026/04/03 | Auto |  | GU | Cynthia Chen 陳律妏 | V6A | 60226H024B,60226H024B_1,60226H024C,60226H024C_1 | CJYF-26-00019,CJYF-26-00021 | AS |  | A | 吳江佰陸 | CHINA | CHN-JY1 | 2026/04/15 | 2026/04/16 | Recycled Polyester/Polyester 75/25% | Woven | Twill | Dyed | P/D | NA,Cool | 56 | 180 | 7556 | yds | Ajun He 何緒君 | 09 BLACK | Agree | 2792 | 2792 | 277 | 4.3 | 277 | 0 | 0 | 0% | 斷紗(斷經/斷緯),棉粒/結頭/粗節,橫檔/橫條 |  |  |  |  | 背面瑕疵 |  | 大貨品質在接受標準內 | [16 empty] | 色樣、品質樣業務提供 | 已簽核 | 請參考驗貨員意見。(Please refer QA's comments.) |  |  | 2026/04/17 | 2026/03/25 | 2026/04/23 |  |  |  |  | CHN-JY
194655 | 2026/04/03 | Auto |  | GU | Cynthia Chen 陳律妏 | V6A | 60226H024B,60226H024B_1,60226H024C,60226H024C_1 | CJYF-26-00019,CJYF-26-00021 | AS |  | A | 吳江佰陸 | CHINA | CHN-JY1 | 2026/04/15 | 2026/04/16 | Recycled Polyester/Polyester 75/25% | Woven | Twill | Dyed | P/D | NA,Cool | 56 | 180 | 624 | yds | Ajun He 何緒君 | 10 PINK | Agree | 1238 | 1238 | 151 | 6 | 151 | 0 | 0 | 0% | 染折/折痕,棉粒/結頭/粗節,油/髒/色污 |  |  |  |  | 背面瑕疵 |  | 大貨品質在接受標準內 | [16 empty] | 色樣、品質樣業務提供 | 已簽核 | 請參考驗貨員意見。(Please refer QA's comments.) |  |  | 2026/04/17 | 2026/03/25 | 2026/04/23 |  |  |  |  | CHN-JY
194654 | 2026/04/03 | Auto |  | GU | Cynthia Chen 陳律妏 | V6A | 60226H024B,60226H024B_1,60226H024C,60226H024C_1 | CJYF-26-00019,CJYF-26-00021 | AS |  | A | 吳江佰陸 | CHINA | CHN-JY1 | 2026/04/15 | 2026/04/16 | Recycled Polyester/Polyester 75/25% | Woven | Twill | Dyed | P/D | NA,Cool | 56 | 180 | 1867 | yds | Ajun He 何緒君 | 56 OLIVE | Agree | 1229 | 1229 | 154 | 1.9 | 154 | 0 | 0 | 0% | 棉粒/結頭/粗節 |  |  |  |  | 背面瑕疵 |  | 大貨品質在接受標準內 | [16 empty] | 色樣、品質樣業務提供 | 已簽核 | 請參考驗貨員意見。(Please refer QA's comments.) |  |  | 2026/04/17 | 2026/03/25 | 2026/04/23 |  |  |  |  | CHN-JY
194308 | 2026/04/03 | Auto |  | GU | Cynthia Chen 陳律妏 | V6A | 60226H024B,60226H024B_1,60226H024C,60226H024C_1 | CJYF-25-00091,CJYF-26-00021 | AS |  | A | 吳江佰陸 | CHINA | CHN-JY1 | 2026/04/10 | 2026/04/10 | Recycled Polyester/Polyester 75/25% | Woven | Twill | Dyed | P/D | NA,Cool | 56 | 180 | 5818 | yds | Ajun He 何緒君 | 09 BLACK | Agree | 1421 | 1421 | 141 | 4.3 | 141 | 0 | 0 | 0% | 棉粒/結頭/粗節,油/髒/色污 | [6 empty] | 大貨品質在接受標準內 | [16 empty] | 色樣、品質樣業務提供 | 已簽核 | 請參考驗貨員意見。(Please refer QA's comments.) |  |  | 2026/04/10 | 2026/03/25 | 2026/04/23 |  |  |  |  | CHN-JY
194307 | 2026/04/03 | Auto |  | GU | Cynthia Chen 陳律妏 | V6A | 60226H024B,60226H024B_1,60226H024C,60226H024C_1 | CJYF-25-00091,CJYF-26-00021 | AS |  | A | 吳江佰陸 | CHINA | CHN-JY1 | 2026/04/10 | 2026/04/10 | Recycled Polyester/Polyester 75/25% | Woven | Twill | Dyed | P/D | NA,Cool | 56 | 180 | 1805 | yds | Ajun He 何緒君 | 37 BROWN | Agree | 226 | 226 | 137 | 4.4 | 137 | 0 | 0 | 0% | 染折/折痕,棉粒/結頭/粗節 | [6 empty] | 大貨品質在接受標準內 | [16 empty] | 色樣、品質樣業務提供 | 已簽核 | 請參考驗貨員意見。(Please refer QA's comments.) |  |  | 2026/04/10 | 2026/03/25 | 2026/04/23 |  |  |  |  | CHN-JY
194306 | 2026/04/03 | Auto |  | GU | Cynthia Chen 陳律妏 | V6A | 60226H024B,60226H024B_1,60226H024C,60226H024C_1 | CJYF-25-00091,CJYF-26-00021 | AS |  | A | 吳江佰陸 | CHINA | CHN-JY1 | 2026/04/10 | 2026/04/10 | Recycled Polyester/Polyester 75/25% | Woven | Twill | Dyed | P/D | NA,Cool | 56 | 180 | 2804 | yds | Ajun He 何緒君 | 56 OLIVE | Agree | 325 | 325 | 125 | 2.4 | 125 | 0 | 0 | 0% | 棉粒/結頭/粗節 | [6 empty] | 大貨品質在接受標準內 | [16 empty] | 色樣、品質樣業務提供 | 已簽核 | 請參考驗貨員意見。(Please refer QA's comments.) |  |  | 2026/04/10 | 2026/03/25 | 2026/04/23 |  |  |  |  | CHN-JY
195195 | 2026/04/17 | Auto |  | GU | Cynthia Chen 陳律妏 | V6A | 60226H024B,60226H024B_1,60226H024C,60226H024C_1,60226H024D,60226H024D_1 | CJYF-26-00030,CJYF-26-00032,CJYF-26-00034 | AS |  | A | 吳江佰陸 | CHINA | CHN-JY1 | 2026/04/23 | 2026/04/24 | Recycled Polyester/Polyester 75/25% | Woven | Twill | Dyed | P/D | NA,Cool | 56 | 180 | 7461 | yds | Ajun He 何緒君 | 01 OFF WHITE | Discuss | 293 | 293 | 49 | 14.3 | 0 | 49 | 0 | 1.3% | 染折/折痕,棉粒/結頭/粗節,油/髒/色污 | [6 empty] | 單色扣點為B級,結論為Discuss | [16 empty] | 色樣、品質樣業務提供 | 已簽核 | 請參考驗貨員意見。(Please refer QA's comments.) |  |  | 2026/05/07 | 2026/04/11 | 2026/05/07 |  |  |  |  | CHN-JY
195193 | 2026/04/17 | Auto |  | GU | Cynthia Chen 陳律妏 | V6A | 60226H024B,60226H024B_1,60226H024C,60226H024C_1,60226H024D,60226H024D_1 | CJYF-26-00030,CJYF-26-00032,CJYF-26-00034 | AS |  | A | 吳江佰陸 | CHINA | CHN-JY1 | 2026/04/23 | 2026/04/24 | Recycled Polyester/Polyester 75/25% | Woven | Twill | Dyed | P/D | NA,Cool | 56 | 180 | 12314 | yds | Ajun He 何緒君 | 09 BLACK | Agree | 8607 | 8607 | 1068 | 3.3 | 1068 | 0 | 0 | 0% | 擦傷/刮傷/勾紗,斷紗(斷經/斷緯),棉粒/結頭/粗節,橫檔/橫條,油/髒/色污 |  |  |  |  | 背面瑕疵 |  | 大貨品質在接受標準內 | [16 empty] | 色樣、品質樣業務提供 | 已簽核 | 請參考驗貨員意見。(Please refer QA's comments.) |  |  | 2026/05/07 | 2026/04/11 | 2026/05/07 |  |  |  |  | CHN-JY
195197 | 2026/04/17 | Auto |  | GU | Cynthia Chen 陳律妏 | V6A | 60226H024B,60226H024B_1,60226H024C,60226H024C_1,60226H024D,60226H024D_1 | CJYF-26-00030,CJYF-26-00032,CJYF-26-00034 | AS |  | A | 吳江佰陸 | CHINA | CHN-JY1 | 2026/04/23 | 2026/04/24 | Recycled Polyester/Polyester 75/25% | Woven | Twill | Dyed | P/D | NA,Cool | 56 | 180 | 1529 | yds | Ajun He 何緒君 | 10 PINK | Agree | 1216 | 1216 | 142 | 6.3 | 142 | 0 | 0 | 0% | 棉粒/結頭/粗節,油/髒/色污 | [6 empty] | 大貨品質在接受標準內 | [16 empty] | 色樣、品質樣業務提供 | 已簽核 | 請參考驗貨員意見。(Please refer QA's comments.) |  |  | 2026/05/07 | 2026/04/11 | 2026/05/07 |  |  |  |  | CHN-JY
195196 | 2026/04/17 | Auto |  | GU | Cynthia Chen 陳律妏 | V6A | 60226H024B,60226H024B_1,60226H024C,60226H024C_1,60226H024D,60226H024D_1 | CJYF-26-00030,CJYF-26-00032,CJYF-26-00034 | AS |  | A | 吳江佰陸 | CHINA | CHN-JY1 | 2026/04/23 | 2026/04/24 | Recycled Polyester/Polyester 75/25% | Woven | Twill | Dyed | P/D | NA,Cool | 56 | 180 | 4815 | yds | Ajun He 何緒君 | 37 BROWN | Agree | 3782 | 3782 | 564 | 2.5 | 564 | 0 | 0 | 0% | 棉粒/結頭/粗節,橫檔/橫條 |  |  |  |  | 背面瑕疵 |  | 大貨品質在接受標準內 | [16 empty] | 色樣、品質樣業務提供 | 已簽核 | 請參考驗貨員意見。(Please refer QA's comments.) |  |  | 2026/05/07 | 2026/04/11 | 2026/05/07 |  |  |  |  | CHN-JY
195194 | 2026/04/17 | Auto |  | GU | Cynthia Chen 陳律妏 | V6A | 60226H024B,60226H024B_1,60226H024C,60226H024C_1,60226H024D,60226H024D_1 | CJYF-26-00030,CJYF-26-00032,CJYF-26-00034 | AS |  | A | 吳江佰陸 | CHINA | CHN-JY1 | 2026/04/23 | 2026/04/24 | Recycled Polyester/Polyester 75/25% | Woven | Twill | Dyed | P/D | NA,Cool | 56 | 180 | 20038 | yds | Ajun He 何緒君 | 56 OLIVE | Agree | 8484 | 8484 | 1113 | 4.1 | 1113 | 0 | 0 | 0% | 擦傷/刮傷/勾紗,染折/折痕,棉粒/結頭/粗節,橫檔/橫條,油/髒/色污,破洞 |  |  |  |  | 背面瑕疵 |  | 大貨品質在接受標準內 | [16 empty] | 色樣、品質樣業務提供 | 已簽核 | 請參考驗貨員意見。(Please refer QA's comments.) |  |  | 2026/05/07 | 2026/04/11 | 2026/05/07 |  |  |  |  | CHN-JY
195433 | 2026/04/22 | Auto |  | GU | Cynthia Chen 陳律妏 | V6A | 60226H024D,60226H024D_1 | CJYF-26-00034 | AS |  | A | 吳江佰陸 | CHINA | CHN-JY1 | 2026/04/28 | 2026/04/28 | Recycled Polyester/Polyester 75/25% | Woven | Twill | Dyed | P/D | NA,Cool | 56 | 180 | 10231 | yds | Ajun He 何緒君 | 09 BLACK | Agree | 6897 | 6897 | 714 | 2.2 | 714 | 0 | 0 | 0% | 擦傷/刮傷/勾紗,斷紗(斷經/斷緯),棉粒/結頭/粗節,橫檔/橫條 |  |  |  |  | 背面瑕疵 |  | 大貨品質在接受標準內 | [16 empty] | 色樣、品質樣業務提供 | 已簽核 | 請參考驗貨員意見。(Please refer QA's comments.) |  |  | 2026/05/07 | 2026/04/08 | 2026/05/14 |  |  |  |  | CHN-JY
195434 | 2026/04/22 | Auto |  | GU | Cynthia Chen 陳律妏 | V6A | 60226H024D,60226H024D_1 | CJYF-26-00034 | AS |  | A | 吳江佰陸 | CHINA | CHN-JY1 | 2026/04/28 | 2026/04/28 | Recycled Polyester/Polyester 75/25% | Woven | Twill | Dyed | P/D | NA,Cool | 56 | 180 | 3800 | yds | Ajun He 何緒君 | 37 BROWN | Agree | 2139 | 2139 | 257 | 3.1 | 257 | 0 | 0 | 0% | 棉粒/結頭/粗節 |  |  |  |  | 背面瑕疵 |  | 大貨品質在接受標準內 | [16 empty] | 色樣、品質樣業務提供 | 已簽核 | 請參考驗貨員意見。(Please refer QA's comments.) |  |  | 2026/05/07 | 2026/04/08 | 2026/05/14 |  |  |  |  | CHN-JY
195432 | 2026/04/22 | Auto |  | GU | Cynthia Chen 陳律妏 | V6A | 60226H024D,60226H024D_1 | CJYF-26-00034 | AS |  | A | 吳江佰陸 | CHINA | CHN-JY1 | 2026/04/28 | 2026/04/28 | Recycled Polyester/Polyester 75/25% | Woven | Twill | Dyed | P/D | NA,Cool | 56 | 180 | 18927 | yds | Ajun He 何緒君 | 56 OLIVE | Agree | 9489 | 9489 | 1111 | 5.8 | 975 | 136 | 0 | 0% | 擦傷/刮傷/勾紗,斷紗(斷經/斷緯),棉粒/結頭/粗節,橫檔/橫條,油/髒/色污 |  |  |  |  | 背面瑕疵 |  | 部分匹扣點為B級,但單色結論為Pass | [16 empty] | 色樣、品質樣業務提供 | 已簽核 | 請參考驗貨員意見。(Please refer QA's comments.) |  |  | 2026/05/07 | 2026/04/08 | 2026/05/14 |  |  |  |  | CHN-JY
194327 | 2025/03/31 | Auto |  | GU | Anita Hsu 徐瑜穗 | V6B | 60325H050A_1 | TMKF-25-01388,TMKF-25-02391 | AS |  | A | 上海昂業 | CHINA | IND-GLS1 | 2026/04/10 | 2026/04/10 | Recycled Polyester/Cotton(BCI) 65/35% | Woven | Poplin | Dyed | P/D | NA,NA | 56 | 100 | 9447 | yds | Qiang Chen 陳強 | BLACK | Agree | 5800 | 5800 | 584 | 8 | 466.8 | 117.2 | 0 | 0% | 擦傷/刮傷/勾紗,棉粒/結頭/粗節,橫檔/橫條,異纖/飛花 | [6 empty] | 部分匹扣點為B級,但單色結論為Pass | [16 empty] | 色樣、品質樣業務提供 | 已簽核 | 請參考驗貨員意見。(Please refer QA's comments.) | [9 empty] | IND-GLS
195240 | 2025/09/12 | Auto |  | GU | Erica Chiu 邱映瑜 | V6B | 60146N118C | TMKF-25-08297 | NAS |  | A | 紹興喬萬尼 | CHINA | IND-GLD1 | 2026/04/25 | 2026/04/25 | /Cotton /100% | Knit | Jersey | Dyed |  |  | 57 | 180 | 26365 | yds | Junde Zhang 張俊德 | WHITE | Discuss | 2476.8 | 2476.8 | 353.2 | 13 | 162.4 | 190.8 | 0 | 0.9% | 接疋,棉粒/結頭/粗節,油/髒/色污,異纖/飛花 | [6 empty] | 單色扣點為B級,結論為Discuss | [16 empty] | 色樣、品質樣業務提供 | 已簽核 | 請參考驗貨員意見。(Please refer QA's comments.) |  |  |  | 2026/05/01 | 2026/05/13 |  |  |  |  | IND-GLD
195241 | 2025/09/12 | Auto |  | GU | Erica Chiu 邱映瑜 | V6B | 60146N118C | TMKF-25-08298 | NAS |  | A | 紹興喬萬尼 | CHINA | IND-GLD1 | 2026/04/25 | 2026/04/25 | /Cotton(BCI)/Spandex /96/4% | Knit | Rib | Dyed |  |  | 63 | 210 | 3216 | yds | Junde Zhang 張俊德 | WHITE | Discuss | 705 | 705 | 133.4 | 19.5 | 0 | 133.4 | 0 | 2.9% | 接疋,擦傷/刮傷/勾紗,棉粒/結頭/粗節,油/髒/色污,異纖/飛花,破洞 | [6 empty] | 單色扣點為B級,結論為Discuss | [16 empty] | 色樣、品質樣業務提供 | 已簽核 | 請參考驗貨員意見。(Please refer QA's comments.) |  |  |  | 2026/05/01 | 2026/05/13 |  |  |  |  | IND-GLD
194091 | 2025/12/23 | Auto |  | ONY | Olivia Lu 呂青燕 | V7C | 513771_SU26 | TMKF-25-10542 | NAS |  |  | KAHATEX | INDONESIA | IND-GLS2 | 2026/04/06 | 2026/04/06 | Cotton 100% | Woven | Twill | Dyed | Y/D | NA,NA | 60 | 106 | 0 | yds | Irfan | WHITE BLUE STRIP CC00 | Agree | 4000 | 4000 | 304 | 4.3 | 304 | 0 | 0 | 0% | 斷紗(斷經/斷緯),棉粒/結頭/粗節,油/髒/色污 | [6 empty] | 大貨品質在接受標準內 | [16 empty] | 無色樣，品質樣廠商提供 | 已簽核 | 請參考驗貨員意見。(Please refer QA's comments.) |  |  | 2026/04/08 | 2026/02/26 | 2026/04/09 |  |  |  |  | IND-GLS
194903 | 2025/12/23 | Auto |  | ONY | Olivia Lu 呂青燕 | V7C | 513771_SU26 | TMKF-25-10542 | NAS |  |  | KAHATEX | INDONESIA | IND-GLS2 | 2026/04/17 | 2026/04/17 | Cotton 100% | Woven | Twill | Dyed | Y/D | NA,NA | 60 | 106 | 0 | yds | Dani | WHITE BLUE STRIP CC00 | Discuss | 3554 | 3554 | 500 | 17.4 | 0 | 500 | 0 | 2.2% | 擦傷/刮傷/勾紗,斷紗(斷經/斷緯),染折/折痕,棉粒/結頭/粗節,橫檔/橫條,油/髒/色污,異纖/飛花 | [6 empty] | 單色扣點為B級,結論為Discuss | [16 empty] | 無標準樣 | 已簽核 | 請參考驗貨員意見。(Please refer QA's comments.) |  |  |  | 2026/04/03 | 2026/04/23 |  |  |  |  | IND-GLS
194300 | 2025/11/26 | Auto |  | GU | Lillian Yang 楊婷媛 | V6A | 60226N020B | TMKF-25-10837 | AS |  | A | PT. CENTURY | INDONESIA | IND-STL STL3 | 2026/04/20 | 2026/04/10 | Cotton(BCI)/Polyester 80/20% | Woven | Twill | Dyed | P/D | NA,NA | 52 | 196 | 59237 | yds | Dani | 08 DARK GRAY | Discuss | 12407 | 12407 | 1865 | 12.3 | 0 | 1865 | 0 | 0.7% | 斷紗(斷經/斷緯),棉粒/結頭/粗節,橫檔/橫條,油/髒/色污,異纖/飛花 | [6 empty] | 單色扣點為B級,結論為Discuss | [16 empty] | 色樣、品質樣廠商提供 | 已簽核 | 請參考驗貨員意見。(Please refer QA's comments.) 因C級大貨超過20%，請打下並申請覆驗。 | [9 empty] | IND-STL
194858 | 2025/11/26 | Auto |  | GU | Lillian Yang 楊婷媛 | V6A | 60226N020B | TMKF-25-10837 | AS |  | A | PT. CENTURY | INDONESIA | IND-STL STL3 | 2026/04/20 | 2026/04/20 | Cotton(BCI)/Polyester 80/20% | Woven | Twill | Dyed | P/D | NA,NA | 52 | 196 | 59237 | yds | Dani | 08 DARK GRAY | Discuss | 11254 | 11254 | 1551 | 13.3 | 0 | 1551 | 0 | 1% | 斷紗(斷經/斷緯),棉粒/結頭/粗節,油/髒/色污,破洞 | [6 empty] | 大貨布面品質可接受,但無核可樣供確認 | [16 empty] | 色樣、品質樣廠商提供 | 已簽核 | 請參考驗貨員意見。(Please refer QA's comments.) | [9 empty] | IND-STL
194082 | 2025/11/26 | Auto |  | GU | Lillian Yang 楊婷媛 | V6A | 60226N020B | TMKF-25-10837 | AS |  | A | PT. CENTURY | INDONESIA | IND-STL STL3 | 2026/04/02 | 2026/04/02 | Cotton(BCI)/Polyester 80/20% | Woven | Twill | Dyed | P/D | NA,NA | 52 | 196 | 24011 | yds | Dani | 40 CREAM | Discuss | 220 | 220 | 120 | 12.5 | 0 | 120 | 0 | 0.8% | 斷紗(斷經/斷緯),棉粒/結頭/粗節,油/髒/色污 | [6 empty] | 單色扣點為B級,結論為Discuss | [16 empty] | 色樣、品質樣廠商提供 | 已簽核 | 請參考驗貨員意見。(Please refer QA's comments.) | [9 empty] | IND-STL
194079 | 2025/11/26 | Auto |  | GU | Lillian Yang 楊婷媛 | V6A | 60226N020B | TMKF-25-10837 | AS |  | A | PT. CENTURY | INDONESIA | IND-STL STL3 | 2026/04/20 | 2026/04/01 | Cotton(BCI)/Polyester 80/20% | Woven | Twill | Dyed | P/D | NA,NA | 52 | 196 | 122622 | yds | Dani | 57 OLIVE | Reject | 21092 | 21092 | 3396 | 10.7 | 717 | 1727 | 952 | 0.2% | 斷紗(斷經/斷緯),棉粒/結頭/粗節,油/髒/色污 |  |  |  | 匹差過大,漸進色差,邊中色差 |  |  | 部分匹為C級打下,但單色結論為Discuss |  | 採購-出貨與否簽核 |  |  | 1. Lot 235 /304 , reject H-E 2. reject S-S , 242/304 3. 149R , Pcs by Pcs different color 4. Please Discuss with HQ Purchaser MK garment fty will offer the actual replenishment and loss rate, if necessary. | [11 empty] | 色樣、品質樣廠商提供 | 已簽核 | 請參考驗貨員意見。(Please refer QA's comments.) | [6 empty] | 簽核中 |  |  | IND-STL
194168 | 2025/11/26 | Auto |  | GU | Lillian Yang 楊婷媛 | V6A | 60226N020B | TMKF-25-10837 | AS |  | A | PT. CENTURY | INDONESIA | IND-STL STL3 | 2026/04/20 | 2026/04/08 | Cotton(BCI)/Polyester 80/20% | Woven | Twill | Dyed | P/D | NA,NA | 52 | 196 | 122622 | yds | Dani | 57 OLIVE | Discuss | 664 | 664 | 198 | 13.1 | 0 | 198 | 0 | 0.9% | 斷紗(斷經/斷緯),棉粒/結頭/粗節,油/髒/色污,異纖/飛花 | [6 empty] | 單色扣點為B級,結論為Discuss | [16 empty] | 無標準樣 | 已簽核 | 請參考驗貨員意見。(Please refer QA's comments.) | [9 empty] | IND-STL
194299 | 2025/11/26 | Auto |  | GU | Lillian Yang 楊婷媛 | V6A | 60226N020B | TMKF-25-10837 | AS |  | A | PT. CENTURY | INDONESIA | IND-STL STL3 | 2026/04/20 | 2026/04/10 | Cotton(BCI)/Polyester 80/20% | Woven | Twill | Dyed | P/D | NA,NA | 52 | 196 | 122622 | yds | Dani | 57 OLIVE | Reject | 3214 | 3214 | 740 | 12.6 | 0 | 542 | 198 | 0.8% | 斷紗(斷經/斷緯),棉粒/結頭/粗節,油/髒/色污 |  |  |  | 邊中色差 |  |  | 部分匹為C級打下,但單色結論為Discuss |  | 採購-出貨與否簽核 |  |  | 1. Lot 206R reject Shading S/S 2. General Found, slub,neps , stain, slub, broken yarn 3. Please discuss with HQ Purchaser | [11 empty] | 色樣、品質樣廠商提供 | 已簽核 | 請參考驗貨員意見。(Please refer QA's comments.) 因C級大貨超過20%，請打下並申請覆驗。 | [6 empty] | 簽核中 |  |  | IND-STL
194516 | 2025/11/26 | Auto |  | GU | Lillian Yang 楊婷媛 | V6A | 60226N020B | TMKF-25-10837 | AS |  | A | PT. CENTURY | INDONESIA | IND-STL STL3 | 2026/04/20 | 2026/04/14 | Cotton(BCI)/Polyester 80/20% | Woven | Twill | Dyed | P/D | NA,NA | 52 | 196 | 122622 | yds | Dani | 57 OLIVE | Reject | 910 | 910 | 234 | 12.8 | 0 | 120 | 114 | 0.8% | 斷紗(斷經/斷緯),棉粒/結頭/粗節,油/髒/色污 |  |  |  | 漸進色差 |  |  | 部分匹為C級打下,但單色結論為Discuss |  | 採購-出貨與否簽核 |  |  | 1. Lot 343 color olive , reject H-E and S-S 2. Please discuss With HQ Purchaser | [11 empty] | 色樣、品質樣廠商提供 | 已簽核 | 請參考驗貨員意見。(Please refer QA's comments.) | [6 empty] | 簽核中 |  |  | IND-STL
194859 | 2025/11/26 | Auto |  | GU | Lillian Yang 楊婷媛 | V6A | 60226N020B | TMKF-25-10837 | AS |  | A | PT. CENTURY | INDONESIA | IND-STL STL3 | 2026/04/20 | 2026/04/20 | Cotton(BCI)/Polyester 80/20% | Woven | Twill | Dyed | P/D | NA,NA | 52 | 196 | 122622 | yds | Dani | 57 OLIVE | Discuss | 2 | 2 | 425 | 12.2 | 0 | 425 | 0 | 0.7% | 斷紗(斷經/斷緯),棉粒/結頭/粗節,油/髒/色污 |  |  |  | 邊中色差 |  |  | 單色扣點為B級,結論為Discuss | [16 empty] | 色樣、品質樣廠商提供 | 已簽核 | 請參考驗貨員意見。(Please refer QA's comments.) | [9 empty] | IND-STL
194021 | 2025/12/23 | Auto |  | DKS | Demi Hsu 許嘉恬 | V2A | WAX286H_Q326 | TMKF-25-11184 | AS |  | A | PARADISE | CHINA | VIN-LR2 | 2026/04/17 | 2026/04/03 | Polyester/Modal/Spandex 53/38/9% | Knit | Scuba | Dyed | Top/D | Sanded,NA | 61 | 300 | 0 | yds | Changzhi Wang 王昌智 | BC04 FACE/14 4202 BAC | Reject | 4154 | 4154 | 1095.1 | 25.1 | 104.7 | 654 | 336.4 | 4.5% | 接疋,擦傷/刮傷/勾紗,斷紗(斷經/斷緯),棉粒/結頭/粗節,橫檔/橫條,油/髒/色污,異纖/飛花,破洞 |  |  |  | 匹差過大,缸差過大 | 布邊不良 |  | 單色結論為Fail,請打下並覆驗 |  | 簽核完成 |  |  | 1>第260306041缸差偏红，手感略糙，且此缸第60匹匹差偏黄，整缸评C级。 2>第260306041/41、47，260306042/15匹因破洞、擦伤、色污等4分瑕疵超C级。 | C級布廠重新自檢後再安排覆驗 | [10 empty] | 色樣、品質樣廠商提供 | 已簽核 | 請參考驗貨員意見。(Please refer QA's comments.) |  |  |  | 2026/03/10 | 2026/04/16 |  | 同意出貨-客戶核可此瑕疵 |  |  | VIN-LR2
194690 | 2025/12/23 | Auto |  | DKS | Demi Hsu 許嘉恬 | V2A | WAX286H_Q326 | TMKF-25-11184 | AS |  | A | PARADISE | CHINA | VIN-LR2 | 2026/04/17 | 2026/04/16 | Polyester/Modal/Spandex 53/38/9% | Knit | Scuba | Dyed | Top/D | Sanded,NA | 61 | 300 | 0 | yds | Jun Yan 嚴軍 | BC04 FACE/14 4202 BAC | Reject | 1395 | 1395 | 730.8 | 16.4 | 196.7 | 305.8 | 228.3 | 1.9% | 接疋,斷紗(斷經/斷緯),染折/折痕,油/髒/色污,異纖/飛花 |  |  |  | 缸差過大 | 修布痕 |  | 單色結論為Fail,請打下並覆驗 |  | 簽核完成 |  |  | 1.大货色对头缸偏红，手感偏糙评C级附办。 2.抽驗匹瑕疵扣分為B級，若有超損以成衣廠反應為準。 | 周六繼續覆驗, 同時剪每缸各1y回台北確認手感, 缸差的問題布廠已經寄給客人核可, 鄭在溝通中 | [10 empty] | 色樣、品質樣廠商提供 | 已簽核 | 請參考驗貨員意見。(Please refer QA's comments.) |  |  |  | 2026/03/10 | 2026/04/16 |  | 同意出貨-客戶核可此瑕疵 |  |  | VIN-LR2
194806 | 2025/12/23 | Auto |  | DKS | Demi Hsu 許嘉恬 | V2A | WAX286H_Q326 | TMKF-25-11184 | AS |  | A | PARADISE | CHINA | VIN-LR2 | 2026/04/18 | 2026/04/18 | Polyester/Modal/Spandex 53/38/9% | Knit | Scuba | Dyed | Top/D | Sanded,NA | 61 | 300 | 0 | yds | Yao Deng 鄧堯 | BC04 FACE/14 4202 BAC | Reject | 699.2 | 699.2 | 239.9 | 20.4 | 0 | 0 | 239.9 | 3.1% | 接疋,擦傷/刮傷/勾紗,斷紗(斷經/斷緯),棉粒/結頭/粗節,油/髒/色污,異纖/飛花 |  | 手感不符 |  |  | 布邊不良 |  | 單色結論為Fail,請打下並覆驗 |  | 簽核完成 |  |  | 1>大货缸差色稍偏红,在缸差范围内. 2>大货瑕疵超疵有裁损,需补足,超損以成衣廠反應為準. 3>大货手感偏干,涩不ok,C级Reject. | 共2缸C級超酚 LOT#260306041: 超缸差+手感乾澀 LOT#260306042: 手感乾澀 兩缸都已分別寄給客人核可 | 1. 超缸差LOT#260306041 布廠已寄PHO美國客人並已取得核可 2. 手感問題LOT#260306041 & LOT#260306042 由我們寄給HKO香港客人並已取得核可, 附上客人核可郵件 | [9 empty] | 色樣、品質樣廠商提供 | 已簽核 | 請參考驗貨員意見。(Please refer QA's comments.) |  |  |  | 2026/03/10 | 2026/05/04 | 劉雅如 同意出貨 同採購意見 | 同意出貨-客戶核可此瑕疵 |  |  | VIN-LR2
194752 | 2025/12/09 | Auto |  | GU | Willson Huang 黃暐翔 | V6A | 60226N025A | TMKF-25-11465 | NAS |  | A | 紹興天冠 | CHINA | IND-STL3 | 2026/04/17 | 2026/04/17 | Recycled Polyester 100% | Knit | Interlock | Dyed | P/D | NA,NA | 60 | 110 | 439 | kgs | Qiang Chen 陳強 | 09 BLACK | Agree | 84.29 | 530.1 | 147.6 | 8.1 | 147.6 | 0 | 0 | 0% | 接疋,擦傷/刮傷/勾紗,破洞 | [6 empty] | 大貨品質在接受標準內 | [16 empty] | 色樣、品質樣業務提供 | 已簽核 | 請參考驗貨員意見。(Please refer QA's comments.) | Email:758620572@qq.com |  |  | 2026/04/30 | 2026/05/20 |  |  |  |  | IND-STL
194320 | 2025/12/09 | Auto |  | GU | Willson Huang 黃暐翔 | V6A | 60226N025A | TMKF-25-11465 | NAS |  | A | 紹興天冠 | CHINA | IND-STL3 | 2026/04/10 | 2026/04/10 | Recycled Polyester 100% | Knit | Interlock | Dyed | P/D | NA,NA | 60 | 110 | 1140 | kgs | Ken Kong 孔祥松 | 01 OFF WHITE | Discuss | 55.33 | 348 | 137.3 | 16 | 0 | 137.3 | 0 | 1.8% | 棉粒/結頭/粗節,油/髒/色污 | [6 empty] | 單色扣點為B級,結論為Discuss | [16 empty] | 色樣、品質樣業務提供 | 已簽核 | 請參考驗貨員意見。(Please refer QA's comments.) | Email:758620572@qq.com |  |  | 2026/04/30 | 2026/05/20 |  |  |  |  | IND-STL
194321 | 2025/12/09 | Auto |  | GU | Willson Huang 黃暐翔 | V6A | 60226N025A | TMKF-25-11465 | NAS |  | A | 紹興天冠 | CHINA | IND-STL3 | 2026/04/10 | 2026/04/10 | Recycled Polyester 100% | Knit | Interlock | Dyed | P/D | NA,NA | 60 | 110 | 788 | kgs | Ken Kong 孔祥松 | 01 OFF WHITE(#085) | Agree | 110.35 | 694 | 87.6 | 6.8 | 87.6 | 0 | 0 | 0% | 接疋,擦傷/刮傷/勾紗,油/髒/色污 | [6 empty] | 大貨品質在接受標準內 | [16 empty] | 色樣、品質樣業務提供 | 已簽核 | 請參考驗貨員意見。(Please refer QA's comments.) | Email:758620572@qq.com |  |  | 2026/04/30 | 2026/05/20 |  |  |  |  | IND-STL
194319 | 2025/12/09 | Auto |  | GU | Willson Huang 黃暐翔 | V6A | 60226N025A | TMKF-25-11465 | NAS |  | A | 紹興天冠 | CHINA | IND-STL3 | 2026/04/10 | 2026/04/10 | Recycled Polyester 100% | Knit | Interlock | Dyed | P/D | NA,NA | 60 | 110 | 334 | kgs | Ken Kong 孔祥松 | 38 DARK BROWN | Agree | 223.24 | 1404 | 144.3 | 3.5 | 144.3 | 0 | 0 | 0% | 接疋,油/髒/色污 | [6 empty] | 大貨品質在接受標準內 | [16 empty] | 色樣、品質樣業務提供 | 已簽核 | 請參考驗貨員意見。(Please refer QA's comments.) | Email:758620572@qq.com |  |  | 2026/04/30 | 2026/05/20 |  |  |  |  | IND-STL
194278 | 2026/01/13 | Auto |  | JOE | Michelle Lin 林慧錦 | V3A | F6WR070024,F6WR070039 | TMKF-25-11524,TMKF-25-11674 | NAS |  |  | 蘇州東奕盛 | CHINA | CAB-MK1 MK5 | 2026/04/09 | 2026/04/09 | Polyester/Spandex 85/15% | Knit | Jacquard | Dyed | P/D | NA,NA | 63 | 300 | 1659 | yds | Jun Yan 嚴軍 | 5631144A_J | Agree | 1823 | 1823 | 226.8 | 3.5 | 226.8 | 0 | 0 | 0% | 接疋 | [6 empty] | 大貨品質在接受標準內 | [16 empty] | 色樣、品質樣廠商提供 | 已簽核 | 請參考驗貨員意見。(Please refer QA's comments.) |  |  | 2026/04/27 | 2026/05/20 | 2026/07/07 |  |  |  |  | CAB-MK1
194277 | 2026/01/13 | Auto |  | JOE | Michelle Lin 林慧錦 | V3A | F6WR070024,F6WR070039 | TMKF-25-11524,TMKF-25-11674 | NAS |  |  | 蘇州東奕盛 | CHINA | CAB-MK1 MK5 | 2026/04/09 | 2026/04/09 | Polyester/Spandex 85/15% | Knit | Jacquard | Dyed | P/D | NA,NA | 63 | 300 | 1659 | yds | Jun Yan 嚴軍 | 5631144D_J | Agree | 1689 | 1689 | 192.6 | 6.2 | 149 | 43.6 | 0 | 0% | 接疋,油/髒/色污 | [6 empty] | 部分匹扣點為B級,但單色結論為Pass | [16 empty] | 色樣、品質樣廠商提供 | 已簽核 | 請參考驗貨員意見。(Please refer QA's comments.) |  |  | 2026/04/27 | 2026/05/20 | 2026/07/07 |  |  |  |  | CAB-MK1
194276 | 2026/01/13 | Auto |  | JOE | Michelle Lin 林慧錦 | V3A | F6WR070024 | TMKF-25-11675 | NAS |  |  | 蘇州東奕盛 | CHINA | CAB-MK1 | 2026/04/09 | 2026/04/09 | Polyester/Spandex 93/7% | Knit | Jersey | Dyed | P/D | NA,NA | 58 | 150 | 76 | yds | Jun Yan 嚴軍 | CSI_1000175 | Agree | 102.3 | 102.3 | 102.3 | 3.9 | 102.3 | 0 | 0 | 0% | 接疋 | [6 empty] | 大貨品質在接受標準內 | [16 empty] | 色樣、品質樣廠商提供 | 已簽核 | 請參考驗貨員意見。(Please refer QA's comments.) |  |  | 2026/04/27 | 2026/05/20 | 2026/07/07 |  |  |  |  | CAB-MK1
194208 | 2025/12/23 | Auto |  | TGT | Sam Vu 武氏明豔 | V5A | 2K5G22_C326 | TMKF-25-11684 | AS |  |  | 旭寬企業 | TAIWAN | VIN-TPLB | 2026/03/24 | 2026/04/08 | Recycled Polyester/Spandex 96/4% | Knit | Mesh | Dyed | Single dyed | NA,Quick Dry,Wicking | 58 | 165 | 27899 | yds | Bill Wang 王逢茂 | BLACK ONYX | Agree | 5541 | 5541 | 1262 | 3.4 | 1262 | 0 | 0 | 0% | 接疋,擦傷/刮傷/勾紗,油/髒/色污,破洞 | [6 empty] | 大貨品質在接受標準內 | [16 empty] | 無色樣，品質樣業務提供 | 已簽核 | 單色結論為Pass。(The conclusion is Pass.) |  |  |  | 2026/03/10 | 2026/06/13 |  |  |  |  | VIN-TPL
193939 | 2025/12/23 | Auto |  | TGT | Sam Vu 武氏明豔 | V5A | 2K5G22_C326 | TMKF-25-11684 | AS |  |  | 旭寬企業 | TAIWAN | VIN-TPLB | 2026/03/17 | 2026/04/01 | Recycled Polyester/Spandex 96/4% | Knit | Mesh | Dyed | Single dyed | NA,Quick Dry,Wicking | 58 | 165 | 38867 | yds | Bill Wang 王逢茂 | BLUE SPECK | Agree | 5322 | 5322 | 1063 | 5.6 | 890 | 173 | 0 | 0% | 接疋,擦傷/刮傷/勾紗,斷紗(斷經/斷緯),油/髒/色污 | [6 empty] | 部分匹扣點為B級,但單色結論為Pass | [16 empty] | 無色樣，品質樣業務提供 | 已簽核 | 部分匹扣點為B級，但單色結論為Pass。(Some rolls are B grade, but conclusion is Pass.) |  |  |  | 2026/03/10 | 2026/06/13 |  |  |  |  | VIN-TPL
194568 | 2025/12/23 | Auto |  | TGT | Sam Vu 武氏明豔 | V5A | 2K5G22_C326 | TMKF-25-11684 | AS |  |  | 旭寬企業 | TAIWAN | VIN-TPLB | 2026/03/17 | 2026/04/14 | Recycled Polyester/Spandex 96/4% | Knit | Mesh | Dyed | Single dyed | NA,Quick Dry,Wicking | 58 | 165 | 36746 | yds | Bill Wang 王逢茂 | SPRING SKY BLUE | Agree | 5328 | 5328 | 1054 | 6.5 | 791 | 263 | 0 | 0% | 接疋,擦傷/刮傷/勾紗,斷紗(斷經/斷緯),油/髒/色污,破洞 | [6 empty] | 部分匹扣點為B級,但單色結論為Pass | [16 empty] | 無色樣，品質樣業務提供 | 已簽核 | 部分匹扣點為B級，但單色結論為Pass。(Some rolls are B grade, but conclusion is Pass.) |  |  |  | 2026/03/10 | 2026/06/13 |  |  |  |  | VIN-TPL
195596 | 2025/12/23 | Auto |  | TGT | Chris Truong 張志堅 | V5A | 9K277X_C326 | TMKF-25-11841 | AS |  |  | 力鵬企業 | INDONESIA | IND-GLD3 GLD5 | 2026/04/30 | 2026/04/30 | Recycled Polyester 100% | Woven | Poplin | Dyed | P/D | NA,Quick Dry,UPF 50+,Wicking | 56 | 102 | 39502 | yds | Dani | BLACK ONYX | Discuss | 8706 | 8706 | 764 | 19.8 | 0 | 764 | 0 | 2.9% | 擦傷/刮傷/勾紗,染折/折痕,橫檔/橫條,油/髒/色污 | [6 empty] | 單色扣點為B級,結論為Discuss | [16 empty] | 色樣、品質樣廠商提供 | 已簽核 | 請參考驗貨員意見。(Please refer QA's comments.) |  |  |  | 2026/03/04 | 2026/05/06 |  |  |  |  | IND-GLD
195597 | 2025/12/23 | Auto |  | TGT | Chris Truong 張志堅 | V5A | 9K277X_C326 | TMKF-25-11841 | AS |  |  | 力鵬企業 | INDONESIA | IND-GLD3 GLD5 | 2026/04/30 | 2026/04/30 | Recycled Polyester 100% | Woven | Poplin | Dyed | P/D | NA,Quick Dry,UPF 50+,Wicking | 56 | 102 | 37719 | yds | Dani | DELICACY PINK | Discuss | 3861 | 3861 | 462 | 13.2 | 140 | 322 | 0 | 1% | 擦傷/刮傷/勾紗,染折/折痕,橫檔/橫條,油/髒/色污 | [6 empty] | 單色扣點為B級,結論為Discuss | [16 empty] | 色樣、品質樣廠商提供 | 已簽核 | 請參考驗貨員意見。(Please refer QA's comments.) |  |  |  | 2026/03/04 | 2026/05/06 |  |  |  |  | IND-GLD
195598 | 2025/12/23 | Auto |  | TGT | Chris Truong 張志堅 | V5A | 9K277X_C326 | TMKF-25-11841 | AS |  |  | 力鵬企業 | INDONESIA | IND-GLD3 GLD5 | 2026/04/30 | 2026/04/30 | Recycled Polyester 100% | Woven | Poplin | Dyed | P/D | NA,Quick Dry,UPF 50+,Wicking | 56 | 102 | 5371 | yds | Dani | SURPRISE BLUE | Discuss | 3086 | 3086 | 422 | 16.6 | 0 | 422 | 0 | 2% | 擦傷/刮傷/勾紗,染折/折痕,棉粒/結頭/粗節,橫檔/橫條,油/髒/色污 | [6 empty] | 單色扣點為B級,結論為Discuss | [16 empty] | 色樣、品質樣廠商提供 | 已簽核 | 請參考驗貨員意見。(Please refer QA's comments.) |  |  |  | 2026/03/04 | 2026/05/06 |  |  |  |  | IND-GLD
194181 | 2025/12/23 | Auto |  | TGT | Chris Truong 張志堅 | V5A | 9K277X_C326 | TMKF-25-11841 | AS |  |  | 力鵬企業 | INDONESIA | IND-GLD3 GLD5 | 2026/04/07 | 2026/04/07 | Recycled Polyester 100% | Woven | Poplin | Dyed | P/D | NA,Quick Dry,UPF 50+,Wicking | 56 | 102 | 19961 | yds | Dani | TRUE WHITE | Agree | 9277 | 9277 | 684 | 7.6 | 684 | 0 | 0 | 0% | 接疋,擦傷/刮傷/勾紗,染折/折痕,棉粒/結頭/粗節,橫檔/橫條,油/髒/色污 | [6 empty] | 單色扣點為B級,結論為Discuss | [16 empty] | 色樣、品質樣廠商提供 | 已簽核 | 請參考驗貨員意見。(Please refer QA's comments.) |  |  | 2026/04/10 | 2026/02/18 | 2026/04/10 |  |  |  |  | IND-GLD
195411 | 2025/12/23 | Auto |  | TGT | Chris Truong 張志堅 | V5A | 9K277X_C326 | TMKF-25-11841 | AS |  |  | 力鵬企業 | INDONESIA | IND-GLD3 GLD5 | 2026/04/24 | 2026/04/24 | Recycled Polyester 100% | Woven | Poplin | Dyed | P/D | NA,Quick Dry,UPF 50+,Wicking | 56 | 102 | 19961 | yds | Dani | TRUE WHITE | Discuss | 5218 | 5218 | 540 | 12.2 | 220 | 320 | 0 | 0.7% | 接疋,擦傷/刮傷/勾紗,染折/折痕,油/髒/色污 | [6 empty] | 單色扣點為B級,結論為Discuss | [16 empty] | 色樣、品質樣廠商提供 | 已簽核 | 請參考驗貨員意見。(Please refer QA's comments.) |  |  |  | 2026/03/04 | 2026/05/06 |  |  |  |  | IND-GLD
194180 | 2025/12/23 | Auto |  | TGT | Sam Vu 武氏明豔 | V5A | MRG7R6_C326 | TMKF-25-11875 | AS |  |  | 力鵬企業 | INDONESIA | IND-STL2 | 2026/04/07 | 2026/04/07 | Recycled Polyester/Spandex 86/14% | Woven | Poplin | Dyed | Pigment Dye | NA,Quick Dry,UPF 50+,Wicking | 56 | 128 | 175450 | yds | Dani | BLACK ONYX | Discuss | 25259 | 25259 | 1839 | 16.7 | 0 | 1839 | 0 | 2% | 接疋,擦傷/刮傷/勾紗,染折/折痕,橫檔/橫條,油/髒/色污 | [6 empty] | 單色扣點為B級,結論為Discuss | [16 empty] | 色樣、品質樣廠商提供 | 已簽核 | 請參考驗貨員意見。(Please refer QA's comments.) |  |  |  | 2026/03/02 | 2026/04/10 |  |  |  |  | IND-STL
194901 | 2025/12/23 | Auto |  | TGT | Sam Vu 武氏明豔 | V5A | MRG7R6_C326 | TMKF-25-11875 | AS |  |  | 力鵬企業 | INDONESIA | IND-STL2 | 2026/04/16 | 2026/04/16 | Recycled Polyester/Spandex 86/14% | Woven | Poplin | Dyed | Pigment Dye | NA,Quick Dry,UPF 50+,Wicking | 56 | 128 | 175450 | yds | Dani | BLACK ONYX | Discuss | 24557 | 24557 | 2213 | 17.6 | 0 | 2213 | 0 | 2.3% | 擦傷/刮傷/勾紗,斷紗(斷經/斷緯),染折/折痕,棉粒/結頭/粗節,橫檔/橫條,油/髒/色污 | [6 empty] | 單色扣點為B級,結論為Discuss | [16 empty] | 色樣、品質樣廠商提供 | 已簽核 | 請參考驗貨員意見。(Please refer QA's comments.) |  |  |  | 2026/04/01 | 2026/05/02 |  |  |  |  | IND-STL
195409 | 2025/12/23 | Auto |  | TGT | Sam Vu 武氏明豔 | V5A | MRG7R6_C326 | TMKF-25-11875 | AS |  |  | 力鵬企業 | INDONESIA | IND-STL2 | 2026/04/24 | 2026/04/24 | Recycled Polyester/Spandex 86/14% | Woven | Poplin | Dyed | Pigment Dye | NA,Quick Dry,UPF 50+,Wicking | 56 | 128 | 175450 | yds | Dani | BLACK ONYX | Discuss | 10170 | 10170 | 909 | 18 | 0 | 909 | 0 | 2.4% | 擦傷/刮傷/勾紗,染折/折痕,棉粒/結頭/粗節,橫檔/橫條,油/髒/色污 | [6 empty] | 單色扣點為B級,結論為Discuss | [16 empty] | 色樣、品質樣廠商提供 | 已簽核 | 請參考驗貨員意見。(Please refer QA's comments.) |  |  |  | 2026/04/01 | 2026/05/02 |  |  |  |  | IND-STL
195594 | 2025/12/23 | Auto |  | TGT | Sam Vu 武氏明豔 | V5A | MRG7R6_C326 | TMKF-25-11875 | AS |  |  | 力鵬企業 | INDONESIA | IND-STL2 | 2026/05/06 | 2026/04/29 | Recycled Polyester/Spandex 86/14% | Woven | Poplin | Dyed | Pigment Dye | NA,Quick Dry,UPF 50+,Wicking | 56 | 128 | 175450 | yds | Dani | BLACK ONYX | Discuss | 20224 | 20224 | 1810 | 18.1 | 0 | 1810 | 0 | 2.4% | 擦傷/刮傷/勾紗,染折/折痕,棉粒/結頭/粗節,橫檔/橫條,油/髒/色污 | [6 empty] | 單色扣點為B級,結論為Discuss | [16 empty] | 色樣、品質樣廠商提供 | 已簽核 | 請參考驗貨員意見。(Please refer QA's comments.) |  |  |  | 2026/04/01 | 2026/05/02 |  |  |  |  | IND-STL
195595 | 2025/12/23 | Auto |  | TGT | Sam Vu 武氏明豔 | V5A | MRG7R6_C326 | TMKF-25-11875 | AS |  |  | 力鵬企業 | INDONESIA | IND-STL2 | 2026/04/30 | 2026/04/30 | Recycled Polyester/Spandex 86/14% | Woven | Poplin | Dyed | Pigment Dye | NA,Quick Dry,UPF 50+,Wicking | 56 | 128 | 175450 | yds | Dani | BLACK ONYX | Discuss | 4785 | 4785 | 444 | 22.7 | 0 | 444 | 0 | 3.8% | 擦傷/刮傷/勾紗,染折/折痕,油/髒/色污 | [6 empty] | 單色扣點為B級,結論為Discuss | [16 empty] | 色樣、品質樣廠商提供 | 已簽核 | 請參考驗貨員意見。(Please refer QA's comments.) |  |  |  | 2026/04/01 | 2026/05/02 |  |  |  |  | IND-STL
195408 | 2025/12/23 | Auto |  | TGT | Sam Vu 武氏明豔 | V5A | MRG7R6_C326 | TMKF-25-11875 | AS |  |  | 力鵬企業 | INDONESIA | IND-STL2 | 2026/04/24 | 2026/04/24 | Recycled Polyester/Spandex 86/14% | Woven | Poplin | Dyed | Pigment Dye | NA,Quick Dry,UPF 50+,Wicking | 56 | 128 | 106972 | yds | Dani | CHARMING BLUE | Discuss | 5006 | 5006 | 533 | 15.6 | 0 | 533 | 0 | 1.7% | 擦傷/刮傷/勾紗,染折/折痕,橫檔/橫條,油/髒/色污 | [6 empty] | 單色扣點為B級,結論為Discuss | [16 empty] | 色樣、品質樣廠商提供 | 已簽核 | 請參考驗貨員意見。(Please refer QA's comments.) |  |  |  | 2026/04/01 | 2026/05/02 |  |  |  |  | IND-STL
194902 | 2025/12/23 | Auto |  | TGT | Sam Vu 武氏明豔 | V5A | MRG7R6_C326 | TMKF-25-11875 | AS |  |  | 力鵬企業 | INDONESIA | IND-STL2 | 2026/04/16 | 2026/04/16 | Recycled Polyester/Spandex 86/14% | Woven | Poplin | Dyed | Pigment Dye | NA,Quick Dry,UPF 50+,Wicking | 56 | 128 | 4111 | yds | Dani | OBSERVANT OLIVE | Discuss | 3249 | 3249 | 320 | 13.1 | 100 | 220 | 0 | 0.9% | 擦傷/刮傷/勾紗,染折/折痕,橫檔/橫條,油/髒/色污 | [6 empty] | 單色扣點為B級,結論為Discuss | [16 empty] | 色樣、品質樣廠商提供 | 已簽核 | 請參考驗貨員意見。(Please refer QA's comments.) |  |  |  | 2026/04/01 | 2026/05/02 |  |  |  |  | IND-STL
194281 | 2026/01/19 | Auto |  | ONY | Dash Wang 王彥智 | V7A | 784434_FA26 | TMKF-25-12050 | NAS |  |  | 頡鴻紡織 | CHINA | IND-STL2 STL4 | 2026/04/09 | 2026/04/09 | Nylon/Spandex 77/23% | Knit | Tricot | Dyed | P/D,1x1 | NA,NA | 58 | 165 | 72485 | yds | Nianhua Li 李年華 | BLACK COFFEE | Agree | 2671 | 2671 | 239.1 | 6.7 | 239.1 | 0 | 0 | 0% | 接疋,斷紗(斷經/斷緯),橫檔/橫條,破洞 | [6 empty] | 大貨品質在接受標準內 | [16 empty] | 色樣、品質樣廠商提供 | 已簽核 | 請參考驗貨員意見。(Please refer QA's comments.) |  |  | 2026/04/15 | 2026/04/17 | 2026/05/06 |  |  |  |  | IND-STL
194351 | 2026/01/19 | Auto |  | ONY | Dash Wang 王彥智 | V7A | 784434_FA26 | TMKF-25-12050 | NAS |  |  | 頡鴻紡織 | CHINA | IND-STL2 STL4 | 2026/04/10 | 2026/04/10 | Nylon/Spandex 77/23% | Knit | Tricot | Dyed | P/D,1x1 | NA,NA | 58 | 165 | 72485 | yds | Nianhua Li 李年華 | BLACK COFFEE | Reject | 5656 | 5656 | 631.3 | 5.7 | 204.1 | 107.3 | 319.9 | 0% | 接疋,橫檔/橫條,油/髒/色污,破洞,針痕/直條 |  |  |  | 缸差過大 |  |  | 單色結論為Fail,請打下並覆驗 |  | 簽核完成 |  |  | 1. BLACK COFFEE：LOT 260319029#对布厂提供头缸缸差过大，C级REJECT；布两边距边3"内直条白痕方向性较明显（一边距边3"，一边距边2"），C级REJECT。（寄样） 2. BLACK JACK：LOT 260314049#氨纶露面较明显，C级REJECT。（寄样） | [11 empty] | 色樣、品質樣廠商提供 | 已簽核 | 請參考驗貨員意見。(Please refer QA's comments.) |  |  | 2026/04/15 | 2026/04/17 | 2026/05/06 |  | 覆驗完成 |  |  | IND-STL
194684 | 2026/01/19 | Auto |  | ONY | Dash Wang 王彥智 | V7A | 784434_FA26 | TMKF-25-12050 | NAS |  |  | 頡鴻紡織 | CHINA | IND-STL2 STL4 | 2026/04/22 | 2026/04/16 | Nylon/Spandex 77/23% | Knit | Tricot | Dyed | P/D,1x1 | NA,NA | 58 | 165 | 72485 | yds | Nianhua Li 李年華 | BLACK COFFEE | Reject | 8079 | 8079 | 841.1 | 7.1 | 760.8 | 0 | 80.3 | 0% | 接疋,橫檔/橫條,油/髒/色污,破洞 |  |  |  | 缸差過大 |  |  | 部分匹為C級打下,但單色結論為Discuss | [16 empty] | 色樣、品質樣廠商提供 | 已簽核 | 請參考驗貨員意見。(Please refer QA's comments.) |  |  | 2026/04/22 | 2026/04/17 | 2026/05/06 |  |  |  |  | IND-STL
194282 | 2026/01/19 | Auto |  | ONY | Dash Wang 王彥智 | V7A | 784434_FA26 | TMKF-25-12050 | NAS |  |  | 頡鴻紡織 | CHINA | IND-STL2 STL4 | 2026/04/09 | 2026/04/09 | Nylon/Spandex 77/23% | Knit | Tricot | Dyed | P/D,1x1 | NA,NA | 58 | 165 | 99000 | yds | Nianhua Li 李年華 | BLACK JACK | Agree | 1310 | 1310 | 174.5 | 2.3 | 174.5 | 0 | 0 | 0% | 橫檔/橫條 | [6 empty] | 大貨品質在接受標準內 | [16 empty] | 色樣、品質樣廠商提供 | 已簽核 | 請參考驗貨員意見。(Please refer QA's comments.) |  |  | 2026/04/15 | 2026/04/17 | 2026/05/06 |  |  |  |  | IND-STL
194349 | 2026/01/19 | Auto |  | ONY | Dash Wang 王彥智 | V7A | 784434_FA26 | TMKF-25-12050 | NAS |  |  | 頡鴻紡織 | CHINA | IND-STL2 STL4 | 2026/04/10 | 2026/04/10 | Nylon/Spandex 77/23% | Knit | Tricot | Dyed | P/D,1x1 | NA,NA | 58 | 165 | 99000 | yds | Nianhua Li 李年華 | BLACK JACK | Reject | 3373 | 3373 | 327 | 4.9 | 0 | 0 | 327 | 0% | 接疋,橫檔/橫條,破洞 | [6 empty] | 單色結論為Fail,請打下並覆驗 |  | 覆驗日期簽核中 |  |  | 1. BLACK COFFEE：LOT 260319029#对布厂提供头缸缸差过大，C级REJECT；布两边距边3"内直条白痕方向性较明显（一边距边3"，一边距边2"），C级REJECT。（寄样） 2. BLACK JACK：LOT 260314049#氨纶露面较明显，C级REJECT。（寄样） | [11 empty] | 色樣、品質樣廠商提供 | 已簽核 | 請參考驗貨員意見。(Please refer QA's comments.) |  |  | 2026/04/15 | 2026/04/17 | 2026/05/06 |  | 簽核中 |  |  | IND-STL
194685 | 2026/01/19 | Auto |  | ONY | Dash Wang 王彥智 | V7A | 784434_FA26 | TMKF-25-12050 | NAS |  |  | 頡鴻紡織 | CHINA | IND-STL2 STL4 | 2026/04/22 | 2026/04/16 | Nylon/Spandex 77/23% | Knit | Tricot | Dyed | P/D,1x1 | NA,NA | 58 | 165 | 99000 | yds | Nianhua Li 李年華 | BLACK JACK | Reject | 9978 | 9978 | 1067.2 | 9.8 | 556 | 268.7 | 242.5 | 0% | 接疋,橫檔/橫條,油/髒/色污,破洞,針痕/直條 |  |  |  |  | 全匹性瑕疵 |  | 單色結論為Fail,請打下並覆驗 |  | 覆驗日期簽核中 |  |  | 1. BLACK COFFEE：LOT 260324028#对布厂提供头缸偏浅欠蓝，C级REJECT。 2. SALT MARSH：LOT 260315109S#头尾匹差明显，C级REJECT。 3. BLACK JACK：LOT 260306089#直条白痕扣分C级，氨氨纶露面稍明显，C级REJECT。（氨纶露面请参考3/16日寄回的瑕疵样布） 4. 部分缸氨纶露面稍明，可勉强接受。（寄样） 5. 以碼重估算碼長，部分缸短碼 1.19%~4.2%，請布厂更改碼長。 | [11 empty] | 色樣、品質樣廠商提供 | 已簽核 | 請參考驗貨員意見。(Please refer QA's comments.) |  |  | 2026/04/22 | 2026/04/17 | 2026/05/06 |  | 簽核中 |  |  | IND-STL
194280 | 2026/01/19 | Auto |  | ONY | Dash Wang 王彥智 | V7A | 784434_FA26 | TMKF-25-12050 | NAS |  |  | 頡鴻紡織 | CHINA | IND-STL2 STL4 | 2026/04/09 | 2026/04/09 | Nylon/Spandex 77/23% | Knit | Tricot | Dyed | P/D,1x1 | NA,NA | 58 | 165 | 53901 | yds | Nianhua Li 李年華 | DUSK NAVY | Agree | 13723 | 13723 | 1439.2 | 7.2 | 1187.8 | 0 | 251.4 | 0% | 接疋,擦傷/刮傷/勾紗,橫檔/橫條,破洞 |  |  |  |  | 布頭/尾瑕疵 |  | 部分匹為C級打下,但單色結論為Pass | [16 empty] | 色樣、品質樣廠商提供 | 已簽核 | 請參考驗貨員意見。(Please refer QA's comments.) |  |  | 2026/04/15 | 2026/04/17 | 2026/05/06 |  |  |  |  | IND-STL
194352 | 2026/01/19 | Auto |  | ONY | Dash Wang 王彥智 | V7A | 784434_FA26 | TMKF-25-12050 | NAS |  |  | 頡鴻紡織 | CHINA | IND-STL2 STL4 | 2026/04/10 | 2026/04/10 | Nylon/Spandex 77/23% | Knit | Tricot | Dyed | P/D,1x1 | NA,NA | 58 | 165 | 53901 | yds | Nianhua Li 李年華 | DUSK NAVY | Agree | 8570 | 8570 | 986.8 | 6.9 | 873.2 | 113.6 | 0 | 0% | 接疋,橫檔/橫條,油/髒/色污,破洞 | [6 empty] | 部分匹扣點為B級,但單色結論為Pass | [16 empty] | 色樣、品質樣廠商提供 | 已簽核 | 請參考驗貨員意見。(Please refer QA's comments.) |  |  | 2026/04/15 | 2026/04/17 | 2026/05/06 |  |  |  |  | IND-STL
194686 | 2026/01/19 | Auto |  | ONY | Dash Wang 王彥智 | V7A | 784434_FA26 | TMKF-25-12050 | NAS |  |  | 頡鴻紡織 | CHINA | IND-STL2 STL4 | 2026/04/22 | 2026/04/16 | Nylon/Spandex 77/23% | Knit | Tricot | Dyed | P/D,1x1 | NA,NA | 58 | 165 | 53901 | yds | Nianhua Li 李年華 | DUSK NAVY | Agree | 10148 | 10148 | 1062.9 | 5.3 | 983.5 | 79.4 | 0 | 0% | 接疋,橫檔/橫條 | [6 empty] | 部分匹扣點為B級,但單色結論為Pass | [16 empty] | 色樣、品質樣廠商提供 | 已簽核 | 請參考驗貨員意見。(Please refer QA's comments.) |  |  | 2026/04/22 | 2026/04/17 | 2026/05/06 |  |  |  |  | IND-STL
194350 | 2026/01/19 | Auto |  | ONY | Dash Wang 王彥智 | V7A | 784434_FA26 | TMKF-25-12050 | NAS |  |  | 頡鴻紡織 | CHINA | IND-STL2 STL4 | 2026/04/10 | 2026/04/10 | Nylon/Spandex 77/23% | Knit | Tricot | Dyed | P/D,1x1 | NA,NA | 58 | 165 | 30873 | yds | Nianhua Li 李年華 | SALT MARSH | Agree | 3355 | 3355 | 411.6 | 5.6 | 411.6 | 0 | 0 | 0% | 接疋,橫檔/橫條,油/髒/色污 | [6 empty] | 大貨品質在接受標準內 | [16 empty] | 色樣、品質樣廠商提供 | 已簽核 | 請參考驗貨員意見。(Please refer QA's comments.) |  |  | 2026/04/15 | 2026/04/17 | 2026/05/06 |  |  |  |  | IND-STL
194683 | 2026/01/19 | Auto |  | ONY | Dash Wang 王彥智 | V7A | 784434_FA26 | TMKF-25-12050 | NAS |  |  | 頡鴻紡織 | CHINA | IND-STL2 STL4 | 2026/04/22 | 2026/04/16 | Nylon/Spandex 77/23% | Knit | Tricot | Dyed | P/D,1x1 | NA,NA | 58 | 165 | 30873 | yds | Nianhua Li 李年華 | SALT MARSH | Reject | 2998 | 2998 | 417 | 8.2 | 211.3 | 98.4 | 107.3 | 0% | 接疋,橫檔/橫條,油/髒/色污,破洞 |  |  |  | 漸進色差 |  |  | 部分匹扣點為B級,但單色結論為Pass |  | 覆驗日期簽核中 |  |  | 1. BLACK COFFEE：LOT 260324028#对布厂提供头缸偏浅欠蓝，C级REJECT。 2. SALT MARSH：LOT 260315109S#头尾匹差明显，C级REJECT。 3. BLACK JACK：LOT 260306089#直条白痕扣分C级，氨氨纶露面稍明显，C级REJECT。（氨纶露面请参考3/16日寄回的瑕疵样布） 4. 部分缸氨纶露面稍明，可勉强接受。（寄样） 5. 以碼重估算碼長，部分缸短碼 1.19%~4.2%，請布厂更改碼長。 | [11 empty] | 色樣、品質樣廠商提供 | 已簽核 | 請參考驗貨員意見。(Please refer QA's comments.) |  |  | 2026/04/22 | 2026/04/17 | 2026/05/06 |  | 簽核中 |  |  | IND-STL
194673 | 2026/03/16 | Auto |  | ONY | Amy Chang 張春暖 | V7A | 903731_FA26 | TMKF-25-12123 | AS |  |  | C&T | VIETNAM | CAB-MH1 MH2 | 2026/04/16 | 2026/04/16 | Rayon/Polyester/Spandex 56/39/5% | Knit | Jersey | Dyed | P/D,1x1 | NA,NA | 67 | 230 | 144429 | yds | HoaNguyen | BLACK JACK | Reject | 4859 | 4859 | 615.4 | 30.9 | 0 | 0 | 615.4 | 6.3% | 接疋,擦傷/刮傷/勾紗,斷紗(斷經/斷緯),棉粒/結頭/粗節,油/髒/色污,破洞,破洞修補痕 |  |  |  |  | 異味 |  | 單色結論為Fail,請打下並覆驗 |  | 採購-出貨與否簽核 |  |  | 1.Color: BLACK JACK / Lot: OLDB-9856 / The average point deduction is at C grade,please reject the lot. 2.Color: NEBULA / Lot: OLDN-221 & OLDN-222/ Overall Dye crease ,please reject the lot. 3.Color: BLACK JACK / Lot: OLDK-9852 /Roll: 16 / Average point at c grade ,after additional inspection ,please reject the roll. 4.Color: BLACK JACK & NEBULA/Lot: OLDB-9856 & OLDB-9868 & OLDK-9852 &OLDN-9839 & OLDN-221 & OLDN-222/Overall Peculiar smell ,please reject the lot. | [11 empty] | 色樣、品質樣廠商提供 | 已簽核 | 因C級大貨超過20%，請打下並申請覆驗。 |  |  | 2026/04/23 | 2026/04/06 | 2026/05/06 |  | 簽核中 |  |  | CAB-MH
194674 | 2026/03/16 | Auto |  | ONY | Amy Chang 張春暖 | V7A | 903731_FA26 | TMKF-25-12123 | AS |  |  | C&T | VIETNAM | CAB-MH1 MH2 | 2026/04/16 | 2026/04/16 | Rayon/Polyester/Spandex 56/39/5% | Knit | Jersey | Dyed | P/D,1x1 | NA,NA | 67 | 230 | 62848 | yds | HoaNguyen | NEBULA | Reject | 2320 | 2320 | 294 | 25.2 | 0 | 0 | 294 | 4.6% | 擦傷/刮傷/勾紗,染折/折痕,棉粒/結頭/粗節,油/髒/色污 |  |  |  |  | 異味 |  | 單色結論為Fail,請打下並覆驗 |  | 採購-出貨與否簽核 |  |  | 1.Color: BLACK JACK / Lot: OLDB-9856 / The average point deduction is at C grade,please reject the lot. 2.Color: NEBULA / Lot: OLDN-221 & OLDN-222/ Overall Dye crease ,please reject the lot. 3.Color: BLACK JACK / Lot: OLDK-9852 /Roll: 16 / Average point at c grade ,after additional inspection ,please reject the roll. 4.Color: BLACK JACK & NEBULA/Lot: OLDB-9856 & OLDB-9868 & OLDK-9852 &OLDN-9839 & OLDN-221 & OLDN-222/Overall Peculiar smell ,please reject the lot. | [11 empty] | 色樣、品質樣廠商提供 | 已簽核 | 因C級大貨超過20%，請打下並申請覆驗。 |  |  | 2026/04/23 | 2026/04/06 | 2026/05/06 |  | 簽核中 |  |  | CAB-MH
194672 | 2026/03/16 | Auto |  | ONY | Amy Chang 張春暖 | V7A | 903731_FA26 | TMKF-25-12124 | AS |  |  | C&T | VIETNAM | CAB-MH1 MH2 | 2026/04/16 | 2026/04/16 | Rayon 100% | Knit | Jersey | Dyed | P/D,1x1 | NA,NA | 64 | 150 | 14627 | yds | HoaNguyen | BLACK JACK | Reject | 3113 | 3113 | 507 | 34.3 | 0 | 340.2 | 166.8 | 7.3% | 接疋,擦傷/刮傷/勾紗,棉粒/結頭/粗節,油/髒/色污,異纖/飛花,破洞,破洞修補痕 |  |  |  |  | 布邊不良 |  | 單色結論為Fail,請打下並覆驗 |  | 採購-出貨與否簽核 |  |  | Color: BLACK JACK / Lot: OLDK-9801 / The average point deduction is at C grade,please reject the lot. | [11 empty] | 色樣、品質樣廠商提供 | 已簽核 | 因C級大貨超過20%，請打下並申請覆驗。 |  |  | 2026/05/11 | 2026/04/06 | 2026/05/06 |  | 簽核中 |  |  | CAB-MH
194660 | 2026/01/23 | Auto |  | A&F | Vivian Lan 藍文琦 | V3B | 213260011_0019,246260019_0020 | TMKF-25-12176,TMKF-26-00134 | AS |  |  | 潤泰 | CHINA | VIN-TPLB | 2026/04/15 | 2026/04/15 | Polyester 100% | Woven | Flannel | Dyed | Y/D | Brush (2 side),Fire Retardant | 56 | 164 | 2559 | yds | Yao Deng 鄧堯 | ABF26_957_V1_008 | Discuss | 102 | 102 | 101.5 | 31.5 | 0 | 101.5 | 0 | 6.5% | 斷紗(斷經/斷緯),棉粒/結頭/粗節,異纖/飛花 | [6 empty] | 單色扣點為B級,結論為Discuss | [16 empty] | 色樣、品質樣廠商提供 | 已簽核 | 請參考驗貨員意見。(Please refer QA's comments.) |  |  |  | 2026/04/20 | 2026/06/08 |  |  |  |  | VIN-TPL
194662 | 2026/01/23 | Auto |  | A&F | Vivian Lan 藍文琦 | V3B | 213260011_0019,246260019_0020 | TMKF-25-12176,TMKF-26-00134 | AS |  |  | 潤泰 | CHINA | VIN-TPLB | 2026/04/15 | 2026/04/15 | Polyester 100% | Woven | Flannel | Dyed | Y/D | Brush (2 side),Fire Retardant | 56 | 164 | 3300 | yds | Yao Deng 鄧堯 | ABF26_962_V3_004 | Discuss | 141 | 141 | 140.7 | 15.6 | 0 | 140.7 | 0 | 1.7% | 擦傷/刮傷/勾紗,棉粒/結頭/粗節 | [6 empty] | 單色扣點為B級,結論為Discuss | [16 empty] | 色樣、品質樣廠商提供 | 已簽核 | 請參考驗貨員意見。(Please refer QA's comments.) |  |  |  | 2026/04/20 | 2026/06/08 |  |  |  |  | VIN-TPL
194661 | 2026/01/23 | Auto |  | A&F | Vivian Lan 藍文琦 | V3B | 213260011_0019,246260019_0020 | TMKF-25-12176,TMKF-26-00134 | AS |  |  | 潤泰 | CHINA | VIN-TPLB | 2026/04/15 | 2026/04/15 | Polyester 100% | Woven | Flannel | Dyed | Y/D | Brush (2 side),Fire Retardant | 56 | 164 | 6346 | yds | Yao Deng 鄧堯 | AGF26_514_V3_KIT_052 | Discuss | 97 | 97 | 97 | 14.4 | 0 | 97 | 0 | 1.3% | 棉粒/結頭/粗節,異纖/飛花 | [6 empty] | 單色扣點為B級,結論為Discuss | [16 empty] | 色樣、品質樣廠商提供 | 已簽核 | 請參考驗貨員意見。(Please refer QA's comments.) |  |  |  | 2026/04/20 | 2026/06/08 |  |  |  |  | VIN-TPL
195407 | 2025/12/25 | Auto |  | TGT | Chris Truong 張志堅 | V5A | P6P630_C326 | TMKF-25-12240 | AS |  |  | 力鵬企業 | INDONESIA | IND-GLD5 | 2026/04/23 | 2026/04/23 | Recycled Polyester 100% | Woven | Poplin | Dyed | P/D | NA,Quick Dry,UPF 50+,Wicking | 56 | 102 | 2491 | yds | Dani | BLACK ONYX | Discuss | 4671 | 4671 | 470 | 14 | 0 | 470 | 0 | 1.2% | 擦傷/刮傷/勾紗,染折/折痕,橫檔/橫條,油/髒/色污 | [6 empty] | 單色扣點為B級,結論為Discuss | [16 empty] | 色樣、品質樣廠商提供 | 已簽核 | 請參考驗貨員意見。(Please refer QA's comments.) |  |  |  | 2026/03/12 | 2026/05/08 |  |  |  |  | IND-GLD
194182 | 2025/12/25 | Auto |  | TGT | Chris Truong 張志堅 | V5A | P6P630_C326 | TMKF-25-12240 | AS |  |  | 力鵬企業 | INDONESIA | IND-GLD5 | 2026/04/07 | 2026/04/07 | Recycled Polyester 100% | Woven | Poplin | Dyed | P/D | NA,Quick Dry,UPF 50+,Wicking | 56 | 102 | 1796 | yds | Dani | LILY LUSTER | Discuss | 4871 | 4871 | 365 | 12.3 | 0 | 365 | 0 | 0.7% | 擦傷/刮傷/勾紗,染折/折痕,油/髒/色污 | [6 empty] | 單色扣點為B級,結論為Discuss | [16 empty] | 色樣、品質樣廠商提供 | 已簽核 | 請參考驗貨員意見。(Please refer QA's comments.) |  |  |  | 2026/02/23 | 2026/04/17 |  |  |  |  | IND-GLD
193948 | 2025/12/26 | Auto |  | SMA | Ruby Nguyen 阮氏俄 | V2A | LOG810_SP26 | TMKF-25-12258 | AS |  |  | NICE DYEING | CHINA | IND-GLD1 GLD5 | 2026/04/01 | 2026/04/01 | Modal/Polyester/Spandex 57/38/5% | Knit | Fleece | Dyed | P/D | NA,NA | 62 | 240 | 828 | kgs | Jimmy Shi 石振華 | BLACKTOP | Agree | 863.14 | 2411 | 381 | 7.9 | 312 | 69 | 0 | 0% | 接疋,斷紗(斷經/斷緯),棉粒/結頭/粗節 | [6 empty] | 部分匹扣點為B級,但單色結論為Pass | [16 empty] | 色樣、品質樣廠商提供 | 已簽核 | 請參考驗貨員意見。(Please refer QA's comments.) |  |  |  | 2026/02/24 | 2026/05/05 |  |  |  |  | IND-GLD
193949 | 2025/12/26 | Auto |  | SMA | Ruby Nguyen 阮氏俄 | V2A | LOG810_SP26 | TMKF-25-12258 | AS |  |  | NICE DYEING | CHINA | IND-GLD1 GLD5 | 2026/04/01 | 2026/04/01 | Modal/Polyester/Spandex 57/38/5% | Knit | Fleece | Dyed | P/D | NA,NA | 62 | 240 | 712 | kgs | Jimmy Shi 石振華 | IVORYSNOW | Discuss | 513.01 | 1433 | 154 | 14.3 | 50 | 104 | 0 | 1.3% | 接疋,斷紗(斷經/斷緯),棉粒/結頭/粗節,油/髒/色污,破洞 | [6 empty] | 單色扣點為B級,結論為Discuss | [16 empty] | 色樣、品質樣廠商提供 | 已簽核 | 請參考驗貨員意見。(Please refer QA's comments.) |  |  |  | 2026/02/24 | 2026/05/05 |  |  |  |  | IND-GLD
193950 | 2025/12/26 | Auto |  | SMA | Ruby Nguyen 阮氏俄 | V2A | LOG810_SP26 | TMKF-25-12258 | AS |  |  | NICE DYEING | CHINA | IND-GLD1 GLD5 | 2026/04/01 | 2026/04/01 | Modal/Polyester/Spandex 57/38/5% | Knit | Fleece | Dyed | P/D | NA,NA | 62 | 240 | 642 | kgs | Jimmy Shi 石振華 | PETROL GREY HEATHER | Discuss | 648.34 | 1811 | 205 | 11.2 | 68 | 137 | 0 | 0.4% | 接疋,棉粒/結頭/粗節,破洞 | [6 empty] | 單色扣點為B級,結論為Discuss | [16 empty] | 色樣、品質樣廠商提供 | 已簽核 | 請參考驗貨員意見。(Please refer QA's comments.) |  |  |  | 2026/02/24 | 2026/05/05 |  |  |  |  | IND-GLD
193951 | 2025/12/26 | Auto |  | SMA | Ruby Nguyen 阮氏俄 | V2A | LOG814_SP26 | TMKF-25-12259 | AS |  |  | NICE DYEING | CHINA | IND-GLD2 | 2026/04/01 | 2026/04/01 | Modal/Polyester/Spandex 57/38/5% | Knit | Fleece | Dyed | P/D | NA,NA | 62 | 240 | 1944 | kgs | Jimmy Shi 石振華 | RIVER BLUE NAVY | Agree | 2956.36 | 8258 | 955 | 5.9 | 879 | 76 | 0 | 0% | 接疋,斷紗(斷經/斷緯),棉粒/結頭/粗節,油/髒/色污 | [6 empty] | 部分匹扣點為B級,但單色結論為Pass | [16 empty] | 色樣、品質樣廠商提供 | 已簽核 | 請參考驗貨員意見。(Please refer QA's comments.) |  |  |  | 2026/02/24 | 2026/04/01 |  |  |  |  | IND-GLD
193945 | 2025/12/26 | Auto |  | SMA | Ruby Nguyen 阮氏俄 | V2A | OG814_SP26 | TMKF-25-12260 | AS |  |  | NICE DYEING | CHINA | IND-GLD1 GLD2 | 2026/04/01 | 2026/04/01 | Modal/Polyester/Spandex 57/38/5% | Knit | Fleece | Dyed | P/D | NA,NA | 62 | 240 | 1663 | kgs | Jimmy Shi 石振華 | BLACKTOP | Agree | 1748.11 | 4883 | 544 | 6.4 | 544 | 0 | 0 | 0% | 接疋,擦傷/刮傷/勾紗,斷紗(斷經/斷緯),棉粒/結頭/粗節,油/髒/色污,破洞 | [6 empty] | 大貨品質在接受標準內 | [16 empty] | 色樣、品質樣廠商提供 | 已簽核 | 請參考驗貨員意見。(Please refer QA's comments.) |  |  |  | 2026/04/26 | 2026/05/25 |  |  |  |  | IND-GLD
193946 | 2025/12/26 | Auto |  | SMA | Ruby Nguyen 阮氏俄 | V2A | OG814_SP26 | TMKF-25-12260 | AS |  |  | NICE DYEING | CHINA | IND-GLD1 GLD2 | 2026/04/01 | 2026/04/01 | Modal/Polyester/Spandex 57/38/5% | Knit | Fleece | Dyed | P/D | NA,NA | 62 | 240 | 730 | kgs | Jimmy Shi 石振華 | PETROL GREY HEATHER | Agree | 426.02 | 1190 | 141 | 9.2 | 70 | 71 | 0 | 0% | 接疋,斷紗(斷經/斷緯),棉粒/結頭/粗節 | [6 empty] | 部分匹扣點為B級,但單色結論為Pass | [16 empty] | 色樣、品質樣廠商提供 | 已簽核 | 請參考驗貨員意見。(Please refer QA's comments.) |  |  |  | 2026/04/26 | 2026/05/25 |  |  |  |  | IND-GLD
193947 | 2025/12/26 | Auto |  | SMA | Ruby Nguyen 阮氏俄 | V2A | OG814_SP26 | TMKF-25-12260 | AS |  |  | NICE DYEING | CHINA | IND-GLD1 GLD2 | 2026/04/01 | 2026/04/01 | Modal/Polyester/Spandex 57/38/5% | Knit | Fleece | Dyed | P/D | NA,NA | 62 | 240 | 756 | kgs | Jimmy Shi 石振華 | RIVER BLUE NAVY | Agree | 777.22 | 2171 | 263 | 7.6 | 202 | 61 | 0 | 0% | 接疋,擦傷/刮傷/勾紗,棉粒/結頭/粗節 | [6 empty] | 部分匹扣點為B級,但單色結論為Pass | [16 empty] | 色樣、品質樣廠商提供 | 已簽核 | 請參考驗貨員意見。(Please refer QA's comments.) |  |  |  | 2026/04/26 | 2026/05/25 |  |  |  |  | IND-GLD
194285 | 2025/12/30 | Auto |  | TGT | Sam Vu 武氏明豔 | V5C | M9232P_C326 | TMKF-25-12275 | AS |  | A | SAMIL(VIN) | VIETNAM | VIN-TPLB TPLC | 2026/04/09 | 2026/04/09 | Modal/Spandex 95/5% | Knit | Jersey | Dyed | P/D | NA,NA | 62 | 200 | 135947 | yds | HoaNguyen | SMART BLUE | Reject | 2820 | 2820 | 670 | 20.3 | 0 | 638 | 32 | 3.1% | 接疋,擦傷/刮傷/勾紗,斷紗(斷經/斷緯),棉粒/結頭/粗節,橫檔/橫條,油/髒/色污,異纖/飛花,破洞,破洞修補痕 |  |  |  |  | 布邊不良 |  | 單色結論為Fail,請打下並覆驗 | [16 empty] | 色樣、品質樣廠商提供 | 已簽核 | 請參考驗貨員意見。(Please refer QA's comments.) |  |  |  | 2026/02/06 | 2026/04/11 |  |  |  |  | VIN-TPL
194768 | 2025/12/30 | Auto |  | TGT | Sam Vu 武氏明豔 | V5C | M9232P_C326 | TMKF-25-12275 | AS |  | A | SAMIL(VIN) | VIETNAM | VIN-TPLB TPLC | 2026/04/17 | 2026/04/17 | Modal/Spandex 95/5% | Knit | Jersey | Dyed | P/D | NA,NA | 62 | 200 | 135947 | yds | HoaNguyen | SMART BLUE | Reject | 5273 | 5273 | 1243 | 20.8 | 140 | 469 | 634 | 3.2% | 接疋,擦傷/刮傷/勾紗,斷紗(斷經/斷緯),棉粒/結頭/粗節,油/髒/色污,破洞,破洞修補痕 |  |  |  | 匹差過大 |  |  | 單色結論為Fail,請打下並覆驗 |  | 覆驗日期簽核中 |  |  | 1.Color: SMART BLUE / Lot: 166 & 260 / The average point deduction is at C grade,please reject the lot. 2.Color:SMART BLUE/Lot:169 & 165/Color shading roll to roll , please reject the lot. | [11 empty] | 色樣、品質樣廠商提供 | 已簽核 | 請參考驗貨員意見。(Please refer QA's comments.) 因C級大貨超過20%，請打下並申請覆驗。 |  |  |  | 2026/02/20 | 2026/05/09 |  | 簽核中 |  |  | VIN-TPL
194982 | 2025/12/30 | Auto |  | TGT | Sam Vu 武氏明豔 | V5C | K86W2L_C326 | TMKF-25-12289 | AS |  | A | SAMIL(VIN) | VIETNAM | VIN-TPLB TPLC | 2026/04/21 | 2026/04/21 | Modal/Spandex 95/5% | Knit | Jersey | PRT + Dyed | Reactive PRT,P/D | NA,NA | 62 | 200 | 169452 | yds | NgocBich | AOP300_6 | Reject | 9730 | 9730 | 1670 | 13.5 | 458 | 1155 | 57 | 1.1% | 印花瑕疵(塞網),接疋,擦傷/刮傷/勾紗,斷紗(斷經/斷緯),棉粒/結頭/粗節,油/髒/色污,異纖/飛花,破洞,破洞修補痕 | [6 empty] | 單色結論為Fail,請打下並覆驗 | [16 empty] | 色樣、品質樣廠商提供 | 已簽核 | 請參考驗貨員意見。(Please refer QA's comments.) |  |  |  | 2026/03/07 | 2026/04/23 |  |  |  |  | VIN-TPL
195097 | 2025/12/30 | Auto |  | TGT | Sam Vu 武氏明豔 | V5C | K86W2L_C326 | TMKF-25-12289 | AS |  | A | SAMIL(VIN) | VIETNAM | VIN-TPLB TPLC | 2026/04/22 | 2026/04/22 | Modal/Spandex 95/5% | Knit | Jersey | PRT + Dyed | Reactive PRT,P/D | NA,NA | 62 | 200 | 169452 | yds | HoaNguyen | AOP300_6 | Reject | 4128 | 4128 | 606 | 16.8 | 221 | 318 | 67 | 2% | 接疋,擦傷/刮傷/勾紗,斷紗(斷經/斷緯),棉粒/結頭/粗節,破洞,破洞修補痕 | [6 empty] | 單色結論為Fail,請打下並覆驗 | [16 empty] | 色樣、品質樣廠商提供 | 已簽核 | 請參考驗貨員意見。(Please refer QA's comments.) |  |  |  | 2026/03/07 | 2026/04/23 |  |  |  |  | VIN-TPL
194095 | 2025/12/30 | Auto |  | TGT | Sam Vu 武氏明豔 | V5C | K86W2L_C326 | TMKF-25-12300 | AS |  | A | SAMIL(VIN) | VIETNAM | VIN-TPLB TPLC | 2026/04/06 | 2026/04/06 | Modal/Spandex 95/5% | Knit | Jersey | Dyed | P/D | NA,NA | 62 | 200 | 121858 | yds | HoaNguyen | BC04 | Reject | 13574 | 13574 | 1862 | 8 | 1197 | 589 | 76 | 0% | 接疋,斷紗(斷經/斷緯),棉粒/結頭/粗節,油/髒/色污,破洞,破洞修補痕 |  |  | 緯斜/緯弧過大 |  |  |  | 單色結論為Fail,請打下並覆驗 | [16 empty] | 色樣、品質樣廠商提供 | 已簽核 | 請參考驗貨員意見。(Please refer QA's comments.) |  |  |  | 2026/02/07 | 2026/04/08 |  |  |  |  | VIN-TPL
194459 | 2026/01/19 | Auto |  | GOT | Katherine Hung 洪千鈺 | V1A | 908569 | TMKF-25-12328 | AS |  |  | REO-ECO | CHINA | CAB-MH3 | 2026/04/13 | 2026/04/13 | Recycled Polyester/Spandex 86/14% | Woven | Plain Weave | Dyed | P/D | NA,Wicking | 56 | 125 | 11195 | yds | Changzhi Wang 王昌智 | BLACK | Agree | 702 | 702 | 603 | 8.1 | 280 | 323 | 0 | 0% | 擦傷/刮傷/勾紗,斷紗(斷經/斷緯),油/髒/色污 |  |  |  |  | 布邊不良 |  | 部分匹扣點為B級,但單色結論為Pass | [16 empty] | 色樣、品質樣廠商提供 | 已簽核 | 請參考驗貨員意見。(Please refer QA's comments.) |  |  |  | 2026/03/30 | 2026/05/07 |  |  |  |  | CAB-MH
194460 | 2026/01/19 | Auto |  | GOT | Katherine Hung 洪千鈺 | V1A | 908569 | TMKF-25-12328 | AS |  |  | REO-ECO | CHINA | CAB-MH3 | 2026/04/13 | 2026/04/13 | Recycled Polyester/Spandex 86/14% | Woven | Plain Weave | Dyed | P/D | NA,Wicking | 56 | 125 | 6498 | yds | Changzhi Wang 王昌智 | FOREST RIVER | Agree | 382 | 382 | 382 | 2.4 | 382 | 0 | 0 | 0% | 擦傷/刮傷/勾紗,斷紗(斷經/斷緯),破洞 | [6 empty] | 大貨品質在接受標準內 | [16 empty] | 色樣、品質樣廠商提供 | 已簽核 | 請參考驗貨員意見。(Please refer QA's comments.) |  |  |  | 2026/03/30 | 2026/05/07 |  |  |  |  | CAB-MH
194458 | 2026/01/19 | Auto |  | GOT | Katherine Hung 洪千鈺 | V1A | 908569 | TMKF-25-12328 | AS |  |  | REO-ECO | CHINA | CAB-MH3 | 2026/04/13 | 2026/04/13 | Recycled Polyester/Spandex 86/14% | Woven | Plain Weave | Dyed | P/D | NA,Wicking | 56 | 125 | 8234 | yds | Changzhi Wang 王昌智 | MIDNIGHT | Agree | 402 | 402 | 264 | 4.5 | 264 | 0 | 0 | 0% | 擦傷/刮傷/勾紗,油/髒/色污 | [6 empty] | 大貨品質在接受標準內 | [16 empty] | 色樣、品質樣廠商提供 | 已簽核 | 請參考驗貨員意見。(Please refer QA's comments.) |  |  |  | 2026/03/30 | 2026/05/07 |  |  |  |  | CAB-MH
194457 | 2026/01/19 | Auto |  | GOT | Katherine Hung 洪千鈺 | V1A | 908569 | TMKF-25-12328 | AS |  |  | REO-ECO | CHINA | CAB-MH3 | 2026/04/13 | 2026/04/13 | Recycled Polyester/Spandex 86/14% | Woven | Plain Weave | Dyed | P/D | NA,Wicking | 56 | 125 | 3167 | yds | Changzhi Wang 王昌智 | TUSCAN RED | Agree | 289 | 289 | 289 | 10 | 144 | 145 | 0 | 0% | 擦傷/刮傷/勾紗,斷紗(斷經/斷緯),染折/折痕,油/髒/色污 | [6 empty] | 部分匹扣點為B級,但單色結論為Pass | [16 empty] | 色樣、品質樣廠商提供 | 已簽核 | 請參考驗貨員意見。(Please refer QA's comments.) |  |  |  | 2026/03/30 | 2026/05/07 |  |  |  |  | CAB-MH
195400 | 2025/12/30 | Auto |  | GU | Erica Chiu 邱映瑜 | V6B | 60126N026A,60126N026C | TMKF-25-12387,TMKF-25-12389 | AS |  | A | 吳江佰陸 | CHINA | IND-STL3 | 2026/04/25 | 2026/04/25 | Polyester/Recycled Polyester 55/45% | Woven | Plain Weave | Dyed | P/D | NA,NA | 56 | 130 | 18570 | yds | Ajun He 何緒君 | 51 GREEN | Agree | 152 | 152 | 152 | 7.2 | 152 | 0 | 0 | 0% | 擦傷/刮傷/勾紗,棉粒/結頭/粗節,橫檔/橫條 | [6 empty] | 大貨品質在接受標準內 | [16 empty] | 色樣、品質樣業務提供 | 已簽核 | 請參考驗貨員意見。(Please refer QA's comments.) |  |  |  | 2026/05/06 | 2026/06/10 |  |  |  |  | IND-STL
195399 | 2025/12/30 | Auto |  | GU | Erica Chiu 邱映瑜 | V6B | 60126N026A,60126N026C | TMKF-25-12387,TMKF-25-12389 | AS |  | A | 吳江佰陸 | CHINA | IND-STL3 | 2026/04/25 | 2026/04/25 | Polyester/Recycled Polyester 55/45% | Woven | Plain Weave | Dyed | P/D | NA,NA | 56 | 130 | 11724 | yds | Ajun He 何緒君 | 69 NAVY | Agree | 1176 | 1176 | 139 | 5.8 | 139 | 0 | 0 | 0% | 擦傷/刮傷/勾紗,染折/折痕 | [6 empty] | 大貨品質在接受標準內 | [16 empty] | 色樣、品質樣業務提供 | 已簽核 | 請參考驗貨員意見。(Please refer QA's comments.) |  |  |  | 2026/05/06 | 2026/06/10 |  |  |  |  | IND-STL
194452 | 2025/12/30 | Auto |  | TGT | Freesia Fang 方映涵 | V5A | 35K9E9_C326 | TMKF-25-12396 | NAS |  |  | 杭州新生 | CHINA | VIN-MK2B | 2026/04/13 | 2026/04/13 | /Recycled Polyester /100% | Woven | Satin | Dyed | P/D | NA,DWR,Quick Dry,Wicking | 58 | 248 | 3750 | yds | Gul Wang 王國安 | DARK MAHOGANY | Agree | 3932 | 3932 | 572 | 7.2 | 481.7 | 0 | 90.3 | 0% | 接疋,擦傷/刮傷/勾紗,染折/折痕,油/髒/色污 | 布面不平整 | [5 empty] | 部分匹為C級打下,但單色結論為Pass | 部分缸折痕鸡爪印打下评C級 | [15 empty] | 色樣、品質樣廠商提供 | 已簽核 | 請參考驗貨員意見。(Please refer QA's comments.) |  |  |  | 2026/04/15 | 2026/06/01 |  |  |  |  | VIN-MK2
194772 | 2026/01/01 | Auto |  | TGT | Sam Vu 武氏明豔 | V5C | W98Z8Z_C326 | TMKF-25-12485 | AS |  | A | SAMIL(VIN) | VIETNAM | VIN-TPLB | 2026/04/17 | 2026/04/17 | Modal/Spandex 95/5% | Knit | Jersey | Dyed | P/D | NA,NA | 62 | 200 | 128977 | yds | HoaNguyen | SMART BLUE | Reject | 2907 | 2907 | 690 | 11.3 | 280 | 280 | 130 | 0.4% | 擦傷/刮傷/勾紗,斷紗(斷經/斷緯),棉粒/結頭/粗節,油/髒/色污,破洞 |  |  |  | 匹差過大 |  |  | 單色扣點為B級,結論為Discuss | [16 empty] | 色樣、品質樣廠商提供 | 已簽核 | 請參考驗貨員意見。(Please refer QA's comments.) |  |  |  | 2026/02/25 | 2026/05/04 |  |  |  |  | VIN-TPL
195220 | 2026/01/01 | Auto |  | TGT | Sam Vu 武氏明豔 | V5C | W98Z8Z_C326 | TMKF-25-12485 | AS |  | A | SAMIL(VIN) | VIETNAM | VIN-TPLB | 2026/04/27 | 2026/04/24 | Modal/Spandex 95/5% | Knit | Jersey | Dyed | P/D | NA,NA | 62 | 200 | 128977 | yds | HoaNguyen | SMART BLUE | Reject | 2257 | 2257 | 562 | 21 | 69 | 233 | 260 | 3.3% | 接疋,擦傷/刮傷/勾紗,斷紗(斷經/斷緯),棉粒/結頭/粗節,橫檔/橫條,油/髒/色污,破洞,破洞修補痕 |  |  |  | 匹差過大 |  |  | 單色結論為Fail,請打下並覆驗 |  | 覆驗日期簽核中 |  |  | 1.Color:SMART BLUE/Lot:118/Color shading roll to roll , please reject the lot. 2.Color: SMART BLUE / Lot: 200 / The average point deduction is at C grade,please reject the lot. | [11 empty] | 色樣、品質樣廠商提供 | 已簽核 | 請參考驗貨員意見。(Please refer QA's comments.) 因C級大貨超過20%，請打下並申請覆驗。 |  |  |  | 2026/02/25 | 2026/05/04 |  | 簽核中 |  |  | VIN-TPL
194804 | 2026/01/01 | Auto |  | TGT | Sam Vu 武氏明豔 | V5C | L0R516_C326 | TMKF-25-12489 | AS |  | A | SAMIL(VIN) | VIETNAM | VIN-TPLB TPLC | 2026/04/21 | 2026/04/18 | Modal/Spandex 94/6% | Knit | Jersey | PRT + Dyed | Reactive PRT,P/D | NA,NA | 58 | 220 | 238274 | yds | NgocBich | AOP312_28 | Reject | 11831 | 11831 | 1619 | 15.3 | 210 | 1363 | 46 | 1.6% | 接疋,擦傷/刮傷/勾紗,斷紗(斷經/斷緯),棉粒/結頭/粗節,油/髒/色污,破洞 | [6 empty] | 單色結論為Fail,請打下並覆驗 | [16 empty] | 色樣、品質樣廠商提供 | 已簽核 | 請參考驗貨員意見。(Please refer QA's comments.) |  |  |  | 2026/02/25 | 2026/04/25 |  |  |  |  | VIN-TPL
194013 | 2026/01/01 | Auto |  | TGT | Sam Vu 武氏明豔 | V5C | L0R516_C326 | TMKF-25-12490 | AS |  | A | SAMIL(VIN) | VIETNAM | VIN-TPLB TPLC | 2026/04/02 | 2026/04/02 | Modal/Spandex 95/5% | Knit | Jersey | Dyed | P/D | NA,NA | 62 | 200 | 18528 | yds | HoaNguyen | GESSO WHITE | Reject | 7320 | 7320 | 853 | 26.8 | 63 | 738 | 52 | 5% | 接疋,擦傷/刮傷/勾紗,斷紗(斷經/斷緯),棉粒/結頭/粗節,油/髒/色污,破洞,破洞修補痕 | [6 empty] | 單色結論為Fail,請打下並覆驗 | [16 empty] | 色樣、品質樣廠商提供 | 已簽核 | 請參考驗貨員意見。(Please refer QA's comments.) |  |  |  | 2026/02/05 | 2026/04/04 |  |  |  |  | VIN-TPL
194400 | 2026/02/04 | Auto |  | DKS | Lu Lee 李璐 | V2B | DAG25300CC_Q426 | TMKF-26-00116 | NAS |  |  | 海寧駿銳 | CHINA | VIN-MK2A | 2026/04/11 | 2026/04/11 | Nylon/Spandex 84/16% | Knit | Mesh | Dyed | Pigment Dye | NA,Adaptive | 59 | 134 | 1043 | yds | Gul Wang 王國安 | PURE BLACK | Agree | 1568 | 1568 | 124.8 | 6.4 | 124.8 | 0 | 0 | 0% | 接疋,破洞 | [6 empty] | 大貨品質在接受標準內 | [16 empty] | 色樣、品質樣廠商提供 | 已簽核 | 請參考驗貨員意見。(Please refer QA's comments.) |  |  |  | 2026/06/29 | 2026/07/30 |  |  |  |  | VIN-MK2
194088 | 2026/01/19 | Auto |  | ONY | Olivia Lu 呂青燕 | V7C | 896955_SU26_PF | TMKF-26-00128 | NAS |  |  | KAHATEX | INDONESIA | IND-GLS2 | 2026/04/06 | 2026/04/06 | Cotton 100% | Woven | Twill | Dyed | Y/D | NA,NA | 60 | 106 | 102311 | yds | Dani | GREEN STRIPE CC008 | Discuss | 9173 | 9173 | 800 | 19.5 | 0 | 800 | 0 | 2.9% | 染折/折痕,棉粒/結頭/粗節,橫檔/橫條,油/髒/色污,異纖/飛花,針痕/直條 | [6 empty] | 單色扣點為B級,結論為Discuss | [16 empty] | 無標準樣 | 已簽核 | 請參考驗貨員意見。(Please refer QA's comments.) |  |  | 2026/04/10 | 2026/03/05 | 2026/04/09 |  |  |  |  | IND-GLS
194234 | 2026/01/19 | Auto |  | ONY | Olivia Lu 呂青燕 | V7C | 896955_SU26_PF | TMKF-26-00128 | NAS |  |  | KAHATEX | INDONESIA | IND-GLS2 | 2026/04/09 | 2026/04/09 | Cotton 100% | Woven | Twill | Dyed | Y/D | NA,NA | 60 | 106 | 102311 | yds | Dani | GREEN STRIPE CC008 | Discuss | 4358 | 4358 | 400 | 19 | 0 | 400 | 0 | 2.7% | 棉粒/結頭/粗節,橫檔/橫條,油/髒/色污,異纖/飛花 | [6 empty] | 單色扣點為B級,結論為Discuss | [16 empty] | 無標準樣 | 已簽核 | 請參考驗貨員意見。(Please refer QA's comments.) |  |  | 2026/04/10 | 2026/03/05 | 2026/04/15 |  |  |  |  | IND-GLS
193920 | 2026/01/13 | Auto |  | UAM | Shine Lin 林韶瑩 | V1A | 6009542_FW26 | TMKF-26-00153 | AS |  |  | HUA FENG | CHINA | IND-GLR1 | 2026/04/01 | 2026/04/01 | Polyester/Elastane 87/13% | Woven | Plain Weave | PRT + Dyed | Digital PRT,P/D | NA,DWR | 50 | 159 | 1986 | yds | Nianhua Li 李年華 | P03049 | Reject | 711 | 711 | 143 | 6.3 | 0 | 0 | 143 | 0% | 印花瑕疵(塞網),接疋,橫檔/橫條 |  |  |  | 缸差過大 |  |  | 單色結論為Fail,請打下並覆驗 |  | 簽核完成 |  |  | 此次覆驗新生產大貨 ，結果如下: 1. P03049：LOT X260119099#对布厂提供头缸缸差过大，C级REJECT。 | 不出貨 | [10 empty] | 色樣、品質樣廠商提供 | 已簽核 | 請參考驗貨員意見。(Please refer QA's comments.) |  |  |  | 2026/02/21 | 2026/04/07 |  | 此面料後續不再安排出貨 |  |  | IND-GLR1
194205 | 2026/01/13 | Auto |  | UAM | Shine Lin 林韶瑩 | V1A | 6009542_FW26 | TMKF-26-00153 | AS |  |  | HUA FENG | CHINA | IND-GLR1 | 2026/04/10 | 2026/04/08 | Polyester/Elastane 87/13% | Woven | Plain Weave | PRT + Dyed | Digital PRT,P/D | NA,DWR | 50 | 159 | 1986 | yds | Nianhua Li 李年華 | P03049 | Reject | 1989 | 1989 | 234 | 7.3 | 76 | 0 | 158 | 0% | 接疋,油/髒/色污 |  |  |  | 缸差過大 |  |  | 單色結論為Fail,請打下並覆驗 |  | 簽核完成 |  |  | 1. P03049：LOT X2260119099-41#、X2260119091-99#对布厂提供头缸缸差过大，C级REJECT。 2. 验布机跑码，LOT X2260119099#短码1.18%，请布厂更改码长。 | 不出貨 | [10 empty] | 色樣、品質樣廠商提供 | 已簽核 | 請參考驗貨員意見。(Please refer QA's comments.) |  |  |  | 2026/04/15 | 2026/05/12 |  | 此面料後續不再安排出貨 |  |  | IND-GLR1
193921 | 2026/01/13 | Auto |  | UAM | Shine Lin 林韶瑩 | V1A | 6015106 | TMKF-26-00186 | AS |  |  | HUA FENG | CHINA | IND-GLR1 | 2026/04/01 | 2026/04/01 | Polyester/Spandex 87/13% | Woven | Plain Weave | PRT | Digital PRT | NA,DWR | 50 | 159 | 13315 | yds | Nianhua Li 李年華 | P03049 | Reject | 1317 | 1317 | 237 | 6.8 | 85 | 0 | 152 | 0% | 接疋,染折/折痕,油/髒/色污 |  |  |  | 缸差過大 |  |  | 單色結論為Fail,請打下並覆驗 |  | 簽核完成 |  |  | 1. P03049：LOT X260207061A#对布厂提供头缸缸差过大，C级REJECT。（寄样） | [11 empty] | 色樣、品質樣廠商提供 | 已簽核 | 請參考驗貨員意見。(Please refer QA's comments.) |  |  |  | 2026/02/15 | 2026/04/07 |  | 覆驗完成 |  |  | IND-GLR1
194206 | 2026/01/13 | Auto |  | UAM | Shine Lin 林韶瑩 | V1A | 6015106 | TMKF-26-00186 | AS |  |  | HUA FENG | CHINA | IND-GLR1 | 2026/04/10 | 2026/04/08 | Polyester/Spandex 87/13% | Woven | Plain Weave | PRT | Digital PRT | NA,DWR | 50 | 159 | 13315 | yds | Nianhua Li 李年華 | P03049 | Agree | 1860 | 1860 | 247 | 3.2 | 247 | 0 | 0 | 0% | 接疋,橫檔/橫條 | [6 empty] | 大貨品質在接受標準內 | [16 empty] | 色樣、品質樣廠商提供 | 已簽核 | 請參考驗貨員意見。(Please refer QA's comments.) |  |  |  | 2026/02/28 | 2026/04/14 |  |  |  |  | IND-GLR1
194122 | 2026/01/19 | Auto |  | BNN | Shine Lin 林韶瑩 | V1A | 1178133 | TMKF-26-00242 | AS |  | A | 江蘇漢帛 | CHINA | VIN-MK2B | 2026/04/10 | 2026/04/07 | Cotton/Polyester 55/45% | Knit | Double Knit | Dyed |  |  | 70 | 310 | 10721 | yds | Jiangao Zhang 張建高 | BLACK | Reject | 5271 | 5271 | 552.4 | 37.1 | 0 | 88.3 | 464.1 | 8.1% | 接疋,擦傷/刮傷/勾紗,斷紗(斷經/斷緯),染折/折痕,油/髒/色污,破洞,針痕/直條 |  |  |  | 匹差過大,缸差過大 | 布邊不良 | 幅寬不足 | 單色結論為Fail,請打下並覆驗 |  | 採購-出貨與否簽核 |  |  | 1：部分大货缸差明显，评C级，部分大货匹差明显，评C级，已取匹差样寄台北。 2：大货瑕疵超分，评C级。 3：部分大货竖条较明显，评C级，已取样寄台北。 4：部分大货有效幅宽不足，评C级。 5：部分大货克重轻6.7%-9.4%，评C级。 6：部分大货称重不足，需复磅修正出货。 | [11 empty] | 色樣、品質樣廠商提供 | 已簽核 | 請參考驗貨員意見。(Please refer QA's comments.) |  |  |  | 2026/03/31 | 2026/05/08 |  | 簽核中 |  |  | VIN-MK2
194715 | 2026/01/19 | Auto |  | BNN | Shine Lin 林韶瑩 | V1A | 1178133 | TMKF-26-00242 | AS |  | A | 江蘇漢帛 | CHINA | VIN-MK2B | 2026/04/17 | 2026/04/17 | Cotton/Polyester 55/45% | Knit | Double Knit | Dyed |  |  | 70 | 310 | 10721 | yds | Changzhi Wang 王昌智 | BLACK | Reject | 2903 | 2903 | 606.5 | 47.2 | 0 | 92.6 | 513.9 | 11.2% | 接疋,擦傷/刮傷/勾紗,斷紗(斷經/斷緯),染折/折痕,棉粒/結頭/粗節,油/髒/色污,異纖/飛花,破洞 | [6 empty] | 單色結論為Fail,請打下並覆驗 |  | 採購-出貨與否簽核 |  |  | 1>SOFT AGATE GREEN布湿，评C级。 2>BLACK因断纱、擦伤、破洞、折痕超C级；其中260321050-H1缸散乱折痕明显，C级。（寄样） 3>SOFT AGATE GREEN第260329044H1缸轻微直条，取样平铺、挂看不易见，可接受，如有损耗需补足。（寄样） 4>DARK CHOCOLATE第260319046/22匹瑕疵超C级，单匹打下。 5>以碼重估算碼長，260319043-H1短碼1.2 %，請更改碼長。 6>檢查抽驗匹- 缸差、匹內差(邊中)在接受範圍，請分缸使用。 | [11 empty] | 色樣、品質樣業務提供 | 已簽核 | 請參考驗貨員意見。(Please refer QA's comments.) |  |  |  | 2026/03/31 | 2026/05/08 |  | 簽核中 |  |  | VIN-MK2
194123 | 2026/01/19 | Auto |  | BNN | Shine Lin 林韶瑩 | V1A | 1178133 | TMKF-26-00242 | AS |  | A | 江蘇漢帛 | CHINA | VIN-MK2B | 2026/04/10 | 2026/04/07 | Cotton/Polyester 55/45% | Knit | Double Knit | Dyed |  |  | 70 | 310 | 1310 | yds | Jiangao Zhang 張建高 | BRIGHT WINE | Reject | 739 | 739 | 92.4 | 46.5 | 0 | 0 | 92.4 | 11% | 斷紗(斷經/斷緯),油/髒/色污,破洞,針痕/直條 | [5 empty] | 克重過輕,幅寬不足 | 單色結論為Fail,請打下並覆驗 |  | 尚未覆驗 |  |  | 1：部分大货缸差明显，评C级，部分大货匹差明显，评C级，已取匹差样寄台北。 2：大货瑕疵超分，评C级。 3：部分大货竖条较明显，评C级，已取样寄台北。 4：部分大货有效幅宽不足，评C级。 5：部分大货克重轻6.7%-9.4%，评C级。 6：部分大货称重不足，需复磅修正出货。 | [11 empty] | 色樣、品質樣廠商提供 | 已簽核 | 請參考驗貨員意見。(Please refer QA's comments.) |  |  |  | 2026/03/31 | 2026/05/08 |  | 簽核中 |  |  | VIN-MK2
194716 | 2026/01/19 | Auto |  | BNN | Shine Lin 林韶瑩 | V1A | 1178133 | TMKF-26-00242 | AS |  | A | 江蘇漢帛 | CHINA | VIN-MK2B | 2026/04/17 | 2026/04/17 | Cotton/Polyester 55/45% | Knit | Double Knit | Dyed |  |  | 70 | 310 | 10892 | yds | Changzhi Wang 王昌智 | DARK CHOCOLATE | Reject | 2390 | 2390 | 237.4 | 27.4 | 0 | 190.2 | 47.2 | 5.2% | 接疋,擦傷/刮傷/勾紗,斷紗(斷經/斷緯),棉粒/結頭/粗節,橫檔/橫條,異纖/飛花,破洞 | [6 empty] | 部分匹為C級打下,但單色結論為Discuss | [16 empty] | 色樣、品質樣廠商提供 | 已簽核 | 請參考驗貨員意見。(Please refer QA's comments.) |  |  |  | 2026/03/31 | 2026/05/08 |  |  |  |  | VIN-MK2
195024 | 2026/01/19 | Auto |  | BNN | Shine Lin 林韶瑩 | V1A | 1178133 | TMKF-26-00242 | AS |  | A | 江蘇漢帛 | CHINA | VIN-MK2B | 2026/04/22 | 2026/04/22 | Cotton/Polyester 55/45% | Knit | Double Knit | Dyed |  |  | 70 | 310 | 10892 | yds | Changzhi Wang 王昌智 | DARK CHOCOLATE | Reject | 1900 | 1900 | 189.5 | 37.5 | 0 | 0 | 189.5 | 8.3% | 擦傷/刮傷/勾紗,斷紗(斷經/斷緯),染折/折痕,棉粒/結頭/粗節,油/髒/色污,破洞 |  | 手感不符 |  |  |  | 克重過輕 | 單色結論為Fail,請打下並覆驗 |  | 採購-出貨與否簽核 |  |  | 1>克重偏轻7.7~11.9%，评C级。 2>部分匹因布湿（记手感不符）、破洞、擦伤、脏污等瑕疵超C级，整色打下。 | [11 empty] | 色樣、品質樣廠商提供 | 已簽核 | 請參考驗貨員意見。(Please refer QA's comments.) |  |  |  | 2026/03/31 | 2026/05/08 |  | 簽核中 |  |  | VIN-MK2
195538 | 2026/01/19 | Auto |  | BNN | Shine Lin 林韶瑩 | V1A | 1178133 | TMKF-26-00242 | AS |  | A | 江蘇漢帛 | CHINA | VIN-MK2B | 2026/04/30 | 2026/04/29 | Cotton/Polyester 55/45% | Knit | Double Knit | Dyed |  |  | 70 | 310 | 10892 | yds | Yao Deng 鄧堯 | DARK CHOCOLATE | Reject | 1590.1 | 1590.1 | 171.3 | 59 | 0 | 0 | 171.3 | 14.7% | 接疋,擦傷/刮傷/勾紗,斷紗(斷經/斷緯),棉粒/結頭/粗節,異纖/飛花,破洞 |  |  |  | 缸差過大 |  | 幅寬不足 | 單色結論為Fail,請打下並覆驗 |  | 採購-出貨與否簽核 |  |  | 1>DARK CHOCOLATE 260404019#色偏浅偏蓝不ok,C级Reject. 2>大货整体异纤,破洞,擦伤超疵超分不ok,C级Reject. 3>大货保克重做,门幅偏小0.5-2"（详见查布明细）,C级Reject. 4>SOFT AGATE GREEN 260319048-H1#-20号卷距边32"/46"竖条稍明,剪样挂看不明显可接受. | [11 empty] | 色樣、品質樣廠商提供 | 已簽核 | 請參考驗貨員意見。(Please refer QA's comments.) 請注意布面輕微折痕應在接受範圍內 |  |  |  | 2026/03/31 | 2026/05/08 |  | 簽核中 |  |  | VIN-MK2
194124 | 2026/01/19 | Auto |  | BNN | Shine Lin 林韶瑩 | V1A | 1178133 | TMKF-26-00242 | AS |  | A | 江蘇漢帛 | CHINA | VIN-MK2B | 2026/04/10 | 2026/04/07 | Cotton/Polyester 55/45% | Knit | Double Knit | Dyed |  |  | 70 | 310 | 8387 | yds | Jiangao Zhang 張建高 | SOFT AGATE GREEN | Reject | 1450 | 1450 | 187 | 28.3 | 0 | 93.4 | 93.6 | 5.5% | 斷紗(斷經/斷緯),棉粒/結頭/粗節,油/髒/色污,異纖/飛花,破洞 |  |  |  | 缸差過大 |  | 克重過輕 | 單色結論為Fail,請打下並覆驗 |  | 採購-出貨與否簽核 |  |  | 1：部分大货缸差明显，评C级，部分大货匹差明显，评C级，已取匹差样寄台北。 2：大货瑕疵超分，评C级。 3：部分大货竖条较明显，评C级，已取样寄台北。 4：部分大货有效幅宽不足，评C级。 5：部分大货克重轻6.7%-9.4%，评C级。 6：部分大货称重不足，需复磅修正出货。 | [11 empty] | 色樣、品質樣廠商提供 | 已簽核 | 請參考驗貨員意見。(Please refer QA's comments.) |  |  |  | 2026/03/31 | 2026/05/08 |  | 簽核中 |  |  | VIN-MK2
194717 | 2026/01/19 | Auto |  | BNN | Shine Lin 林韶瑩 | V1A | 1178133 | TMKF-26-00242 | AS |  | A | 江蘇漢帛 | CHINA | VIN-MK2B | 2026/04/17 | 2026/04/17 | Cotton/Polyester 55/45% | Knit | Double Knit | Dyed |  |  | 70 | 310 | 8387 | yds | Changzhi Wang 王昌智 | SOFT AGATE GREEN | Reject | 3656 | 3656 | 391.1 | 23.8 | 0 | 0 | 391.1 | 4.1% | 接疋,斷紗(斷經/斷緯),染折/折痕,棉粒/結頭/粗節,油/髒/色污,異纖/飛花,破洞 |  | 手感不符 |  |  |  |  | 單色結論為Fail,請打下並覆驗 |  | 採購-出貨與否簽核 |  |  | 1>SOFT AGATE GREEN布湿，评C级。 2>BLACK因断纱、擦伤、破洞、折痕超C级；其中260321050-H1缸散乱折痕明显，C级。（寄样） 3>SOFT AGATE GREEN第260329044H1缸轻微直条，取样平铺、挂看不易见，可接受，如有损耗需补足。（寄样） 4>DARK CHOCOLATE第260319046/22匹瑕疵超C级，单匹打下。 5>以碼重估算碼長，260319043-H1短碼1.2 %，請更改碼長。 6>檢查抽驗匹- 缸差、匹內差(邊中)在接受範圍，請分缸使用。 | [11 empty] | 色樣、品質樣廠商提供 | 已簽核 | 請參考驗貨員意見。(Please refer QA's comments.) |  |  |  | 2026/03/31 | 2026/05/08 |  | 簽核中 |  |  | VIN-MK2
195023 | 2026/01/19 | Auto |  | BNN | Shine Lin 林韶瑩 | V1A | 1178133 | TMKF-26-00242 | AS |  | A | 江蘇漢帛 | CHINA | VIN-MK2B | 2026/04/22 | 2026/04/22 | Cotton/Polyester 55/45% | Knit | Double Knit | Dyed |  |  | 70 | 310 | 8387 | yds | Changzhi Wang 王昌智 | SOFT AGATE GREEN | Reject | 1849 | 1849 | 190.7 | 32 | 0 | 47.8 | 142.9 | 6.6% | 接疋,擦傷/刮傷/勾紗,油/髒/色污,破洞 | [5 empty] | 克重過輕 | 單色結論為Fail,請打下並覆驗 |  | 採購-出貨與否簽核 |  |  | 1>克重偏轻7.7~11.9%，评C级。 2>部分匹因布湿（记手感不符）、破洞、擦伤、脏污等瑕疵超C级，整色打下。 | [11 empty] | 色樣、品質樣廠商提供 | 已簽核 | 請參考驗貨員意見。(Please refer QA's comments.) |  |  |  | 2026/03/31 | 2026/05/08 |  | 簽核中 |  |  | VIN-MK2
195537 | 2026/01/19 | Auto |  | BNN | Shine Lin 林韶瑩 | V1A | 1178133 | TMKF-26-00242 | AS |  | A | 江蘇漢帛 | CHINA | VIN-MK2B | 2026/04/30 | 2026/04/29 | Cotton/Polyester 55/45% | Knit | Double Knit | Dyed |  |  | 70 | 310 | 8387 | yds | Yao Deng 鄧堯 | SOFT AGATE GREEN | Reject | 6099.9 | 6099.9 | 766.3 | 36.5 | 0 | 85.6 | 680.7 | 8% | 接疋,擦傷/刮傷/勾紗,斷紗(斷經/斷緯),棉粒/結頭/粗節,油/髒/色污,異纖/飛花,破洞 | [5 empty] | 幅寬不足 | 單色結論為Fail,請打下並覆驗 |  | 採購-出貨與否簽核 |  |  | 1>DARK CHOCOLATE 260404019#色偏浅偏蓝不ok,C级Reject. 2>大货整体异纤,破洞,擦伤超疵超分不ok,C级Reject. 3>大货保克重做,门幅偏小0.5-2"（详见查布明细）,C级Reject. 4>SOFT AGATE GREEN 260319048-H1#-20号卷距边32"/46"竖条稍明,剪样挂看不明显可接受. | [11 empty] | 色樣、品質樣廠商提供 | 已簽核 | 請參考驗貨員意見。(Please refer QA's comments.) 請注意布面輕微折痕應在接受範圍內 |  |  |  | 2026/03/31 | 2026/05/08 |  | 簽核中 |  |  | VIN-MK2
194183 | 2026/01/19 | Auto |  | TGT | Freesia Fang 方映涵 | V5A | 443E19_C326 | TMKF-26-00310 | AS |  |  | 力鵬企業 | INDONESIA | IND-STL2 | 2026/04/07 | 2026/04/07 | Recycled Polyester/Spandex 86/14% | Woven | Poplin | Dyed | P/D | NA,Quick Dry,UPF 50+ | 56 | 128 | 57242 | yds | Dani | PRESTIGIOUS PINE | Discuss | 5026 | 5026 | 367 | 16.6 | 0 | 367 | 0 | 2% | 擦傷/刮傷/勾紗,染折/折痕,油/髒/色污 | [6 empty] | 單色扣點為B級,結論為Discuss | [16 empty] | 色樣、品質樣廠商提供 | 已簽核 | 請參考驗貨員意見。(Please refer QA's comments.) |  |  |  | 2026/04/22 | 2026/06/06 |  |  |  |  | IND-STL
194539 | 2026/01/19 | Auto |  | DKS | Etta Chiang 江俐蓉 | V2A | WAX32308RE_Q326 | TMKF-26-00314 | AS |  |  | 錦群 | CHINA | VIN-LR1 | 2026/04/14 | 2026/04/14 | Polyester/Spandex 84/16% | Woven | Twill | Dyed | P/D,1x1 | NA,NA | 57 | 90 | 296 | yds | Gul Wang 王國安 | DARKER ARDOSIA SLATE | Agree | 314 | 314 | 158 | 4.4 | 158 | 0 | 0 | 0% | 橫檔/橫條,油/髒/色污 | [6 empty] | 大貨品質在接受標準內 | [16 empty] | 色樣、品質樣廠商提供 | 已簽核 | 請參考驗貨員意見。(Please refer QA's comments.) |  |  | 2026/04/24 | 2026/03/10 | 2026/04/16 |  |  |  |  | VIN-LR1
194778 | 2026/01/20 | Auto |  | GU | Grace Hsu 許貴茵 | V6B | 60276F008A | TMKF-26-00323 | AS |  | A | 南通三奔 | CHINA | IND-STL | 2026/04/17 | 2026/04/17 | Rayon/Recycled Polyester 66/34% | Woven | Satin | Dyed | P/D | NA,NA | 55 | 180 | 22200 | yds | Ajun He 何緒君 | 38 DARK BROWN | Agree | 1239 | 1239 | 127 | 7.9 | 127 | 0 | 0 | 0% | 擦傷/刮傷/勾紗,染折/折痕,棉粒/結頭/粗節 |  |  |  |  | 背面瑕疵 |  | 大貨品質在接受標準內 | [16 empty] | 色樣、品質樣業務提供 | 已簽核 | 請參考驗貨員意見。(Please refer QA's comments.) |  |  |  | 2026/04/11 | 2026/04/29 |  |  |  |  | IND-STL
194537 | 2026/01/20 | Auto |  | DKS | Demi Hsu 許嘉恬 | V2A | WAX66_Q326 | TMKF-26-00327 | AS |  |  | 錦群 | CHINA | IND-GLR1 | 2026/04/14 | 2026/04/14 | Polyester/Spandex 84/16% | Woven | Twill | Dyed | P/D,1x1 | NA,NA | 57 | 90 | 422 | yds | Gul Wang 王國安 | CLIMBING IVY | Agree | 434 | 434 | 177 | 4 | 177 | 0 | 0 | 0% | 橫檔/橫條,油/髒/色污 | [6 empty] | 大貨品質在接受標準內 | [16 empty] | 色樣、品質樣廠商提供 | 已簽核 | 請參考驗貨員意見。(Please refer QA's comments.) |  |  | 2026/04/24 | 2026/03/03 | 2026/05/04 |  |  |  |  | IND-GLR1
194538 | 2026/01/20 | Auto |  | DKS | Demi Hsu 許嘉恬 | V2A | WAX66_Q326 | TMKF-26-00327 | AS |  |  | 錦群 | CHINA | IND-GLR1 | 2026/04/14 | 2026/04/14 | Polyester/Spandex 84/16% | Woven | Twill | Dyed | P/D,1x1 | NA,NA | 57 | 90 | 837 | yds | Gul Wang 王國安 | PURE BLACK | Agree | 837 | 837 | 205 | 7.3 | 205 | 0 | 0 | 0% | 橫檔/橫條,油/髒/色污 | [6 empty] | 大貨品質在接受標準內 | [16 empty] | 色樣、品質樣廠商提供 | 已簽核 | 請參考驗貨員意見。(Please refer QA's comments.) |  |  | 2026/04/24 | 2026/03/03 | 2026/05/04 |  |  |  |  | IND-GLR1
194455 | 2026/01/20 | Auto |  | DKS | Demi Hsu 許嘉恬 | V2A | WAX66_Q326 | TMKF-26-00328 | NAS |  |  | 亞太紡織 | CHINA | IND-GLR1 | 2026/04/13 | 2026/04/13 | Nylon/Cotton/Spandex 44/44/12% | Woven | Plain Weave | Dyed | P/D | NA,Anti-Microbial,UPF 50+,Wrinklefree | 55 | 135 | 2240.69 | yds | Ajun He 何緒君 | CLIMBING IVY | Discuss | 939.4 | 939.4 | 233 | 10.3 | 96.3 | 136.7 | 0 | 0.1% | 擦傷/刮傷/勾紗,棉粒/結頭/粗節,橫檔/橫條,異纖/飛花 | [6 empty] | 單色扣點為B級,結論為Discuss | [16 empty] | 色樣、品質樣廠商提供 | 已簽核 | 請參考驗貨員意見。(Please refer QA's comments.) |  |  | 2026/04/27 | 2026/03/03 | 2026/05/04 |  |  |  |  | IND-GLR1
194761 | 2026/01/20 | Auto |  | DKS | Demi Hsu 許嘉恬 | V2A | WAX66_Q326 | TMKF-26-00328 | NAS |  |  | 亞太紡織 | CHINA | IND-GLR1 | 2026/04/17 | 2026/04/17 | Nylon/Cotton/Spandex 44/44/12% | Woven | Plain Weave | Dyed | P/D | NA,Anti-Microbial,UPF 50+,Wrinklefree | 55 | 135 | 2240.69 | yds | Ajun He 何緒君 | CLIMBING IVY | Discuss | 1307.2 | 1307.2 | 201.8 | 18.3 | 0 | 201.8 | 0 | 2.5% | 接疋,擦傷/刮傷/勾紗,棉粒/結頭/粗節,橫檔/橫條,異纖/飛花 | [6 empty] | 單色扣點為B級,結論為Discuss | [16 empty] | 色樣、品質樣廠商提供 | 已簽核 | 請參考驗貨員意見。(Please refer QA's comments.) |  |  | 2026/04/27 | 2026/03/03 | 2026/05/04 |  |  |  |  | IND-GLR1
194456 | 2026/01/20 | Auto |  | DKS | Demi Hsu 許嘉恬 | V2A | WAX66_Q326 | TMKF-26-00328 | NAS |  |  | 亞太紡織 | CHINA | IND-GLR1 | 2026/04/13 | 2026/04/13 | Nylon/Cotton/Spandex 44/44/12% | Woven | Plain Weave | Dyed | P/D | NA,Anti-Microbial,UPF 50+,Wrinklefree | 55 | 135 | 4476 | yds | Ajun He 何緒君 | PURE BLACK | Discuss | 3906.3 | 3906.3 | 712.8 | 13.6 | 246.8 | 466 | 0 | 1.1% | 接疋,擦傷/刮傷/勾紗,染折/折痕,棉粒/結頭/粗節,橫檔/橫條,異纖/飛花 |  |  |  |  | 背面瑕疵 |  | 單色扣點為B級,結論為Discuss | [16 empty] | 色樣、品質樣廠商提供 | 已簽核 | 請參考驗貨員意見。(Please refer QA's comments.) |  |  | 2026/04/27 | 2026/03/03 | 2026/05/04 |  |  |  |  | IND-GLR1
194894 | 2026/01/21 | Auto |  | BNN | Shine Lin 林韶瑩 | V1A | 1176816 | TMKF-26-00342 | AS |  | A | TEXBANK | CHINA | IND-GLR1 | 2026/04/20 | 2026/04/20 | Polyester/Rayon 90/10% | Knit | Double Knit | Dyed | Top/D | Brush (2 side),NA | 56 | 410 | 6037 | yds | Yao Deng 鄧堯 | BROWN HEATHER | Agree | 6505.7 | 6505.7 | 726.5 | 5.9 | 538.4 | 188.1 | 0 | 0% | 接疋,油/髒/色污,異纖/飛花,破洞 | [6 empty] | 部分匹扣點為B級,但單色結論為Pass | [16 empty] | 色樣、品質樣廠商提供 | 已簽核 | 請參考驗貨員意見。(Please refer QA's comments.) |  |  | 2026/04/20 | 2026/04/22 | 2026/05/28 |  |  |  |  | IND-GLR1
194895 | 2026/01/21 | Auto |  | BNN | Shine Lin 林韶瑩 | V1A | 1176816 | TMKF-26-00342 | AS |  | A | TEXBANK | CHINA | IND-GLR1 | 2026/04/20 | 2026/04/20 | Polyester/Rayon 90/10% | Knit | Double Knit | Dyed | Top/D | Brush (2 side),NA | 56 | 410 | 6717 | yds | Yao Deng 鄧堯 | PREPPY NAVY | Agree | 7025.9 | 7025.9 | 846.3 | 8.5 | 588.2 | 258.1 | 0 | 0% | 接疋,油/髒/色污,異纖/飛花,破洞,針痕/直條 |  |  |  |  | 布邊不良 |  | 部分匹扣點為B級,但單色結論為Pass | [16 empty] | 色樣、品質樣廠商提供 | 已簽核 | 請參考驗貨員意見。(Please refer QA's comments.) |  |  | 2026/04/20 | 2026/04/22 | 2026/05/28 |  |  |  |  | IND-GLR1
194896 | 2026/01/21 | Auto |  | BNN | Shine Lin 林韶瑩 | V1A | 1176816 | TMKF-26-00343 | AS |  | A | TEXBANK | CHINA | IND-GLR1 | 2026/04/20 | 2026/04/20 | Polyester/Cotton 65/35% | Knit | Jersey | Dyed | P/D | NA,NA | 58 | 135 | 3569 | yds | Yao Deng 鄧堯 | DTM 10% BROWN HEATHER | Discuss | 3620 | 3620 | 401.9 | 16.4 | 0 | 401.9 | 0 | 1.9% | 接疋,擦傷/刮傷/勾紗,棉粒/結頭/粗節,油/髒/色污,異纖/飛花 |  |  |  |  | 布邊不良 |  | 單色扣點為B級,結論為Discuss | [16 empty] | 色樣、品質樣廠商提供 | 已簽核 | 請參考驗貨員意見。(Please refer QA's comments.) |  |  | 2026/04/20 | 2026/04/22 | 2026/05/28 |  |  |  |  | IND-GLR1
194897 | 2026/01/21 | Auto |  | BNN | Shine Lin 林韶瑩 | V1A | 1176816 | TMKF-26-00343 | AS |  | A | TEXBANK | CHINA | IND-GLR1 | 2026/04/20 | 2026/04/20 | Polyester/Cotton 65/35% | Knit | Jersey | Dyed | P/D | NA,NA | 58 | 135 | 3971 | yds | Yao Deng 鄧堯 | DTM 10% PREPPY NAVY | Discuss | 4026 | 4026 | 333.5 | 16.2 | 0 | 333.5 | 0 | 1.9% | 接疋,擦傷/刮傷/勾紗,棉粒/結頭/粗節,異纖/飛花,破洞 | [6 empty] | 單色扣點為B級,結論為Discuss | [16 empty] | 色樣、品質樣廠商提供 | 已簽核 | 請參考驗貨員意見。(Please refer QA's comments.) |  |  | 2026/04/20 | 2026/04/22 | 2026/05/28 |  |  |  |  | IND-GLR1
194785 | 2026/03/12 | Auto |  | ATH | Katherine Hung 洪千鈺 | V1A | 1.1773e+20 | TMKF-26-00370 | AS |  | A | H WEAR | CHINA | VIN-MK3A | 2026/04/18 | 2026/04/18 | European Flax/Rayon/Spandex 57/41/2% | Woven | Plain Weave | Dyed | P/D | NA,NA | 47 | 180 | 3657 | yds | Junde Zhang 張俊德 | WOODLAND | Discuss | 1700 | 1700 | 262.6 | 10.7 | 129.7 | 132.9 | 0 | 0.2% | 棉粒/結頭/粗節,油/髒/色污,異纖/飛花 | [6 empty] | 單色扣點為B級,結論為Discuss | [16 empty] | 色樣、品質樣廠商提供 | 已簽核 | 請參考驗貨員意見。(Please refer QA's comments.) |  |  |  | 2026/04/08 | 2026/05/08 |  |  |  |  | VIN-MK3
194121 | 2026/03/12 | Auto |  | ATH | Katherine Hung 洪千鈺 | V1A | 1.1773e+20 | TMKF-26-00369,TMKF-26-00370 | AS |  | A | H WEAR | CHINA | VIN-MK3A | 2026/04/07 | 2026/04/07 | European Flax/Rayon/Spandex 57/41/2% | Woven | Plain Weave | Dyed | P/D | NA,NA | 47 | 180 | 4157 | yds | Qiang Chen 陳強 | FEATHERSTONE | Discuss | 454.5 | 454.5 | 454.5 | 16.3 | 0 | 454.5 | 0 | 1.9% | 斷紗(斷經/斷緯),棉粒/結頭/粗節,油/髒/色污,破洞 | [6 empty] | 單色扣點為B級,結論為Discuss | [16 empty] | 色樣、品質樣廠商提供 | 已簽核 | 請參考驗貨員意見。(Please refer QA's comments.) |  |  | 2026/04/11 | 2026/04/08 | 2026/05/08 |  |  |  |  | VIN-MK3
194480 | 2026/01/22 | Auto |  | TGT | Freesia Fang 方映涵 | V5A | 1KWPM7_C326 | TMKF-26-00386 | NAS |  | A | 聚益 | CHINA | VIN-MK2B | 2026/04/29 | 2026/04/13 | Nylon/Spandex 86/14% | Woven | Twill | Dyed | P/D | NA,NA | 56 | 163 | 35910 | yds | Ajun He 何緒君 | AUTHENTIC CREAM | Discuss | 1398 | 1398 | 244 | 16.8 | 0 | 244 | 0 | 2% | 擦傷/刮傷/勾紗,斷紗(斷經/斷緯),棉粒/結頭/粗節,油/髒/色污 |  |  |  |  | 背面瑕疵 |  | 單色扣點為B級,結論為Discuss | [16 empty] | 色樣、品質樣廠商提供 | 已簽核 | 請參考驗貨員意見。(Please refer QA's comments.) | Email:jovilin@ecolot.com.tw |  | 2026/04/26 | 2026/05/17 | 2026/06/19 |  |  |  |  | VIN-MK2
194789 | 2026/01/22 | Auto |  | TGT | Freesia Fang 方映涵 | V5A | 1KWPM7_C326 | TMKF-26-00386 | NAS |  | A | 聚益 | CHINA | VIN-MK2B | 2026/04/18 | 2026/04/18 | Nylon/Spandex 86/14% | Woven | Twill | Dyed | P/D | NA,NA | 56 | 163 | 35910 | yds | Ken Kong 孔祥松 | AUTHENTIC CREAM | Agree | 11733 | 11733 | 1144 | 10.1 | 854 | 290 | 0 | 0% | 擦傷/刮傷/勾紗,染折/折痕,棉粒/結頭/粗節,橫檔/橫條,油/髒/色污 | [6 empty] | 部分匹扣點為B級,但單色結論為Pass | [16 empty] | 色樣、品質樣廠商提供 | 已簽核 | 請參考驗貨員意見。(Please refer QA's comments.) | Email:jovilin@ecolot.com.tw |  | 2026/04/26 | 2026/05/17 | 2026/06/19 |  |  |  |  | VIN-MK2
195250 | 2026/01/22 | Auto |  | TGT | Freesia Fang 方映涵 | V5A | 1KWPM7_C326 | TMKF-26-00386 | NAS |  | A | 聚益 | CHINA | VIN-MK2B | 2026/04/25 | 2026/04/25 | Nylon/Spandex 86/14% | Woven | Twill | Dyed | P/D | NA,NA | 56 | 163 | 35910 | yds | Ken Kong 孔祥松 | AUTHENTIC CREAM | Discuss | 8928 | 8928 | 1030 | 15.6 | 142 | 888 | 0 | 1.7% | 斷紗(斷經/斷緯),棉粒/結頭/粗節,橫檔/橫條,油/髒/色污 |  |  |  |  | 布頭/尾瑕疵 |  | 單色扣點為B級,結論為Discuss | [16 empty] | 色樣、品質樣廠商提供 | 已簽核 | 請參考驗貨員意見。(Please refer QA's comments.) | Email:jovilin@ecolot.com.tw |  | 2026/04/26 | 2026/05/17 | 2026/06/19 |  |  |  |  | VIN-MK2
194479 | 2026/01/22 | Auto |  | TGT | Freesia Fang 方映涵 | V5A | 1KWPM7_C326 | TMKF-26-00386 | NAS |  | A | 聚益 | CHINA | VIN-MK2B | 2026/04/29 | 2026/04/13 | Nylon/Spandex 86/14% | Woven | Twill | Dyed | P/D | NA,NA | 56 | 163 | 50314 | yds | Ajun He 何緒君 | BLACK ONYX | Discuss | 6884 | 6884 | 1266 | 18.3 | 139 | 1127 | 0 | 2.5% | 接疋,擦傷/刮傷/勾紗,斷紗(斷經/斷緯),染折/折痕,棉粒/結頭/粗節,橫檔/橫條,油/髒/色污,異纖/飛花 |  |  |  |  | 背面瑕疵 |  | 單色扣點為B級,結論為Discuss | [16 empty] | 色樣、品質樣廠商提供 | 已簽核 | 請參考驗貨員意見。(Please refer QA's comments.) | Email:jovilin@ecolot.com.tw |  | 2026/04/26 | 2026/05/17 | 2026/06/19 |  |  |  |  | VIN-MK2
195249 | 2026/01/22 | Auto |  | TGT | Freesia Fang 方映涵 | V5A | 1KWPM7_C326 | TMKF-26-00386 | NAS |  | A | 聚益 | CHINA | VIN-MK2B | 2026/04/25 | 2026/04/25 | Nylon/Spandex 86/14% | Woven | Twill | Dyed | P/D | NA,NA | 56 | 163 | 50314 | yds | Ken Kong 孔祥松 | BLACK ONYX | Reject | 2246 | 2246 | 274 | 9.1 | 0 | 137 | 137 | 0% | 接疋,擦傷/刮傷/勾紗,斷紗(斷經/斷緯),棉粒/結頭/粗節 | [6 empty] | 單色結論為Fail,請打下並覆驗 | 5045# | 簽核完成 |  |  | 1，BLACK ONYX,5045#缸距边3.5英寸刮痕，稍明显，评C级单缸打下，抽驗匹瑕疵扣分為B級，若有超損以成衣廠反應為準。 2，檢查抽驗匹-AUTHENTIC CREAM色2290#缸颜色偏白（读值1.04~1.11），请确认，其余缸差、匹差、匹內差(邊中)在接受範圍，請分缸使用。 3，BLACK ONYX色大货轻微紧边，可接受，后续请改善，如成衣有客诉由布厂承担。 4，以碼重估算碼長，平均短碼（-2.08~-6.19 %），請更改碼長。 | 布邊3.5英吋刮痕明顯瑕疵無法改善，已跟業務跟主管看過其實不明顯，但布廠願意補損 | 布廠同意補損出貨 | [9 empty] | 色樣、品質樣廠商提供 | 已簽核 | 請參考驗貨員意見。(Please refer QA's comments.) | Email:jovilin@ecolot.com.tw |  | 2026/04/26 | 2026/05/17 | 2026/06/19 | 陳婉華 同意出貨 1.overall the defect is not obvious in visual, can proceed as narrow width. 2.Mill FOC for replenishment. | 同意出貨-瑕疵無法重修，補損出貨 |  |  | VIN-MK2
195493 | 2026/01/22 | Auto |  | TGT | Freesia Fang 方映涵 | V5A | 1KWPM7_C326 | TMKF-26-00386 | NAS |  | A | 聚益 | CHINA | VIN-MK2B | 2026/04/28 | 2026/04/28 | Nylon/Spandex 86/14% | Woven | Twill | Dyed | P/D | NA,NA | 56 | 163 | 50314 | yds | Jiangao Zhang 張建高 | BLACK ONYX | Discuss | 9456 | 9456 | 1111 | 11.6 | 404 | 707 | 0 | 0.5% | 擦傷/刮傷/勾紗,斷紗(斷經/斷緯),染折/折痕,油/髒/色污,異纖/飛花,針痕/直條 | [6 empty] | 單色扣點為B級,結論為Discuss | [16 empty] | 色樣、品質樣廠商提供 | 已簽核 | 請參考驗貨員意見。(Please refer QA's comments.) | Email:jovilin@ecolot.com.tw |  | 2026/05/02 | 2026/05/17 | 2026/06/19 |  |  |  |  | VIN-MK2
194427 | 2026/01/22 | Auto |  | TGT | Freesia Fang 方映涵 | V5A | 1KWPM7_C326 | TMKF-26-00386 | NAS |  | A | 聚益 | CHINA | VIN-MK2B | 2026/04/12 | 2026/04/12 | Nylon/Spandex 86/14% | Woven | Twill | Dyed | P/D | NA,NA | 56 | 163 | 39494 | yds | Ken Kong 孔祥松 | PRESTIGIOUS PINE | Reject | 11389 | 11389 | 1541 | 19.1 | 457 | 688 | 396 | 2.7% | 接疋,擦傷/刮傷/勾紗,斷紗(斷經/斷緯),染折/折痕,棉粒/結頭/粗節,橫檔/橫條,油/髒/色污 |  |  |  |  | 布邊不良 |  | 單色結論為Fail,請打下並覆驗 |  | 簽核完成 |  |  | 1，部分抽驗匹瑕疵（白点/粗纱/污渍）扣分超分评C级。 2，檢查抽驗匹- 缸差、匹差、匹內差(轻微邊中)在接受範圍，請分缸使用。 3，以碼重估算碼長，平均短碼（-0.44~-5.6 %），請更改碼長。 | [11 empty] | 色樣、品質樣廠商提供 | 已簽核 | 請參考驗貨員意見。(Please refer QA's comments.) | Email:jovilin@ecolot.com.tw |  | 2026/04/26 | 2026/05/17 | 2026/06/19 |  | 覆驗完成 |  |  | VIN-MK2
194478 | 2026/01/22 | Auto |  | TGT | Freesia Fang 方映涵 | V5A | 1KWPM7_C326 | TMKF-26-00386 | NAS |  | A | 聚益 | CHINA | VIN-MK2B | 2026/04/29 | 2026/04/13 | Nylon/Spandex 86/14% | Woven | Twill | Dyed | P/D | NA,NA | 56 | 163 | 39494 | yds | Ajun He 何緒君 | PRESTIGIOUS PINE | Discuss | 2382 | 2382 | 454 | 14.8 | 0 | 454 | 0 | 1.4% | 接疋,擦傷/刮傷/勾紗,斷紗(斷經/斷緯),棉粒/結頭/粗節,橫檔/橫條,油/髒/色污 |  |  |  |  | 背面瑕疵 |  | 單色扣點為B級,結論為Discuss | [16 empty] | 色樣、品質樣廠商提供 | 已簽核 | 請參考驗貨員意見。(Please refer QA's comments.) | Email:jovilin@ecolot.com.tw |  | 2026/04/26 | 2026/05/17 | 2026/06/19 |  |  |  |  | VIN-MK2
195492 | 2026/01/22 | Auto |  | TGT | Freesia Fang 方映涵 | V5A | 1KWPM7_C326 | TMKF-26-00386 | NAS |  | A | 聚益 | CHINA | VIN-MK2B | 2026/04/28 | 2026/04/28 | Nylon/Spandex 86/14% | Woven | Twill | Dyed | P/D | NA,NA | 56 | 163 | 39494 | yds | Jiangao Zhang 張建高 | PRESTIGIOUS PINE | Discuss | 8683 | 8683 | 1161 | 15.8 | 145 | 1016 | 0 | 1.7% | 接疋,擦傷/刮傷/勾紗,斷紗(斷經/斷緯),染折/折痕,棉粒/結頭/粗節,橫檔/橫條,油/髒/色污,針痕/直條 |  |  |  |  | 布邊不良 |  | 單色扣點為B級,結論為Discuss | [16 empty] | 色樣、品質樣廠商提供 | 已簽核 | 請參考驗貨員意見。(Please refer QA's comments.) | Email:jovilin@ecolot.com.tw |  | 2026/05/02 | 2026/05/17 | 2026/06/19 |  |  |  |  | VIN-MK2
193916 | 2026/02/06 | Auto |  | ATH | Katherine Hung 洪千鈺 | V1A | 1174521,650012_FA26 | TMKF-26-00412,TMKF-26-00415,TMKF-26-01617 | AS |  | A | H WEAR | CHINA | VIN-MK3A MK3B | 2026/04/01 | 2026/04/01 | Recycled Polyester/Cotton(BCI)/Spandex 52/34/14% | Knit | Jacquard | Dyed | P/D | NA,NA | 59 | 260 | 34310 | yds | Yao Deng 鄧堯 | BLACK | Discuss | 10392 | 10392 | 1169.2 | 12.1 | 581.3 | 587.9 | 0 | 0.6% | 接疋,擦傷/刮傷/勾紗,斷紗(斷經/斷緯),棉粒/結頭/粗節,油/髒/色污,破洞 | [6 empty] | 單色扣點為B級,結論為Discuss | [16 empty] | 色樣、品質樣廠商提供 | 已簽核 | 請參考驗貨員意見。(Please refer QA's comments.) |  |  | 2026/04/11 | 2026/04/21 | 2026/05/22 |  |  |  |  | VIN-MK3
193917 | 2026/02/06 | Auto |  | ATH | Katherine Hung 洪千鈺 | V1A | 1174521,650012_FA26 | TMKF-26-00412,TMKF-26-00415,TMKF-26-01617 | AS |  | A | H WEAR | CHINA | VIN-MK3A MK3B | 2026/04/01 | 2026/04/01 | Recycled Polyester/Cotton(BCI)/Spandex 52/34/14% | Knit | Jacquard | Dyed | P/D | NA,NA | 59 | 260 | 25903 | yds | Yao Deng 鄧堯 | MOUNTAIN OLIVE | Discuss | 8669.2 | 8669.2 | 1020.7 | 16.3 | 312.7 | 708 | 0 | 1.9% | 接疋,擦傷/刮傷/勾紗,斷紗(斷經/斷緯),染折/折痕,棉粒/結頭/粗節,油/髒/色污,破洞 | [6 empty] | 單色扣點為B級,結論為Discuss | [16 empty] | 色樣、品質樣廠商提供 | 已簽核 | 請參考驗貨員意見。(Please refer QA's comments.) |  |  | 2026/04/11 | 2026/04/21 | 2026/05/22 |  |  |  |  | VIN-MK3
193915 | 2026/02/06 | Auto |  | ATH | Katherine Hung 洪千鈺 | V1A | 1174521,650012_FA26 | TMKF-26-00412,TMKF-26-00415,TMKF-26-01617 | AS |  | A | H WEAR | CHINA | VIN-MK3A MK3B | 2026/04/01 | 2026/04/01 | Recycled Polyester/Cotton(BCI)/Spandex 52/34/14% | Knit | Jacquard | Dyed | P/D | NA,NA | 59 | 260 | 15358 | yds | Yao Deng 鄧堯 | SAVANNA | Reject | 662.9 | 662.9 | 118.7 | 12.6 | 0 | 64 | 54.7 | 0.8% | 接疋,棉粒/結頭/粗節,油/髒/色污 | [6 empty] | 單色結論為Fail,請打下並覆驗 |  | 簽核完成 |  |  | 1>颜色布厂自核,BLACK/MOUNTAIN OLIVE 缸差明显（详见各缸明细）,需台北业务确认后出货,部分缸左右色差稍有差异（详见各缸明细）,在接受范围内,成衣如因此造成裁损由布厂承担. 2>部分匹瑕疵超疵有裁损,需补足. 3>SAVANNA JB-42419-A4#-10号卷布面距边4"连续性污渍约12yds不ok,C级Reject. | [11 empty] | 色樣、品質樣廠商提供 | 已簽核 | 請參考驗貨員意見。(Please refer QA's comments.) |  |  | 2026/04/11 | 2026/04/21 | 2026/05/22 |  | 覆驗完成 |  |  | VIN-MK3
194599 | 2026/02/06 | Auto |  | ATH | Katherine Hung 洪千鈺 | V1A | 1174521,650012_FA26 | TMKF-26-00415,TMKF-26-01617 | AS |  | A | H WEAR | CHINA | VIN-MK3A MK3B | 2026/04/15 | 2026/04/15 | Recycled Polyester/Cotton(BCI)/Spandex 52/34/14% | Knit | Jacquard | Dyed | P/D | NA,NA | 59 | 260 | 2567 | yds | Yao Deng 鄧堯 | MOUNTAIN OLIVE | Discuss | 388.8 | 388.8 | 65.6 | 10.7 | 0 | 65.6 | 0 | 0.2% | 接疋,棉粒/結頭/粗節,油/髒/色污 | [6 empty] | 單色扣點為B級,結論為Discuss | [16 empty] | 色樣、品質樣廠商提供 | 已簽核 | 請參考驗貨員意見。(Please refer QA's comments.) |  |  | 2026/04/16 | 2026/04/21 | 2026/05/22 |  |  |  |  | VIN-MK3
194598 | 2026/02/06 | Auto |  | ATH | Katherine Hung 洪千鈺 | V1A | 1174521,650012_FA26 | TMKF-26-00415,TMKF-26-01617 | AS |  | A | H WEAR | CHINA | VIN-MK3A MK3B | 2026/04/15 | 2026/04/15 | Recycled Polyester/Cotton(BCI)/Spandex 52/34/14% | Knit | Jacquard | Dyed | P/D | NA,NA | 59 | 260 | 7237 | yds | Yao Deng 鄧堯 | PEARL | Discuss | 215.9 | 215.9 | 62.1 | 19.3 | 0 | 62.1 | 0 | 2.8% | 接疋,斷紗(斷經/斷緯),油/髒/色污 | [6 empty] | 單色扣點為B級,結論為Discuss | [16 empty] | 色樣、品質樣廠商提供 | 已簽核 | 請參考驗貨員意見。(Please refer QA's comments.) |  |  | 2026/04/16 | 2026/04/21 | 2026/05/22 |  |  |  |  | VIN-MK3
194600 | 2026/02/06 | Auto |  | ATH | Katherine Hung 洪千鈺 | V1A | 1174521,650012_FA26 | TMKF-26-00415,TMKF-26-01617 | AS |  | A | H WEAR | CHINA | VIN-MK3A MK3B | 2026/04/15 | 2026/04/15 | Recycled Polyester/Cotton(BCI)/Spandex 52/34/14% | Knit | Jacquard | Dyed | P/D | NA,NA | 59 | 260 | 3076 | yds | Yao Deng 鄧堯 | SAVANNA | Discuss | 181.6 | 181.6 | 126.2 | 12.7 | 26 | 100.2 | 0 | 0.8% | 接疋,棉粒/結頭/粗節,油/髒/色污 | [6 empty] | 單色扣點為B級,結論為Discuss | [16 empty] | 色樣、品質樣廠商提供 | 已簽核 | 請參考驗貨員意見。(Please refer QA's comments.) |  |  | 2026/04/16 | 2026/04/21 | 2026/05/22 |  |  |  |  | VIN-MK3
194535 | 2026/01/26 | Auto |  | DKS | Demi Hsu 許嘉恬 | V2A | WAX308_Q426 | TMKF-26-00437 | AS |  |  | 錦群 | CHINA | VIN-MK3A | 2026/04/14 | 2026/04/14 | Polyester/Spandex 84/16% | Woven | Twill | Dyed | P/D,1x1 | NA,NA | 57 | 90 | 1286 | yds | Gul Wang 王國安 | CLOUD COVER | Agree | 1030 | 1030 | 140 | 5 | 140 | 0 | 0 | 0% | 橫檔/橫條,油/髒/色污 | [6 empty] | 大貨品質在接受標準內 | [16 empty] | 色樣、品質樣廠商提供 | 已簽核 | 請參考驗貨員意見。(Please refer QA's comments.) |  |  | 2026/04/21 | 2026/05/25 | 2026/07/16 |  |  |  |  | VIN-MK3
194534 | 2026/01/26 | Auto |  | DKS | Demi Hsu 許嘉恬 | V2A | WAX308_Q426 | TMKF-26-00437 | AS |  |  | 錦群 | CHINA | VIN-MK3A | 2026/04/14 | 2026/04/14 | Polyester/Spandex 84/16% | Woven | Twill | Dyed | P/D,1x1 | NA,NA | 57 | 90 | 2391 | yds | Gul Wang 王國安 | PURE EBONY | Agree | 2423 | 2423 | 183 | 3.3 | 183 | 0 | 0 | 0% | 橫檔/橫條,油/髒/色污 | [6 empty] | 大貨品質在接受標準內 | [16 empty] | 色樣、品質樣廠商提供 | 已簽核 | 請參考驗貨員意見。(Please refer QA's comments.) |  |  | 2026/04/21 | 2026/05/25 | 2026/07/16 |  |  |  |  | VIN-MK3
194536 | 2026/01/26 | Auto |  | DKS | Demi Hsu 許嘉恬 | V2A | WAX308_Q426 | TMKF-26-00437 | AS |  |  | 錦群 | CHINA | VIN-MK3A | 2026/04/14 | 2026/04/14 | Polyester/Spandex 84/16% | Woven | Twill | Dyed | P/D,1x1 | NA,NA | 57 | 90 | 42 | yds | Gul Wang 王國安 | STEEL GRAPHITE | Agree | 42 | 42 | 42 | 4.8 | 42 | 0 | 0 | 0% | 油/髒/色污 | [6 empty] | 大貨品質在接受標準內 | [16 empty] | 色樣、品質樣廠商提供 | 已簽核 | 請參考驗貨員意見。(Please refer QA's comments.) |  |  | 2026/04/21 | 2026/05/25 | 2026/07/16 |  |  |  |  | VIN-MK3
194770 | 2026/03/25 | Auto |  | ATH | Katherine Hung 洪千鈺 | V1A | 1174443 | TMKF-26-00519 | AS |  | A | 裕源紡織 | TAIWAN | IND-GLR1 | 2026/04/17 | 2026/04/17 | Recycled Polyester/Polyester 84/16% | Knit | Tricot | Dyed | P/D | NA,NA | 53 | 113 | 1072 | yds | Allen Wu 吳育騰 | NAVY | Agree | 2474 | 2474 | 313 | 0.6 | 313 | 0 | 0 | 0% | 油/髒/色污 | [6 empty] | 大貨品質在接受標準內 | [16 empty] | 色樣、品質樣廠商提供 | 已簽核 | 部分匹扣點為B級，但單色結論為Pass。(Some rolls are B grade, but conclusion is Pass.) |  |  | 2026/05/04 | 2026/05/20 | 2026/06/24 |  |  |  |  | IND-GLR1
194771 | 2026/03/25 | Auto |  | ATH | Katherine Hung 洪千鈺 | V1A | 1174443 | TMKF-26-00519 | AS |  | A | 裕源紡織 | TAIWAN | IND-GLR1 | 2026/04/17 | 2026/04/17 | Recycled Polyester/Polyester 84/16% | Knit | Tricot | Dyed | P/D | NA,NA | 53 | 113 | 1214 | yds | Allen Wu 吳育騰 | PEARL | Agree | 2816 | 2816 | 482 | 8.1 | 320 | 162 | 0 | 0% | 接疋,油/髒/色污 | [6 empty] | 部分匹扣點為B級,但單色結論為Pass | [16 empty] | 色樣、品質樣廠商提供 | 已簽核 | 部分匹扣點為B級，但單色結論為Pass。(Some rolls are B grade, but conclusion is Pass.) |  |  | 2026/05/04 | 2026/05/20 | 2026/06/24 |  |  |  |  | IND-GLR1
194769 | 2026/03/25 | Auto |  | ATH | Katherine Hung 洪千鈺 | V1A | 1174443 | TMKF-26-00519 | AS |  | A | 裕源紡織 | TAIWAN | IND-GLR1 | 2026/04/17 | 2026/04/17 | Recycled Polyester/Polyester 84/16% | Knit | Tricot | Dyed | P/D | NA,NA | 53 | 113 | 1281 | yds | Allen Wu 吳育騰 | SAVANNA | Agree | 2431 | 2431 | 317 | 0.6 | 317 | 0 | 0 | 0% | 油/髒/色污 | [6 empty] | 大貨品質在接受標準內 | [16 empty] | 色樣、品質樣廠商提供 | 已簽核 | 部分匹扣點為B級，但單色結論為Pass。(Some rolls are B grade, but conclusion is Pass.) |  |  | 2026/05/04 | 2026/05/20 | 2026/06/24 |  |  |  |  | IND-GLR1
195254 | 2026/03/25 | Auto |  | ATH | Katherine Hung 洪千鈺 | V1A | 11744431174538 | TMKF-26-00520,TMKF-26-00521 | AS |  | A | PARADISE | CHINA | IND-GLR1 | 2026/04/25 | 2026/04/25 | Recycled Polyester 100% | Knit | Sherpa | Dyed | P/D | NA,NA | 63 | 350 | 9517 | yds | Changzhi Wang 王昌智 | NAVY | Reject | 10545 | 10545 | 1051.3 | 7.7 | 554 | 277.7 | 219.6 | 0% | 接疋,斷紗(斷經/斷緯),橫檔/橫條,異纖/飛花,破洞 |  |  |  |  | 背面瑕疵 |  | 單色結論為Fail,請打下並覆驗 |  | 尚未覆驗 |  |  | 1>缸差、匹內差(邊中)在接受範圍，請分缸使用；其中TRUFFLE BROWN第26031173缸差明显偏绿欠红，SAVANNA第26031015/13匹差偏黄，评C级。 2>NAVY 部分缸/匹布面绒感起球较明显，寄样请业务确认，先评C级。 3>抽驗匹瑕疵扣分為B級，若有超損以成衣廠反應為準。 4>NAVY部分缸背面绒感偏稀，可接受出货，如有投诉布厂承担，寄样台北。 5>以碼重估算碼長，平均短碼1.5~6.8 %，請更改碼長，详见验布资料。 | [11 empty] | 色樣、品質樣廠商提供 | 已簽核 | 請參考驗貨員意見。(Please refer QA's comments.) |  |  | 2026/04/30 | 2026/05/20 | 2026/06/24 |  | 簽核中 |  |  | IND-GLR1
195256 | 2026/03/25 | Auto |  | ATH | Katherine Hung 洪千鈺 | V1A | 11744431174538 | TMKF-26-00520,TMKF-26-00521 | AS |  | A | PARADISE | CHINA | IND-GLR1 | 2026/04/25 | 2026/04/25 | Recycled Polyester 100% | Knit | Sherpa | Dyed | P/D | NA,NA | 63 | 350 | 11037 | yds | Changzhi Wang 王昌智 | PEARL | Discuss | 756 | 756 | 87.3 | 29.8 | 0 | 87.3 | 0 | 5.9% | 接疋,油/髒/色污 |  |  |  |  | 背面瑕疵 |  | 單色扣點為B級,結論為Discuss | [16 empty] | 色樣、品質樣廠商提供 | 已簽核 | 請參考驗貨員意見。(Please refer QA's comments.) |  |  | 2026/04/30 | 2026/05/20 | 2026/06/24 |  |  |  |  | IND-GLR1
195255 | 2026/03/25 | Auto |  | ATH | Katherine Hung 洪千鈺 | V1A | 11744431174538 | TMKF-26-00520,TMKF-26-00521 | AS |  | A | PARADISE | CHINA | IND-GLR1 | 2026/04/25 | 2026/04/25 | Recycled Polyester 100% | Knit | Sherpa | Dyed | P/D | NA,NA | 63 | 350 | 8281 | yds | Changzhi Wang 王昌智 | SAVANNA | Reject | 1895 | 1895 | 174.5 | 10.9 | 86.8 | 44.8 | 42.9 | 0.3% | 接疋,斷紗(斷經/斷緯),橫檔/橫條,破洞 |  |  |  | 匹差過大 |  |  | 單色結論為Fail,請打下並覆驗 |  | 簽核完成 |  |  | 1>缸差、匹內差(邊中)在接受範圍，請分缸使用；其中TRUFFLE BROWN第26031173缸差明显偏绿欠红，SAVANNA第26031015/13匹差偏黄，评C级。 2>NAVY 部分缸/匹布面绒感起球较明显，寄样请业务确认，先评C级。 3>抽驗匹瑕疵扣分為B級，若有超損以成衣廠反應為準。 4>NAVY部分缸背面绒感偏稀，可接受出货，如有投诉布厂承担，寄样台北。 5>以碼重估算碼長，平均短碼1.5~6.8 %，請更改碼長，详见验布资料。 | [11 empty] | 色樣、品質樣廠商提供 | 已簽核 | 請參考驗貨員意見。(Please refer QA's comments.) |  |  | 2026/04/30 | 2026/05/20 | 2026/06/24 |  | 覆驗完成 |  |  | IND-GLR1
195257 | 2026/03/25 | Auto |  | ATH | Katherine Hung 洪千鈺 | V1A | 11744431174538 | TMKF-26-00520,TMKF-26-00521 | AS |  | A | PARADISE | CHINA | IND-GLR1 | 2026/04/25 | 2026/04/25 | Recycled Polyester 100% | Knit | Sherpa | Dyed | P/D | NA,NA | 63 | 350 | 2555 | yds | Changzhi Wang 王昌智 | TRUFFLE BROWN | Reject | 1794 | 1794 | 165.5 | 12.1 | 85 | 39.5 | 41 | 0.6% | 接疋,橫檔/橫條 |  |  |  | 缸差過大 |  |  | 單色結論為Fail,請打下並覆驗 |  | 簽核完成 |  |  | 1>缸差、匹內差(邊中)在接受範圍，請分缸使用；其中TRUFFLE BROWN第26031173缸差明显偏绿欠红，SAVANNA第26031015/13匹差偏黄，评C级。 2>NAVY 部分缸/匹布面绒感起球较明显，寄样请业务确认，先评C级。 3>抽驗匹瑕疵扣分為B級，若有超損以成衣廠反應為準。 4>NAVY部分缸背面绒感偏稀，可接受出货，如有投诉布厂承担，寄样台北。 5>以碼重估算碼長，平均短碼1.5~6.8 %，請更改碼長，详见验布资料。 | [11 empty] | 色樣、品質樣廠商提供 | 已簽核 | 請參考驗貨員意見。(Please refer QA's comments.) |  |  | 2026/04/30 | 2026/05/20 | 2026/06/24 |  | 覆驗完成 |  |  | IND-GLR1
194701 | 2026/01/27 | Auto |  | BNN | Shine Lin 林韶瑩 | V1A | 1178082 | TMKF-26-00540 | NAS |  | A | 嘉姿俐 | TAIWAN | IND-GLD1 | 2026/04/14 | 2026/04/15 | Nylon/Spandex 98/2% | Knit | Lace | Dyed | P/D | NA,NA | 46 | 125 | 4274 | yds | Bill Wang 王逢茂 | BLACK | Discuss | 4803 | 4803 | 993 | 10.2 | 515 | 478 | 0 | 0.1% | 接疋,破洞,破洞修補痕 | [6 empty] | 單色扣點為B級,結論為Discuss | [16 empty] | 色樣、品質樣廠商提供 | 已簽核 | 單色結論為Discuss。(The conclusion is Discuss.) |  |  | 2026/04/24 | 2026/05/21 | 2026/06/18 |  |  |  |  | IND-GLD
194702 | 2026/01/27 | Auto |  | BNN | Shine Lin 林韶瑩 | V1A | 1178082 | TMKF-26-00540 | NAS |  | A | 嘉姿俐 | TAIWAN | IND-GLD1 | 2026/04/14 | 2026/04/15 | Nylon/Spandex 98/2% | Knit | Lace | Dyed | P/D | NA,NA | 46 | 125 | 4331 | yds | Bill Wang 王逢茂 | DARK CHOCOLATE | Discuss | 1772 | 1772 | 278 | 18 | 90 | 188 | 0 | 2.4% | 破洞修補痕 | [6 empty] | 單色扣點為B級,結論為Discuss | [16 empty] | 色樣、品質樣廠商提供 | 已簽核 | 單色結論為Discuss。(The conclusion is Discuss.) |  |  | 2026/04/24 | 2026/05/21 | 2026/06/18 |  |  |  |  | IND-GLD
194958 | 2026/01/27 | Auto |  | WMC | Nina Huang 黃美禎 | V3B | AWF63160G_WK35 | TMKF-26-00545 | NAS |  |  | 蘇州東奕盛 | CHINA | CAB-MH1 | 2026/04/21 | 2026/04/21 | Recycled Polyester/Spandex 86/14% | Knit | Jersey | PRT | Reactive PRT | NA,Wicking | 58 | 290 | 3007 | kgs | Leo Li 李勇 | BALTIC_AOP NEON | Agree | 2774.25 | 6850 | 745.8 | 3.8 | 745.8 | 0 | 0 | 0% | 接疋,破洞 | [6 empty] | 大貨品質在接受標準內 | [16 empty] | 色樣、品質樣廠商提供 | 已簽核 | 請參考驗貨員意見。(Please refer QA's comments.) |  |  | 2026/04/27 | 2026/05/27 | 2026/07/11 |  |  |  |  | CAB-MH
194959 | 2026/01/27 | Auto |  | WMC | Nina Huang 黃美禎 | V3B | AWF63160G_WK35 | TMKF-26-00545 | NAS |  |  | 蘇州東奕盛 | CHINA | CAB-MH1 | 2026/04/21 | 2026/04/21 | Recycled Polyester/Spandex 86/14% | Knit | Jersey | PRT | Reactive PRT | NA,Wicking | 58 | 290 | 3537 | kgs | Leo Li 李勇 | TRUE BLACK_AOP NEON | Discuss | 3491.91 | 8622 | 827 | 4.2 | 724.6 | 102.4 | 0 | 0% | 印花瑕疵(塞網),接疋,油/髒/色污,破洞 | [6 empty] | 單色扣點為B級,結論為Discuss | [16 empty] | 色樣、品質樣廠商提供 | 已簽核 | 請參考驗貨員意見。(Please refer QA's comments.) |  |  | 2026/04/27 | 2026/05/27 | 2026/07/11 |  |  |  |  | CAB-MH
194961 | 2026/01/27 | Auto |  | WMC | Nina Huang 黃美禎 | V3B | AWF63160G_WK35 | TMKF-26-00545 | NAS |  |  | 蘇州東奕盛 | CHINA | CAB-MH1 | 2026/04/21 | 2026/04/21 | Recycled Polyester/Spandex 86/14% | Knit | Jersey | PRT | Reactive PRT | NA,Wicking | 58 | 290 | 3227 | kgs | Leo Li 李勇 | TWILIGHT MVE_AOP | Agree | 3208.41 | 7922 | 816.9 | 5.6 | 703.9 | 113 | 0 | 0% | 接疋,油/髒/色污,破洞 | [6 empty] | 部分匹扣點為B級,但單色結論為Pass | [16 empty] | 色樣、品質樣廠商提供 | 已簽核 | 請參考驗貨員意見。(Please refer QA's comments.) |  |  | 2026/04/27 | 2026/05/27 | 2026/07/11 |  |  |  |  | CAB-MH
194960 | 2026/01/27 | Auto |  | WMC | Nina Huang 黃美禎 | V3B | AWF63160G_WK35 | TMKF-26-00545 | NAS |  |  | 蘇州東奕盛 | CHINA | CAB-MH1 | 2026/04/21 | 2026/04/21 | Recycled Polyester/Spandex 86/14% | Knit | Jersey | PRT | Reactive PRT | NA,Wicking | 58 | 290 | 2431 | kgs | Leo Li 李勇 | VICTORIA BLU_AOP | Agree | 2428.78 | 5997 | 622 | 3.9 | 622 | 0 | 0 | 0% | 接疋,油/髒/色污,破洞 | [6 empty] | 大貨品質在接受標準內 | [16 empty] | 色樣、品質樣廠商提供 | 已簽核 | 請參考驗貨員意見。(Please refer QA's comments.) |  |  | 2026/04/27 | 2026/05/27 | 2026/07/11 |  |  |  |  | CAB-MH
194137 | 2026/02/13 | Auto |  | GAP | Vanessa Han 韓宇佳 | V5C | 894387_SU26 | TMKF-26-00546 | AS |  |  | TUNG GA | VIETNAM | VIN-MK3A | 2026/04/07 | 2026/04/07 | Linen/Viscose 55/45% | Woven | Plain Weave | Dyed | P/D | NA,NA | 51 | 210 | 3079 | yds | NgocBich | GPS267281_4A | Agree | 3032.5 | 3032.5 | 1134 | 3.4 | 1022 | 112 | 0 | 0% | 印花瑕疵(塞網),擦傷/刮傷/勾紗,棉粒/結頭/粗節,油/髒/色污,異纖/飛花 | [6 empty] | 部分匹扣點為B級,但單色結論為Pass | [16 empty] | 色樣、品質樣廠商提供 | 已簽核 | 請參考驗貨員意見。(Please refer QA's comments.) |  |  | 2026/04/28 | 2026/03/11 | 2026/04/15 |  |  |  |  | VIN-MK3
194887 | 2026/03/04 | Auto |  | GAP | Vanessa Han 韓宇佳 | V5C | 912603_FA26 | TMKF-26-00613 | AS |  |  | TEXBANK | CHINA | VIN-MK3A | 2026/04/20 | 2026/04/20 | Viscose 100% | Woven | Satin | Dyed | P/D | NA,NA | 55 | 124 | 15281 | yds | Leo Li 李勇 | BLACK 291 | Agree | 5300 | 5300 | 532.9 | 2.1 | 532.9 | 0 | 0 | 0% | 棉粒/結頭/粗節,橫檔/橫條,油/髒/色污 | [6 empty] | 大貨品質在接受標準內 | [16 empty] | 色樣、品質樣廠商提供 | 已簽核 | 請參考驗貨員意見。(Please refer QA's comments.) |  |  | 2026/04/23 | 2026/05/08 | 2026/06/05 |  |  |  |  | VIN-MK3
194889 | 2026/03/04 | Auto |  | GAP | Vanessa Han 韓宇佳 | V5C | 912603_FA26 | TMKF-26-00613 | AS |  |  | TEXBANK | CHINA | VIN-MK3A | 2026/04/20 | 2026/04/20 | Viscose 100% | Woven | Satin | Dyed | P/D | NA,NA | 55 | 124 | 5212 | yds | Leo Li 李勇 | BORDEAUX | Agree | 2780 | 2780 | 291.2 | 3.8 | 291.2 | 0 | 0 | 0% | 斷紗(斷經/斷緯),棉粒/結頭/粗節 | [6 empty] | 大貨品質在接受標準內 | [16 empty] | 色樣、品質樣廠商提供 | 已簽核 | 請參考驗貨員意見。(Please refer QA's comments.) |  |  | 2026/04/23 | 2026/05/08 | 2026/06/05 |  |  |  |  | VIN-MK3
194892 | 2026/03/04 | Auto |  | GAP | Vanessa Han 韓宇佳 | V5C | 912603_FA26 | TMKF-26-00613 | AS |  |  | TEXBANK | CHINA | VIN-MK3A | 2026/04/20 | 2026/04/20 | Viscose 100% | Woven | Satin | Dyed | P/D | NA,NA | 55 | 124 | 3576 | yds | Leo Li 李勇 | GPF261031_26A | Agree | 3176 | 3176 | 801.2 | 3.2 | 801.2 | 0 | 0 | 0% | 斷紗(斷經/斷緯),棉粒/結頭/粗節,橫檔/橫條 | [6 empty] | 大貨品質在接受標準內 | [16 empty] | 色樣、品質樣廠商提供 | 已簽核 | 請參考驗貨員意見。(Please refer QA's comments.) |  |  | 2026/04/23 | 2026/05/08 | 2026/06/05 |  |  |  |  | VIN-MK3
194888 | 2026/03/04 | Auto |  | GAP | Vanessa Han 韓宇佳 | V5C | 912603_FA26 | TMKF-26-00613 | AS |  |  | TEXBANK | CHINA | VIN-MK3A | 2026/04/20 | 2026/04/20 | Viscose 100% | Woven | Satin | Dyed | P/D | NA,NA | 55 | 124 | 5571 | yds | Leo Li 李勇 | GWF263791_9A | Agree | 5705 | 5705 | 702.7 | 4.6 | 702.7 | 0 | 0 | 0% | 印花瑕疵(印白),印花瑕疵(塞網),斷紗(斷經/斷緯),棉粒/結頭/粗節 | [6 empty] | 大貨品質在接受標準內 | [16 empty] | 色樣、品質樣廠商提供 | 已簽核 | 請參考驗貨員意見。(Please refer QA's comments.) |  |  | 2026/04/23 | 2026/05/08 | 2026/06/05 |  |  |  |  | VIN-MK3
194890 | 2026/03/04 | Auto |  | GAP | Vanessa Han 韓宇佳 | V5C | 912603_FA26 | TMKF-26-00613 | AS |  |  | TEXBANK | CHINA | VIN-MK3A | 2026/04/20 | 2026/04/20 | Viscose 100% | Woven | Satin | Dyed | P/D | NA,NA | 55 | 124 | 4703 | yds | Leo Li 李勇 | NAVY UNIFORM | Agree | 4843 | 4843 | 370.2 | 2.2 | 370.2 | 0 | 0 | 0% | 棉粒/結頭/粗節,針痕/直條 | [6 empty] | 大貨品質在接受標準內 | [16 empty] | 色樣、品質樣廠商提供 | 已簽核 | 請參考驗貨員意見。(Please refer QA's comments.) |  |  | 2026/04/23 | 2026/05/08 | 2026/06/05 |  |  |  |  | VIN-MK3
194891 | 2026/03/04 | Auto |  | GAP | Vanessa Han 韓宇佳 | V5C | 912603_FA26 | TMKF-26-00613 | AS |  |  | TEXBANK | CHINA | VIN-MK3A | 2026/04/20 | 2026/04/20 | Viscose 100% | Woven | Satin | Dyed | P/D | NA,NA | 55 | 124 | 14140 | yds | Leo Li 李勇 | TERRA BROWN | Agree | 3540 | 3540 | 373.5 | 2.7 | 373.5 | 0 | 0 | 0% | 斷紗(斷經/斷緯),棉粒/結頭/粗節,油/髒/色污 | [6 empty] | 大貨品質在接受標準內 | [16 empty] | 色樣、品質樣廠商提供 | 已簽核 | 請參考驗貨員意見。(Please refer QA's comments.) |  |  | 2026/04/23 | 2026/05/08 | 2026/06/05 |  |  |  |  | VIN-MK3
194363 | 2026/01/27 | Auto |  | SMA | Ruby Nguyen 阮氏俄 | V2A | BB18206_SP26 | TMKF-26-00616 | AS |  |  | FOUNTAIN SET | CHINA | VIN-MK2B | 2026/04/10 | 2026/04/10 | Polyester/Cotton 57/43% | Knit | Jacquard | Dyed | P/D | NA,NA | 67 | 310 | 1428 | yds | Changzhi Wang 王昌智 | CHARTER BLUE | Discuss | 1477 | 1477 | 117.8 | 11 | 0 | 117.8 | 0 | 0.3% | 接疋,棉粒/結頭/粗節,油/髒/色污 | [6 empty] | 單色扣點為B級,結論為Discuss | [16 empty] | 色樣、品質樣廠商提供 | 已簽核 | 請參考驗貨員意見。(Please refer QA's comments.) |  |  | 2026/04/20 | 2026/03/29 | 2026/05/05 |  |  |  |  | VIN-MK2
194361 | 2026/01/27 | Auto |  | SMA | Ruby Nguyen 阮氏俄 | V2A | BB18206_SP26 | TMKF-26-00616 | AS |  |  | FOUNTAIN SET | CHINA | VIN-MK2B | 2026/04/10 | 2026/04/10 | Polyester/Cotton 57/43% | Knit | Jacquard | Dyed | P/D | NA,NA | 67 | 310 | 5345 | yds | Changzhi Wang 王昌智 | DEEP BLACK | Discuss | 5761 | 5761 | 623.3 | 9.3 | 327.7 | 295.6 | 0 | 0% | 接疋,擦傷/刮傷/勾紗,棉粒/結頭/粗節,油/髒/色污,破洞 |  |  |  |  | 布邊不良 |  | 單色扣點為B級,結論為Discuss | [16 empty] | 色樣、品質樣廠商提供 | 已簽核 | 請參考驗貨員意見。(Please refer QA's comments.) |  |  | 2026/04/20 | 2026/03/29 | 2026/05/05 |  |  |  |  | VIN-MK2
194364 | 2026/01/27 | Auto |  | SMA | Ruby Nguyen 阮氏俄 | V2A | BB18206_SP26 | TMKF-26-00616 | AS |  |  | FOUNTAIN SET | CHINA | VIN-MK2B | 2026/04/10 | 2026/04/10 | Polyester/Cotton 57/43% | Knit | Jacquard | Dyed | P/D | NA,NA | 67 | 310 | 3468 | yds | Changzhi Wang 王昌智 | NIGHT NAVY | Reject | 1839 | 1839 | 193.5 | 51.7 | 0 | 97.2 | 96.3 | 12.5% | 擦傷/刮傷/勾紗,破洞 |  |  |  |  | 布邊不良 |  | 單色結論為Fail,請打下並覆驗 |  | 採購-出貨與否簽核 |  |  | 1>檢查抽驗匹- 缸差、匹內差(邊中)在接受範圍，請分缸使用。 2>NIGHT NAVY第JC2600436A缸因擦伤超C级，整缸评C级。（附照片） 3>抽驗匹瑕疵扣分為B級，损耗以成衣廠反應為準。 | [11 empty] | 色樣、品質樣廠商提供 | 已簽核 | 請參考驗貨員意見。(Please refer QA's comments.) |  |  | 2026/04/20 | 2026/03/29 | 2026/05/05 |  | 簽核中 |  |  | VIN-MK2
194362 | 2026/01/27 | Auto |  | SMA | Ruby Nguyen 阮氏俄 | V2A | BB18206_SP26 | TMKF-26-00616 | AS |  |  | FOUNTAIN SET | CHINA | VIN-MK2B | 2026/04/10 | 2026/04/10 | Polyester/Cotton 57/43% | Knit | Jacquard | Dyed | P/D | NA,NA | 67 | 310 | 1923 | yds | Changzhi Wang 王昌智 | WINDSORGREY | Discuss | 441 | 441 | 46.5 | 10.8 | 0 | 46.5 | 0 | 0.2% | 接疋,油/髒/色污 | [6 empty] | 單色扣點為B級,結論為Discuss | [16 empty] | 色樣、品質樣廠商提供 | 已簽核 | 請參考驗貨員意見。(Please refer QA's comments.) |  |  | 2026/04/20 | 2026/03/29 | 2026/05/05 |  |  |  |  | VIN-MK2
194336 | 2026/01/27 | Auto |  | SMA | Ruby Nguyen 阮氏俄 | V2A | BB18206_SP26 | TMKF-26-00617 | AS |  |  | FOUNTAIN SET | CHINA | VIN-MK2B | 2026/04/10 | 2026/04/10 | Cotton/Polyester/Spandex 59/39/2% | Knit | Rib | Dyed | P/D | NA,NA | 67 | 320 | 78 | yds | Changzhi Wang 王昌智 | WINDSOR GREY | Agree | 97 | 97 | 27.7 | 0 | 27.7 | 0 | 0 | 0% | [7 empty] | 大貨品質在接受標準內 | [16 empty] | 色樣、品質樣廠商提供 | 已簽核 | 請參考驗貨員意見。(Please refer QA's comments.) |  |  | 2026/04/20 | 2026/03/29 | 2026/05/05 |  |  |  |  | VIN-MK2
194790 | 2026/01/28 | Auto |  | SMA | Ruby Nguyen 阮氏俄 | V2A | BB18203_SP26 | TMKF-26-00672,TMKF-26-00673 | AS |  |  | PARADISE | CHINA | VIN-MK2A | 2026/04/18 | 2026/04/18 | Polyester/Rayon/Spandex 76/22/2% | Knit | Double Knit | Dyed | Top/D | NA,NA | 67 | 270 | 1378 | yds | Jiangao Zhang 張建高 | BLK HTHR | Discuss | 1378 | 1378 | 174.2 | 10.9 | 115.6 | 58.6 | 0 | 0.3% | 接疋,油/髒/色污,異纖/飛花 | [6 empty] | 單色扣點為B級,結論為Discuss | [16 empty] | 色樣、品質樣廠商提供 | 已簽核 | 請參考驗貨員意見。(Please refer QA's comments.) |  |  | 2026/04/30 | 2026/05/20 | 2026/06/05 |  |  |  |  | VIN-MK2
194791 | 2026/01/28 | Auto |  | SMA | Ruby Nguyen 阮氏俄 | V2A | BB18203_SP26 | TMKF-26-00672,TMKF-26-00673 | AS |  |  | PARADISE | CHINA | VIN-MK2A | 2026/04/18 | 2026/04/18 | Polyester/Rayon/Spandex 76/22/2% | Knit | Double Knit | Dyed | Top/D | NA,NA | 67 | 270 | 1338 | yds | Jiangao Zhang 張建高 | NV BLAZER HT | Discuss | 1338 | 1338 | 175.2 | 22.3 | 0 | 175.2 | 0 | 3.7% | 接疋,斷紗(斷經/斷緯),油/髒/色污,異纖/飛花,破洞 | [6 empty] | 單色扣點為B級,結論為Discuss | [16 empty] | 色樣、品質樣廠商提供 | 已簽核 | 請參考驗貨員意見。(Please refer QA's comments.) |  |  | 2026/04/30 | 2026/05/20 | 2026/06/05 |  |  |  |  | VIN-MK2
194792 | 2026/01/28 | Auto |  | SMA | Ruby Nguyen 阮氏俄 | V2A | BB18203_SP26 | TMKF-26-00672,TMKF-26-00673 | AS |  |  | PARADISE | CHINA | VIN-MK2A | 2026/04/18 | 2026/04/18 | Polyester/Rayon/Spandex 76/22/2% | Knit | Double Knit | Dyed | Top/D | NA,NA | 67 | 270 | 1322 | yds | Jiangao Zhang 張建高 | WINDSOR GY H | Discuss | 1332 | 1332 | 174.8 | 18.9 | 57.9 | 116.9 | 0 | 2.7% | 接疋,異纖/飛花,破洞 | [6 empty] | 單色扣點為B級,結論為Discuss | [16 empty] | 色樣、品質樣廠商提供 | 已簽核 | 請參考驗貨員意見。(Please refer QA's comments.) |  |  | 2026/04/30 | 2026/05/20 | 2026/06/05 |  |  |  |  | VIN-MK2
195332 | 2026/03/04 | Auto |  | GOT | Emma Chen 陳璟瑩 | V1B | 1178602_FA26 | TMKF-26-00691 | AS |  |  | 蘇州東奕盛 | CHINA | VIN-MK2A | 2026/04/25 | 2026/04/26 | Polyester 100% | Woven | Flannel | Dyed | Y/D,2x2 | Brush (2 side),Flame Resistant | 55 | 150 | 12407 | yds | Jun Yan 嚴軍 | OWF263440_CC2 | Agree | 12114.6 | 12114.6 | 1267.8 | 7.7 | 1157.6 | 110.2 | 0 | 0% | 接疋,棉粒/結頭/粗節,油/髒/色污,異纖/飛花 | [6 empty] | 部分匹扣點為B級,但單色結論為Pass | [16 empty] | 色樣、品質樣廠商提供 | 已簽核 | 請參考驗貨員意見。(Please refer QA's comments.) |  |  | 2026/04/30 | 2026/04/10 | 2026/04/28 |  |  |  |  | VIN-MK2
195331 | 2026/03/04 | Auto |  | GOT | Emma Chen 陳璟瑩 | V1B | 1178602_FA26 | TMKF-26-00691 | AS |  |  | 蘇州東奕盛 | CHINA | VIN-MK2A | 2026/04/25 | 2026/04/26 | Polyester 100% | Woven | Flannel | Dyed | Y/D,2x2 | Brush (2 side),Flame Resistant | 55 | 150 | 11302 | yds | Jun Yan 嚴軍 | OWF263451_CC2 | Discuss | 11226.6 | 11226.6 | 1185.8 | 15.9 | 236.1 | 949.7 | 0 | 1.8% | 接疋,棉粒/結頭/粗節,異纖/飛花 | [6 empty] | 單色扣點為B級,結論為Discuss | [16 empty] | 色樣、品質樣廠商提供 | 已簽核 | 請參考驗貨員意見。(Please refer QA's comments.) |  |  | 2026/04/30 | 2026/04/10 | 2026/04/28 |  |  |  |  | VIN-MK2
195333 | 2026/03/04 | Auto |  | GOT | Emma Chen 陳璟瑩 | V1B | 1178602_FA26 | TMKF-26-00691 | AS |  |  | 蘇州東奕盛 | CHINA | VIN-MK2A | 2026/04/25 | 2026/04/26 | Polyester 100% | Woven | Flannel | Dyed | Y/D,2x2 | Brush (2 side),Flame Resistant | 55 | 150 | 6670 | yds | Jun Yan 嚴軍 | OWF263741_CC4 | Discuss | 6461.5 | 6461.5 | 766.8 | 22.2 | 0 | 766.8 | 0 | 3.7% | 接疋,斷紗(斷經/斷緯),棉粒/結頭/粗節,橫檔/橫條,油/髒/色污,異纖/飛花 | [6 empty] | 單色扣點為B級,結論為Discuss | [16 empty] | 色樣、品質樣廠商提供 | 已簽核 | 請參考驗貨員意見。(Please refer QA's comments.) |  |  | 2026/04/30 | 2026/04/10 | 2026/04/28 |  |  |  |  | VIN-MK2
194837 | 2026/03/04 | Auto |  | GAP | Emma Chen 陳璟瑩 | V1B | 908881_FA26 | TMKF-26-00695 | AS |  | A | 蘇州東奕盛 | CHINA | VIN-MK2B | 2026/04/19 | 2026/04/19 | Recycled Polyester 100% | Knit | Sherpa | Dyed | P/D | NA,NA | 58 | 250 | 3273 | yds | Leo Li 李勇 | BRANNAN BROWN | Discuss | 1260 | 1260 | 258 | 15.1 | 126.6 | 131.4 | 0 | 1.5% | 接疋,油/髒/色污,破洞 | [6 empty] | 單色扣點為B級,結論為Discuss | [16 empty] | 色樣、品質樣廠商提供 | 已簽核 | 請參考驗貨員意見。(Please refer QA's comments.) |  |  | 2026/04/23 | 2026/05/08 | 2026/06/05 |  |  |  |  | VIN-MK2
194369 | 2026/02/04 | Auto |  | QNC | Vivian Lan 藍文琦 | V3B | M_LKT_112_SCALE,M_PNT_118_SCALE,W_HKT_41_SCALE,W_HKT_42_SCALE<br/>W_HKT_43_SCALE,W_PNT_218_SCALE,W_PNT_219_SCALE | TMKF-26-00729 | NAS |  |  | FOUNTAIN SET | CHINA | VIN-TPLB TPLC | 2026/04/10 | 2026/04/10 | Organic Cotton/Recycled Polyester 70/30% | Knit | Fleece | Dyed | P/D | NA,NA | 72 | 280 | 2946 | yds | Jimmy Shi 石振華 | COASTAL SAGE | Agree | 4196 | 4196 | 443 | 7.2 | 343 | 53.5 | 46.5 | 0% | 接疋,棉粒/結頭/粗節,油/髒/色污,破洞,針痕/直條 | [6 empty] | 部分匹為C級打下,但單色結論為Pass | [16 empty] | 無色樣，品質樣廠商提供 | 已簽核 | 請參考驗貨員意見。(Please refer QA's comments.) |  |  | 2026/04/10 | 2026/03/24 | 2026/04/24 |  |  |  |  | VIN-TPL
194371 | 2026/02/04 | Auto |  | QNC | Vivian Lan 藍文琦 | V3B | M_LKT_112_SCALE,M_PNT_118_SCALE,W_HKT_41_SCALE,W_HKT_42_SCALE<br/>W_HKT_43_SCALE,W_PNT_218_SCALE,W_PNT_219_SCALE | TMKF-26-00729 | NAS |  |  | FOUNTAIN SET | CHINA | VIN-TPLB TPLC | 2026/04/10 | 2026/04/10 | Organic Cotton/Recycled Polyester 70/30% | Knit | Fleece | Dyed | P/D | NA,NA | 72 | 280 | 1896 | yds | Jimmy Shi 石振華 | LINEN WHITE | Agree | 3171 | 3171 | 383.5 | 8.3 | 198 | 185.5 | 0 | 0% | 接疋,斷紗(斷經/斷緯),油/髒/色污,異纖/飛花,破洞 | [6 empty] | 部分匹扣點為B級,但單色結論為Pass | [16 empty] | 無色樣，品質樣廠商提供 | 已簽核 | 請參考驗貨員意見。(Please refer QA's comments.) |  |  | 2026/04/10 | 2026/03/24 | 2026/04/24 |  |  |  |  | VIN-TPL
194370 | 2026/02/04 | Auto |  | QNC | Vivian Lan 藍文琦 | V3B | M_LKT_112_SCALE,M_PNT_118_SCALE,W_HKT_41_SCALE,W_HKT_42_SCALE<br/>W_HKT_43_SCALE,W_PNT_218_SCALE,W_PNT_219_SCALE | TMKF-26-00729 | NAS |  |  | FOUNTAIN SET | CHINA | VIN-TPLB TPLC | 2026/04/10 | 2026/04/10 | Organic Cotton/Recycled Polyester 70/30% | Knit | Fleece | Dyed | P/D | NA,NA | 72 | 280 | 69 | yds | Jimmy Shi 石振華 | WASHED DEEP NAVY | Discuss | 74 | 74 | 32.5 | 24.6 | 0 | 32.5 | 0 | 4.4% | 油/髒/色污,破洞 | [6 empty] | 單色扣點為B級,結論為Discuss | [16 empty] | 無色樣，品質樣廠商提供 | 已簽核 | 請參考驗貨員意見。(Please refer QA's comments.) |  |  | 2026/04/10 | 2026/03/24 | 2026/04/24 |  |  |  |  | VIN-TPL
194025 | 2026/02/04 | Auto |  | SMA | Ruby Nguyen 阮氏俄 | V2A | BB18007_SP26 | TMKF-26-00340,TMKF-26-00783 | AS |  |  | 鼎鉉紡織 | CHINA | VIN-MK3A | 2026/04/03 | 2026/04/03 | Polyester 100% | Woven | Satin | Dyed | Pigment Dye | NA,Adaptive | 56 | 140 | 1806 | yds | Jiangao Zhang 張建高 | DEEP BLACK | Discuss | 831 | 831 | 111 | 12.6 | 0 | 111 | 0 | 0.8% | 擦傷/刮傷/勾紗,斷紗(斷經/斷緯),油/髒/色污 | [6 empty] | 單色扣點為B級,結論為Discuss | [16 empty] | 色樣、品質樣廠商提供 | 已簽核 | 請參考驗貨員意見。(Please refer QA's comments.) |  |  | 2026/04/08 | 2026/04/22 | 2026/06/20 |  |  |  |  | VIN-MK3
194024 | 2026/02/04 | Auto |  | SMA | Ruby Nguyen 阮氏俄 | V2A | BB18007_SP26 | TMKF-26-00340,TMKF-26-00783 | AS |  |  | 鼎鉉紡織 | CHINA | VIN-MK3A | 2026/04/03 | 2026/04/03 | Polyester 100% | Woven | Satin | Dyed | Pigment Dye | NA,Adaptive | 56 | 140 | 2042 | yds | Jiangao Zhang 張建高 | HERITAGE BLUE | Agree | 1916 | 1916 | 215 | 5.6 | 215 | 0 | 0 | 0% | 擦傷/刮傷/勾紗,斷紗(斷經/斷緯),油/髒/色污 | [6 empty] | 大貨品質在接受標準內 | [16 empty] | 色樣、品質樣廠商提供 | 已簽核 | 請參考驗貨員意見。(Please refer QA's comments.) |  |  | 2026/04/08 | 2026/04/22 | 2026/06/20 |  |  |  |  | VIN-MK3
194023 | 2026/02/04 | Auto |  | SMA | Ruby Nguyen 阮氏俄 | V2A | BB18007_SP26 | TMKF-26-00340,TMKF-26-00783 | AS |  |  | 鼎鉉紡織 | CHINA | VIN-MK3A | 2026/04/03 | 2026/04/03 | Polyester 100% | Woven | Satin | Dyed | Pigment Dye | NA,Adaptive | 56 | 140 | 1792 | yds | Jiangao Zhang 張建高 | OFF WHITE | Agree | 347 | 347 | 108 | 8.3 | 108 | 0 | 0 | 0% | 油/髒/色污 | [6 empty] | 大貨品質在接受標準內 | [16 empty] | 色樣、品質樣廠商提供 | 已簽核 | 請參考驗貨員意見。(Please refer QA's comments.) |  |  | 2026/04/08 | 2026/04/22 | 2026/06/20 |  |  |  |  | VIN-MK3
194026 | 2026/02/04 | Auto |  | SMA | Ruby Nguyen 阮氏俄 | V2A | BB18007_SP26 | TMKF-26-00340,TMKF-26-00783 | AS |  |  | 鼎鉉紡織 | CHINA | VIN-MK3A | 2026/04/03 | 2026/04/03 | Polyester 100% | Woven | Satin | Dyed | Pigment Dye | NA,Adaptive | 56 | 140 | 4370 | yds | Jiangao Zhang 張建高 | SHADOW GREY | Agree | 2587 | 2587 | 346 | 4.3 | 346 | 0 | 0 | 0% | 擦傷/刮傷/勾紗,斷紗(斷經/斷緯),油/髒/色污 | [6 empty] | 大貨品質在接受標準內 | [16 empty] | 色樣、品質樣廠商提供 | 已簽核 | 請參考驗貨員意見。(Please refer QA's comments.) |  |  | 2026/04/08 | 2026/04/22 | 2026/06/20 |  |  |  |  | VIN-MK3
195471 | 2026/03/12 | Auto |  | GAP | Jessie Chen 陳捷欣 | V1B | 715005_FA26 | TMKF-26-00796 | AS |  |  | GDI | CAMBODIA | CAB-MK5 | 2026/04/28 | 2026/04/28 | Cotton/Recycled Polyester 77/23% | Knit | French Terry | Dyed | P/D | NA,NA | 66 | 265 | 2112 | lbs | Alan Ku 古育倫 | CARLS STONE | Reject | 2132.9 | 2303.1 | 262.8 | 19.8 | 0 | 0 | 262.8 | 2.9% | 擦傷/刮傷/勾紗,油/髒/色污,破洞 | [6 empty] | 單色結論為Fail,請打下並覆驗 | [16 empty] | 無標準樣 | 簽核中 |  |  |  |  | 2026/03/30 | 2026/05/04 |  |  |  |  | CAB-MK5
194811 | 2026/03/06 | Auto |  | GAP | Jessie Chen 陳捷欣 | V1B | 424114_FA26 | TMKF-26-00807 | AS |  |  | KAM HING | CHINA | CAB-MK1 | 2026/04/18 | 2026/04/18 | Cotton/Recycled Polyester 72/28% | Knit | French Terry | Dyed | Y/D | NA,NA | 70 | 310 | 4398 | lbs | Jimmy Shi 石振華 | B08 TRUE HTR | Agree | 4396.06 | 3834 | 437.8 | 7.1 | 437.8 | 0 | 0 | 0% | 接疋,擦傷/刮傷/勾紗,棉粒/結頭/粗節,油/髒/色污,破洞 | [6 empty] | 大貨品質在接受標準內 | [16 empty] | 色樣、品質樣廠商提供 | 已簽核 | 請參考驗貨員意見。(Please refer QA's comments.) |  |  |  | 2026/04/20 | 2026/06/02 |  |  |  |  | CAB-MK1
194814 | 2026/03/06 | Auto |  | GAP | Jessie Chen 陳捷欣 | V1B | 424114_FA26 | TMKF-26-00808 | AS |  |  | KAM HING | CHINA | CAB-MK1 | 2026/04/18 | 2026/04/18 | Cotton 100% | Knit | Jersey | Dyed | Y/D | NA,NA | 73 | 130 | 251 | lbs | Jimmy Shi 石振華 | B08 TRUE HTR | Agree | 221.74 | 443 | 118.8 | 9.3 | 118.8 | 0 | 0 | 0% | 接疋,棉粒/結頭/粗節,破洞 | [6 empty] | 大貨品質在接受標準內 | [16 empty] | 色樣、品質樣廠商提供 | 已簽核 | 請參考驗貨員意見。(Please refer QA's comments.) |  |  |  | 2026/04/20 | 2026/06/02 |  |  |  |  | CAB-MK1
194812 | 2026/03/06 | Auto |  | GAP | Jessie Chen 陳捷欣 | V1B | 456739_FA26 | TMKF-26-00814 | AS |  |  | KAM HING | CHINA | CAB-MK5 | 2026/04/18 | 2026/04/18 | Cotton/Recycled Polyester 72/28% | Knit | French Terry | Dyed | Y/D | NA,NA | 70 | 310 | 4430 | lbs | Jimmy Shi 石振華 | B08 TRUE HTR | Agree | 4524.48 | 3946 | 449 | 9.6 | 300.9 | 148.1 | 0 | 0% | 接疋,擦傷/刮傷/勾紗,棉粒/結頭/粗節,油/髒/色污,破洞 | [6 empty] | 部分匹扣點為B級,但單色結論為Pass | [16 empty] | 色樣、品質樣廠商提供 | 已簽核 | 請參考驗貨員意見。(Please refer QA's comments.) |  |  | 2026/04/28 | 2026/04/20 | 2026/06/02 |  |  |  |  | CAB-MK5
194813 | 2026/03/06 | Auto |  | GAP | Jessie Chen 陳捷欣 | V1B | 456739_FA26 | TMKF-26-00815 | AS |  |  | KAM HING | CHINA | CAB-MK5 | 2026/04/18 | 2026/04/18 | Cotton 100% | Knit | Rib | Dyed | Y/D,1x1 | NA,NA | 70 | 435 | 947 | lbs | Jimmy Shi 石振華 | B08 TRUE HTR | Agree | 964.18 | 599 | 68.3 | 4.4 | 68.3 | 0 | 0 | 0% | 棉粒/結頭/粗節,油/髒/色污 | [6 empty] | 大貨品質在接受標準內 | [16 empty] | 色樣、品質樣業務提供 | 已簽核 | 請參考驗貨員意見。(Please refer QA's comments.) |  |  | 2026/04/28 | 2026/04/20 | 2026/06/02 |  |  |  |  | CAB-MK5
195264 | 2026/02/04 | Auto |  | SMA | Etta Chiang 江俐蓉 | V2A | CS625_SP26 | TMKF-26-00819 | AS |  |  | 香港百期 | VIETNAM | IND-GLD2 | 2026/04/25 | 2026/04/25 | Cotton/Polyester 53/47% | Knit | Bonded | Dyed | P/D | NA,NA | 55 | 670 | 2496 | yds | HoaNguyen | BLACK | Reject | 2522 | 2522 | 419.5 | 28.1 | 35 | 230 | 154.5 | 5.4% | 接疋,染折/折痕,油/髒/色污,破洞 |  |  |  |  | 背面瑕疵 |  | 單色結論為Fail,請打下並覆驗 |  | 採購-出貨與否簽核 |  |  | 1.顏色:BLACK /缸號: DE7461 & DE7462 /匹號: 20-3 & 34-1 & 12-1 & 19-1& 24-2 /扣點超分，加抽後確認打下單匹。 2.顏色:NAVY /缸號: DE7464 /匹號: 8-2 & 25-2 & 48-2 /扣點超分，加抽後確認打下單匹。 | [11 empty] | 色樣、品質樣廠商提供 | 已簽核 | 因C級大貨超過20%，請打下並申請覆驗。 |  |  | 2026/04/30 | 2026/04/11 | 2026/05/09 |  | 簽核中 |  |  | IND-GLD
195263 | 2026/02/04 | Auto |  | SMA | Etta Chiang 江俐蓉 | V2A | CS625_SP26 | TMKF-26-00819 | AS |  |  | 香港百期 | VIETNAM | IND-GLD2 | 2026/04/25 | 2026/04/25 | Cotton/Polyester 53/47% | Knit | Bonded | Dyed | P/D | NA,NA | 55 | 670 | 1263 | yds | HoaNguyen | NAVY | Reject | 1682 | 1682 | 339.5 | 25.9 | 85.5 | 152 | 102 | 4.8% | 接疋,斷紗(斷經/斷緯),棉粒/結頭/粗節,橫檔/橫條,異纖/飛花 |  |  |  |  | 背面瑕疵 |  | 單色結論為Fail,請打下並覆驗 |  | 採購-出貨與否簽核 |  |  | 1.顏色:BLACK /缸號: DE7461 & DE7462 /匹號: 20-3 & 34-1 & 12-1 & 19-1& 24-2 /扣點超分，加抽後確認打下單匹。 2.顏色:NAVY /缸號: DE7464 /匹號: 8-2 & 25-2 & 48-2 /扣點超分，加抽後確認打下單匹。 | [11 empty] | 色樣、品質樣廠商提供 | 已簽核 | 因C級大貨超過20%，請打下並申請覆驗。 |  |  | 2026/04/30 | 2026/04/11 | 2026/05/09 |  | 簽核中 |  |  | IND-GLD
194027 | 2026/02/04 | Auto |  | SMA | Etta Chiang 江俐蓉 | V2A | LW701_SP26 | TMKF-26-00831 | AS |  |  | 鼎鉉紡織 | CHINA | VIN-MK3A | 2026/04/03 | 2026/04/03 | Polyester 100% | Woven | Crepe | Dyed | P/D | NA,NA | 57 | 140 | 2544 | yds | Jiangao Zhang 張建高 | BLACK | Agree | 2235 | 2235 | 351 | 8.5 | 351 | 0 | 0 | 0% | 斷紗(斷經/斷緯),棉粒/結頭/粗節,橫檔/橫條 | [6 empty] | 大貨品質在接受標準內 | [16 empty] | 色樣、品質樣廠商提供 | 已簽核 | 請參考驗貨員意見。(Please refer QA's comments.) |  |  | 2026/04/08 | 2026/02/20 | 2026/05/04 |  |  |  |  | VIN-MK3
194029 | 2026/02/04 | Auto |  | SMA | Etta Chiang 江俐蓉 | V2A | LW701_SP26 | TMKF-26-00831 | AS |  |  | 鼎鉉紡織 | CHINA | VIN-MK3A | 2026/04/03 | 2026/04/03 | Polyester 100% | Woven | Crepe | Dyed | P/D | NA,NA | 57 | 140 | 1702 | yds | Jiangao Zhang 張建高 | IVORY CHIFF | Agree | 880 | 880 | 126 | 7.1 | 126 | 0 | 0 | 0% | 斷紗(斷經/斷緯),油/髒/色污 | [6 empty] | 大貨品質在接受標準內 | [16 empty] | 色樣、品質樣廠商提供 | 已簽核 | 請參考驗貨員意見。(Please refer QA's comments.) |  |  | 2026/04/08 | 2026/02/20 | 2026/05/04 |  |  |  |  | VIN-MK3
194028 | 2026/02/04 | Auto |  | SMA | Etta Chiang 江俐蓉 | V2A | LW701_SP26 | TMKF-26-00831 | AS |  |  | 鼎鉉紡織 | CHINA | VIN-MK3A | 2026/04/03 | 2026/04/03 | Polyester 100% | Woven | Crepe | Dyed | P/D | NA,NA | 57 | 140 | 1567 | yds | Jiangao Zhang 張建高 | MISTY SAGE | Agree | 1594 | 1594 | 175 | 5.1 | 175 | 0 | 0 | 0% | 斷紗(斷經/斷緯),棉粒/結頭/粗節,油/髒/色污 | [6 empty] | 大貨品質在接受標準內 | [16 empty] | 色樣、品質樣廠商提供 | 已簽核 | 請參考驗貨員意見。(Please refer QA's comments.) |  |  | 2026/04/08 | 2026/02/20 | 2026/05/04 |  |  |  |  | VIN-MK3
194030 | 2026/02/04 | Auto |  | SMA | Etta Chiang 江俐蓉 | V2A | LW701_SP26 | TMKF-26-00831 | AS |  |  | 鼎鉉紡織 | CHINA | VIN-MK3A | 2026/04/03 | 2026/04/03 | Polyester 100% | Woven | Crepe | Dyed | P/D | NA,NA | 57 | 140 | 2043 | yds | Jiangao Zhang 張建高 | TRUE BLUE | Agree | 1115 | 1115 | 175 | 5.1 | 175 | 0 | 0 | 0% | 擦傷/刮傷/勾紗,斷紗(斷經/斷緯),橫檔/橫條 | [6 empty] | 大貨品質在接受標準內 | [16 empty] | 色樣、品質樣廠商提供 | 已簽核 | 請參考驗貨員意見。(Please refer QA's comments.) |  |  | 2026/04/08 | 2026/02/20 | 2026/05/04 |  |  |  |  | VIN-MK3
194014 | 2026/02/04 | Auto |  | TGT | Angela Chen 陳柔婷 | V5B | 458476_2PK_C326 | TMKF-26-00862 | AS |  | A | SAMIL(VIN) | VIETNAM | CAB-MH1 | 2026/04/02 | 2026/04/02 | Cotton(BCI)/Spandex 95/5% | Knit | Jersey | Dyed | Y/D | NA,NA | 60 | 160 | 2092 | yds | HoaNguyen | B1D412 | Discuss | 939 | 939 | 182 | 11.5 | 97 | 85 | 0 | 0.5% | 接疋,棉粒/結頭/粗節,破洞,破洞修補痕 | [6 empty] | 單色扣點為B級,結論為Discuss | [16 empty] | 色樣、品質樣廠商提供 | 已簽核 | 請參考驗貨員意見。(Please refer QA's comments.) |  |  | 2026/04/03 | 2026/04/08 | 2026/06/03 |  |  |  |  | CAB-MH
194488 | 2026/02/04 | Auto |  | TGT | Angela Chen 陳柔婷 | V5B | 458476_2PK_C326 | TMKF-26-00863 | AS |  | A | SAMIL(VIN) | VIETNAM | CAB-MH1 | 2026/04/13 | 2026/04/13 | Cotton(BCI)/Spandex 95/5% | Knit | Jersey | PRT + Dyed | Reactive Discharge PRT,Reactive PRT,Grei | NA,NA | 58 | 160 | 3624 | yds | HoaNguyen | C425GFMNAOP3001_1 | Reject | 2291 | 2291 | 432 | 13.4 | 96 | 260 | 76 | 1% | 接疋,擦傷/刮傷/勾紗,油/髒/色污,破洞 |  |  | 緯斜/緯弧過大 |  |  |  | 單色結論為Fail,請打下並覆驗 | [16 empty] | 色樣、品質樣廠商提供 | 已簽核 | 請參考驗貨員意見。(Please refer QA's comments.) |  |  | 2026/04/17 | 2026/04/08 | 2026/06/03 |  |  |  |  | CAB-MH
194774 | 2026/02/04 | Auto |  | TGT | Angela Chen 陳柔婷 | V5B | 458476_2PK_C226,458476_2PK_C326 | TMKF-26-00864 | AS |  | A | SAMIL(VIN) | VIETNAM | CAB-MH1 | 2026/04/17 | 2026/04/17 | Cotton(BCI)/Spandex 95/5% | Knit | Jersey | Dyed | P/D | NA,NA | 58 | 160 | 375 | yds | HoaNguyen | BREEZY POINT BLUE | Discuss | 100 | 100 | 100 | 30 | 0 | 100 | 0 | 6% | 接疋,擦傷/刮傷/勾紗,棉粒/結頭/粗節,油/髒/色污,破洞 | [6 empty] | 單色扣點為B級,結論為Discuss | [16 empty] | 色樣、品質樣廠商提供 | 已簽核 | 請參考驗貨員意見。(Please refer QA's comments.) |  |  |  | 2026/02/11 | 2026/04/29 |  |  |  |  | CAB-MH
194575 | 2026/03/13 | Auto |  | GAP | Jessie Chen 陳捷欣 | V1B | 907611_FA26 | TMKF-26-00865 | AS |  |  | GDI | VIETNAM | IND-GLR1 | 2026/04/14 | 2026/04/14 | Cotton/Recycled Polyester 77/23% | Knit | French Terry | Dyed | P/D | NA,NA | 66 | 265 | 8456 | lbs | NgocBich | BLACK | Reject | 3104.29 | 3352 | 301.4 | 11.3 | 112.5 | 90.5 | 98.4 | 0.4% | 接疋,染折/折痕,油/髒/色污,破洞,針痕/直條 | [6 empty] | 單色結論為Fail,請打下並覆驗 |  | 簽核完成 |  |  | 1.顏色:BLACK/缸號:260205-024-lot5/離布邊3"直條=>請打下整缸. 2.顏色:VINTAGE NAVY/缸號:260205-025-lot1/ 刮傷=>請打下整缸. 3.顏色:GROUND/缸號:260205-033-lot1/匹號:28/全面性油汙=>請打下單匹. 4.顏色:GREEN GITANE & VINTAGE NAVY/缸號:260205-030-lot1 &260205-028-lot4 /以碼重換算碼長，短碼1.03%~2.28%，請依成衣廠實際短碼率補布。 5.顏色:BLACK &GROUND &VINTAGE NAVY/ 比對核可樣頭缸大貨品質背面毛羽長=>背面末判級,已通知業務(請把碼布寄回台北確認.) | 距邊3"直條，可藉由調整幅寬避裁 | 全缸440磅，依窄幅比例先安排補損FOC 26LBS隨大貨布出口，後續若不足，布廠同意再安排補布 | [9 empty] | 色樣、品質樣廠商提供 | 已簽核 | 請參考驗貨員意見。(Please refer QA's comments.) 因C級大貨超過20%，請打下並申請覆驗。 |  |  |  | 2026/05/28 | 2026/07/08 | 張兆渝 同意出貨 此缸按窄幅補損同時出布，待後續到廠check實際大貨情況。 | 同意出貨-瑕疵無法重修，補損出貨 |  |  | IND-GLR1
195474 | 2026/03/13 | Auto |  | GAP | Jessie Chen 陳捷欣 | V1B | 907611_FA26 | TMKF-26-00865 | AS |  |  | GDI | VIETNAM | IND-GLR1 | 2026/04/21 | 2026/04/28 | Cotton/Recycled Polyester 77/23% | Knit | French Terry | Dyed | P/D | NA,NA | 66 | 265 | 8456 | lbs | NgocBich | BLACK | Reject | 1449.44 | 1565.1 | 162 | 17.9 | 0 | 0 | 162 | 2.4% | 接疋,擦傷/刮傷/勾紗,橫檔/橫條,破洞 |  |  |  | 缸差過大 |  |  | 單色結論為Fail,請打下並覆驗 |  | 覆驗日期簽核中 |  |  | 1.顏色:BLACK & VINTAGE NAVY/ 缸號:260205-024-lot5 & 260205-027-lot3-A/ 缸差過大=>打下整缸. 2.顏色:VINTAGE NAVY/ 缸號:260205-025-lot1-A/匹號:46/擦傷=>打下整匹. 3.顏色:VINTAGE NAVY/ 缸號:260205-025-lot1-A &260205-027-lot3-A &260205-028-lot4-A/背面毛羽長請寄回台北確認 | [11 empty] | 色樣、品質樣廠商提供 | 已簽核 | 因C級大貨超過20%，請打下並申請覆驗。 |  |  |  | 2026/05/28 | 2026/07/08 |  | 簽核中 |  |  | IND-GLR1
194578 | 2026/03/13 | Auto |  | GAP | Jessie Chen 陳捷欣 | V1B | 907611_FA26 | TMKF-26-00865 | AS |  |  | GDI | VIETNAM | IND-GLR1 | 2026/04/14 | 2026/04/14 | Cotton/Recycled Polyester 77/23% | Knit | French Terry | Dyed | P/D | NA,NA | 66 | 265 | 7345 | lbs | NgocBich | GREEN GITANE | Agree | 4442.5 | 4797 | 329.2 | 6.4 | 221.2 | 108 | 0 | 0% | 接疋,棉粒/結頭/粗節,破洞 | [6 empty] | 部分匹扣點為B級,但單色結論為Pass | [16 empty] | 色樣、品質樣廠商提供 | 已簽核 | 請參考驗貨員意見。(Please refer QA's comments.) 因C級大貨超過20%，請打下並申請覆驗。 |  |  |  | 2026/05/28 | 2026/07/08 |  |  |  |  | IND-GLR1
194577 | 2026/03/13 | Auto |  | GAP | Jessie Chen 陳捷欣 | V1B | 907611_FA26 | TMKF-26-00865 | AS |  |  | GDI | VIETNAM | IND-GLR1 | 2026/04/14 | 2026/04/14 | Cotton/Recycled Polyester 77/23% | Knit | French Terry | Dyed | P/D | NA,NA | 66 | 265 | 7345 | lbs | NgocBich | GROUND | Reject | 4779.6 | 5161 | 334.8 | 8.4 | 220.8 | 54 | 60 | 0% | 接疋,油/髒/色污,破洞 |  |  |  |  | 布邊不良 |  | 單色結論為Fail,請打下並覆驗 | [16 empty] | 色樣、品質樣廠商提供 | 已簽核 | 請參考驗貨員意見。(Please refer QA's comments.) 因C級大貨超過20%，請打下並申請覆驗。 |  |  |  | 2026/05/28 | 2026/07/08 |  |  |  |  | IND-GLR1
194576 | 2026/03/13 | Auto |  | GAP | Jessie Chen 陳捷欣 | V1B | 907611_FA26 | TMKF-26-00865 | AS |  |  | GDI | VIETNAM | IND-GLR1 | 2026/04/14 | 2026/04/14 | Cotton/Recycled Polyester 77/23% | Knit | French Terry | Dyed | P/D | NA,NA | 66 | 265 | 10292 | lbs | NgocBich | VINTAGE NAVY | Reject | 7531.97 | 8133 | 653.4 | 10.1 | 272.7 | 221.3 | 159.4 | 0% | 接疋,擦傷/刮傷/勾紗,斷紗(斷經/斷緯),破洞 | [6 empty] | 單色結論為Fail,請打下並覆驗 |  | 覆驗日期簽核中 |  |  | 1.顏色:BLACK/缸號:260205-024-lot5/離布邊3"直條=>請打下整缸. 2.顏色:VINTAGE NAVY/缸號:260205-025-lot1/ 刮傷=>請打下整缸. 3.顏色:GROUND/缸號:260205-033-lot1/匹號:28/全面性油汙=>請打下單匹. 4.顏色:GREEN GITANE & VINTAGE NAVY/缸號:260205-030-lot1 &260205-028-lot4 /以碼重換算碼長，短碼1.03%~2.28%，請依成衣廠實際短碼率補布。 5.顏色:BLACK &GROUND &VINTAGE NAVY/ 比對核可樣頭缸大貨品質背面毛羽長=>背面末判級,已通知業務(請把碼布寄回台北確認.) | [11 empty] | 色樣、品質樣廠商提供 | 已簽核 | 請參考驗貨員意見。(Please refer QA's comments.) 因C級大貨超過20%，請打下並申請覆驗。 |  |  |  | 2026/05/28 | 2026/07/08 |  | 簽核中 |  |  | IND-GLR1
195473 | 2026/03/13 | Auto |  | GAP | Jessie Chen 陳捷欣 | V1B | 907611_FA26 | TMKF-26-00865 | AS |  |  | GDI | VIETNAM | IND-GLR1 | 2026/04/21 | 2026/04/28 | Cotton/Recycled Polyester 77/23% | Knit | French Terry | Dyed | P/D | NA,NA | 66 | 265 | 10292 | lbs | NgocBich | VINTAGE NAVY | Reject | 8663.3 | 9354.6 | 1067.9 | 18.4 | 213.2 | 474.8 | 379.9 | 2.5% | 接疋,擦傷/刮傷/勾紗,斷紗(斷經/斷緯),染折/折痕,棉粒/結頭/粗節,油/髒/色污,破洞,破洞修補痕 |  |  |  | 缸差過大 |  |  | 單色結論為Fail,請打下並覆驗 |  | 覆驗日期簽核中 |  |  | 1.顏色:BLACK & VINTAGE NAVY/ 缸號:260205-024-lot5 & 260205-027-lot3-A/ 缸差過大=>打下整缸. 2.顏色:VINTAGE NAVY/ 缸號:260205-025-lot1-A/匹號:46/擦傷=>打下整匹. 3.顏色:VINTAGE NAVY/ 缸號:260205-025-lot1-A &260205-027-lot3-A &260205-028-lot4-A/背面毛羽長請寄回台北確認 | [11 empty] | 色樣、品質樣廠商提供 | 已簽核 | 因C級大貨超過20%，請打下並申請覆驗。 |  |  |  | 2026/05/28 | 2026/07/08 |  | 簽核中 |  |  | IND-GLR1
195472 | 2026/03/13 | Auto |  | GAP | Jessie Chen 陳捷欣 | V1B | 907611_FA26 | TMKF-26-00866 | AS |  |  | GDI | VIETNAM | IND-GLR1 | 2026/04/28 | 2026/04/28 | US Cotton/Cotton(BCI) 60/40% | Knit | Rib | Dyed | P/D,1x1 | NA,NA | 74 | 420 | 571 | lbs | NgocBich | VINTAGE NAVY | Reject | 535.79 | 326.6 | 57.5 | 43.5 | 0 | 26.7 | 30.8 | 10% | 擦傷/刮傷/勾紗,油/髒/色污,破洞 | [6 empty] | 單色結論為Fail,請打下並覆驗 |  | 簽核完成 |  |  | 1. 顏色:VINTAGE NAVY/ 缸號:260205-037-lot1/ 扣點超過C級=>打下整缸. 標準樣還在核可中，這次檢驗主要針對布面瑕疵確認 | 髒污/破洞/擦傷，扣點數過高，單疋C級 | 考量面料可換片使用，此疋C級布FOC提供 | [9 empty] | 無標準樣 | 已簽核 | 因C級大貨超過20%，請打下並申請覆驗。 |  |  |  | 2026/05/28 | 2026/07/08 | 張兆渝 同意出貨 此為配布羅紋，以換片方式處理，同時要求布廠10%補布，追蹤到廠後布況。 | 同意出貨-瑕疵無法重修，補損出貨 |  |  | IND-GLR1
194574 | 2026/03/23 | Auto |  | GAP | Jessie Chen 陳捷欣 | V1B | 907611_FA26 | TMKF-26-00867 | AS |  |  | GDI | VIETNAM | IND-GLR1 | 2026/04/14 | 2026/04/14 | Cotton(BCI) 100% | Knit | Jersey | Dyed | P/D | NA,NA | 66 | 130 | 93 | lbs | NgocBich | BLACK | Discuss | 148.85 | 327.7 | 107.2 | 30.8 | 0 | 107.2 | 0 | 6.2% | 油/髒/色污,破洞 | [6 empty] | 單色扣點為B級,結論為Discuss | [16 empty] | 色樣、品質樣廠商提供 | 已簽核 | 請參考驗貨員意見。(Please refer QA's comments.) |  |  |  | 2026/05/28 | 2026/07/08 |  |  |  |  | IND-GLR1
194034 | 2026/02/04 | Auto |  | SMA | Ruby Nguyen 阮氏俄 | V2A | MM2011_SP26,MM2015_SP26 | TMKF-26-00892,TMKF-26-00894 | AS |  |  | 鼎鉉紡織 | CHINA | VIN-MK3A | 2026/04/03 | 2026/04/03 | Polyester/Spandex 95/5% | Woven | Crepe | Dyed | Pigment Dye | NA,NA | 57 | 145 | 1509 | yds | Jiangao Zhang 張建高 | ANCHOR GREY | Agree | 1093 | 1093 | 110 | 9.1 | 110 | 0 | 0 | 0% | 擦傷/刮傷/勾紗,斷紗(斷經/斷緯),橫檔/橫條 | [6 empty] | 大貨品質在接受標準內 | [16 empty] | 色樣、品質樣廠商提供 | 已簽核 | 請參考驗貨員意見。(Please refer QA's comments.) |  |  | 2026/04/08 | 2026/03/20 | 2026/05/04 |  |  |  |  | VIN-MK3
194033 | 2026/02/04 | Auto |  | SMA | Ruby Nguyen 阮氏俄 | V2A | MM2011_SP26,MM2015_SP26 | TMKF-26-00892,TMKF-26-00894 | AS |  |  | 鼎鉉紡織 | CHINA | VIN-MK3A | 2026/04/03 | 2026/04/03 | Polyester/Spandex 95/5% | Woven | Crepe | Dyed | Pigment Dye | NA,NA | 57 | 145 | 1470 | yds | Jiangao Zhang 張建高 | INSIGNIA BLUE | Agree | 551 | 551 | 107 | 5.6 | 107 | 0 | 0 | 0% | 斷紗(斷經/斷緯),油/髒/色污 | [6 empty] | 大貨品質在接受標準內 | [16 empty] | 色樣、品質樣廠商提供 | 已簽核 | 請參考驗貨員意見。(Please refer QA's comments.) |  |  | 2026/04/08 | 2026/03/20 | 2026/05/04 |  |  |  |  | VIN-MK3
194036 | 2026/02/04 | Auto |  | SMA | Ruby Nguyen 阮氏俄 | V2A | MM2011_SP26,MM2015_SP26 | TMKF-26-00892,TMKF-26-00894 | AS |  |  | 鼎鉉紡織 | CHINA | VIN-MK3A | 2026/04/03 | 2026/04/03 | Polyester/Spandex 95/5% | Woven | Crepe | Dyed | Pigment Dye | NA,NA | 57 | 145 | 956 | yds | Jiangao Zhang 張建高 | IVORYCHIFF | Discuss | 1003 | 1003 | 114 | 17.7 | 0 | 114 | 0 | 2.3% | 斷紗(斷經/斷緯),橫檔/橫條,油/髒/色污 | [6 empty] | 單色扣點為B級,結論為Discuss | [16 empty] | 色樣、品質樣廠商提供 | 已簽核 | 請參考驗貨員意見。(Please refer QA's comments.) |  |  | 2026/04/08 | 2026/03/20 | 2026/05/04 |  |  |  |  | VIN-MK3
194032 | 2026/02/04 | Auto |  | SMA | Ruby Nguyen 阮氏俄 | V2A | MM2011_SP26,MM2015_SP26 | TMKF-26-00892,TMKF-26-00894 | AS |  |  | 鼎鉉紡織 | CHINA | VIN-MK3A | 2026/04/03 | 2026/04/03 | Polyester/Spandex 95/5% | Woven | Crepe | Dyed | Pigment Dye | NA,NA | 57 | 145 | 1527 | yds | Jiangao Zhang 張建高 | NIGHT NAVY | Discuss | 636 | 636 | 235 | 5 | 121 | 114 | 0 | 0% | 斷紗(斷經/斷緯),棉粒/結頭/粗節 | [6 empty] | 單色扣點為B級,結論為Discuss | [16 empty] | 色樣、品質樣廠商提供 | 已簽核 | 請參考驗貨員意見。(Please refer QA's comments.) |  |  | 2026/04/08 | 2026/03/20 | 2026/05/04 |  |  |  |  | VIN-MK3
194031 | 2026/02/04 | Auto |  | SMA | Ruby Nguyen 阮氏俄 | V2A | MM2011_SP26,MM2015_SP26 | TMKF-26-00892,TMKF-26-00894 | AS |  |  | 鼎鉉紡織 | CHINA | VIN-MK3A | 2026/04/03 | 2026/04/03 | Polyester/Spandex 95/5% | Woven | Crepe | Dyed | Pigment Dye | NA,NA | 57 | 145 | 1483 | yds | Jiangao Zhang 張建高 | SAGE | Discuss | 1238 | 1238 | 220.5 | 11.8 | 111 | 109.5 | 0 | 0.5% | 擦傷/刮傷/勾紗,斷紗(斷經/斷緯),棉粒/結頭/粗節,油/髒/色污,異纖/飛花 | [6 empty] | 單色扣點為B級,結論為Discuss | [16 empty] | 色樣、品質樣廠商提供 | 已簽核 | 請參考驗貨員意見。(Please refer QA's comments.) |  |  | 2026/04/08 | 2026/03/20 | 2026/05/04 |  |  |  |  | VIN-MK3
194035 | 2026/02/04 | Auto |  | SMA | Ruby Nguyen 阮氏俄 | V2A | MM2011_SP26,MM2015_SP26 | TMKF-26-00892,TMKF-26-00894 | AS |  |  | 鼎鉉紡織 | CHINA | VIN-MK3A | 2026/04/03 | 2026/04/03 | Polyester/Spandex 95/5% | Woven | Crepe | Dyed | Pigment Dye | NA,NA | 57 | 145 | 1447 | yds | Jiangao Zhang 張建高 | TERRACOTTA | Discuss | 1476 | 1476 | 218 | 17 | 0 | 218 | 0 | 2.1% | 擦傷/刮傷/勾紗,斷紗(斷經/斷緯),棉粒/結頭/粗節,橫檔/橫條,油/髒/色污 | [6 empty] | 單色扣點為B級,結論為Discuss | [16 empty] | 色樣、品質樣廠商提供 | 已簽核 | 請參考驗貨員意見。(Please refer QA's comments.) |  |  | 2026/04/08 | 2026/03/20 | 2026/05/04 |  |  |  |  | VIN-MK3
194188 | 2026/02/04 | Auto |  | SMA | Etta Chiang 江俐蓉 | V2A | K880_SP26,LK880_SP26 | TMKF-26-00916,TMKF-26-00917 | AS |  |  | PARADISE | CHINA | IND-GLD2 GLD5 | 2026/04/08 | 2026/04/08 | Recycled Polyester/Spandex/Polyester 81/11/8% | Knit | Interlock | Dyed | P/D | NA,Wicking | 60 | 260 | 4202 | yds | Jun Yan 嚴軍 | GREY STEEL HEATHER | Discuss | 4175 | 4175 | 412.6 | 11.6 | 169.7 | 242.9 | 0 | 0.5% | 接疋,橫檔/橫條,油/髒/色污,破洞 |  |  |  |  | 布邊不良 |  | 單色扣點為B級,結論為Discuss | [16 empty] | 色樣、品質樣廠商提供 | 已簽核 | 請參考驗貨員意見。(Please refer QA's comments.) |  |  | 2026/04/25 | 2026/03/29 | 2026/05/04 |  |  |  |  | IND-GLD
194184 | 2026/02/04 | Auto |  | SMA | Etta Chiang 江俐蓉 | V2A | K880_SP26,LK880_SP26 | TMKF-26-00915,TMKF-26-00918 | AS |  |  | PARADISE | CHINA | IND-GLD2 GLD5 | 2026/04/08 | 2026/04/08 | Recycled Polyester/Spandex 89/11% | Knit | Interlock | Dyed | P/D | NA,Wicking | 60 | 260 | 12797 | yds | Jun Yan 嚴軍 | DEEP BLACK | Agree | 19264 | 19264 | 2700.6 | 6.4 | 2201.8 | 498.8 | 0 | 0% | 接疋,擦傷/刮傷/勾紗,斷紗(斷經/斷緯),油/髒/色污,破洞 | [6 empty] | 部分匹扣點為B級,但單色結論為Pass | [16 empty] | 色樣、品質樣廠商提供 | 已簽核 | 請參考驗貨員意見。(Please refer QA's comments.) |  |  | 2026/04/25 | 2026/03/29 | 2026/05/04 |  |  |  |  | IND-GLD
194186 | 2026/02/04 | Auto |  | SMA | Etta Chiang 江俐蓉 | V2A | K880_SP26,LK880_SP26 | TMKF-26-00915,TMKF-26-00918 | AS |  |  | PARADISE | CHINA | IND-GLD2 GLD5 | 2026/04/08 | 2026/04/08 | Recycled Polyester/Spandex 89/11% | Knit | Interlock | Dyed | P/D | NA,Wicking | 60 | 260 | 1463 | yds | Jun Yan 嚴軍 | SMOKE GREY | Discuss | 1502 | 1502 | 188.3 | 10.6 | 127.1 | 61.2 | 0 | 0.2% | 接疋,斷紗(斷經/斷緯),橫檔/橫條,破洞 | [6 empty] | 單色扣點為B級,結論為Discuss | [16 empty] | 色樣、品質樣廠商提供 | 已簽核 | 請參考驗貨員意見。(Please refer QA's comments.) |  |  | 2026/04/25 | 2026/03/29 | 2026/05/04 |  |  |  |  | IND-GLD
194185 | 2026/02/04 | Auto |  | SMA | Etta Chiang 江俐蓉 | V2A | K880_SP26,LK880_SP26 | TMKF-26-00915,TMKF-26-00918 | AS |  |  | PARADISE | CHINA | IND-GLD2 GLD5 | 2026/04/08 | 2026/04/08 | Recycled Polyester/Spandex 89/11% | Knit | Interlock | Dyed | P/D | NA,Wicking | 60 | 260 | 3303 | yds | Jun Yan 嚴軍 | TRUE NAVY | Agree | 3564 | 3564 | 372.6 | 7.5 | 309 | 63.6 | 0 | 0% | 接疋,橫檔/橫條,破洞 | [6 empty] | 部分匹扣點為B級,但單色結論為Pass | [16 empty] | 色樣、品質樣廠商提供 | 已簽核 | 請參考驗貨員意見。(Please refer QA's comments.) |  |  | 2026/04/25 | 2026/03/29 | 2026/05/04 |  |  |  |  | IND-GLD
194187 | 2026/02/04 | Auto |  | SMA | Etta Chiang 江俐蓉 | V2A | K880_SP26,LK880_SP26 | TMKF-26-00915,TMKF-26-00918 | AS |  |  | PARADISE | CHINA | IND-GLD2 GLD5 | 2026/04/08 | 2026/04/08 | Recycled Polyester/Spandex 89/11% | Knit | Interlock | Dyed | P/D | NA,Wicking | 60 | 260 | 1426 | yds | Jun Yan 嚴軍 | TRUE ROYAL | Agree | 2177 | 2177 | 298.2 | 9.4 | 240.2 | 58 | 0 | 0% | 接疋,破洞 |  |  |  |  | 布邊不良 |  | 部分匹扣點為B級,但單色結論為Pass | [16 empty] | 色樣、品質樣廠商提供 | 已簽核 | 請參考驗貨員意見。(Please refer QA's comments.) |  |  | 2026/04/25 | 2026/03/29 | 2026/05/04 |  |  |  |  | IND-GLD
194374 | 2026/02/04 | Auto |  | DKS | Elain Huang 黃孟芳 | V2B | DAW16702_Q326,DAW25300_Q326 | TMKF-26-00926,TMKF-26-00929 | AS |  |  | PARADISE | CHINA | VIN-LR1 LR2 | 2026/04/09 | 2026/04/09 | Polyester/Spandex 74/26% | Knit | Scuba | PRT | Digital PRT | Peach (2 side),UPF 50+,Wicking | 58 | 280 | 782 | yds | Yao Deng 鄧堯 | TRAILBURST CAMO NAVY | Agree | 4705.8 | 4705.8 | 550.4 | 3.8 | 550.4 | 0 | 0 | 0% | 印花瑕疵(塞網),接疋,擦傷/刮傷/勾紗,斷紗(斷經/斷緯),染折/折痕,油/髒/色污 | [6 empty] | 大貨品質在接受標準內 | [16 empty] | 色樣、品質樣業務提供 | 已簽核 | 請參考驗貨員意見。(Please refer QA's comments.) |  |  | 2026/04/10 | 2026/03/09 | 2026/04/16 |  |  |  |  | VIN-LR1
195121 | 2026/02/04 | Auto |  | ZRA | Amei Wu 吳靜芳 | V3B | 4853_303_W26,4853_304_W26 | TMKF-26-00949,TMKF-26-00955 | AS |  |  | 載信亞麻 | CHINA | CAB-MK1 | 2026/04/23 | 2026/04/23 | Hemp/Viscose 53/47% | Knit | Jersey | Dyed | Y/D | NA,NA | 54 | 245 | 2503 | kgs | Ajun He 何緒君 | GREY GREENISH_CHOCO | Discuss | 2563.84 | 8012 | 892.1 | 20.2 | 0 | 892.1 | 0 | 3.1% | 接疋,擦傷/刮傷/勾紗,棉粒/結頭/粗節,油/髒/色污,異纖/飛花,破洞 |  |  |  |  | 修布痕 |  | 單色扣點為B級,結論為Discuss | [16 empty] | 色樣、品質樣廠商提供 | 已簽核 | 請參考驗貨員意見。(Please refer QA's comments.) |  |  | 2026/04/25 | 2026/04/25 | 2026/05/27 |  |  |  |  | CAB-MK1
195122 | 2026/02/04 | Auto |  | ZRA | Amei Wu 吳靜芳 | V3B | 4853_303_W26,4853_304_W26 | TMKF-26-00949,TMKF-26-00955 | AS |  |  | 載信亞麻 | CHINA | CAB-MK1 | 2026/04/23 | 2026/04/23 | Hemp/Viscose 53/47% | Knit | Jersey | Dyed | Y/D | NA,NA | 54 | 245 | 2380 | kgs | Ajun He 何緒君 | NATURAL | Reject | 36.86 | 115.2 | 115.2 | 29.5 | 0 | 61.2 | 54 | 5.9% | 接疋,棉粒/結頭/粗節,油/髒/色污,破洞 | [5 empty] | 幅寬不足 | 單色結論為Fail,請打下並覆驗 | 5910#/37 | 簽核完成 |  |  | 1.抽驗匹瑕疵扣分為B級，若有超損以成衣廠反應為準。 2.NATURAL 抽验缸5910#/37 有效门幅少0.5英寸，判C级。 3.以实际码重核算，短码1.5%-4.2%，请补足。 | 不出貨 | 布廠預補7y(6%), 故同意出貨 | [9 empty] | 色樣、品質樣廠商提供 | 已簽核 | 請參考驗貨員意見。(Please refer QA's comments.) |  |  | 2026/04/25 | 2026/04/25 | 2026/05/27 |  | 同意出貨-固定瑕疵，可重排馬克補損使用 |  |  | CAB-MK1
194517 | 2026/02/04 | Auto |  | ZRA | Amei Wu 吳靜芳 | V3B | 4853_300_W26,4853_301_W26,4853_302_W26,4853_303_W26 | TMKF-26-00949,TMKF-26-00957,TMKF-26-00964,TMKF-26-00965,TMKF-26-00969 | AS |  |  | 載信亞麻 | CHINA | CAB-MK1 | 2026/04/14 | 2026/04/14 | Hemp/Viscose 53/47% | Knit | Jersey | Dyed | Y/D | NA,NA | 54 | 245 | 2097 | kgs | Ajun He 何緒君 | BLACK | Discuss | 1614.4 | 5045 | 543.2 | 24.1 | 0 | 543.2 | 0 | 4.2% | 接疋,擦傷/刮傷/勾紗,棉粒/結頭/粗節,異纖/飛花,破洞 | [6 empty] | 單色扣點為B級,結論為Discuss | [16 empty] | 色樣、品質樣廠商提供 | 已簽核 | 請參考驗貨員意見。(Please refer QA's comments.) |  |  | 2026/04/15 | 2026/04/25 | 2026/05/20 |  |  |  |  | CAB-MK1
194518 | 2026/02/04 | Auto |  | ZRA | Amei Wu 吳靜芳 | V3B | 4853_300_W26,4853_301_W26,4853_302_W26,4853_303_W26 | TMKF-26-00949,TMKF-26-00957,TMKF-26-00964,TMKF-26-00965,TMKF-26-00969 | AS |  |  | 載信亞麻 | CHINA | CAB-MK1 | 2026/04/14 | 2026/04/14 | Hemp/Viscose 53/47% | Knit | Jersey | Dyed | Y/D | NA,NA | 54 | 245 | 1813 | kgs | Ajun He 何緒君 | CHOCOLATE | Reject | 1565.12 | 4891 | 525.2 | 30.7 | 0 | 467.1 | 58.1 | 6.2% | 接疋,擦傷/刮傷/勾紗,斷紗(斷經/斷緯),棉粒/結頭/粗節,油/髒/色污,破洞,破洞修補痕 | [6 empty] | 部分匹為C級打下,但單色結論為Discuss | 6924#/2 | [15 empty] | 色樣、品質樣廠商提供 | 已簽核 | 請參考驗貨員意見。(Please refer QA's comments.) |  |  | 2026/04/15 | 2026/04/25 | 2026/05/20 |  |  |  |  | CAB-MK1
194519 | 2026/02/04 | Auto |  | ZRA | Amei Wu 吳靜芳 | V3B | 4853_300_W26,4853_301_W26,4853_302_W26,4853_303_W26 | TMKF-26-00949,TMKF-26-00957,TMKF-26-00964,TMKF-26-00965,TMKF-26-00969 | AS |  |  | 載信亞麻 | CHINA | CAB-MK1 | 2026/04/14 | 2026/04/14 | Hemp/Viscose 53/47% | Knit | Jersey | Dyed | Y/D | NA,NA | 54 | 245 | 2503 | kgs | Ajun He 何緒君 | GREY GREENISH_CHOCO | Reject | 1472.64 | 4602 | 497.1 | 51.9 | 0 | 0 | 497.1 | 12.6% | 接疋,擦傷/刮傷/勾紗,棉粒/結頭/粗節,異纖/飛花,破洞 | [5 empty] | 克重過輕,幅寬超寬 | 單色結論為Fail,請打下並覆驗 |  | 簽核完成 |  |  | 1.抽驗匹瑕疵扣分為B級，若有超損以成衣廠反應為準。 2.GREY GREENISH SHOCO 9004#,9005#因飞花多，判C级。寄样 3.CHOCOLATE 抽验匹6924#/2 因破洞，断纱，纱结超分判C级。 4.以实际码重核算，部分匹短码，请补足（详见验货明细） | [11 empty] | 色樣、品質樣廠商提供 | 已簽核 | 請參考驗貨員意見。(Please refer QA's comments.) |  |  | 2026/04/15 | 2026/04/25 | 2026/05/20 |  | 覆驗完成 |  |  | CAB-MK1
194520 | 2026/02/04 | Auto |  | ZRA | Amei Wu 吳靜芳 | V3B | 4853_300_W26,4853_301_W26,4853_302_W26,4853_303_W26 | TMKF-26-00949,TMKF-26-00957,TMKF-26-00964,TMKF-26-00965,TMKF-26-00969 | AS |  |  | 載信亞麻 | CHINA | CAB-MK1 | 2026/04/14 | 2026/04/14 | Hemp/Viscose 53/47% | Knit | Jersey | Dyed | Y/D | NA,NA | 54 | 245 | 7068 | kgs | Ajun He 何緒君 | NATURAL | Discuss | 1792 | 5600 | 653.8 | 21.9 | 0 | 653.8 | 0 | 3.6% | 接疋,斷紗(斷經/斷緯),棉粒/結頭/粗節,油/髒/色污,破洞 | [6 empty] | 單色扣點為B級,結論為Discuss | [16 empty] | 色樣、品質樣廠商提供 | 已簽核 | 請參考驗貨員意見。(Please refer QA's comments.) |  |  | 2026/04/15 | 2026/04/25 | 2026/05/20 |  |  |  |  | CAB-MK1
194408 | 2026/02/02 | Junde Zhang 張俊德 |  | GU | Erica Chiu 邱映瑜 | V6B | 60326F073A | TMKF-26-00950 | AS |  | A | 上海新聯紡 | CHINA | IND-GLS1 | 2026/04/11 | 2026/04/11 | Polyester 100% | Woven | Poplin | Dyed | P/D | NA,NA | 59.5 | 100 | 4911 | yds | Qiang Chen 陳強 | 38 DARK BROWN | Discuss | 2801.5 | 2801.5 | 537.6 | 11 | 174.6 | 363 | 0 | 0.3% | 斷紗(斷經/斷緯),棉粒/結頭/粗節,橫檔/橫條,油/髒/色污 | [6 empty] | 單色扣點為B級,結論為Discuss | [16 empty] | 色樣、品質樣業務提供 | 已簽核 | 請參考驗貨員意見。(Please refer QA's comments.) |  |  |  | 2026/04/22 | 2026/06/03 |  |  |  |  | IND-GLS
194355 | 2026/02/04 | Auto |  | ZRA | Amei Wu 吳靜芳 | V3B | 4853_301_W26 | TMKF-26-00957 | AS |  |  | 載信亞麻 | CHINA | CAB-MK1 | 2026/04/10 | 2026/04/10 | Hemp/Viscose 53/47% | Knit | Jersey | Dyed | P/D,1x1 | NA,NA | 54 | 245 | 2097 | kgs | Gul Wang 王國安 | BLACK | Reject | 184.96 | 578 | 115.6 | 16.4 | 0 | 60.3 | 55.3 | 1.9% | 接疋,棉粒/結頭/粗節,油/髒/色污,破洞 | [5 empty] | 克重過輕 | 單色結論為Fail,請打下並覆驗 | 克重偏轻-8.4%不OK打下C级 | 簽核完成 |  |  | 1，抽驗匹- 缸差比对载信提供的核可样、匹差、匹內差(邊中)在接受範圍。 2，抽验疋克重回缩前偏轻-8.2%依据标准不OK评C级，成品折码包装，标签资料欠缺码长。 3，抽驗匹破洞，少量断纱及污渍瑕疵扣分為B級，若有超損以成衣廠反應為準，以碼重估算碼長，预计不短碼 。 ***幅宽缸及疋差异在2-3”，预计后续损耗会增大，请载信记录出货, RIXEN 70D 8.4%*** | [11 empty] | 色樣、品質樣廠商提供 | 已簽核 | 請參考驗貨員意見。(Please refer QA's comments.) |  |  | 2026/04/15 | 2026/04/25 | 2026/05/27 |  | 覆驗完成 |  |  | CAB-MK1
195593 | 2026/04/09 | Auto |  | GAP | Jessie Chen 陳捷欣 | V1B | 915766_FA26 | TMKF-26-00959 | AS |  |  | WIN TEXTILE | INDONESIA | CAB-MK5 | 2026/04/29 | 2026/04/29 | Cotton 100% | Knit | Jersey | Dyed | P/D | NA,NA | 72 | 200 | 1117 | yds | Dani | CARLS STONE | Discuss | 1 | 1 | 205 | 23.4 | 0 | 205 | 0 | 4% | 棉粒/結頭/粗節,油/髒/色污,破洞 | [6 empty] | 單色扣點為B級,結論為Discuss | [16 empty] | 無標準樣 | 已簽核 | 請參考驗貨員意見。(Please refer QA's comments.) |  |  | 2026/05/09 | 2026/06/12 | 2026/07/28 |  |  |  |  | CAB-MK5
194038 | 2026/03/06 | Auto |  | ONY | Vivian Wu 巫心瑜 | V7B | 777362_FA26 | TMKF-26-00960 | AS |  |  | YAKJIN | VIETNAM | IND-GLD6 | 2026/04/02 | 2026/04/02 | Cotton/Polyester 93/7% | Knit | Fleece | Dyed | P/D | NA,NA | 66 | 215 | 50446 | yds | NgocBich | BERGAMOT | Discuss | 963 | 963 | 97 | 12.4 | 0 | 97 | 0 | 0.7% | 油/髒/色污 | [6 empty] | 單色扣點為B級,結論為Discuss | [16 empty] | 色樣、品質樣廠商提供 | 已簽核 | 請參考驗貨員意見。(Please refer QA's comments.) |  |  | 2026/04/09 | 2026/04/06 | 2026/04/29 |  |  |  |  | IND-GLD
194007 | 2026/03/05 | Alan Ku 古育倫 |  | ONY | Vivian Wu 巫心瑜 | V7B | 777362_VMI | TMKF-26-00962 | AS |  |  | YAKJIN | VIETNAM | IND-GLD6 | 2026/04/24 | 2026/04/02 | Cotton/Polyester 93/7% | Knit | Fleece | Dyed | P/D | NA,NA | 66 | 215 | 256180 | yds | NgocBich | BLACK JACK | Agree | 3099 | 3099 | 301 | 3.7 | 148 | 153 | 0 | 0% | 接疋,油/髒/色污 | [6 empty] | 部分匹扣點為B級,但單色結論為Pass | [16 empty] | 色樣、品質樣廠商提供 | 已簽核 | 因C級大貨超過20%，請打下並申請覆驗。 |  |  | 2026/04/17 | 2026/04/06 | 2026/04/30 |  |  |  |  | IND-GLD
194039 | 2026/03/05 | Alan Ku 古育倫 |  | ONY | Vivian Wu 巫心瑜 | V7B | 777362_VMI | TMKF-26-00962 | AS |  |  | YAKJIN | VIETNAM | IND-GLD6 | 2026/04/24 | 2026/04/03 | Cotton/Polyester 93/7% | Knit | Fleece | Dyed | P/D | NA,NA | 66 | 215 | 256180 | yds | NgocBich | BLACK JACK | Discuss | 4810 | 4810 | 761 | 7.6 | 403 | 358 | 0 | 0% | 斷紗(斷經/斷緯),棉粒/結頭/粗節,油/髒/色污,異纖/飛花 | [6 empty] | 單色扣點為B級,結論為Discuss | [16 empty] | 色樣、品質樣廠商提供 | 已簽核 | 請參考驗貨員意見。(Please refer QA's comments.) |  |  | 2026/04/17 | 2026/04/06 | 2026/04/30 |  |  |  |  | IND-GLD
194006 | 2026/03/05 | Alan Ku 古育倫 |  | ONY | Vivian Wu 巫心瑜 | V7B | 777362_VMI | TMKF-26-00962 | AS |  |  | YAKJIN | VIETNAM | IND-GLD6 | 2026/04/24 | 2026/04/02 | Cotton/Polyester 93/7% | Knit | Fleece | Dyed | P/D | NA,NA | 66 | 215 | 167651 | yds | NgocBich | DUSK NAVY | Reject | 7935 | 7935 | 1000 | 19.7 | 241 | 541 | 218 | 2.9% | 接疋,擦傷/刮傷/勾紗,染折/折痕,油/髒/色污,破洞,破洞修補痕 |  |  |  | 缸差過大 | 布邊不良,布頭/尾瑕疵 |  | 單色結論為Fail,請打下並覆驗 |  | 簽核中 |  |  | 1. Color:DUSK NAVY/ Lot: VMIB1-DU-37-1/ The average point deduction is at C grade & color shading lot to lot=>please reject the lot. 2.Color:BLACK JACK & DUSK NAVY / The total yard converted by weight , which will be shortage 0.93%~4.7%, please replenish fabric based on requirement of garment factory." | [11 empty] | 色樣、品質樣廠商提供 | 已簽核 | 因C級大貨超過20%，請打下並申請覆驗。 |  |  | 2026/04/17 | 2026/04/06 | 2026/04/30 |  | 簽核中 |  |  | IND-GLD
194354 | 2026/02/04 | Auto |  | ZRA | Amei Wu 吳靜芳 | V3B | 4853_300_W26,4853_304_W26 | TMKF-26-00955,TMKF-26-00965 | AS |  |  | 載信亞麻 | CHINA | CAB-MK1 | 2026/04/10 | 2026/04/10 | Hemp/Viscose 53/47% | Knit | Jersey | Dyed | P/D,1x1 | NA,NA | 54 | 245 | 4554 | kgs | Gul Wang 王國安 | NATURAL | Reject | 5997.76 | 18743 | 2082.1 | 19.8 | 0 | 1485.6 | 596.5 | 2.9% | 接疋,斷紗(斷經/斷緯),棉粒/結頭/粗節,油/髒/色污,破洞 |  |  |  |  | 全匹性瑕疵 | 克重過輕 | 單色結論為Fail,請打下並覆驗 | 克重轻，破洞超分，布湿不OK打下评C級 | 簽核完成 |  |  | 1，檢查抽驗匹- 缸差比对载信提供的核可样、匹差、匹內差(邊中)在接受範圍，成品折码包装，标签资料欠缺码长。 2，抽验LOT5910# R37 LOT6685# R1手感潮湿明显，用含湿率设备RiXen 70D 检测15.8-17.8%不OK打下评C级。 3，抽验LOT6011#，6056#，6057#，6956#，6685#，6684#克重回缩前偏轻8.2-13.1%，依据标准不OK评C级。 4，抽验LOT6056# R39，L0T6010# R32破洞及少量接疋污渍计点超分不OK打下评C级。 5，抽驗匹破洞，少量断纱及污渍瑕疵扣分為B級，若有超損以成衣廠反應為準，以碼重估算碼長，预计不短碼 。 ***幅宽缸及疋差异在2-3”，预计后续损耗会增大，请载信记录出货, RIXEN 70D 10-13%*** | [11 empty] | 色樣、品質樣廠商提供 | 已簽核 | 請參考驗貨員意見。(Please refer QA's comments.) |  |  | 2026/04/15 | 2026/04/25 | 2026/05/20 |  | 覆驗完成 |  |  | CAB-MK1
194353 | 2026/02/04 | Auto |  | ZRA | Amei Wu 吳靜芳 | V3B | 4853_300_W26 | TMKF-26-00969 | AS |  |  | 載信亞麻 | CHINA | CAB-MK1 | 2026/04/10 | 2026/04/10 | Hemp/Viscose 53/47% | Knit | Jersey | Dyed | P/D,1x1 | NA,NA | 54 | 245 | 1813 | kgs | Gul Wang 王國安 | CHOCOLATE | Discuss | 183.04 | 572 | 114.3 | 21 | 0 | 114.3 | 0 | 3.3% | 接疋,棉粒/結頭/粗節,油/髒/色污,破洞 | [6 empty] | 單色扣點為B級,結論為Discuss | [16 empty] | 色樣、品質樣廠商提供 | 已簽核 | 請參考驗貨員意見。(Please refer QA's comments.) |  |  | 2026/04/15 | 2026/04/25 | 2026/05/20 |  |  |  |  | CAB-MK1
193967 | 2026/03/17 | Auto |  | ONY | Gloria Wang 王芯玟 | V7B | 910048_FA26DIS | TMKF-26-00973 | NAS |  |  | 蘇州東奕盛 | CHINA | CAB-MH1 | 2026/04/02 | 2026/04/02 | Polyester 100% | Woven | Flannel | Dyed | P/D,1x1 | NA,NA | 58 | 145 | 51238 | yds | Leo Li 李勇 | FA26 90236JSLPT CC010 | Reject | 3415 | 3415 | 340 | 3.2 | 0 | 0 | 340 | 0% | 棉粒/結頭/粗節 |  |  |  | 缸差過大 |  |  | 單色結論為Fail,請打下並覆驗 |  | VM簽核中 |  |  | 1.色对核可头缸和之前缸差，偏深/红/黄，缸差明显，评C级。寄办 2.短码2.3%，请补足。 | The color is within the acceptable color tolerance and is approved. | Will inform factory to closely monitor the bulk color upon fabric receipt. If any color falls outside the acceptable tolerance, it must be called out and confirmed with the Taipei team before proceeding. In addition, all remaining bulk cutting should be handled by lot. | [9 empty] | 色樣、品質樣廠商提供 | 已簽核 | 請參考驗貨員意見。(Please refer QA's comments.) |  |  | 2026/05/11 | 2026/05/31 | 2026/07/09 | 需業務確認 | 簽核中 |  |  | CAB-MH
194019 | 2026/02/04 | Auto |  | TGT | Lucie La 羅氏黎 | V5A | 35LEKE_C326 | TMKF-26-00981 | AS |  |  | 旭寬企業 | TAIWAN | VIN-MK2B | 2026/03/24 | 2026/04/02 | Recycled Polyester/Spandex 96/4% | Knit | Mesh | Dyed | Single dyed | NA,Quick Dry,Wicking | 58 | 165 | 1000 | yds | Bill Wang 王逢茂 | BALANCED GREEN | Agree | 1488 | 1488 | 347 | 3.2 | 347 | 0 | 0 | 0% | 接疋,擦傷/刮傷/勾紗,油/髒/色污 | [6 empty] | 大貨品質在接受標準內 | [16 empty] | 無色樣，品質樣業務提供 | 已簽核 | 單色結論為Pass。(The conclusion is Pass.) |  |  |  | 2026/05/17 | 2026/06/17 |  |  |  |  | VIN-MK2
194016 | 2026/02/04 | Auto |  | TGT | Lucie La 羅氏黎 | V5A | 35LEKE_C326 | TMKF-26-00981 | AS |  |  | 旭寬企業 | TAIWAN | VIN-MK2B | 2026/03/24 | 2026/04/02 | Recycled Polyester/Spandex 96/4% | Knit | Mesh | Dyed | Single dyed | NA,Quick Dry,Wicking | 58 | 165 | 1040 | yds | Bill Wang 王逢茂 | FUTURE BLUE | Agree | 1329 | 1329 | 353 | 4.2 | 353 | 0 | 0 | 0% | 接疋,擦傷/刮傷/勾紗,油/髒/色污 | [6 empty] | 大貨品質在接受標準內 | [16 empty] | 無色樣，品質樣業務提供 | 已簽核 | 單色結論為Pass。(The conclusion is Pass.) |  |  |  | 2026/05/17 | 2026/06/17 |  |  |  |  | VIN-MK2
194017 | 2026/02/04 | Auto |  | TGT | Lucie La 羅氏黎 | V5A | 35LEKE_C326 | TMKF-26-00981 | AS |  |  | 旭寬企業 | TAIWAN | VIN-MK2B | 2026/03/24 | 2026/04/02 | Recycled Polyester/Spandex 96/4% | Knit | Mesh | Dyed | Single dyed | NA,Quick Dry,Wicking | 58 | 165 | 918 | yds | Bill Wang 王逢茂 | PLUMMET PURPLE | Agree | 1211 | 1211 | 347 | 4.9 | 347 | 0 | 0 | 0% | 接疋,擦傷/刮傷/勾紗,油/髒/色污 | [6 empty] | 大貨品質在接受標準內 | [16 empty] | 無色樣，品質樣業務提供 | 已簽核 | 單色結論為Pass。(The conclusion is Pass.) |  |  |  | 2026/05/17 | 2026/06/17 |  |  |  |  | VIN-MK2
194018 | 2026/02/04 | Auto |  | TGT | Lucie La 羅氏黎 | V5A | 35LEKE_C326 | TMKF-26-00981 | AS |  |  | 旭寬企業 | TAIWAN | VIN-MK2B | 2026/03/24 | 2026/04/02 | Recycled Polyester/Spandex 96/4% | Knit | Mesh | Dyed | Single dyed | NA,Quick Dry,Wicking | 58 | 165 | 1000 | yds | Bill Wang 王逢茂 | STARLESS NIGHT BLUE | Agree | 1380 | 1380 | 346 | 3.8 | 346 | 0 | 0 | 0% | 接疋,擦傷/刮傷/勾紗,油/髒/色污 | [6 empty] | 大貨品質在接受標準內 | [16 empty] | 無色樣，品質樣業務提供 | 已簽核 | 單色結論為Pass。(The conclusion is Pass.) |  |  |  | 2026/05/17 | 2026/06/17 |  |  |  |  | VIN-MK2
194003 | 2026/02/04 | Auto |  | WMC | Nina Huang 黃美禎 | V3B | AWF63757LD | TMKF-26-00982 | NAS |  |  | 嘉業 | CHINA | CAB-MH2 | 2026/04/02 | 2026/04/02 | Recycled Polyester/Spandex 78/22% | Knit | Interlock | Dyed | P/D | Peach (1 side),Wicking | 56 | 250 | 3808 | yds | Gul Wang 王國安 | AFTER MIDNIGHT | Agree | 1096 | 1096 | 139.2 | 5.7 | 139.2 | 0 | 0 | 0% | 接疋,破洞 | [6 empty] | 大貨品質在接受標準內 | [16 empty] | 色樣、品質樣廠商提供 | 已簽核 | 請參考驗貨員意見。(Please refer QA's comments.) |  |  | 2026/04/20 | 2026/05/25 | 2026/07/06 |  |  |  |  | CAB-MH
194004 | 2026/02/04 | Auto |  | WMC | Nina Huang 黃美禎 | V3B | AWF63757LD | TMKF-26-00982 | NAS |  |  | 嘉業 | CHINA | CAB-MH2 | 2026/04/02 | 2026/04/02 | Recycled Polyester/Spandex 78/22% | Knit | Interlock | Dyed | P/D | Peach (1 side),Wicking | 56 | 250 | 6543 | yds | Gul Wang 王國安 | TRUE BLACK | Discuss | 2687 | 2687 | 276.6 | 10.8 | 134.7 | 141.9 | 0 | 0.2% | 接疋,油/髒/色污,異纖/飛花,破洞 |  |  |  |  | 布邊不良 |  | 單色扣點為B級,結論為Discuss | [16 empty] | 色樣、品質樣廠商提供 | 已簽核 | 請參考驗貨員意見。(Please refer QA's comments.) |  |  | 2026/04/20 | 2026/05/25 | 2026/07/06 |  |  |  |  | CAB-MH
193941 | 2026/03/04 | Auto |  | BNN | Shine Lin 林韶瑩 | V1A | 873081_FA26 | TMKF-26-00991 | NAS |  | A | 瑞升 | VIETNAM | VIN-MK2A | 2026/04/01 | 2026/04/01 | Rayon/Polyester/Spandex 47/41/12% | Knit | Scuba | Dyed | P/D | NA,NA | 59 | 250 | 6269 | yds | NgocBich | BLACK | Reject | 3064 | 3064 | 1162.5 | 16.8 | 69.9 | 283.5 | 809.1 | 2% | 接疋,擦傷/刮傷/勾紗,斷紗(斷經/斷緯),染折/折痕,棉粒/結頭/粗節,油/髒/色污,異纖/飛花,破洞 |  |  |  |  | 布邊不良 | 幅寬不足 | 單色結論為Fail,請打下並覆驗 |  | 簽核完成 |  |  | 1. 顏色:BLACK/缸號:MAIND00050/ 窄幅1"=>打下整缸. 2. 顏色:BLACK/缸號:MAIND00051/ 全面性正背面勾紗=>打下整缸. 3. 顏色:BLACK/缸號:MAIND00059/ +匹號:42/扣點超過C級=>打下單匹. +匹號:50/窄幅1"=>打下單匹. | [11 empty] | 色樣、品質樣廠商提供 | 已簽核 | 請參考驗貨員意見。(Please refer QA's comments.) 因C級大貨超過20%，請打下並申請覆驗。 |  |  |  | 2026/04/04 | 2026/05/22 |  | 覆驗完成 |  |  | VIN-MK2
194087 | 2026/03/04 | Auto |  | BNN | Shine Lin 林韶瑩 | V1A | 873081_FA26 | TMKF-26-00991 | NAS |  | A | 瑞升 | VIETNAM | VIN-MK2A | 2026/04/13 | 2026/04/04 | Rayon/Polyester/Spandex 47/41/12% | Knit | Scuba | Dyed | P/D | NA,NA | 59 | 250 | 6269 | yds | NgocBich | BLACK | Reject | 382.5 | 382.5 | 112.5 | 24 | 0 | 60.5 | 52 | 4.2% | 接疋,斷紗(斷經/斷緯),油/髒/色污 | [5 empty] | 幅寬不足 | 單色結論為Fail,請打下並覆驗 |  | 簽核完成 |  |  | 1. 顏色:BLACK/缸號:MAIND00067/窄幅1"=>打下整缸. | [11 empty] | 色樣、品質樣廠商提供 | 已簽核 | 因C級大貨超過20%，請打下並申請覆驗。 |  |  |  | 2026/04/04 | 2026/05/22 |  | 覆驗完成 |  |  | VIN-MK2
194214 | 2026/03/04 | Auto |  | BNN | Shine Lin 林韶瑩 | V1A | 873081_FA26 | TMKF-26-00991 | NAS |  | A | 瑞升 | VIETNAM | VIN-MK2A | 2026/04/08 | 2026/04/08 | Rayon/Polyester/Spandex 47/41/12% | Knit | Scuba | Dyed | P/D | NA,NA | 59 | 250 | 6269 | yds | NgocBich | BLACK | Agree | 407 | 407 | 127.6 | 9.4 | 0 | 127.6 | 0 | 0% | 接疋,斷紗(斷經/斷緯),油/髒/色污 | [6 empty] | 部分匹扣點為B級,但單色結論為Pass | [16 empty] | 色樣、品質樣廠商提供 | 已簽核 | 因C級大貨超過20%，請打下並申請覆驗。 |  |  |  | 2026/04/04 | 2026/05/22 |  |  |  |  | VIN-MK2
194215 | 2026/03/04 | Auto |  | BNN | Shine Lin 林韶瑩 | V1A | 873081_FA26 | TMKF-26-00991 | NAS |  | A | 瑞升 | VIETNAM | VIN-MK2A | 2026/04/08 | 2026/04/08 | Rayon/Polyester/Spandex 47/41/12% | Knit | Scuba | Dyed | P/D | NA,NA | 59 | 250 | 8783 | yds | NgocBich | PREPPY NAVY | Reject | 657 | 657 | 136.2 | 5.1 | 0 | 0 | 136.2 | 0% | 斷紗(斷經/斷緯),油/髒/色污,破洞 |  |  |  | 缸差過大 |  | 幅寬不足 | 單色結論為Fail,請打下並覆驗 |  | 簽核中 |  |  | 1.顏色:PREPPY NAVY/缸號:MAIND00075/ 正面缸差過大=>打下整缸. 2. 顏色:BLACK/ 缸號:MAIND00067/ 以碼重換算碼長，短碼 2.47%，請依成衣廠實際短碼率補布。 3. 顏色:PREPPY NAVY/ 比對頭缸跟大貨背面缸差過大=>背面未判級，已通知業務 | [11 empty] | 色樣、品質樣廠商提供 | 已簽核 | 因C級大貨超過20%，請打下並申請覆驗。 |  |  |  | 2026/04/04 | 2026/05/22 |  | 簽核中 |  |  | VIN-MK2
194286 | 2026/03/04 | Auto |  | BNN | Shine Lin 林韶瑩 | V1A | 873081_FA26 | TMKF-26-00991 | NAS |  | A | 瑞升 | VIETNAM | VIN-MK2A | 2026/04/17 | 2026/04/09 | Rayon/Polyester/Spandex 47/41/12% | Knit | Scuba | Dyed | P/D | NA,NA | 59 | 250 | 8783 | yds | NgocBich | PREPPY NAVY | Reject | 345.1 | 345.1 | 119.6 | 23.4 | 0 | 0 | 119.6 | 4% | 接疋,擦傷/刮傷/勾紗,斷紗(斷經/斷緯),油/髒/色污,異纖/飛花,破洞 | [5 empty] | 幅寬不足 | 單色結論為Fail,請打下並覆驗 |  | 簽核中 |  |  | 1.顏色:PREPPY NAVY/缸號:MAIND00037/窄幅1"=>打下整缸. | [11 empty] | 色樣、品質樣廠商提供 | 已簽核 | 經與業務討論後，同意供應商補損出貨。 |  |  |  | 2026/04/04 | 2026/05/22 | 需業務確認 | 簽核中 |  |  | VIN-MK2
195164 | 2026/03/04 | Auto |  | BNN | Shine Lin 林韶瑩 | V1A | 873081_FA26 | TMKF-26-00991 | NAS |  | A | 瑞升 | VIETNAM | VIN-MK2A | 2026/04/25 | 2026/04/23 | Rayon/Polyester/Spandex 47/41/12% | Knit | Scuba | Dyed | P/D | NA,NA | 59 | 250 | 8891 | yds | NgocBich | SNOW DAY | Reject | 1352.1 | 1352.1 | 303.5 | 12.9 | 0 | 0 | 303.5 | 0.9% | 擦傷/刮傷/勾紗,斷紗(斷經/斷緯),油/髒/色污,破洞 | [6 empty] | 單色結論為Fail,請打下並覆驗 |  | 簽核完成 |  |  | 1. 顏色: SNOW DAY/ 缸號: MAIND00113/ 全面性勾紗=>打下整缸. | [11 empty] | 色樣、品質樣廠商提供 | 已簽核 | 請參考驗貨員意見。(Please refer QA's comments.) 因C級大貨超過20%，請打下並申請覆驗。 |  |  |  | 2026/04/04 | 2026/05/22 |  | 覆驗完成 |  |  | VIN-MK2
194085 | 2026/03/04 | Auto |  | BNN | Shine Lin 林韶瑩 | V1A | 1173646_FA26 | TMKF-26-00992 | NAS |  | A | 瑞升 | VIETNAM | VIN-MK2A | 2026/04/13 | 2026/04/04 | Rayon/Polyester/Spandex 47/41/12% | Knit | Scuba | Dyed | P/D | NA,NA | 59 | 250 | 2060 | yds | NgocBich | BLACK | Reject | 2015.2 | 2015.2 | 461.7 | 20.4 | 71.6 | 258.1 | 132 | 3.1% | 接疋,擦傷/刮傷/勾紗,斷紗(斷經/斷緯),染折/折痕,油/髒/色污,異纖/飛花,破洞 |  |  |  |  | 布邊不良 | 幅寬不足 | 單色結論為Fail,請打下並覆驗 |  | 簽核完成 |  |  | 1. 顏色:BLACK/缸號:MAIND00071-P1/+匹號:14/ 扣點超過C級=>打下單匹. +匹號:17/ 窄幅2"=>ˇ打下單匹. | [11 empty] | 色樣、品質樣廠商提供 | 已簽核 | 請參考驗貨員意見。(Please refer QA's comments.) 因C級大貨超過20%，請打下並申請覆驗。 |  |  |  | 2026/04/18 | 2026/06/05 |  | 覆驗完成 |  |  | VIN-MK2
194216 | 2026/03/04 | Auto |  | BNN | Shine Lin 林韶瑩 | V1A | 1173646_FA26 | TMKF-26-00992 | NAS |  | A | 瑞升 | VIETNAM | VIN-MK2A | 2026/04/08 | 2026/04/08 | Rayon/Polyester/Spandex 47/41/12% | Knit | Scuba | Dyed | P/D | NA,NA | 59 | 250 | 969 | yds | NgocBich | PREPPY NAVY | Reject | 1073 | 1073 | 280.2 | 7.1 | 0 | 0 | 280.2 | 0% | 接疋,斷紗(斷經/斷緯) |  |  |  | 邊中色差 |  |  | 單色結論為Fail,請打下並覆驗 |  | 簽核中 |  |  | 1. 顏色:PREPPY NAVY/ 缸號: MAIND00077-P1/ 正面左中右異色=>打下整缸. 2. 顏色:PREPPY NAVY/ 比對頭缸跟大貨背面缸差過大=>背面未判級，已通知業務 | [11 empty] | 色樣、品質樣廠商提供 | 已簽核 | 請參考驗貨員意見。(Please refer QA's comments.) 因C級大貨超過20%，請打下並申請覆驗。 |  |  |  | 2026/04/18 | 2026/06/05 |  | 簽核中 |  |  | VIN-MK2
194221 | 2026/03/04 | Auto |  | BNN | Shine Lin 林韶瑩 | V1A | 1178105 | TMKF-26-00993 | NAS |  | A | 瑞升 | VIETNAM | VIN-MK2A | 2026/04/13 | 2026/04/08 | Rayon/Polyester/Spandex 47/41/12% | Knit | Scuba | Dyed | P/D | NA,NA | 59 | 250 | 1021 | yds | NgocBich | BLACK | Discuss | 1101.3 | 1101.3 | 239 | 6.7 | 97.4 | 141.6 | 0 | 0% | 破洞 |  |  |  |  | 布邊不良 |  | 單色扣點為B級,結論為Discuss | [16 empty] | 色樣、品質樣廠商提供 | 已簽核 | 請參考驗貨員意見。(Please refer QA's comments.) |  |  | 2026/04/24 | 2026/05/06 | 2026/06/19 |  |  |  |  | VIN-MK2
195039 | 2026/03/12 | Auto |  | WMC | Vivian Lan 藍文琦 | V3B | AWF63164G | TMKF-26-01002 | NAS |  |  | 蘇州東奕盛 | CHINA | CAB-MH3 | 2026/04/21 | 2026/04/22 | Recycled Polyester/Spandex 86/14% | Knit | Jersey | Dyed | P/D | Peach (2 side),Wicking | 58 | 290 | 4031 | kgs | Leo Li 李勇 | NAVY BLAZER | Agree | 3105.14 | 7667 | 1064.9 | 3.5 | 1013.1 | 51.8 | 0 | 0% | 接疋,橫檔/橫條,油/髒/色污,破洞 | [6 empty] | 部分匹扣點為B級,但單色結論為Pass | [16 empty] | 色樣、品質樣廠商提供 | 已簽核 | 請參考驗貨員意見。(Please refer QA's comments.) |  |  | 2026/04/27 | 2026/05/30 | 2026/07/11 |  |  |  |  | CAB-MH
195038 | 2026/03/12 | Auto |  | WMC | Vivian Lan 藍文琦 | V3B | AWF63164G | TMKF-26-01002 | NAS |  |  | 蘇州東奕盛 | CHINA | CAB-MH3 | 2026/04/21 | 2026/04/22 | Recycled Polyester/Spandex 86/14% | Knit | Jersey | Dyed | P/D | Peach (2 side),Wicking | 58 | 290 | 4222 | kgs | Leo Li 李勇 | PINK GLO | Agree | 3513.38 | 8675 | 1003.8 | 2.7 | 1003.8 | 0 | 0 | 0% | 接疋,油/髒/色污,破洞 | [6 empty] | 大貨品質在接受標準內 | [16 empty] | 色樣、品質樣廠商提供 | 已簽核 | 請參考驗貨員意見。(Please refer QA's comments.) |  |  | 2026/04/27 | 2026/05/30 | 2026/07/11 |  |  |  |  | CAB-MH
195040 | 2026/03/12 | Auto |  | WMC | Vivian Lan 藍文琦 | V3B | AWF63164G | TMKF-26-01002 | NAS |  |  | 蘇州東奕盛 | CHINA | CAB-MH3 | 2026/04/21 | 2026/04/22 | Recycled Polyester/Spandex 86/14% | Knit | Jersey | Dyed | P/D | Peach (2 side),Wicking | 58 | 290 | 5119 | kgs | Leo Li 李勇 | TRUE BLACK | Agree | 3135.51 | 7742 | 820.4 | 2.4 | 820.4 | 0 | 0 | 0% | 斷紗(斷經/斷緯),破洞 | [6 empty] | 大貨品質在接受標準內 | [16 empty] | 色樣、品質樣廠商提供 | 已簽核 | 請參考驗貨員意見。(Please refer QA's comments.) |  |  | 2026/04/27 | 2026/05/30 | 2026/07/11 |  |  |  |  | CAB-MH
195037 | 2026/03/12 | Auto |  | WMC | Vivian Lan 藍文琦 | V3B | AWF63164G | TMKF-26-01002 | NAS |  |  | 蘇州東奕盛 | CHINA | CAB-MH3 | 2026/04/21 | 2026/04/22 | Recycled Polyester/Spandex 86/14% | Knit | Jersey | Dyed | P/D | Peach (2 side),Wicking | 58 | 290 | 3840 | kgs | Leo Li 李勇 | TWILIGHT MVE | Agree | 2877.93 | 7106 | 747.6 | 1.3 | 747.6 | 0 | 0 | 0% | 油/髒/色污,破洞 | [6 empty] | 大貨品質在接受標準內 | [16 empty] | 色樣、品質樣廠商提供 | 已簽核 | 請參考驗貨員意見。(Please refer QA's comments.) |  |  | 2026/04/27 | 2026/05/30 | 2026/07/11 |  |  |  |  | CAB-MH
194001 | 2026/03/13 | Auto |  | WMC | Nina Huang 黃美禎 | V3B | AWF61203G | TMKF-26-01003 | NAS |  |  | 嘉業 | CHINA | CAB-MH3 | 2026/04/02 | 2026/04/02 | Recycled Polyester/Spandex 88/12% | Knit | Jersey | Dyed | P/D | NA,Wicking | 57 | 180 | 6697 | yds | Gul Wang 王國安 | PINK GLO | Agree | 6855 | 6855 | 720.7 | 8 | 543.3 | 177.4 | 0 | 0% | 接疋,擦傷/刮傷/勾紗,油/髒/色污,破洞 | [6 empty] | 部分匹扣點為B級,但單色結論為Pass | [16 empty] | 色樣、品質樣廠商提供 | 已簽核 | 請參考驗貨員意見。(Please refer QA's comments.) |  |  | 2026/04/27 | 2026/05/30 | 2026/07/11 |  |  |  |  | CAB-MH
194000 | 2026/03/13 | Auto |  | WMC | Nina Huang 黃美禎 | V3B | AWF61203G | TMKF-26-01003 | NAS |  |  | 嘉業 | CHINA | CAB-MH3 | 2026/04/02 | 2026/04/02 | Recycled Polyester/Spandex 88/12% | Knit | Jersey | Dyed | P/D | NA,Wicking | 57 | 180 | 6141 | yds | Gul Wang 王國安 | SMOKY GRAPE | Discuss | 1349 | 1349 | 173.1 | 13.3 | 0 | 173.1 | 0 | 1% | 接疋,油/髒/色污,破洞 | [6 empty] | 單色扣點為B級,結論為Discuss | [16 empty] | 色樣、品質樣廠商提供 | 已簽核 | 請參考驗貨員意見。(Please refer QA's comments.) |  |  | 2026/04/27 | 2026/05/30 | 2026/07/11 |  |  |  |  | CAB-MH
194002 | 2026/03/13 | Auto |  | WMC | Nina Huang 黃美禎 | V3B | AWF61203G | TMKF-26-01003 | NAS |  |  | 嘉業 | CHINA | CAB-MH3 | 2026/04/02 | 2026/04/02 | Recycled Polyester/Spandex 88/12% | Knit | Jersey | Dyed | P/D | NA,Wicking | 57 | 180 | 5364 | yds | Gul Wang 王國安 | TRUE BLACK | Agree | 3261 | 3261 | 363.6 | 8.8 | 271.3 | 92.3 | 0 | 0% | 接疋,橫檔/橫條,油/髒/色污,破洞 | [6 empty] | 部分匹扣點為B級,但單色結論為Pass | [16 empty] | 色樣、品質樣廠商提供 | 已簽核 | 請參考驗貨員意見。(Please refer QA's comments.) |  |  | 2026/04/27 | 2026/05/30 | 2026/07/11 |  |  |  |  | CAB-MH
193999 | 2026/03/13 | Auto |  | WMC | Nina Huang 黃美禎 | V3B | AWF61203G | TMKF-26-01003 | NAS |  |  | 嘉業 | CHINA | CAB-MH3 | 2026/04/02 | 2026/04/02 | Recycled Polyester/Spandex 88/12% | Knit | Jersey | Dyed | P/D | NA,Wicking | 57 | 180 | 4793 | yds | Gul Wang 王國安 | VICTORIA BLU | Agree | 5624 | 5624 | 687.9 | 7.8 | 508.1 | 179.8 | 0 | 0% | 接疋,斷紗(斷經/斷緯),橫檔/橫條,油/髒/色污,破洞 | [6 empty] | 部分匹扣點為B級,但單色結論為Pass | [16 empty] | 色樣、品質樣廠商提供 | 已簽核 | 請參考驗貨員意見。(Please refer QA's comments.) |  |  | 2026/04/27 | 2026/05/30 | 2026/07/11 |  |  |  |  | CAB-MH
194090 | 2026/03/04 | Auto |  | ONY | Dash Wang 王彥智 | V7C | 559368_VMI | TMKF-26-01012 | NAS |  |  | KAHATEX | INDONESIA | IND-GLS2 STL2 | 2026/04/06 | 2026/04/06 | Cotton 100% | Woven | Oxford | Dyed | Y/D,1x1 | NA,NA | 56 | 122 | 90246 | yds | Irfan | OXFORD BLUE | Agree | 13827 | 13827 | 1282 | 6.2 | 1084 | 198 | 0 | 0% | 接疋,斷紗(斷經/斷緯),棉粒/結頭/粗節,油/髒/色污 | [6 empty] | 部分匹扣點為B級,但單色結論為Pass | [16 empty] | 無色樣，品質樣廠商提供 | 已簽核 | 請參考驗貨員意見。(Please refer QA's comments.) |  |  | 2026/04/10 | 2026/01/16 | 2026/04/09 |  |  |  |  | IND-GLS
194236 | 2026/03/04 | Auto |  | ONY | Dash Wang 王彥智 | V7C | 559368_VMI | TMKF-26-01012 | NAS |  |  | KAHATEX | INDONESIA | IND-GLS2 STL2 | 2026/04/09 | 2026/04/09 | Cotton 100% | Woven | Oxford | Dyed | Y/D,1x1 | NA,NA | 56 | 122 | 90246 | yds | Dani | OXFORD BLUE | Discuss | 12213 | 12213 | 800 | 24.8 | 0 | 800 | 0 | 4.4% | 斷紗(斷經/斷緯),棉粒/結頭/粗節,橫檔/橫條,油/髒/色污,異纖/飛花 | [6 empty] | 單色扣點為B級,結論為Discuss | [16 empty] | 無標準樣 | 已簽核 | 請參考驗貨員意見。(Please refer QA's comments.) |  |  | 2026/04/10 | 2026/02/01 | 2026/04/16 |  |  |  |  | IND-GLS
194089 | 2026/03/04 | Auto |  | ONY | Dash Wang 王彥智 | V7C | 559368_VMI | TMKF-26-01012 | NAS |  |  | KAHATEX | INDONESIA | IND-GLS2 STL2 | 2026/04/06 | 2026/04/06 | Cotton 100% | Woven | Oxford | Dyed | Y/D,1x1 | NA,NA | 56 | 122 | 86189 | yds | Dani | WHITE OXFORD | Discuss | 14361 | 14361 | 900 | 25.1 | 0 | 900 | 0 | 4.5% | 棉粒/結頭/粗節,橫檔/橫條,油/髒/色污,異纖/飛花,針痕/直條 | [6 empty] | 單色扣點為B級,結論為Discuss | [16 empty] | 無標準樣 | 已簽核 | 請參考驗貨員意見。(Please refer QA's comments.) |  |  | 2026/04/10 | 2026/01/16 | 2026/04/09 |  |  |  |  | IND-GLS
194086 | 2026/03/04 | Auto |  | BNN | Shine Lin 林韶瑩 | V1A | 1178083 | TMKF-26-01013 | NAS |  | A | 瑞升 | VIETNAM | VIN-MK2A | 2026/04/13 | 2026/04/04 | Rayon/Polyester/Spandex 47/41/12% | Knit | Scuba | Dyed | P/D | NA,NA | 59 | 250 | 4379 | yds | NgocBich | BLACK | Reject | 3556 | 3556 | 748.8 | 12.2 | 204.1 | 291.2 | 253.5 | 0.7% | 接疋,斷紗(斷經/斷緯),染折/折痕,油/髒/色污,異纖/飛花,破洞 | [5 empty] | 幅寬不足 | 單色結論為Fail,請打下並覆驗 |  | 簽核完成 |  |  | 1. 顏色:BLACK/缸號:MAIND00067-P1/窄幅0.5"~1"=>打下整缸. 2. 顏色:BLACK/缸號:MAIND00071/以碼重換算碼長，短碼2.08%，請依成衣廠實際短碼率補布。 | [11 empty] | 色樣、品質樣廠商提供 | 已簽核 | 請參考驗貨員意見。(Please refer QA's comments.) 因C級大貨超過20%，請打下並申請覆驗，若需出貨，請走C20簽核流程。 |  |  |  | 2026/03/31 | 2026/05/22 |  | 覆驗完成 |  |  | VIN-MK2
194219 | 2026/03/04 | Auto |  | BNN | Shine Lin 林韶瑩 | V1A | 1178083 | TMKF-26-01013 | NAS |  | A | 瑞升 | VIETNAM | VIN-MK2A | 2026/04/13 | 2026/04/08 | Rayon/Polyester/Spandex 47/41/12% | Knit | Scuba | Dyed | P/D | NA,NA | 59 | 250 | 4379 | yds | NgocBich | BLACK | Discuss | 2562 | 2562 | 466.2 | 14.4 | 138.5 | 327.7 | 0 | 1.3% | 接疋,斷紗(斷經/斷緯),油/髒/色污,異纖/飛花,破洞 | [6 empty] | 部分匹扣點為B級,但單色結論為Pass | [16 empty] | 色樣、品質樣廠商提供 | 已簽核 | 請參考驗貨員意見。(Please refer QA's comments.) 因C級大貨超過20%，請打下並申請覆驗。 |  |  |  | 2026/03/31 | 2026/05/22 |  |  |  |  | VIN-MK2
194218 | 2026/03/04 | Auto |  | BNN | Shine Lin 林韶瑩 | V1A | 1178083 | TMKF-26-01013 | NAS |  | A | 瑞升 | VIETNAM | VIN-MK2A | 2026/04/13 | 2026/04/08 | Rayon/Polyester/Spandex 47/41/12% | Knit | Scuba | Dyed | P/D | NA,NA | 59 | 250 | 3052 | yds | NgocBich | PREPPY NAVY | Reject | 3498 | 3498 | 677.3 | 12.4 | 278.8 | 209.3 | 189.2 | 0.7% | 接疋,擦傷/刮傷/勾紗,斷紗(斷經/斷緯),油/髒/色污,異纖/飛花,破洞 |  |  |  | 缸差過大 | 布邊不良 | 幅寬不足 | 單色結論為Fail,請打下並覆驗 |  | 簽核中 |  |  | 1. 顏色:PREPPY NAVY/ 缸號:MAIND00075-P1/ 正面缸差過大 & 窄幅1.5"=>打下整缸. 2. 顏色:VINO ROSSO/ 缸號:MAIND00052 & MAIND00053/手感不符=>打下整缸. 3. 顏色:PREPPY NAVY/ 缸號:MAIND00073/ 匹號:42/ 窄幅2"=>打下單匹. 4. 顏色:PREPPY NAVY/ 比對頭缸跟大貨背面缸差過大=>背面未判級，已通知業務 | [11 empty] | 色樣、品質樣廠商提供 | 已簽核 | 請參考驗貨員意見。(Please refer QA's comments.) 因C級大貨超過20%，請打下並申請覆驗。 |  |  |  | 2026/03/31 | 2026/05/22 |  | 簽核中 |  |  | VIN-MK2
193942 | 2026/03/04 | Auto |  | BNN | Shine Lin 林韶瑩 | V1A | 1178083 | TMKF-26-01013 | NAS |  | A | 瑞升 | VIETNAM | VIN-MK2A | 2026/04/01 | 2026/04/01 | Rayon/Polyester/Spandex 47/41/12% | Knit | Scuba | Dyed | P/D | NA,NA | 59 | 250 | 4379 | yds | NgocBich | TAN | Reject | 1004.2 | 1004.2 | 309.3 | 27.2 | 0 | 231.8 | 77.5 | 5.2% | 接疋,斷紗(斷經/斷緯),油/髒/色污,異纖/飛花,破洞 |  |  |  |  | 布邊不良 |  | 單色結論為Fail,請打下並覆驗 |  | 簽核中 |  |  | 1. 顏色:VINO ROSSO/ 缸號:MAIND00052 &MAIND00053/ 手感不符=>打下整缸. 2. 顏色:TAN/缸號:MAIND00058/匹號:11/ 扣點超過C級=>打下單匹. | [11 empty] | 色樣、品質樣廠商提供 | 已簽核 | 請參考驗貨員意見。(Please refer QA's comments.) 因C級大貨超過20%，請打下並申請覆驗。 |  |  |  | 2026/03/31 | 2026/05/22 |  | 簽核中 |  |  | VIN-MK2
194293 | 2026/03/04 | Auto |  | BNN | Shine Lin 林韶瑩 | V1A | 1178083 | TMKF-26-01013 | NAS |  | A | 瑞升 | VIETNAM | VIN-MK2A | 2026/04/13 | 2026/04/09 | Rayon/Polyester/Spandex 47/41/12% | Knit | Scuba | Dyed | P/D | NA,NA | 59 | 250 | 4379 | yds | NgocBich | TAN | Reject | 3539.5 | 3539.5 | 683.3 | 11.4 | 0 | 0 | 683.3 | 0.4% | 接疋,斷紗(斷經/斷緯),油/髒/色污,異纖/飛花,破洞 |  |  |  | 缸差過大 |  |  | 單色結論為Fail,請打下並覆驗 |  | 簽核中 |  |  | 1. 顏色:TAN/缸號:MAIND00079 &MAIND00095 &MAIND00100 &MAIND00102/缸差過大=>請打下整缸(請瑞升把碼布寄回台北確認). | [11 empty] | 色樣、品質樣廠商提供 | 已簽核 | 因C級大貨超過20%，請打下並申請覆驗。 |  |  |  | 2026/03/31 | 2026/05/22 |  | 簽核中 |  |  | VIN-MK2
194704 | 2026/03/04 | Auto |  | BNN | Shine Lin 林韶瑩 | V1A | 1178083 | TMKF-26-01013 | NAS |  | A | 瑞升 | VIETNAM | VIN-MK2A | 2026/04/25 | 2026/04/16 | Rayon/Polyester/Spandex 47/41/12% | Knit | Scuba | Dyed | P/D | NA,NA | 59 | 250 | 4379 | yds | NgocBich | TAN | Reject | 136.9 | 136.9 | 66.5 | 22.6 | 0 | 0 | 66.5 | 3.8% | 擦傷/刮傷/勾紗,斷紗(斷經/斷緯),破洞 |  |  |  | 缸差過大 |  |  | 單色結論為Fail,請打下並覆驗 |  | 簽核中 |  |  | 1.顏色:TAN/缸號:MAIND00076-P2/缸差過大=>打下整缸 | [11 empty] | 色樣、品質樣廠商提供 | 已簽核 | 因C級大貨超過20%，請打下並申請覆驗。 |  |  |  | 2026/03/31 | 2026/05/22 |  | 簽核中 |  |  | VIN-MK2
195169 | 2026/03/04 | Auto |  | BNN | Shine Lin 林韶瑩 | V1A | 1178083 | TMKF-26-01013 | NAS |  | A | 瑞升 | VIETNAM | VIN-MK2A | 2026/04/22 | 2026/04/22 | Rayon/Polyester/Spandex 47/41/12% | Knit | Scuba | Dyed | P/D | NA,NA | 59 | 250 | 4379 | yds | NgocBich | TAN | Reject | 684.2 | 684.2 | 309.6 | 25.8 | 0 | 55.4 | 254.2 | 4.7% | 接疋,斷紗(斷經/斷緯),棉粒/結頭/粗節,油/髒/色污,破洞 |  |  |  | 缸差過大 |  | 幅寬不足 | 單色結論為Fail,請打下並覆驗 |  | 簽核中 |  |  | 1.顏色: TAN /缸號: MAIND00101/ 缸差過大=>打下整缸 1.顏色: TAN/ 缸號: MAIND00078/ 匹號:5/ 窄幅1"=>打下單匹. | LOT#MAIND00101 缸差打下，LOT#MAIND00078 缸差MA，窄幅布廠補損 | [10 empty] | 色樣、品質樣廠商提供 | 已簽核 | 因C級大貨超過20%，請打下並申請覆驗。 |  |  |  | 2026/03/31 | 2026/05/22 |  | 簽核中 |  |  | VIN-MK2
193943 | 2026/03/04 | Auto |  | BNN | Shine Lin 林韶瑩 | V1A | 1178083 | TMKF-26-01013 | NAS |  | A | 瑞升 | VIETNAM | VIN-MK2A | 2026/04/01 | 2026/04/01 | Rayon/Polyester/Spandex 47/41/12% | Knit | Scuba | Dyed | P/D | NA,NA | 59 | 250 | 4379 | yds | NgocBich | VINO ROSSO | Reject | 1816.9 | 1816.9 | 403.5 | 19.6 | 0 | 0 | 403.5 | 2.9% | 接疋,斷紗(斷經/斷緯),染折/折痕,油/髒/色污,異纖/飛花,破洞 |  | 手感不符 |  |  | 布邊不良 |  | 單色結論為Fail,請打下並覆驗 |  | 尚未覆驗 |  |  | 1. 顏色:VINO ROSSO/ 缸號:MAIND00052 &MAIND00053/ 手感不符=>打下整缸. 2. 顏色:TAN/缸號:MAIND00058/匹號:11/ 扣點超過C級=>打下單匹. | [11 empty] | 色樣、品質樣廠商提供 | 已簽核 | 請參考驗貨員意見。(Please refer QA's comments.) 因C級大貨超過20%，請打下並申請覆驗。 |  |  |  | 2026/03/31 | 2026/05/22 |  | 簽核中 |  |  | VIN-MK2
194217 | 2026/03/04 | Auto |  | BNN | Shine Lin 林韶瑩 | V1A | 1178083 | TMKF-26-01013 | NAS |  | A | 瑞升 | VIETNAM | VIN-MK2A | 2026/04/13 | 2026/04/08 | Rayon/Polyester/Spandex 47/41/12% | Knit | Scuba | Dyed | P/D | NA,NA | 59 | 250 | 4379 | yds | NgocBich | VINO ROSSO | Reject | 1029 | 1029 | 418.4 | 22 | 0 | 0 | 418.4 | 3.6% | 擦傷/刮傷/勾紗,斷紗(斷經/斷緯),油/髒/色污,破洞 |  | 手感不符 |  |  |  |  | 單色結論為Fail,請打下並覆驗 |  | 尚未覆驗 |  |  | 1. 顏色:PREPPY NAVY/ 缸號:MAIND00075-P1/ 正面缸差過大 & 窄幅1.5"=>打下整缸. 2. 顏色:VINO ROSSO/ 缸號:MAIND00052 & MAIND00053/手感不符=>打下整缸. 3. 顏色:PREPPY NAVY/ 缸號:MAIND00073/ 匹號:42/ 窄幅2"=>打下單匹. 4. 顏色:PREPPY NAVY/ 比對頭缸跟大貨背面缸差過大=>背面未判級，已通知業務 | [11 empty] | 色樣、品質樣廠商提供 | 已簽核 | 請參考驗貨員意見。(Please refer QA's comments.) 因C級大貨超過20%，請打下並申請覆驗。 |  |  |  | 2026/03/31 | 2026/05/22 |  | 簽核中 |  |  | VIN-MK2
194428 | 2026/02/04 | Auto |  | GU | Cynthia Chen 陳律妏 | V6A | 60226F026B_26 | TMKF-26-01018 | AS |  | A | 澳洋呢絨 | CHINA | IND-STL3 | 2026/04/12 | 2026/04/12 | Recycled Polyester/Viscose 80/20% | Woven | Plain Weave | Dyed | Top/D | Brush (2 side),NA | 56 | 250 | 32950 | yds | Yong Wang 王勇 | 18 WINE | Reject | 21778 | 21778 | 2241.2 | 21.9 | 328.6 | 1510.3 | 402.3 | 3.6% | 斷紗(斷經/斷緯),棉粒/結頭/粗節,橫檔/橫條,油/髒/色污,破洞 | 布面毛羽長 | [5 empty] | 部分匹為C級打下,但單色結論為Discuss | [16 empty] | 色樣、品質樣廠商提供 | 已簽核 | 請參考驗貨員意見。(Please refer QA's comments.) |  |  | 2026/04/13 | 2026/04/28 | 2026/05/20 |  |  |  |  | IND-STL
194819 | 2026/02/04 | Auto |  | GU | Cynthia Chen 陳律妏 | V6A | 60226F026B_26 | TMKF-26-01018 | AS |  | A | 澳洋呢絨 | CHINA | IND-STL3 | 2026/04/18 | 2026/04/18 | Recycled Polyester/Viscose 80/20% | Woven | Plain Weave | Dyed | Top/D | Brush (2 side),NA | 56 | 250 | 32950 | yds | Yong Wang 王勇 | 18 WINE | Reject | 5688.2 | 5688.2 | 506 | 14.4 | 0 | 420.2 | 85.8 | 1.3% | 斷紗(斷經/斷緯),棉粒/結頭/粗節,油/髒/色污 | 格/條距不符 | [5 empty] | 部分匹為C級打下,但單色結論為Discuss | [16 empty] | 色樣、品質樣廠商提供 | 已簽核 | 請參考驗貨員意見。(Please refer QA's comments.) |  |  | 2026/04/20 | 2026/04/28 | 2026/05/20 |  |  |  |  | IND-STL
194357 | 2026/03/18 | Auto |  | ONY | Gloria Wang 王芯玟 | V7B | 904628_FA26 | TMKF-26-01032 | NAS |  |  | 蘇州東奕盛 | CHINA | VIN-MK2B | 2026/04/09 | 2026/04/10 | Polyester 100% | Woven | Flannel | Dyed | P/D,1x1 | NA,NA | 58 | 145 | 41555 | yds | Jun Yan 嚴軍 | FA26 90197ESLPT CC004 | Agree | 30852 | 30852 | 3291 | 7.4 | 3147 | 144 | 0 | 0% | 擦傷/刮傷/勾紗,斷紗(斷經/斷緯),棉粒/結頭/粗節,油/髒/色污 | [6 empty] | 部分匹扣點為B級,但單色結論為Pass | [16 empty] | 色樣、品質樣廠商提供 | 已簽核 | 請參考驗貨員意見。(Please refer QA's comments.) |  |  | 2026/04/15 | 2026/05/12 | 2026/06/19 |  |  |  |  | VIN-MK2
194005 | 2026/03/27 | Auto |  | GAP | Vanessa Han 韓宇佳 | V5C | 875487_FA26 | TMKF-26-01033 | AS |  |  | 杭州天瑞 | CHINA | VIN-MK3A | 2026/04/02 | 2026/04/02 | Cotton 100% | Woven | Poplin | Dyed | P/D | NA,NA | 56 | 142 | 3676 | yds | Qiang Chen 陳強 | TRUE BLACK V2 | Agree | 3651.1 | 3651.1 | 793.5 | 9.6 | 506.5 | 287 | 0 | 0% | 接疋,擦傷/刮傷/勾紗,棉粒/結頭/粗節,油/髒/色污,異纖/飛花,破洞 | [6 empty] | 部分匹扣點為B級,但單色結論為Pass | [16 empty] | 色樣、品質樣廠商提供 | 已簽核 | 請參考驗貨員意見。(Please refer QA's comments.) |  |  | 2026/04/09 | 2026/05/07 | 2026/06/24 |  |  |  |  | VIN-MK3
194797 | 2026/02/12 | Auto |  | ONY | Vivian Wu 巫心瑜 | V7A | 734456_FA26 | TMKF-26-01034 | NAS |  |  | 海寧駿銳 | CHINA | IND-STL2 | 2026/04/18 | 2026/04/18 | Polyester 100% | Knit | Tricot | Dyed | P/D | NA,Wicking | 58 | 250 | 32627 | yds | Gul Wang 王國安 | A SHORE THING | Agree | 9578 | 9578 | 1192 | 7.8 | 963 | 229 | 0 | 0% | 接疋,染折/折痕,油/髒/色污 | [6 empty] | 部分匹扣點為B級,但單色結論為Pass | [16 empty] | 色樣、品質樣廠商提供 | 已簽核 | 請參考驗貨員意見。(Please refer QA's comments.) |  |  | 2026/05/14 | 2026/04/13 | 2026/05/06 |  |  |  |  | IND-STL
194796 | 2026/02/12 | Auto |  | ONY | Vivian Wu 巫心瑜 | V7A | 734456_FA26 | TMKF-26-01034 | NAS |  |  | 海寧駿銳 | CHINA | IND-STL2 | 2026/04/18 | 2026/04/18 | Polyester 100% | Knit | Tricot | Dyed | P/D | NA,Wicking | 58 | 250 | 44153 | yds | Gul Wang 王國安 | BLACK JACK | Agree | 11465 | 11465 | 1442 | 7.3 | 1320 | 122 | 0 | 0% | 接疋,橫檔/橫條,油/髒/色污,破洞 | [6 empty] | 部分匹扣點為B級,但單色結論為Pass | [16 empty] | 色樣、品質樣廠商提供 | 已簽核 | 請參考驗貨員意見。(Please refer QA's comments.) |  |  | 2026/05/14 | 2026/04/13 | 2026/05/06 |  |  |  |  | IND-STL
194470 | 2026/02/04 | Auto |  | BNN | Shine Lin 林韶瑩 | V1A | 11760951176110 | TMKF-26-01042,TMKF-26-01049 | AS |  | A | 江蘇漢帛 | CHINA | VIN-MK2B | 2026/04/13 | 2026/04/13 | Polyester 100% | Woven | Plain Weave | Dyed | P/D | NA,NA | 56 | 355 | 1503 | yds | Jiangao Zhang 張建高 | SHELTERED EARTH | Discuss | 485 | 485 | 113 | 14.2 | 0 | 113 | 0 | 1.3% | 染折/折痕 |  |  |  |  | 布邊不良 |  | 單色扣點為B級,結論為Discuss | [16 empty] | 色樣、品質樣廠商提供 | 已簽核 | 請參考驗貨員意見。(Please refer QA's comments.) |  |  | 2026/04/17 | 2026/05/04 | 2026/06/05 |  |  |  |  | VIN-MK2
195359 | 2026/02/04 | Auto |  | BNN | Shine Lin 林韶瑩 | V1A | 1176110 | TMKF-26-01043 | AS |  | A | 江蘇漢帛 | CHINA | VIN-MK2B | 2026/04/27 | 2026/04/27 | Recycled Polyester 100% | Woven | Plain Weave | Dyed | P/D | NA,NA | 56 | 75 | 550 | yds | Ajun He 何緒君 | BLACK | Reject | 552 | 552 | 272 | 3.7 | 0 | 0 | 272 | 0% | 擦傷/刮傷/勾紗,橫檔/橫條 | [5 empty] | 幅寬不足 | 單色結論為Fail,請打下並覆驗 |  | 簽核完成 |  |  | 1.抽验匹有效门幅少0.5英寸，判C级。 | 不出貨 | Quilted 布，夾棉後幅寬窄0.5"，重排碼克，布廠FOC 72 YDS (3.2%)，到廠後如不足會請布廠負責補布 | [9 empty] | 色樣、品質樣廠商提供 | 已簽核 | 請參考驗貨員意見。(Please refer QA's comments.) |  |  |  | 2026/05/04 | 2026/06/05 |  | 同意出貨-固定瑕疵，可重排馬克補損使用 |  |  | VIN-MK2
194471 | 2026/02/04 | Auto |  | BNN | Shine Lin 林韶瑩 | V1A | 1176110 | TMKF-26-01043 | AS |  | A | 江蘇漢帛 | CHINA | VIN-MK2B | 2026/04/13 | 2026/04/13 | Recycled Polyester 100% | Woven | Plain Weave | Dyed | P/D | NA,NA | 56 | 75 | 623 | yds | Jiangao Zhang 張建高 | SHELTERED EARTH | Agree | 613 | 613 | 275 | 3.3 | 275 | 0 | 0 | 0% | 擦傷/刮傷/勾紗,斷紗(斷經/斷緯),油/髒/色污 | [6 empty] | 大貨品質在接受標準內 | [16 empty] | 色樣、品質樣廠商提供 | 已簽核 | 請參考驗貨員意見。(Please refer QA's comments.) |  |  | 2026/04/17 | 2026/05/04 | 2026/06/05 |  |  |  |  | VIN-MK2
194392 | 2026/02/04 | Auto |  | BNN | Shine Lin 林韶瑩 | V1A | 11760951176110 | TMKF-26-01039,TMKF-26-01044 | AS |  | A | 江蘇漢帛 | CHINA | VIN-MK2B | 2026/04/11 | 2026/04/11 | Cotton/Polyester 55/45% | Knit | Double Knit | Dyed |  |  | 70 | 310 | 11199 | yds | Jiangao Zhang 張建高 | BLACK | Discuss | 11680 | 11680 | 1295.6 | 9.3 | 922.9 | 372.7 | 0 | 0% | 接疋,擦傷/刮傷/勾紗,斷紗(斷經/斷緯),油/髒/色污,異纖/飛花,破洞,針痕/直條 | [6 empty] | 單色扣點為B級,結論為Discuss | [16 empty] | 色樣、品質樣廠商提供 | 已簽核 | 請參考驗貨員意見。(Please refer QA's comments.) |  |  | 2026/04/17 | 2026/05/04 | 2026/06/05 |  |  |  |  | VIN-MK2
194393 | 2026/02/04 | Auto |  | BNN | Shine Lin 林韶瑩 | V1A | 11760951176110 | TMKF-26-01039,TMKF-26-01044 | AS |  | A | 江蘇漢帛 | CHINA | VIN-MK2B | 2026/04/11 | 2026/04/11 | Cotton/Polyester 55/45% | Knit | Double Knit | Dyed |  |  | 70 | 310 | 9756 | yds | Jiangao Zhang 張建高 | PREPPY NAVY | Discuss | 10015 | 10015 | 1085.8 | 11.2 | 724.8 | 361 | 0 | 0.4% | 接疋,擦傷/刮傷/勾紗,斷紗(斷經/斷緯),染折/折痕,油/髒/色污,異纖/飛花,破洞,針痕/直條 | [6 empty] | 單色扣點為B級,結論為Discuss | [16 empty] | 色樣、品質樣廠商提供 | 已簽核 | 請參考驗貨員意見。(Please refer QA's comments.) |  |  | 2026/04/17 | 2026/05/04 | 2026/06/05 |  |  |  |  | VIN-MK2
194394 | 2026/02/04 | Auto |  | BNN | Shine Lin 林韶瑩 | V1A | 11760951176110 | TMKF-26-01039,TMKF-26-01044 | AS |  | A | 江蘇漢帛 | CHINA | VIN-MK2B | 2026/04/11 | 2026/04/11 | Cotton/Polyester 55/45% | Knit | Double Knit | Dyed |  |  | 70 | 310 | 2476 | yds | Jiangao Zhang 張建高 | SHELTERED EARTH | Discuss | 1734 | 1734 | 263.8 | 16.3 | 91 | 172.8 | 0 | 1.9% | 接疋,斷紗(斷經/斷緯),油/髒/色污,破洞,針痕/直條 |  |  |  |  | 布邊不良 |  | 單色扣點為B級,結論為Discuss | [16 empty] | 色樣、品質樣廠商提供 | 已簽核 | 請參考驗貨員意見。(Please refer QA's comments.) |  |  | 2026/04/17 | 2026/05/04 | 2026/06/05 |  |  |  |  | VIN-MK2
194472 | 2026/02/04 | Auto |  | BNN | Shine Lin 林韶瑩 | V1A | 11760951176110 | TMKF-26-01040,TMKF-26-01047 | AS |  | A | 江蘇漢帛 | CHINA | VIN-MK2B | 2026/04/13 | 2026/04/13 | Polyester/Cotton 65/35% | Knit | Jersey | Dyed | P/D | NA,NA | 63 | 135 | 4168 | yds | Jiangao Zhang 張建高 | BLACK | Discuss | 4483 | 4483 | 541.4 | 12.2 | 449.8 | 91.6 | 0 | 0.7% | 擦傷/刮傷/勾紗,棉粒/結頭/粗節,油/髒/色污,異纖/飛花,破洞 |  |  |  |  | 布邊不良 |  | 單色扣點為B級,結論為Discuss | [16 empty] | 色樣、品質樣廠商提供 | 已簽核 | 請參考驗貨員意見。(Please refer QA's comments.) |  |  | 2026/04/17 | 2026/05/04 | 2026/06/05 |  |  |  |  | VIN-MK2
194473 | 2026/02/04 | Auto |  | BNN | Shine Lin 林韶瑩 | V1A | 11760951176110 | TMKF-26-01040,TMKF-26-01047 | AS |  | A | 江蘇漢帛 | CHINA | VIN-MK2B | 2026/04/13 | 2026/04/13 | Polyester/Cotton 65/35% | Knit | Jersey | Dyed | P/D | NA,NA | 63 | 135 | 2855 | yds | Jiangao Zhang 張建高 | PREPPY NAVY | Agree | 3109 | 3109 | 352.8 | 7.9 | 237.6 | 115.2 | 0 | 0% | 油/髒/色污,破洞 | [6 empty] | 部分匹扣點為B級,但單色結論為Pass | [16 empty] | 色樣、品質樣廠商提供 | 已簽核 | 請參考驗貨員意見。(Please refer QA's comments.) |  |  | 2026/04/17 | 2026/05/04 | 2026/06/05 |  |  |  |  | VIN-MK2
194474 | 2026/02/04 | Auto |  | BNN | Shine Lin 林韶瑩 | V1A | 11760951176110 | TMKF-26-01040,TMKF-26-01047 | AS |  | A | 江蘇漢帛 | CHINA | VIN-MK2B | 2026/04/13 | 2026/04/13 | Polyester/Cotton 65/35% | Knit | Jersey | Dyed | P/D | NA,NA | 63 | 135 | 1734 | yds | Jiangao Zhang 張建高 | SHELTERED EARTH | Agree | 1770 | 1770 | 250 | 9.6 | 130.8 | 119.2 | 0 | 0% | 斷紗(斷經/斷緯),油/髒/色污 | [6 empty] | 部分匹扣點為B級,但單色結論為Pass | [16 empty] | 色樣、品質樣廠商提供 | 已簽核 | 請參考驗貨員意見。(Please refer QA's comments.) |  |  | 2026/04/17 | 2026/05/04 | 2026/06/05 |  |  |  |  | VIN-MK2
194475 | 2026/02/04 | Auto |  | BNN | Shine Lin 林韶瑩 | V1A | 11760951176110 | TMKF-26-01041,TMKF-26-01048 | AS |  | A | 江蘇漢帛 | CHINA | VIN-MK2B | 2026/04/13 | 2026/04/13 | Cotton/Polyester/Spandex 56/37/7% | Knit | Rib | Dyed | P/D | NA,NA | 39 | 450 | 3371 | yds | Jiangao Zhang 張建高 | BLACK | Discuss | 3386 | 3386 | 376.8 | 18 | 68.8 | 308 | 0 | 2.4% | 接疋,擦傷/刮傷/勾紗,斷紗(斷經/斷緯),棉粒/結頭/粗節,油/髒/色污,異纖/飛花,破洞 | [6 empty] | 單色扣點為B級,結論為Discuss | [16 empty] | 色樣、品質樣廠商提供 | 已簽核 | 請參考驗貨員意見。(Please refer QA's comments.) |  |  | 2026/04/17 | 2026/05/04 | 2026/06/05 |  |  |  |  | VIN-MK2
194476 | 2026/02/04 | Auto |  | BNN | Shine Lin 林韶瑩 | V1A | 11760951176110 | TMKF-26-01041,TMKF-26-01048 | AS |  | A | 江蘇漢帛 | CHINA | VIN-MK2B | 2026/04/13 | 2026/04/13 | Cotton/Polyester/Spandex 56/37/7% | Knit | Rib | Dyed | P/D | NA,NA | 39 | 450 | 3205 | yds | Jiangao Zhang 張建高 | PREPPY NAVY | Discuss | 3264 | 3264 | 409.2 | 17.6 | 133.9 | 275.3 | 0 | 2.3% | 接疋,擦傷/刮傷/勾紗,斷紗(斷經/斷緯),棉粒/結頭/粗節,油/髒/色污,異纖/飛花,破洞 | [6 empty] | 單色扣點為B級,結論為Discuss | [16 empty] | 色樣、品質樣廠商提供 | 已簽核 | 請參考驗貨員意見。(Please refer QA's comments.) |  |  | 2026/04/17 | 2026/05/04 | 2026/06/05 |  |  |  |  | VIN-MK2
194477 | 2026/02/04 | Auto |  | BNN | Shine Lin 林韶瑩 | V1A | 11760951176110 | TMKF-26-01041,TMKF-26-01048 | AS |  | A | 江蘇漢帛 | CHINA | VIN-MK2B | 2026/04/13 | 2026/04/13 | Cotton/Polyester/Spandex 56/37/7% | Knit | Rib | Dyed | P/D | NA,NA | 39 | 450 | 463 | yds | Jiangao Zhang 張建高 | SHELTERED EARTH | Discuss | 564 | 564 | 69 | 23.2 | 0 | 69 | 0 | 4% | 擦傷/刮傷/勾紗,斷紗(斷經/斷緯),染折/折痕 | [6 empty] | 單色扣點為B級,結論為Discuss | [16 empty] | 色樣、品質樣廠商提供 | 已簽核 | 請參考驗貨員意見。(Please refer QA's comments.) |  |  | 2026/04/17 | 2026/05/04 | 2026/06/05 |  |  |  |  | VIN-MK2
195360 | 2026/02/04 | Auto |  | BNN | Shine Lin 林韶瑩 | V1A | 11760951176110 | TMKF-26-01042,TMKF-26-01049 | AS |  | A | 江蘇漢帛 | CHINA | VIN-MK2B | 2026/04/27 | 2026/04/27 | Polyester 100% | Woven | Plain Weave | Dyed | P/D | NA,NA | 56 | 355 | 2273 | yds | Ajun He 何緒君 | BLACK | Reject | 2340 | 2340 | 224 | 10.7 | 0 | 122 | 102 | 0.2% | 接疋,橫檔/橫條,油/髒/色污,破洞修補痕 |  |  |  |  | 修布痕,布邊不良,背面瑕疵 | 幅寬不足 | 單色結論為Fail,請打下並覆驗 |  | 簽核完成 |  |  | 1.抽验匹部分匹门幅不稳定，有效门幅少0.5英寸，判C级。 2.抽驗匹瑕疵扣分為B級，若有超損以成衣廠反應為準。 | 不出貨 | Quilted 布，夾棉後幅寬窄0.5"，重排碼克，布廠FOC 72 YDS (3.2%)，到廠後如不足會請布廠負責補布 | [9 empty] | 色樣、品質樣廠商提供 | 已簽核 | 請參考驗貨員意見。(Please refer QA's comments.) |  |  |  | 2026/05/04 | 2026/06/05 |  | 同意出貨-固定瑕疵，可重排馬克補損使用 |  |  | VIN-MK2
195361 | 2026/02/04 | Auto |  | BNN | Shine Lin 林韶瑩 | V1A | 11760951176110 | TMKF-26-01042,TMKF-26-01049 | AS |  | A | 江蘇漢帛 | CHINA | VIN-MK2B | 2026/04/27 | 2026/04/27 | Polyester 100% | Woven | Plain Weave | Dyed | P/D | NA,NA | 56 | 355 | 1025 | yds | Ajun He 何緒君 | PREPPY NAVY | Reject | 1059 | 1059 | 136 | 12.5 | 0 | 67 | 69 | 0.8% | 接疋 |  |  |  |  | 修布痕,布邊不良,背面瑕疵 | 幅寬不足 | 單色結論為Fail,請打下並覆驗 |  | 簽核完成 |  |  | 1.抽验匹部分匹门幅不稳定，有效门幅少0.5英寸，判C级。 2.抽驗匹瑕疵扣分為B級，若有超損以成衣廠反應為準。 | 不出貨 | Quilted 布，夾棉後幅寬窄0.5"，重排碼克，布廠FOC 36 YDS (3.4%)，到廠後如不足會請布廠負責補布 | [9 empty] | 色樣、品質樣廠商提供 | 已簽核 | 請參考驗貨員意見。(Please refer QA's comments.) |  |  |  | 2026/05/04 | 2026/06/05 |  | 同意出貨-固定瑕疵，可重排馬克補損使用 |  |  | VIN-MK2
194938 | 2026/02/04 | Auto |  | GU | Anita Hsu 徐瑜穗 | V6A | 60226F031A_26 | TMKF-26-01065 | AS |  | A | PT. CENTURY | INDONESIA | IND-STL3 | 2026/04/21 | 2026/04/21 | Polyester/Cotton(BCI) 65/35% | Woven | Twill | Dyed | P/D | NA,NA | 56 | 249 | 9692 | yds | Dani | 56 OLIVE | Reject | 7202 | 7202 | 890 | 23.4 | 0 | 830 | 60 | 4% | 斷紗(斷經/斷緯),棉粒/結頭/粗節,油/髒/色污 | [6 empty] | 部分匹為C級打下,但單色結論為Discuss | [16 empty] | 色樣、品質樣廠商提供 | 已簽核 | 請參考驗貨員意見。(Please refer QA's comments.) |  |  |  | 2026/04/08 | 2026/05/18 |  |  |  |  | IND-STL
195009 | 2026/02/04 | Auto |  | GU | Anita Hsu 徐瑜穗 | V6A | 60226F031A_26 | TMKF-26-01065 | AS |  | A | PT. CENTURY | INDONESIA | IND-STL3 | 2026/04/22 | 2026/04/22 | Polyester/Cotton(BCI) 65/35% | Woven | Twill | Dyed | P/D | NA,NA | 56 | 249 | 9692 | yds | Dani | 56 OLIVE | Discuss | 5327 | 5327 | 795 | 19.9 | 0 | 795 | 0 | 3% | 斷紗(斷經/斷緯),棉粒/結頭/粗節,橫檔/橫條,油/髒/色污 | [6 empty] | 單色扣點為B級,結論為Discuss | [16 empty] | 色樣、品質樣廠商提供 | 已簽核 | 請參考驗貨員意見。(Please refer QA's comments.) |  |  |  | 2026/04/08 | 2026/05/18 |  |  |  |  | IND-STL
194080 | 2026/02/04 | Auto |  | GU | Anita Hsu 徐瑜穗 | V6A | 60226F031A_26 | TMKF-26-01065 | AS |  | A | PT. CENTURY | INDONESIA | IND-STL3 | 2026/04/01 | 2026/04/01 | Polyester/Cotton(BCI) 65/35% | Woven | Twill | Dyed | P/D | NA,NA | 56 | 249 | 8511 | yds | Dani | 69 NAVY | Discuss | 4373 | 4373 | 550 | 10.5 | 190 | 360 | 0 | 0.2% | 斷紗(斷經/斷緯),棉粒/結頭/粗節,油/髒/色污 | [6 empty] | 單色扣點為B級,結論為Discuss | [16 empty] | 色樣、品質樣廠商提供 | 已簽核 | 請參考驗貨員意見。(Please refer QA's comments.) |  |  |  | 2026/04/08 | 2026/05/18 |  |  |  |  | IND-STL
194857 | 2026/02/04 | Auto |  | GU | Anita Hsu 徐瑜穗 | V6A | 60226F031A_26 | TMKF-26-01065 | AS |  | A | PT. CENTURY | INDONESIA | IND-STL3 | 2026/04/20 | 2026/04/20 | Polyester/Cotton(BCI) 65/35% | Woven | Twill | Dyed | P/D | NA,NA | 56 | 249 | 8511 | yds | Dani | 69 NAVY | Discuss | 10257 | 10257 | 1526 | 16.3 | 0 | 1526 | 0 | 1.9% | 斷紗(斷經/斷緯),棉粒/結頭/粗節,油/髒/色污 | [6 empty] | 單色扣點為B級,結論為Discuss | [16 empty] | 色樣、品質樣廠商提供 | 已簽核 | 請參考驗貨員意見。(Please refer QA's comments.) |  |  |  | 2026/04/08 | 2026/05/18 |  |  |  |  | IND-STL
194939 | 2026/02/04 | Auto |  | GU | Anita Hsu 徐瑜穗 | V6A | 60226F031A_26 | TMKF-26-01065 | AS |  | A | PT. CENTURY | INDONESIA | IND-STL3 | 2026/04/21 | 2026/04/21 | Polyester/Cotton(BCI) 65/35% | Woven | Twill | Dyed | P/D | NA,NA | 56 | 249 | 8511 | yds | Dani | 69 NAVY | Discuss | 4 | 4 | 480 | 23.3 | 0 | 480 | 0 | 4% | 斷紗(斷經/斷緯),棉粒/結頭/粗節,油/髒/色污 | [6 empty] | 單色扣點為B級,結論為Discuss | [16 empty] | 色樣、品質樣廠商提供 | 已簽核 | 請參考驗貨員意見。(Please refer QA's comments.) |  |  |  | 2026/04/08 | 2026/05/18 |  |  |  |  | IND-STL
195010 | 2026/02/04 | Auto |  | GU | Anita Hsu 徐瑜穗 | V6A | 60226F031A_26 | TMKF-26-01065 | AS |  | A | PT. CENTURY | INDONESIA | IND-STL3 | 2026/04/22 | 2026/04/22 | Polyester/Cotton(BCI) 65/35% | Woven | Twill | Dyed | P/D | NA,NA | 56 | 249 | 8511 | yds | Dani | 69 NAVY | Discuss | 2300 | 2300 | 240 | 20.4 | 0 | 240 | 0 | 3.1% | 斷紗(斷經/斷緯),棉粒/結頭/粗節 | [6 empty] | 單色扣點為B級,結論為Discuss | [16 empty] | 色樣、品質樣廠商提供 | 已簽核 | 請參考驗貨員意見。(Please refer QA's comments.) |  |  |  | 2026/04/08 | 2026/05/18 |  |  |  |  | IND-STL
193972 | 2026/02/04 | Auto |  | SMA | Ruby Nguyen 阮氏俄 | V2A | EB2360_SP26,EB2370_SP26,EB2460_SP26 | TMKF-26-00970,TMKF-26-00972,TMKF-26-01070 | AS |  |  | 江蘇新凱盛 | CHINA | IND-GLD2 | 2026/04/02 | 2026/04/02 | Recycled Polyester 100% | Knit | Fleece | Dyed | P/D | Brush (1 side),Wicking | 60 | 210 | 15007 | yds | Changzhi Wang 王昌智 | BLACK | Agree | 13103 | 13103 | 1312.5 | 5.3 | 963.4 | 349.1 | 0 | 0% | 接疋,擦傷/刮傷/勾紗,油/髒/色污,破洞 |  |  |  |  | 布邊不良 |  | 部分匹扣點為B級,但單色結論為Pass | [16 empty] | 色樣、品質樣廠商提供 | 已簽核 | 請參考驗貨員意見。(Please refer QA's comments.) |  |  | 2026/04/15 | 2026/02/27 | 2026/05/05 |  |  |  |  | IND-GLD
193974 | 2026/02/04 | Auto |  | SMA | Ruby Nguyen 阮氏俄 | V2A | EB2360_SP26,EB2370_SP26,EB2460_SP26 | TMKF-26-00970,TMKF-26-00972,TMKF-26-01070 | AS |  |  | 江蘇新凱盛 | CHINA | IND-GLD2 | 2026/04/02 | 2026/04/02 | Recycled Polyester 100% | Knit | Fleece | Dyed | P/D | Brush (1 side),Wicking | 60 | 210 | 5106 | yds | Changzhi Wang 王昌智 | IRON GATE | Agree | 4797 | 4797 | 546.2 | 8.4 | 350.2 | 196 | 0 | 0% | 接疋,擦傷/刮傷/勾紗,斷紗(斷經/斷緯),油/髒/色污,破洞,針痕/直條 |  |  |  |  | 布邊不良 |  | 部分匹扣點為B級,但單色結論為Pass | [16 empty] | 色樣、品質樣廠商提供 | 已簽核 | 請參考驗貨員意見。(Please refer QA's comments.) |  |  | 2026/04/15 | 2026/02/27 | 2026/05/05 |  |  |  |  | IND-GLD
193973 | 2026/02/04 | Auto |  | SMA | Ruby Nguyen 阮氏俄 | V2A | EB2360_SP26,EB2370_SP26,EB2460_SP26 | TMKF-26-00970,TMKF-26-00972,TMKF-26-01070 | AS |  |  | 江蘇新凱盛 | CHINA | IND-GLD2 | 2026/04/02 | 2026/04/02 | Recycled Polyester 100% | Knit | Fleece | Dyed | P/D | Brush (1 side),Wicking | 60 | 210 | 16472 | yds | Changzhi Wang 王昌智 | RIVER BLUE NAVY | Agree | 10511 | 10511 | 1293.6 | 7 | 1019.7 | 273.9 | 0 | 0% | 接疋,擦傷/刮傷/勾紗,染折/折痕,棉粒/結頭/粗節,油/髒/色污,破洞 |  |  |  |  | 布邊不良 |  | 部分匹扣點為B級,但單色結論為Pass | [16 empty] | 色樣、品質樣廠商提供 | 已簽核 | 請參考驗貨員意見。(Please refer QA's comments.) |  |  | 2026/04/15 | 2026/02/27 | 2026/05/05 |  |  |  |  | IND-GLD
194066 | 2026/03/21 | Xijin Huang 黃錫金 |  | ONY | Dash Wang 王彥智 | V7C | 908491_FA26 | TMKF-26-01077 | AS |  |  | 金祥惠 | CHINA | VIN-LR1 LR2 | 2026/04/09 | 2026/04/03 | Cotton/Polyester/Spandex 61/36/3% | Knit | Waffle | Dyed | P/D,1x1 | NA,NA | 62 | 265 | 137880 | yds | Gul Wang 王國安 | FAUX HTHR BROWN B2452 | Reject | 9179 | 9179 | 1008.7 | 13.4 | 0 | 0 | 1008.7 | 1% | 接疋,棉粒/結頭/粗節,油/髒/色污,破洞 | [5 empty] | 幅寬不足 | 單色結論為Fail,請打下並覆驗 | 幅宽窄及部分缸颜色Rej | 簽核中 |  |  | 1，抽验FAUX HTHR BROWN B2452LOT5Q30248-1-03#对核可头缸色颜色可OK，其余缸整体偏红太多Rej（附有图片）。 2，抽验PANTHER CSD LOT 5Q30372-1-03#色对核可头缸色太浅黄Rej，其余缸在接受范围内（附有图片）。 3，抽验缸主要是左右布边各2-3”有纬弧，导致成品幅宽窄2-3”（现回缩前实用59-60”）依据检验标准不OK打下回修评C级。 4，抽验疋因破洞，纱结，污渍超分超损為B級，若有超損以成衣廠反應為準，纬弧，同3/24出办台北业务基本一致。 5，布中布纹歪斜在允收范围内，以码重估算码长，因超宽部分缸有短1-3.4%(详见验货明细)，金祥惠需补足码长出货。 | The narrow width s/b replenished the loss. | garment will use special mark and mill will arrange FOC replenishment. | [9 empty] | 色樣、品質樣廠商提供 | 已簽核 | 請參考驗貨員意見。(Please refer QA's comments.) |  |  | 2026/04/06 | 2026/04/26 | 2026/06/19 |  | 簽核中 |  |  | VIN-LR1
194209 | 2026/03/21 | Xijin Huang 黃錫金 |  | ONY | Dash Wang 王彥智 | V7C | 908491_FA26 | TMKF-26-01077 | AS |  |  | 金祥惠 | CHINA | VIN-LR1 LR2 | 2026/04/08 | 2026/04/08 | Cotton/Polyester/Spandex 61/36/3% | Knit | Waffle | Dyed | P/D,1x1 | NA,NA | 62 | 265 | 137880 | yds | Gul Wang 王國安 | FAUX HTHR BROWN B2452 | Reject | 11062 | 11062 | 1179 | 14 | 116.5 | 243.1 | 819.4 | 1.2% | 接疋,斷紗(斷經/斷緯),棉粒/結頭/粗節,油/髒/色污,破洞 |  |  |  | 缸差過大 |  | 克重過輕,幅寬不足 | 單色結論為Fail,請打下並覆驗 | 布边纬弧导致幅宽窄不OK | 簽核完成 |  |  | 1，抽验FAUX HTHR BROWN B2452LOT5Q30202-2-02#对杭州靖琿核可头颜色太浅Rej（附有图片），其余差异在接受范围内。 2，抽验WASABI LOT 5Q30588-1-02# R40布中距边29”连续油污直条约30码计分不OK打下评C级（附有图片）。 3，抽FAUX HTHR BROWN B2452因左右布边各2-3”有纬弧，导致幅宽窄（现实用59-60”）OK打下评C级（详见验货明细）。 4，抽验疋因破洞，纱结，污渍超分超损為B級，若有超損以成衣廠反應為準，纬弧，同3/24出办台北业务基本一致。 5，成品克重偏轻6-7%，部分缸剪办做试回缩，回缩24小时后可以达到订单接受范围内，（详见验货明细）。 | [11 empty] | 色樣、品質樣廠商提供 | 已簽核 | 請參考驗貨員意見。(Please refer QA's comments.) |  |  | 2026/04/13 | 2026/04/26 | 2026/06/19 |  | 覆驗完成 |  |  | VIN-LR1
194260 | 2026/03/21 | Xijin Huang 黃錫金 |  | ONY | Dash Wang 王彥智 | V7C | 908491_FA26 | TMKF-26-01077 | AS |  |  | 金祥惠 | CHINA | VIN-LR1 LR2 | 2026/04/15 | 2026/04/09 | Cotton/Polyester/Spandex 61/36/3% | Knit | Waffle | Dyed | P/D,1x1 | NA,NA | 62 | 265 | 137880 | yds | Gul Wang 王國安 | FAUX HTHR BROWN B2452 | Reject | 9199 | 9199 | 990.9 | 13.4 | 295.4 | 633.8 | 61.7 | 1% | 接疋,棉粒/結頭/粗節,油/髒/色污,破洞 | [5 empty] | 幅寬不足 | 單色扣點為B級,結論為Discuss | [16 empty] | 色樣、品質樣廠商提供 | 已簽核 | 請參考驗貨員意見。(Please refer QA's comments.) |  |  | 2026/04/13 | 2026/04/26 | 2026/06/19 |  |  |  |  | VIN-LR1
194547 | 2026/03/21 | Xijin Huang 黃錫金 |  | ONY | Dash Wang 王彥智 | V7C | 908491_FA26 | TMKF-26-01077 | AS |  |  | 金祥惠 | CHINA | VIN-LR1 LR2 | 2026/04/14 | 2026/04/14 | Cotton/Polyester/Spandex 61/36/3% | Knit | Waffle | Dyed | P/D,1x1 | NA,NA | 62 | 265 | 137880 | yds | Gul Wang 王國安 | FAUX HTHR BROWN B2452 | Discuss | 4637 | 4637 | 458.2 | 16.6 | 0 | 458.2 | 0 | 2% | 接疋,斷紗(斷經/斷緯),棉粒/結頭/粗節,油/髒/色污,破洞 | [6 empty] | 單色扣點為B級,結論為Discuss | [16 empty] | 色樣、品質樣廠商提供 | 已簽核 | 請參考驗貨員意見。(Please refer QA's comments.) |  |  | 2026/04/20 | 2026/04/26 | 2026/06/19 |  |  |  |  | VIN-LR1
194628 | 2026/03/21 | Xijin Huang 黃錫金 |  | ONY | Dash Wang 王彥智 | V7C | 908491_FA26 | TMKF-26-01077 | AS |  |  | 金祥惠 | CHINA | VIN-LR1 LR2 | 2026/04/14 | 2026/04/15 | Cotton/Polyester/Spandex 61/36/3% | Knit | Waffle | Dyed | P/D,1x1 | NA,NA | 62 | 265 | 137880 | yds | Gul Wang 王國安 | FAUX HTHR BROWN B2452 | Discuss | 15535 | 15535 | 1692.5 | 16.4 | 224.2 | 1468.3 | 0 | 1.9% | 接疋,棉粒/結頭/粗節,油/髒/色污,破洞 | [6 empty] | 單色扣點為B級,結論為Discuss | [16 empty] | 色樣、品質樣廠商提供 | 已簽核 | 請參考驗貨員意見。(Please refer QA's comments.) |  |  | 2026/04/20 | 2026/04/26 | 2026/06/19 |  |  |  |  | VIN-LR1
194693 | 2026/03/21 | Xijin Huang 黃錫金 |  | ONY | Dash Wang 王彥智 | V7C | 908491_FA26 | TMKF-26-01077 | AS |  |  | 金祥惠 | CHINA | VIN-LR1 LR2 | 2026/04/16 | 2026/04/16 | Cotton/Polyester/Spandex 61/36/3% | Knit | Waffle | Dyed | P/D,1x1 | NA,NA | 62 | 265 | 137880 | yds | Gul Wang 王國安 | FAUX HTHR BROWN B2452 | Reject | 10598 | 10598 | 1159.3 | 16.6 | 172.1 | 754.7 | 232.5 | 2% | 接疋,斷紗(斷經/斷緯),棉粒/結頭/粗節,油/髒/色污,破洞 | [5 empty] | 幅寬不足 | 單色結論為Fail,請打下並覆驗 | 部分缸因布边纬弧致幅宽窄打下评C级 | 簽核完成 |  |  | 1，抽验FAUX HTHR BROWN B2452,LOT5Q30897-2-01因右布边各2”纬弧导致幅宽窄，依据标准打下评C级。 2，其余抽验疋左右布边纬弧缩小至1-1.5”已有改善，整体幅宽有超宽没作评级，后续因此产生的损耗由杭州靖琿负责补足。 3，抽验疋因破洞，纱结，污渍超分超损為B級，若有超損以成衣廠反應為準，纬弧同3/24出办台北业务基本一致。 4，以碼重估算碼長，部分缸有短碼0.4-2.4%（详见验货明细），請更改碼長。 5，成品克重偏轻6-7%，依据4/8剪办做试回缩结果，回缩24小时后可OK，记录出货。 | 不出貨 | The narrow width s/b replenished the loss. | [9 empty] | 色樣、品質樣廠商提供 | 已簽核 | 請參考驗貨員意見。(Please refer QA's comments.) |  |  | 2026/04/20 | 2026/04/26 | 2026/06/19 |  | 同意出貨-業務核可此瑕疵 |  |  | VIN-LR1
194962 | 2026/03/21 | Xijin Huang 黃錫金 |  | ONY | Dash Wang 王彥智 | V7C | 908491_FA26 | TMKF-26-01077 | AS |  |  | 金祥惠 | CHINA | VIN-LR1 LR2 | 2026/04/21 | 2026/04/21 | Cotton/Polyester/Spandex 61/36/3% | Knit | Waffle | Dyed | P/D,1x1 | NA,NA | 62 | 265 | 137880 | yds | Gul Wang 王國安 | FAUX HTHR BROWN B2452 | Reject | 7539 | 7539 | 837.1 | 12.7 | 302.4 | 476.2 | 58.5 | 0.8% | 接疋,棉粒/結頭/粗節,油/髒/色污,破洞 | [6 empty] | 部分匹為C級打下,但單色結論為Discuss | 部分疋循环油点打下评C级 | [15 empty] | 色樣、品質樣廠商提供 | 已簽核 | 請參考驗貨員意見。(Please refer QA's comments.) |  |  | 2026/04/27 | 2026/04/26 | 2026/06/19 |  |  |  |  | VIN-LR1
195047 | 2026/03/21 | Xijin Huang 黃錫金 |  | ONY | Dash Wang 王彥智 | V7C | 908491_FA26 | TMKF-26-01077 | AS |  |  | 金祥惠 | CHINA | VIN-LR1 LR2 | 2026/04/22 | 2026/04/22 | Cotton/Polyester/Spandex 61/36/3% | Knit | Waffle | Dyed | P/D,1x1 | NA,NA | 62 | 265 | 137880 | yds | Gul Wang 王國安 | FAUX HTHR BROWN B2452 | Discuss | 6735 | 6735 | 571.9 | 16.3 | 58.5 | 513.4 | 0 | 1.9% | 接疋,擦傷/刮傷/勾紗,棉粒/結頭/粗節,油/髒/色污,破洞 | [6 empty] | 單色扣點為B級,結論為Discuss | [16 empty] | 色樣、品質樣廠商提供 | 已簽核 | 請參考驗貨員意見。(Please refer QA's comments.) |  |  | 2026/04/27 | 2026/04/26 | 2026/06/19 |  |  |  |  | VIN-LR1
195448 | 2026/03/21 | Xijin Huang 黃錫金 |  | ONY | Dash Wang 王彥智 | V7C | 908491_FA26 | TMKF-26-01077 | AS |  |  | 金祥惠 | CHINA | VIN-LR1 LR2 | 2026/04/28 | 2026/04/28 | Cotton/Polyester/Spandex 61/36/3% | Knit | Waffle | Dyed | P/D,1x1 | NA,NA | 62 | 265 | 137880 | yds | Gul Wang 王國安 | FAUX HTHR BROWN B2452 | Discuss | 4953 | 4953 | 505.8 | 14.8 | 165.5 | 340.3 | 0 | 1.4% | 接疋,斷紗(斷經/斷緯),棉粒/結頭/粗節,油/髒/色污,破洞 | [6 empty] | 單色扣點為B級,結論為Discuss | [16 empty] | 色樣、品質樣廠商提供 | 已簽核 | 請參考驗貨員意見。(Please refer QA's comments.) |  |  | 2026/05/07 | 2026/04/26 | 2026/06/19 |  |  |  |  | VIN-LR1
195502 | 2026/03/21 | Xijin Huang 黃錫金 |  | ONY | Dash Wang 王彥智 | V7C | 908491_FA26 | TMKF-26-01077 | AS |  |  | 金祥惠 | CHINA | VIN-LR1 LR2 | 2026/05/07 | 2026/04/29 | Cotton/Polyester/Spandex 61/36/3% | Knit | Waffle | Dyed | P/D,1x1 | NA,NA | 62 | 265 | 137880 | yds | Gul Wang 王國安 | FAUX HTHR BROWN B2452 | Discuss | 5516 | 5516 | 578.4 | 14.2 | 239.6 | 338.8 | 0 | 1.3% | 接疋,斷紗(斷經/斷緯),棉粒/結頭/粗節,油/髒/色污,破洞 | [6 empty] | 單色扣點為B級,結論為Discuss | [16 empty] | 色樣、品質樣廠商提供 | 已簽核 | 請參考驗貨員意見。(Please refer QA's comments.) |  |  | 2026/05/07 | 2026/04/26 | 2026/06/19 |  |  |  |  | VIN-LR1
194629 | 2026/03/21 | Xijin Huang 黃錫金 |  | ONY | Dash Wang 王彥智 | V7C | 908491_FA26 | TMKF-26-01077 | AS |  |  | 金祥惠 | CHINA | VIN-LR1 LR2 | 2026/04/14 | 2026/04/15 | Cotton/Polyester/Spandex 61/36/3% | Knit | Waffle | Dyed | P/D,1x1 | NA,NA | 62 | 265 | 57261 | yds | Gul Wang 王國安 | GOJI BERRY | Discuss | 1070 | 1070 | 117.3 | 18.8 | 0 | 117.3 | 0 | 2.6% | 接疋,棉粒/結頭/粗節,油/髒/色污,破洞 | [6 empty] | 單色扣點為B級,結論為Discuss | [16 empty] | 色樣、品質樣廠商提供 | 已簽核 | 請參考驗貨員意見。(Please refer QA's comments.) |  |  | 2026/04/20 | 2026/04/26 | 2026/06/19 |  |  |  |  | VIN-LR1
194963 | 2026/03/21 | Xijin Huang 黃錫金 |  | ONY | Dash Wang 王彥智 | V7C | 908491_FA26 | TMKF-26-01077 | AS |  |  | 金祥惠 | CHINA | VIN-LR1 LR2 | 2026/04/21 | 2026/04/21 | Cotton/Polyester/Spandex 61/36/3% | Knit | Waffle | Dyed | P/D,1x1 | NA,NA | 62 | 265 | 57261 | yds | Gul Wang 王國安 | GOJI BERRY | Discuss | 6352 | 6352 | 841.4 | 14.9 | 122.7 | 718.7 | 0 | 1.5% | 接疋,棉粒/結頭/粗節,油/髒/色污,破洞 | [6 empty] | 單色扣點為B級,結論為Discuss | [16 empty] | 色樣、品質樣廠商提供 | 已簽核 | 請參考驗貨員意見。(Please refer QA's comments.) |  |  | 2026/04/27 | 2026/04/26 | 2026/06/19 |  |  |  |  | VIN-LR1
195046 | 2026/03/21 | Xijin Huang 黃錫金 |  | ONY | Dash Wang 王彥智 | V7C | 908491_FA26 | TMKF-26-01077 | AS |  |  | 金祥惠 | CHINA | VIN-LR1 LR2 | 2026/04/22 | 2026/04/22 | Cotton/Polyester/Spandex 61/36/3% | Knit | Waffle | Dyed | P/D,1x1 | NA,NA | 62 | 265 | 57261 | yds | Gul Wang 王國安 | GOJI BERRY | Discuss | 4643 | 4643 | 474.2 | 16.9 | 62.7 | 411.5 | 0 | 2.1% | 接疋,擦傷/刮傷/勾紗,斷紗(斷經/斷緯),棉粒/結頭/粗節,油/髒/色污,破洞 | [6 empty] | 單色扣點為B級,結論為Discuss | [16 empty] | 色樣、品質樣廠商提供 | 已簽核 | 請參考驗貨員意見。(Please refer QA's comments.) |  |  | 2026/04/27 | 2026/04/26 | 2026/06/19 |  |  |  |  | VIN-LR1
195447 | 2026/03/21 | Xijin Huang 黃錫金 |  | ONY | Dash Wang 王彥智 | V7C | 908491_FA26 | TMKF-26-01077 | AS |  |  | 金祥惠 | CHINA | VIN-LR1 LR2 | 2026/04/28 | 2026/04/28 | Cotton/Polyester/Spandex 61/36/3% | Knit | Waffle | Dyed | P/D,1x1 | NA,NA | 62 | 265 | 57261 | yds | Gul Wang 王國安 | GOJI BERRY | Discuss | 5956 | 5956 | 604 | 17.7 | 122.7 | 481.3 | 0 | 2.3% | 接疋,棉粒/結頭/粗節,油/髒/色污,破洞 | [6 empty] | 單色扣點為B級,結論為Discuss | [16 empty] | 色樣、品質樣廠商提供 | 已簽核 | 請參考驗貨員意見。(Please refer QA's comments.) |  |  | 2026/05/07 | 2026/04/26 | 2026/06/19 |  |  |  |  | VIN-LR1
195503 | 2026/03/21 | Xijin Huang 黃錫金 |  | ONY | Dash Wang 王彥智 | V7C | 908491_FA26 | TMKF-26-01077 | AS |  |  | 金祥惠 | CHINA | VIN-LR1 LR2 | 2026/05/07 | 2026/04/29 | Cotton/Polyester/Spandex 61/36/3% | Knit | Waffle | Dyed | P/D,1x1 | NA,NA | 62 | 265 | 57261 | yds | Gul Wang 王國安 | GOJI BERRY | Discuss | 4675 | 4675 | 717.8 | 15 | 178.3 | 539.5 | 0 | 1.5% | 接疋,斷紗(斷經/斷緯),棉粒/結頭/粗節,油/髒/色污,破洞 | [6 empty] | 單色扣點為B級,結論為Discuss | [16 empty] | 色樣、品質樣廠商提供 | 已簽核 | 請參考驗貨員意見。(Please refer QA's comments.) |  |  | 2026/05/07 | 2026/04/26 | 2026/06/19 |  |  |  |  | VIN-LR1
195566 | 2026/03/21 | Xijin Huang 黃錫金 |  | ONY | Dash Wang 王彥智 | V7C | 908491_FA26 | TMKF-26-01077 | AS |  |  | 金祥惠 | CHINA | VIN-LR1 LR2 | 2026/04/30 | 2026/04/30 | Cotton/Polyester/Spandex 61/36/3% | Knit | Waffle | Dyed | P/D,1x1 | NA,NA | 62 | 265 | 57261 | yds | Gul Wang 王國安 | GOJI BERRY | Discuss | 1913 | 1913 | 364.4 | 12.3 | 122.7 | 241.7 | 0 | 0.7% | 接疋,斷紗(斷經/斷緯),棉粒/結頭/粗節,油/髒/色污,破洞 | [6 empty] | 單色扣點為B級,結論為Discuss | [16 empty] | 色樣、品質樣廠商提供 | 已簽核 | 請參考驗貨員意見。(Please refer QA's comments.) |  |  | 2026/05/07 | 2026/04/26 | 2026/06/19 |  |  |  |  | VIN-LR1
195444 | 2026/03/21 | Xijin Huang 黃錫金 |  | ONY | Dash Wang 王彥智 | V7C | 908491_FA26 | TMKF-26-01077 | AS |  |  | 金祥惠 | CHINA | VIN-LR1 LR2 | 2026/04/28 | 2026/04/28 | Cotton/Polyester/Spandex 61/36/3% | Knit | Waffle | Dyed | P/D,1x1 | NA,NA | 62 | 265 | 0 | yds | Gul Wang 王國安 | GOTC BLU CSD NPTNE PS | Discuss | 9994 | 9994 | 1023.2 | 15 | 244.2 | 779 | 0 | 1.5% | 接疋,棉粒/結頭/粗節,油/髒/色污,破洞 | [6 empty] | 單色扣點為B級,結論為Discuss | [16 empty] | 色樣、品質樣廠商提供 | 已簽核 | 請參考驗貨員意見。(Please refer QA's comments.) |  |  | 2026/05/07 | 2026/04/26 | 2026/06/19 |  |  |  |  | VIN-LR1
195565 | 2026/03/21 | Xijin Huang 黃錫金 |  | ONY | Dash Wang 王彥智 | V7C | 908491_FA26 | TMKF-26-01077 | AS |  |  | 金祥惠 | CHINA | VIN-LR1 LR2 | 2026/04/30 | 2026/04/30 | Cotton/Polyester/Spandex 61/36/3% | Knit | Waffle | Dyed | P/D,1x1 | NA,NA | 62 | 265 | 0 | yds | Gul Wang 王國安 | GOTC BLU CSD NPTNE PS | Discuss | 9979 | 9979 | 1799.3 | 11.8 | 722.4 | 1076.9 | 0 | 0.5% | 接疋,擦傷/刮傷/勾紗,斷紗(斷經/斷緯),棉粒/結頭/粗節,油/髒/色污,破洞 | [6 empty] | 單色扣點為B級,結論為Discuss | [16 empty] | 色樣、品質樣廠商提供 | 已簽核 | 請參考驗貨員意見。(Please refer QA's comments.) |  |  | 2026/05/07 | 2026/04/26 | 2026/06/19 |  |  |  |  | VIN-LR1
194067 | 2026/03/21 | Xijin Huang 黃錫金 |  | ONY | Dash Wang 王彥智 | V7C | 908491_FA26 | TMKF-26-01077 | AS |  |  | 金祥惠 | CHINA | VIN-LR1 LR2 | 2026/04/09 | 2026/04/03 | Cotton/Polyester/Spandex 61/36/3% | Knit | Waffle | Dyed | P/D,1x1 | NA,NA | 62 | 265 | 77460 | yds | Gul Wang 王國安 | PANTHER CSD | Reject | 8531 | 8531 | 1012.4 | 13.1 | 0 | 55.8 | 956.6 | 0.9% | 接疋,斷紗(斷經/斷緯),棉粒/結頭/粗節,油/髒/色污,異纖/飛花,破洞 |  |  |  | 缸差過大 |  | 幅寬不足 | 單色結論為Fail,請打下並覆驗 | 幅宽窄及部分缸颜色Rej | 簽核完成 |  |  | 1，抽验FAUX HTHR BROWN B2452LOT5Q30248-1-03#对核可头缸色颜色可OK，其余缸整体偏红太多Rej（附有图片）。 2，抽验PANTHER CSD LOT 5Q30372-1-03#色对核可头缸色太浅黄Rej，其余缸在接受范围内（附有图片）。 3，抽验缸主要是左右布边各2-3”有纬弧，导致成品幅宽窄2-3”（现回缩前实用59-60”）依据检验标准不OK打下回修评C级。 4，抽验疋因破洞，纱结，污渍超分超损為B級，若有超損以成衣廠反應為準，纬弧，同3/24出办台北业务基本一致。 5，布中布纹歪斜在允收范围内，以码重估算码长，因超宽部分缸有短1-3.4%(详见验货明细)，金祥惠需补足码长出货。 | [11 empty] | 色樣、品質樣廠商提供 | 已簽核 | 請參考驗貨員意見。(Please refer QA's comments.) |  |  | 2026/04/06 | 2026/04/26 | 2026/06/19 |  | 覆驗完成 |  |  | VIN-LR1
194262 | 2026/03/21 | Xijin Huang 黃錫金 |  | ONY | Dash Wang 王彥智 | V7C | 908491_FA26 | TMKF-26-01077 | AS |  |  | 金祥惠 | CHINA | VIN-LR1 LR2 | 2026/04/15 | 2026/04/09 | Cotton/Polyester/Spandex 61/36/3% | Knit | Waffle | Dyed | P/D,1x1 | NA,NA | 62 | 265 | 77460 | yds | Gul Wang 王國安 | PANTHER CSD | Discuss | 2347 | 2347 | 236.5 | 12.7 | 58.7 | 177.8 | 0 | 0.8% | 接疋,棉粒/結頭/粗節,油/髒/色污,破洞 | [6 empty] | 單色扣點為B級,結論為Discuss | [16 empty] | 色樣、品質樣廠商提供 | 已簽核 | 請參考驗貨員意見。(Please refer QA's comments.) |  |  | 2026/04/13 | 2026/04/26 | 2026/06/19 |  |  |  |  | VIN-LR1
194549 | 2026/03/21 | Xijin Huang 黃錫金 |  | ONY | Dash Wang 王彥智 | V7C | 908491_FA26 | TMKF-26-01077 | AS |  |  | 金祥惠 | CHINA | VIN-LR1 LR2 | 2026/04/14 | 2026/04/14 | Cotton/Polyester/Spandex 61/36/3% | Knit | Waffle | Dyed | P/D,1x1 | NA,NA | 62 | 265 | 77460 | yds | Gul Wang 王國安 | PANTHER CSD | Discuss | 6278 | 6278 | 637.6 | 12.1 | 179.9 | 457.7 | 0 | 0.6% | 接疋,棉粒/結頭/粗節,油/髒/色污,破洞 | [6 empty] | 單色扣點為B級,結論為Discuss | [16 empty] | 色樣、品質樣廠商提供 | 已簽核 | 請參考驗貨員意見。(Please refer QA's comments.) |  |  | 2026/04/20 | 2026/04/26 | 2026/06/19 |  |  |  |  | VIN-LR1
194631 | 2026/03/21 | Xijin Huang 黃錫金 |  | ONY | Dash Wang 王彥智 | V7C | 908491_FA26 | TMKF-26-01077 | AS |  |  | 金祥惠 | CHINA | VIN-LR1 LR2 | 2026/04/14 | 2026/04/15 | Cotton/Polyester/Spandex 61/36/3% | Knit | Waffle | Dyed | P/D,1x1 | NA,NA | 62 | 265 | 77460 | yds | Gul Wang 王國安 | PANTHER CSD | Discuss | 2364 | 2364 | 234.6 | 12.4 | 61 | 173.6 | 0 | 0.7% | 接疋,棉粒/結頭/粗節,油/髒/色污,破洞 | [6 empty] | 單色扣點為B級,結論為Discuss | [16 empty] | 色樣、品質樣廠商提供 | 已簽核 | 請參考驗貨員意見。(Please refer QA's comments.) |  |  | 2026/04/20 | 2026/04/26 | 2026/06/19 |  |  |  |  | VIN-LR1
194694 | 2026/03/21 | Xijin Huang 黃錫金 |  | ONY | Dash Wang 王彥智 | V7C | 908491_FA26 | TMKF-26-01077 | AS |  |  | 金祥惠 | CHINA | VIN-LR1 LR2 | 2026/04/16 | 2026/04/16 | Cotton/Polyester/Spandex 61/36/3% | Knit | Waffle | Dyed | P/D,1x1 | NA,NA | 62 | 265 | 77460 | yds | Gul Wang 王國安 | PANTHER CSD | Discuss | 6784 | 6784 | 715 | 12 | 237.3 | 477.7 | 0 | 0.6% | 接疋,棉粒/結頭/粗節,油/髒/色污,破洞 | [6 empty] | 單色扣點為B級,結論為Discuss | [16 empty] | 色樣、品質樣廠商提供 | 已簽核 | 請參考驗貨員意見。(Please refer QA's comments.) |  |  | 2026/04/20 | 2026/04/26 | 2026/06/19 |  |  |  |  | VIN-LR1
194964 | 2026/03/21 | Xijin Huang 黃錫金 |  | ONY | Dash Wang 王彥智 | V7C | 908491_FA26 | TMKF-26-01077 | AS |  |  | 金祥惠 | CHINA | VIN-LR1 LR2 | 2026/04/21 | 2026/04/21 | Cotton/Polyester/Spandex 61/36/3% | Knit | Waffle | Dyed | P/D,1x1 | NA,NA | 62 | 265 | 77460 | yds | Gul Wang 王國安 | PANTHER CSD | Discuss | 3660 | 3660 | 409.5 | 16.8 | 116.8 | 292.7 | 0 | 2% | 接疋,斷紗(斷經/斷緯),棉粒/結頭/粗節,油/髒/色污,破洞 | [6 empty] | 單色扣點為B級,結論為Discuss | [16 empty] | 色樣、品質樣廠商提供 | 已簽核 | 請參考驗貨員意見。(Please refer QA's comments.) |  |  | 2026/04/27 | 2026/04/26 | 2026/06/19 |  |  |  |  | VIN-LR1
195446 | 2026/03/21 | Xijin Huang 黃錫金 |  | ONY | Dash Wang 王彥智 | V7C | 908491_FA26 | TMKF-26-01077 | AS |  |  | 金祥惠 | CHINA | VIN-LR1 LR2 | 2026/04/28 | 2026/04/28 | Cotton/Polyester/Spandex 61/36/3% | Knit | Waffle | Dyed | P/D,1x1 | NA,NA | 62 | 265 | 77460 | yds | Gul Wang 王國安 | PANTHER CSD | Reject | 3337 | 3337 | 449.7 | 20.2 | 0 | 331.8 | 117.9 | 3.1% | 接疋,棉粒/結頭/粗節,油/髒/色污,破洞 |  |  | 緯斜/緯弧過大 |  |  |  | 單色結論為Fail,請打下並覆驗 | 部分缸纬弧不OK打下评C级 | 簽核完成 |  |  | 1，抽验PANTHER CSD LOT5Q30282-1-08#纬弧（七字纹）大于3%，同金祥惠协商同意不OK打下回修评C级。 2，抽验部分疋左右布边纬弧缩小至1-1.5”已有改善，整体幅宽有超宽，后续因此产生的损耗由杭州靖琿负责补足。 3，抽验疋因污渍，破洞，纱结超分超损為B級，若有超損以成衣廠反應為準，纬弧同3/24出办台北业务布办有改善。 4，以碼重估算碼長，部分缸有短碼1.2-3.2%（详见验货明细），請更改碼長。 5，成品克重偏轻6-7%，依据4/8剪办做试回缩结果，回缩24小时后可OK，记录出货。 | [11 empty] | 色樣、品質樣廠商提供 | 已簽核 | 請參考驗貨員意見。(Please refer QA's comments.) |  |  | 2026/05/07 | 2026/04/26 | 2026/06/19 |  | 覆驗完成 |  |  | VIN-LR1
195504 | 2026/03/21 | Xijin Huang 黃錫金 |  | ONY | Dash Wang 王彥智 | V7C | 908491_FA26 | TMKF-26-01077 | AS |  |  | 金祥惠 | CHINA | VIN-LR1 LR2 | 2026/05/07 | 2026/04/29 | Cotton/Polyester/Spandex 61/36/3% | Knit | Waffle | Dyed | P/D,1x1 | NA,NA | 62 | 265 | 77460 | yds | Gul Wang 王國安 | PANTHER CSD | Discuss | 2800 | 2800 | 293.2 | 13.6 | 58.5 | 234.7 | 0 | 1.1% | 接疋,棉粒/結頭/粗節,油/髒/色污,破洞 | [6 empty] | 單色扣點為B級,結論為Discuss | [16 empty] | 色樣、品質樣廠商提供 | 已簽核 | 請參考驗貨員意見。(Please refer QA's comments.) |  |  | 2026/05/07 | 2026/04/26 | 2026/06/19 |  |  |  |  | VIN-LR1
194261 | 2026/03/21 | Xijin Huang 黃錫金 |  | ONY | Dash Wang 王彥智 | V7C | 908491_FA26 | TMKF-26-01077 | AS |  |  | 金祥惠 | CHINA | VIN-LR1 LR2 | 2026/04/15 | 2026/04/09 | Cotton/Polyester/Spandex 61/36/3% | Knit | Waffle | Dyed | P/D,1x1 | NA,NA | 62 | 265 | 91578 | yds | Gul Wang 王國安 | SEA SALT | Discuss | 3128 | 3128 | 396.2 | 20.4 | 0 | 396.2 | 0 | 3.1% | 接疋,斷紗(斷經/斷緯),棉粒/結頭/粗節,油/髒/色污,破洞 |  |  |  |  | 布邊不良 |  | 單色扣點為B級,結論為Discuss | [16 empty] | 色樣、品質樣廠商提供 | 已簽核 | 請參考驗貨員意見。(Please refer QA's comments.) |  |  | 2026/04/13 | 2026/04/26 | 2026/06/19 |  |  |  |  | VIN-LR1
195045 | 2026/03/21 | Xijin Huang 黃錫金 |  | ONY | Dash Wang 王彥智 | V7C | 908491_FA26 | TMKF-26-01077 | AS |  |  | 金祥惠 | CHINA | VIN-LR1 LR2 | 2026/04/22 | 2026/04/22 | Cotton/Polyester/Spandex 61/36/3% | Knit | Waffle | Dyed | P/D,1x1 | NA,NA | 62 | 265 | 91578 | yds | Gul Wang 王國安 | SEA SALT | Discuss | 18884 | 18884 | 2004.2 | 12.7 | 592.7 | 1411.5 | 0 | 0.8% | 接疋,棉粒/結頭/粗節,油/髒/色污,破洞 | [6 empty] | 單色扣點為B級,結論為Discuss | [16 empty] | 色樣、品質樣廠商提供 | 已簽核 | 請參考驗貨員意見。(Please refer QA's comments.) |  |  | 2026/04/27 | 2026/04/26 | 2026/06/19 |  |  |  |  | VIN-LR1
194065 | 2026/03/21 | Xijin Huang 黃錫金 |  | ONY | Dash Wang 王彥智 | V7C | 908491_FA26 | TMKF-26-01077 | AS |  |  | 金祥惠 | CHINA | VIN-LR1 LR2 | 2026/04/09 | 2026/04/03 | Cotton/Polyester/Spandex 61/36/3% | Knit | Waffle | Dyed | P/D,1x1 | NA,NA | 62 | 265 | 51637 | yds | Gul Wang 王國安 | WASABI | Reject | 11575 | 11575 | 1164.7 | 13 | 52.9 | 0 | 1111.8 | 0.9% | 接疋,棉粒/結頭/粗節,油/髒/色污,破洞 | [5 empty] | 幅寬不足 | 單色結論為Fail,請打下並覆驗 | 幅宽窄 | 簽核完成 |  |  | 1，抽验FAUX HTHR BROWN B2452LOT5Q30248-1-03#对核可头缸色颜色可OK，其余缸整体偏红太多Rej（附有图片）。 2，抽验PANTHER CSD LOT 5Q30372-1-03#色对核可头缸色太浅黄Rej，其余缸在接受范围内（附有图片）。 3，抽验缸主要是左右布边各2-3”有纬弧，导致成品幅宽窄2-3”（现回缩前实用59-60”）依据检验标准不OK打下回修评C级。 4，抽验疋因破洞，纱结，污渍超分超损為B級，若有超損以成衣廠反應為準，纬弧，同3/24出办台北业务基本一致。 5，布中布纹歪斜在允收范围内，以码重估算码长，因超宽部分缸有短1-3.4%(详见验货明细)，金祥惠需补足码长出货。 | 不出貨 | garment will use special mark and mill will arrange FOC replenishment. | [9 empty] | 色樣、品質樣廠商提供 | 已簽核 | 請參考驗貨員意見。(Please refer QA's comments.) |  |  | 2026/04/06 | 2026/04/26 | 2026/06/19 |  | 同意出貨-業務核可此瑕疵 |  |  | VIN-LR1
194210 | 2026/03/21 | Xijin Huang 黃錫金 |  | ONY | Dash Wang 王彥智 | V7C | 908491_FA26 | TMKF-26-01077 | AS |  |  | 金祥惠 | CHINA | VIN-LR1 LR2 | 2026/04/08 | 2026/04/08 | Cotton/Polyester/Spandex 61/36/3% | Knit | Waffle | Dyed | P/D,1x1 | NA,NA | 62 | 265 | 51637 | yds | Gul Wang 王國安 | WASABI | Reject | 12854 | 12854 | 1409.9 | 14.5 | 299.6 | 1064.3 | 46 | 1.3% | 接疋,棉粒/結頭/粗節,橫檔/橫條,油/髒/色污,破洞,針痕/直條 | [6 empty] | 部分匹為C級打下,但單色結論為Discuss | 部分缸布中油污直条不OK评C级 | [15 empty] | 色樣、品質樣廠商提供 | 已簽核 | 請參考驗貨員意見。(Please refer QA's comments.) |  |  | 2026/04/13 | 2026/04/26 | 2026/06/19 |  |  |  |  | VIN-LR1
194548 | 2026/03/21 | Xijin Huang 黃錫金 |  | ONY | Dash Wang 王彥智 | V7C | 908491_FA26 | TMKF-26-01077 | AS |  |  | 金祥惠 | CHINA | VIN-LR1 LR2 | 2026/04/14 | 2026/04/14 | Cotton/Polyester/Spandex 61/36/3% | Knit | Waffle | Dyed | P/D,1x1 | NA,NA | 62 | 265 | 51637 | yds | Gul Wang 王國安 | WASABI | Discuss | 2344 | 2344 | 222.9 | 17 | 0 | 222.9 | 0 | 2.1% | 接疋,棉粒/結頭/粗節,油/髒/色污,異纖/飛花,破洞 | [6 empty] | 單色扣點為B級,結論為Discuss | [16 empty] | 色樣、品質樣廠商提供 | 已簽核 | 請參考驗貨員意見。(Please refer QA's comments.) |  |  | 2026/04/20 | 2026/04/26 | 2026/06/19 |  |  |  |  | VIN-LR1
194630 | 2026/03/21 | Xijin Huang 黃錫金 |  | ONY | Dash Wang 王彥智 | V7C | 908491_FA26 | TMKF-26-01077 | AS |  |  | 金祥惠 | CHINA | VIN-LR1 LR2 | 2026/04/14 | 2026/04/15 | Cotton/Polyester/Spandex 61/36/3% | Knit | Waffle | Dyed | P/D,1x1 | NA,NA | 62 | 265 | 51637 | yds | Gul Wang 王國安 | WASABI | Discuss | 6487 | 6487 | 712.8 | 17 | 59.9 | 652.9 | 0 | 2.1% | 接疋,斷紗(斷經/斷緯),棉粒/結頭/粗節,油/髒/色污,破洞 | [6 empty] | 單色扣點為B級,結論為Discuss | [16 empty] | 色樣、品質樣廠商提供 | 已簽核 | 請參考驗貨員意見。(Please refer QA's comments.) |  |  | 2026/04/20 | 2026/04/26 | 2026/06/19 |  |  |  |  | VIN-LR1
194551 | 2026/03/21 | Xijin Huang 黃錫金 |  | ONY | Dash Wang 王彥智 | V7C | 908491_FA26 | TMKF-26-01077 | AS |  |  | 金祥惠 | CHINA | VIN-LR1 LR2 | 2026/04/14 | 2026/04/14 | Cotton/Polyester/Spandex 61/36/3% | Knit | Waffle | Dyed | P/D,1x1 | NA,NA | 62 | 265 | 0 | yds | Gul Wang 王國安 | WD PARIE CSD BRGMT PS | Discuss | 3556 | 3556 | 358.8 | 12.3 | 119.1 | 239.7 | 0 | 0.7% | 接疋,棉粒/結頭/粗節,油/髒/色污,破洞 | [6 empty] | 單色扣點為B級,結論為Discuss | [16 empty] | 色樣、品質樣廠商提供 | 已簽核 | 請參考驗貨員意見。(Please refer QA's comments.) |  |  | 2026/04/20 | 2026/04/26 | 2026/06/19 |  |  |  |  | VIN-LR1
194627 | 2026/03/21 | Xijin Huang 黃錫金 |  | ONY | Dash Wang 王彥智 | V7C | 908491_FA26 | TMKF-26-01077 | AS |  |  | 金祥惠 | CHINA | VIN-LR1 LR2 | 2026/04/14 | 2026/04/15 | Cotton/Polyester/Spandex 61/36/3% | Knit | Waffle | Dyed | P/D,1x1 | NA,NA | 62 | 265 | 0 | yds | Gul Wang 王國安 | WD PARIE CSD BRGMT PS | Discuss | 3645 | 3645 | 361.7 | 14.7 | 60.1 | 301.6 | 0 | 1.4% | 接疋,棉粒/結頭/粗節,油/髒/色污,破洞 | [6 empty] | 單色扣點為B級,結論為Discuss | [16 empty] | 色樣、品質樣廠商提供 | 已簽核 | 請參考驗貨員意見。(Please refer QA's comments.) |  |  | 2026/04/20 | 2026/04/26 | 2026/06/19 |  |  |  |  | VIN-LR1
194695 | 2026/03/21 | Xijin Huang 黃錫金 |  | ONY | Dash Wang 王彥智 | V7C | 908491_FA26 | TMKF-26-01077 | AS |  |  | 金祥惠 | CHINA | VIN-LR1 LR2 | 2026/04/16 | 2026/04/16 | Cotton/Polyester/Spandex 61/36/3% | Knit | Waffle | Dyed | P/D,1x1 | NA,NA | 62 | 265 | 0 | yds | Gul Wang 王國安 | WD PARIE CSD BRGMT PS | Discuss | 3442 | 3442 | 351.4 | 14.2 | 0 | 351.4 | 0 | 1.3% | 接疋,棉粒/結頭/粗節,油/髒/色污,破洞,針痕/直條 | [6 empty] | 單色扣點為B級,結論為Discuss | [16 empty] | 色樣、品質樣廠商提供 | 已簽核 | 請參考驗貨員意見。(Please refer QA's comments.) |  |  | 2026/04/20 | 2026/04/26 | 2026/06/19 |  |  |  |  | VIN-LR1
195445 | 2026/03/21 | Xijin Huang 黃錫金 |  | ONY | Dash Wang 王彥智 | V7C | 908491_FA26 | TMKF-26-01077 | AS |  |  | 金祥惠 | CHINA | VIN-LR1 LR2 | 2026/04/28 | 2026/04/28 | Cotton/Polyester/Spandex 61/36/3% | Knit | Waffle | Dyed | P/D,1x1 | NA,NA | 62 | 265 | 0 | yds | Gul Wang 王國安 | WD PARIE CSD BRGMT PS | Discuss | 7632 | 7632 | 852.1 | 11.9 | 367.8 | 484.3 | 0 | 0.6% | 接疋,斷紗(斷經/斷緯),棉粒/結頭/粗節,油/髒/色污,破洞 | [6 empty] | 單色扣點為B級,結論為Discuss | [16 empty] | 色樣、品質樣廠商提供 | 已簽核 | 請參考驗貨員意見。(Please refer QA's comments.) |  |  | 2026/05/07 | 2026/04/26 | 2026/06/19 |  |  |  |  | VIN-LR1
194966 | 2026/03/23 | Auto |  | ONY | Dash Wang 王彥智 | V7C | 908491_FA26 | TMKF-26-01078 | AS |  |  | 金祥惠 | CHINA | VIN-LR1 LR2 | 2026/04/21 | 2026/04/21 | Cotton/Polyester/Spandex 61/36/3% | Knit | Rib | Dyed | P/D,1x1 | NA,NA | 66 | 280 | 13430 | yds | Gul Wang 王國安 | BLACK COFFEE | Reject | 961 | 961 | 98.9 | 14.2 | 0 | 0 | 98.9 | 1.3% | 接疋,棉粒/結頭/粗節,油/髒/色污,破洞 | [5 empty] | 幅寬不足 | 單色結論為Fail,請打下並覆驗 | 幅宽窄打下评C级 | 簽核完成 |  |  | 1，抽驗匹- 缸差、匹差、匹內差(邊中)在接受範圍，因配件1缸配大身多缸，有建议杭州靖琿提供配缸资料出货。 2，抽验缸幅宽回缩前窄2-3”，依据检验标准不OK打下回修评C级，以碼重估算碼長不短碼。 3，抽驗匹破洞，接疋及少量污瑕疵扣分為B級，若有超損以成衣廠反應為準。 | 不出貨 | can be used by special marker, and mill will arrange FOC to cover loss. | [9 empty] | 色樣、品質樣廠商提供 | 已簽核 | 請參考驗貨員意見。(Please refer QA's comments.) |  |  | 2026/04/27 | 2026/04/26 | 2026/06/19 |  | 同意出貨-業務核可此瑕疵 |  |  | VIN-LR1
194211 | 2026/03/23 | Auto |  | ONY | Dash Wang 王彥智 | V7C | 908491_FA26 | TMKF-26-01078 | AS |  |  | 金祥惠 | CHINA | VIN-LR1 LR2 | 2026/04/09 | 2026/04/08 | Cotton/Polyester/Spandex 61/36/3% | Knit | Rib | Dyed | P/D,1x1 | NA,NA | 66 | 280 | 16685 | yds | Gul Wang 王國安 | FAUX HTHR BROWN B2452 | Reject | 3908 | 3908 | 416.1 | 17.3 | 53.1 | 310.4 | 52.6 | 2.2% | 接疋,擦傷/刮傷/勾紗,斷紗(斷經/斷緯),棉粒/結頭/粗節,油/髒/色污,破洞 | [6 empty] | 部分匹為C級打下,但單色結論為Discuss | 部分缸循环点打下评C级 | [15 empty] | 色樣、品質樣廠商提供 | 已簽核 | 請參考驗貨員意見。(Please refer QA's comments.) |  |  | 2026/04/13 | 2026/04/26 | 2026/06/19 |  |  |  |  | VIN-LR1
194267 | 2026/03/23 | Auto |  | ONY | Dash Wang 王彥智 | V7C | 908491_FA26 | TMKF-26-01078 | AS |  |  | 金祥惠 | CHINA | VIN-LR1 LR2 | 2026/04/09 | 2026/04/09 | Cotton/Polyester/Spandex 61/36/3% | Knit | Rib | Dyed | P/D,1x1 | NA,NA | 66 | 280 | 16685 | yds | Gul Wang 王國安 | FAUX HTHR BROWN B2452 | Reject | 5544 | 5544 | 620.7 | 20.5 | 106 | 411.9 | 102.8 | 3.2% | 接疋,斷紗(斷經/斷緯),棉粒/結頭/粗節,油/髒/色污,異纖/飛花,破洞 | [5 empty] | 幅寬不足 | 部分匹為C級打下,但單色結論為Discuss | 部分匹污渍，幅宽窄不OK打下评C级 | [15 empty] | 色樣、品質樣廠商提供 | 已簽核 | 請參考驗貨員意見。(Please refer QA's comments.) |  |  | 2026/04/13 | 2026/04/26 | 2026/06/19 |  |  |  |  | VIN-LR1
194687 | 2026/03/23 | Auto |  | ONY | Dash Wang 王彥智 | V7C | 908491_FA26 | TMKF-26-01078 | AS |  |  | 金祥惠 | CHINA | VIN-LR1 LR2 | 2026/04/16 | 2026/04/16 | Cotton/Polyester/Spandex 61/36/3% | Knit | Rib | Dyed | P/D,1x1 | NA,NA | 66 | 280 | 16685 | yds | Gul Wang 王國安 | FAUX HTHR BROWN B2452 | Discuss | 4478 | 4478 | 600 | 18.3 | 0 | 600 | 0 | 2.5% | 接疋,棉粒/結頭/粗節,油/髒/色污,破洞 | [6 empty] | 單色扣點為B級,結論為Discuss | [16 empty] | 色樣、品質樣廠商提供 | 已簽核 | 請參考驗貨員意見。(Please refer QA's comments.) |  |  | 2026/04/20 | 2026/04/26 | 2026/06/19 |  |  |  |  | VIN-LR1
195061 | 2026/03/23 | Auto |  | ONY | Dash Wang 王彥智 | V7C | 908491_FA26 | TMKF-26-01078 | AS |  |  | 金祥惠 | CHINA | VIN-LR1 LR2 | 2026/04/22 | 2026/04/22 | Cotton/Polyester/Spandex 61/36/3% | Knit | Rib | Dyed | P/D,1x1 | NA,NA | 66 | 280 | 8441 | yds | Gul Wang 王國安 | GOJI BERRY | Discuss | 1994 | 1994 | 207.9 | 18.8 | 0 | 207.9 | 0 | 2.6% | 接疋,棉粒/結頭/粗節,油/髒/色污,破洞 | [6 empty] | 單色扣點為B級,結論為Discuss | [16 empty] | 色樣、品質樣廠商提供 | 已簽核 | 請參考驗貨員意見。(Please refer QA's comments.) |  |  | 2026/04/27 | 2026/04/26 | 2026/06/19 |  |  |  |  | VIN-LR1
195567 | 2026/03/23 | Auto |  | ONY | Dash Wang 王彥智 | V7C | 908491_FA26 | TMKF-26-01078 | AS |  |  | 金祥惠 | CHINA | VIN-LR1 LR2 | 2026/04/29 | 2026/04/30 | Cotton/Polyester/Spandex 61/36/3% | Knit | Rib | Dyed | P/D,1x1 | NA,NA | 66 | 280 | 8441 | yds | Gul Wang 王國安 | GOJI BERRY | Discuss | 1486 | 1486 | 211 | 19.4 | 0 | 211 | 0 | 2.8% | 接疋,棉粒/結頭/粗節,油/髒/色污,破洞 | [6 empty] | 單色扣點為B級,結論為Discuss | [16 empty] | 色樣、品質樣廠商提供 | 已簽核 | 請參考驗貨員意見。(Please refer QA's comments.) |  |  | 2026/05/07 | 2026/04/26 | 2026/06/19 |  |  |  |  | VIN-LR1
194967 | 2026/03/23 | Auto |  | ONY | Dash Wang 王彥智 | V7C | 908491_FA26 | TMKF-26-01078 | AS |  |  | 金祥惠 | CHINA | VIN-LR1 LR2 | 2026/04/21 | 2026/04/21 | Cotton/Polyester/Spandex 61/36/3% | Knit | Rib | Dyed | P/D,1x1 | NA,NA | 66 | 280 | 0 | yds | Gul Wang 王國安 | GOTC BLU CSD NPTNE PS | Reject | 990 | 990 | 106.4 | 11.3 | 0 | 0 | 106.4 | 0.4% | 接疋,棉粒/結頭/粗節,油/髒/色污,破洞 | [5 empty] | 幅寬不足 | 單色結論為Fail,請打下並覆驗 | 幅宽窄打下评C级 | 簽核完成 |  |  | 1，抽驗匹- 缸差、匹差、匹內差(邊中)在接受範圍，因配件1缸配大身多缸，有建议杭州靖琿提供配缸资料出货。 2，抽验缸幅宽回缩前窄2-3”，依据检验标准不OK打下回修评C级，以碼重估算碼長不短碼。 3，抽驗匹破洞，接疋及少量污瑕疵扣分為B級，若有超損以成衣廠反應為準。 | 不出貨 | can be used by special marker, and mill will arrange FOC to cover loss. | [9 empty] | 色樣、品質樣廠商提供 | 已簽核 | 請參考驗貨員意見。(Please refer QA's comments.) |  |  | 2026/04/27 | 2026/04/26 | 2026/06/19 |  | 同意出貨-業務核可此瑕疵 |  |  | VIN-LR1
195062 | 2026/03/23 | Auto |  | ONY | Dash Wang 王彥智 | V7C | 908491_FA26 | TMKF-26-01078 | AS |  |  | 金祥惠 | CHINA | VIN-LR1 LR2 | 2026/04/22 | 2026/04/22 | Cotton/Polyester/Spandex 61/36/3% | Knit | Rib | Dyed | P/D,1x1 | NA,NA | 66 | 280 | 0 | yds | Gul Wang 王國安 | GOTC BLU CSD NPTNE PS | Reject | 2160 | 2160 | 263.4 | 20.9 | 0 | 0 | 263.4 | 3.3% | 接疋,擦傷/刮傷/勾紗,棉粒/結頭/粗節,油/髒/色污,破洞,破洞修補痕 | [5 empty] | 幅寬不足 | 單色結論為Fail,請打下並覆驗 | 幅宽窄及部分疋污渍不OK评C级 | 簽核完成 |  |  | 1，抽驗匹- 缸差、匹差、匹內差(邊中)在接受範圍，因配件1缸配大身多缸，有建议杭州靖琿提供配缸资料出货。 2，抽验GOTC BLU CSD NPTNE PS幅宽回缩前窄2-3”，依据检验标准不OK打下回修评C级，以碼重估算碼長不短碼。 3，抽验GOTC BLU CSD NPTNE PS LOT1010# R0053 布中大污渍计分不OK打下评C级（附有图片）。 4，其余抽驗匹破洞，接疋及少量污瑕疵扣分為B級，若有超損以成衣廠反應為準。 ****本次金祥惠申请验货出货约8.1万码，实际验货6.2万碼，欠数生产中会来不及提供验货**** | 不出貨 | can be used by special marker, and mill will arrange FOC to cover loss. | [9 empty] | 色樣、品質樣廠商提供 | 已簽核 | 請參考驗貨員意見。(Please refer QA's comments.) |  |  | 2026/04/27 | 2026/04/26 | 2026/06/19 |  | 同意出貨-業務核可此瑕疵 |  |  | VIN-LR1
195568 | 2026/03/23 | Auto |  | ONY | Dash Wang 王彥智 | V7C | 908491_FA26 | TMKF-26-01078 | AS |  |  | 金祥惠 | CHINA | VIN-LR1 LR2 | 2026/04/29 | 2026/04/30 | Cotton/Polyester/Spandex 61/36/3% | Knit | Rib | Dyed | P/D,1x1 | NA,NA | 66 | 280 | 0 | yds | Gul Wang 王國安 | GOTC BLU CSD NPTNE PS | Reject | 3386 | 3386 | 533.5 | 15.9 | 108.1 | 372.7 | 52.7 | 1.8% | 接疋,擦傷/刮傷/勾紗,斷紗(斷經/斷緯),棉粒/結頭/粗節,油/髒/色污,破洞 |  |  |  |  | 全匹性瑕疵 |  | 部分匹為C級打下,但單色結論為Discuss | 部分疋布边2-3”布湿不OK评C级 | [15 empty] | 色樣、品質樣廠商提供 | 已簽核 | 請參考驗貨員意見。(Please refer QA's comments.) |  |  | 2026/05/07 | 2026/04/26 | 2026/06/19 |  |  |  |  | VIN-LR1
194212 | 2026/03/23 | Auto |  | ONY | Dash Wang 王彥智 | V7C | 908491_FA26 | TMKF-26-01078 | AS |  |  | 金祥惠 | CHINA | VIN-LR1 LR2 | 2026/04/09 | 2026/04/08 | Cotton/Polyester/Spandex 61/36/3% | Knit | Rib | Dyed | P/D,1x1 | NA,NA | 66 | 280 | 9397 | yds | Gul Wang 王國安 | PANTHER CSD | Discuss | 1727 | 1727 | 195.6 | 13.3 | 100 | 95.6 | 0 | 1% | 接疋,棉粒/結頭/粗節,油/髒/色污,破洞 | [6 empty] | 單色扣點為B級,結論為Discuss | [16 empty] | 色樣、品質樣廠商提供 | 已簽核 | 請參考驗貨員意見。(Please refer QA's comments.) |  |  | 2026/04/13 | 2026/04/26 | 2026/06/19 |  |  |  |  | VIN-LR1
194689 | 2026/03/23 | Auto |  | ONY | Dash Wang 王彥智 | V7C | 908491_FA26 | TMKF-26-01078 | AS |  |  | 金祥惠 | CHINA | VIN-LR1 LR2 | 2026/04/16 | 2026/04/16 | Cotton/Polyester/Spandex 61/36/3% | Knit | Rib | Dyed | P/D,1x1 | NA,NA | 66 | 280 | 9397 | yds | Gul Wang 王國安 | PANTHER CSD | Discuss | 2764 | 2764 | 302.9 | 18.5 | 52.6 | 250.3 | 0 | 2.6% | 接疋,棉粒/結頭/粗節,油/髒/色污,破洞 | [6 empty] | 單色扣點為B級,結論為Discuss | [16 empty] | 色樣、品質樣廠商提供 | 已簽核 | 請參考驗貨員意見。(Please refer QA's comments.) |  |  | 2026/04/20 | 2026/04/26 | 2026/06/19 |  |  |  |  | VIN-LR1
194266 | 2026/03/23 | Auto |  | ONY | Dash Wang 王彥智 | V7C | 908491_FA26 | TMKF-26-01078 | AS |  |  | 金祥惠 | CHINA | VIN-LR1 LR2 | 2026/04/09 | 2026/04/09 | Cotton/Polyester/Spandex 61/36/3% | Knit | Rib | Dyed | P/D,1x1 | NA,NA | 66 | 280 | 11129 | yds | Gul Wang 王國安 | SEA SALT | Discuss | 4484 | 4484 | 453.9 | 18.7 | 51.6 | 402.3 | 0 | 2.6% | 接疋,棉粒/結頭/粗節,油/髒/色污,破洞 |  |  |  |  | 布邊不良 |  | 單色扣點為B級,結論為Discuss | [16 empty] | 色樣、品質樣廠商提供 | 已簽核 | 請參考驗貨員意見。(Please refer QA's comments.) |  |  | 2026/04/13 | 2026/04/26 | 2026/06/19 |  |  |  |  | VIN-LR1
194268 | 2026/03/23 | Auto |  | ONY | Dash Wang 王彥智 | V7C | 908491_FA26 | TMKF-26-01078 | AS |  |  | 金祥惠 | CHINA | VIN-LR1 LR2 | 2026/04/09 | 2026/04/09 | Cotton/Polyester/Spandex 61/36/3% | Knit | Rib | Dyed | P/D,1x1 | NA,NA | 66 | 280 | 6275 | yds | Gul Wang 王國安 | WASABI | Discuss | 3335 | 3335 | 418.3 | 17.2 | 52.5 | 365.8 | 0 | 2.2% | 接疋,棉粒/結頭/粗節,油/髒/色污,破洞 | [6 empty] | 單色扣點為B級,結論為Discuss | [16 empty] | 色樣、品質樣廠商提供 | 已簽核 | 請參考驗貨員意見。(Please refer QA's comments.) |  |  | 2026/04/13 | 2026/04/26 | 2026/06/19 |  |  |  |  | VIN-LR1
194688 | 2026/03/23 | Auto |  | ONY | Dash Wang 王彥智 | V7C | 908491_FA26 | TMKF-26-01078 | AS |  |  | 金祥惠 | CHINA | VIN-LR1 LR2 | 2026/04/16 | 2026/04/16 | Cotton/Polyester/Spandex 61/36/3% | Knit | Rib | Dyed | P/D,1x1 | NA,NA | 66 | 280 | 0 | yds | Gul Wang 王國安 | WD PARIE CSD BRGMT PS | Reject | 3558 | 3558 | 300.2 | 14.7 | 52.4 | 103.5 | 144.3 | 1.4% | 接疋,棉粒/結頭/粗節,油/髒/色污,破洞 | [5 empty] | 幅寬不足 | 單色結論為Fail,請打下並覆驗 | 部分缸幅宽窄打下评C级 | 簽核完成 |  |  | 1，抽驗匹- 缸差、匹差、匹內差(邊中)在接受範圍，因配件1缸配大身多缸，有建议杭州靖琿提供配缸资料出货。 2，抽验WD PARIE CSD BRGMT PS,LOT1009#幅宽窄3-4”，依据检验标准不OK打下回修评C级。 3，抽驗匹破洞，接疋及少量污瑕疵扣分為B級，若有超損以成衣廠反應為準，以碼重估算碼長不短碼。 4，部分缸成品克重回缩前偏轻6-7%，依据4/8取样试回缩结果可OK，记录出货。 | 不出貨 | The narrow width s/b replenished the loss. | [9 empty] | 色樣、品質樣廠商提供 | 已簽核 | 請參考驗貨員意見。(Please refer QA's comments.) |  |  | 2026/04/20 | 2026/04/26 | 2026/06/19 |  | 同意出貨-瑕疵無法重修，補損出貨 |  |  | VIN-LR1
194078 | 2026/03/23 | Auto |  | ONY | Dash Wang 王彥智 | V7C | 908491_FA26 | TMKF-26-01079 | AS |  |  | 金祥惠 | VIETNAM | VIN-LR1 LR2 | 2026/04/03 | 2026/04/03 | Cotton/Polyester/Spandex 61/36/3% | Knit | Waffle | Dyed | P/D,1x1 | NA,NA | 62 | 265 | 80892 | yds | HoaNguyen | BLACK COFFEE | Reject | 4285 | 4285 | 716.7 | 12 | 363.4 | 298.7 | 54.6 | 0.6% | 接疋,擦傷/刮傷/勾紗,棉粒/結頭/粗節,破洞 | [5 empty] | 幅寬不足 | 單色結論為Fail,請打下並覆驗 | [16 empty] | 色樣、品質樣廠商提供 | 已簽核 | 請參考驗貨員意見。(Please refer QA's comments.) |  |  | 2026/04/08 | 2026/04/26 | 2026/06/19 |  |  |  |  | VIN-LR1
194766 | 2026/03/23 | Auto |  | ONY | Dash Wang 王彥智 | V7C | 908491_FA26 | TMKF-26-01079 | AS |  |  | 金祥惠 | VIETNAM | VIN-LR1 LR2 | 2026/04/17 | 2026/04/17 | Cotton/Polyester/Spandex 61/36/3% | Knit | Waffle | Dyed | P/D,1x1 | NA,NA | 62 | 265 | 80892 | yds | NgocBich | BLACK COFFEE | Reject | 7440 | 7440 | 1259.2 | 15.5 | 60.2 | 59.2 | 1139.8 | 1.7% | 接疋,擦傷/刮傷/勾紗,斷紗(斷經/斷緯),破洞 | 風格不符 |  |  | 匹差過大,缸差過大 | 布邊不良 | 克重過輕,幅寬不足 | 單色結論為Fail,請打下並覆驗 |  | 尚未覆驗 |  |  | 1.顏色:BLACK COFFEE/缸號:YB260404045 & YB260409102/ 風格不符 & 匹差過大=>打下整缸. 2. 顏色:BLACK COFFEE/缸號:YB260409097 & YB260409104/ 匹差過大=>打下整缸. 3. 顏色:BLACK COFFEE/缸號:YB260411003/ 風格不符 & 缸差過大 & 窄幅2"=>打下整缸. 4.顏色:BLACK COFFEE/缸號:YB260411073/ 缸差過大=>打下整缸. 5.顏色:BLACK COFFEE/缸號:YB260411079/ 克重過輕18.87%=>打下整缸. | [11 empty] | 色樣、品質樣廠商提供 | 已簽核 | 因C級大貨超過20%，請打下並申請覆驗。 |  |  |  | 2026/04/26 | 2026/06/19 |  | 簽核中 |  |  | VIN-LR1
195279 | 2026/03/23 | Auto |  | ONY | Dash Wang 王彥智 | V7C | 908491_FA26 | TMKF-26-01079 | AS |  |  | 金祥惠 | VIETNAM | VIN-LR1 LR2 | 2026/04/29 | 2026/04/24 | Cotton/Polyester/Spandex 61/36/3% | Knit | Waffle | Dyed | P/D,1x1 | NA,NA | 62 | 265 | 80892 | yds | NgocBich | BLACK COFFEE | Reject | 12649 | 12649 | 2143.2 | 8.3 | 300.6 | 384.6 | 1458 | 0% | 接疋,擦傷/刮傷/勾紗,斷紗(斷經/斷緯),油/髒/色污,破洞 |  |  |  | 匹差過大,缸差過大,顏色不符 |  | 克重過輕 | 單色結論為Fail,請打下並覆驗 |  | 尚未覆驗 |  |  | 1.顏色:BLACK COFFEE/缸號:YB260415113 &YB260415011/ 顏色不符=>打下整缸. 2.顏色:BLACK COFFEE/缸號:YB260416136 & YB260416066/ 匹差過大 &缸差過大=>打下整缸. 3.顏色:BLACK COFFEE/缸號:YB260416129 &YB260415110 &YB260416137/克重過輕6.79%~9.06%=>打下整缸. 4.顏色:BLACK COFFEE/缸號:YB260415120/ 缸差過大=>打下整缸. 5.顏色:GOJI BERRY/缸號:YB260416075/匹號:02/窄幅2"=>打下單匹. 6.顏色:BLACK COFFEE & GOJI BERRY/缸號:YB260416120 & YB260415116 & YB260416076 & YB260416078/ 以碼重換算碼長，短碼2.35%~4.57%，請依成衣廠實際短碼率補布。 7.顏色:BLACK COFFEE/幅寬票準:針內62"全幅64"實際驗每匹幅寬不一針內65.5"~67"全幅67"~69" | [11 empty] | 色樣、品質樣廠商提供 | 已簽核 | 請參考驗貨員意見。(Please refer QA's comments.) 供應商不同意驗報。未簽名 因C級大貨超過20%，請打下並申請覆驗。 |  |  |  | 2026/04/26 | 2026/06/19 |  | 簽核中 |  |  | VIN-LR1
194077 | 2026/03/23 | Auto |  | ONY | Dash Wang 王彥智 | V7C | 908491_FA26 | TMKF-26-01079 | AS |  |  | 金祥惠 | VIETNAM | VIN-LR1 LR2 | 2026/04/03 | 2026/04/03 | Cotton/Polyester/Spandex 61/36/3% | Knit | Waffle | Dyed | P/D,1x1 | NA,NA | 62 | 265 | 12196 | yds | HoaNguyen | GOJI BERRY | Discuss | 4286 | 4286 | 741.1 | 11.5 | 422.8 | 318.3 | 0 | 0.5% | 接疋,擦傷/刮傷/勾紗,斷紗(斷經/斷緯),油/髒/色污,破洞 | 布面毛羽長 |  | 緯斜/緯弧過大 |  |  |  | 單色扣點為B級,結論為Discuss | [16 empty] | 色樣、品質樣廠商提供 | 已簽核 | 請參考驗貨員意見。(Please refer QA's comments.) |  |  | 2026/04/08 | 2026/04/26 | 2026/06/19 |  |  |  |  | VIN-LR1
194767 | 2026/03/23 | Auto |  | ONY | Dash Wang 王彥智 | V7C | 908491_FA26 | TMKF-26-01079 | AS |  |  | 金祥惠 | VIETNAM | VIN-LR1 LR2 | 2026/04/17 | 2026/04/17 | Cotton/Polyester/Spandex 61/36/3% | Knit | Waffle | Dyed | P/D,1x1 | NA,NA | 62 | 265 | 12196 | yds | NgocBich | GOJI BERRY | Discuss | 2060 | 2060 | 359.1 | 15.3 | 61.2 | 297.9 | 0 | 1.6% | 擦傷/刮傷/勾紗,破洞 | [6 empty] | 單色扣點為B級,結論為Discuss | [16 empty] | 色樣、品質樣廠商提供 | 已簽核 | 因C級大貨超過20%，請打下並申請覆驗。 |  |  |  | 2026/04/26 | 2026/06/19 |  |  |  |  | VIN-LR1
195278 | 2026/03/23 | Auto |  | ONY | Dash Wang 王彥智 | V7C | 908491_FA26 | TMKF-26-01079 | AS |  |  | 金祥惠 | VIETNAM | VIN-LR1 LR2 | 2026/04/29 | 2026/04/24 | Cotton/Polyester/Spandex 61/36/3% | Knit | Waffle | Dyed | P/D,1x1 | NA,NA | 62 | 265 | 12196 | yds | NgocBich | GOJI BERRY | Reject | 3036 | 3036 | 556.3 | 15.3 | 60.9 | 434.7 | 60.7 | 1.6% | 接疋,擦傷/刮傷/勾紗,破洞 | [5 empty] | 幅寬不足 | 單色結論為Fail,請打下並覆驗 | [16 empty] | 色樣、品質樣廠商提供 | 已簽核 | 請參考驗貨員意見。(Please refer QA's comments.) 供應商不同意驗報。未簽名 因C級大貨超過20%，請打下並申請覆驗。 |  |  |  | 2026/04/26 | 2026/06/19 |  |  |  |  | VIN-LR1
194054 | 2026/02/04 | Auto |  | SMA | Ruby Nguyen 阮氏俄 | V2A | LST870_SP26 | TMKF-26-01081 | AS |  |  | PARADISE | CHINA | IND-GLD2 | 2026/04/03 | 2026/04/03 | Polyester/Spandex 78/22% | Knit | Interlock | Dyed | Pigment Dye | Peach (2 side),NA | 60 | 265 | 4098 | yds | Yao Deng 鄧堯 | DEEP BLACK | Agree | 4307.4 | 4307.4 | 509.7 | 6.9 | 447.1 | 62.6 | 0 | 0% | 接疋,斷紗(斷經/斷緯),棉粒/結頭/粗節,油/髒/色污,破洞 | [6 empty] | 部分匹扣點為B級,但單色結論為Pass | [16 empty] | 色樣、品質樣廠商提供 | 已簽核 | 請參考驗貨員意見。(Please refer QA's comments.) |  |  | 2026/04/22 | 2026/05/20 | 2026/06/20 |  |  |  |  | IND-GLD
195482 | 2026/02/04 | Auto |  | SMA | Ruby Nguyen 阮氏俄 | V2A | LOG810_FA26 | TMKF-26-01083 | AS |  |  | NICE DYEING | CHINA | IND-GLD5 | 2026/04/28 | 2026/04/28 | Modal/Polyester/Spandex 57/38/5% | Knit | Fleece | Dyed | P/D | NA,NA | 62 | 240 | 1104 | kgs | Jimmy Shi 石振華 | BLACKTOP | Agree | 400.96 | 1120 | 140 | 7.1 | 140 | 0 | 0 | 0% | 接疋,斷紗(斷經/斷緯),棉粒/結頭/粗節 | [6 empty] | 大貨品質在接受標準內 | [16 empty] | 色樣、品質樣廠商提供 | 已簽核 | 請參考驗貨員意見。(Please refer QA's comments.) |  |  | 2026/04/30 | 2026/06/07 | 2026/07/20 |  |  |  |  | IND-GLD
195557 | 2026/02/04 | Auto |  | SMA | Ruby Nguyen 阮氏俄 | V2A | LOG810_FA26 | TMKF-26-01083 | AS |  |  | NICE DYEING | CHINA | IND-GLD5 | 2026/04/29 | 2026/04/29 | Modal/Polyester/Spandex 57/38/5% | Knit | Fleece | Dyed | P/D | NA,NA | 62 | 240 | 1104 | kgs | Jimmy Shi 石振華 | BLACKTOP | Agree | 143.92 | 402 | 68 | 8.8 | 68 | 0 | 0 | 0% | 接疋,棉粒/結頭/粗節 | [6 empty] | 大貨品質在接受標準內 | [16 empty] | 色樣、品質樣廠商提供 | 已簽核 | 請參考驗貨員意見。(Please refer QA's comments.) |  |  | 2026/04/30 | 2026/06/07 | 2026/07/20 |  |  |  |  | IND-GLD
194639 | 2026/02/04 | Auto |  | SMA | Ruby Nguyen 阮氏俄 | V2A | LOG810_FA26 | TMKF-26-01083 | AS |  |  | NICE DYEING | CHINA | IND-GLD5 | 2026/04/15 | 2026/04/15 | Modal/Polyester/Spandex 57/38/5% | Knit | Fleece | Dyed | P/D | NA,NA | 62 | 240 | 946 | kgs | Jimmy Shi 石振華 | IVORYSNOW | Discuss | 976.62 | 2728 | 307 | 11.4 | 139 | 168 | 0 | 0.4% | 接疋,斷紗(斷經/斷緯),棉粒/結頭/粗節 | [6 empty] | 部分匹扣點為B級,但單色結論為Pass | [16 empty] | 色樣、品質樣廠商提供 | 已簽核 | 請參考驗貨員意見。(Please refer QA's comments.) |  |  | 2026/04/30 | 2026/06/07 | 2026/07/20 |  |  |  |  | IND-GLD
195484 | 2026/02/04 | Auto |  | SMA | Ruby Nguyen 阮氏俄 | V2A | OG813_FA26 | TMKF-26-01084 | AS |  |  | NICE DYEING | CHINA | IND-GLD1 | 2026/04/28 | 2026/04/28 | Modal/Polyester/Spandex 57/38/5% | Knit | Fleece | Dyed | P/D | NA,NA | 62 | 240 | 1658 | kgs | Jimmy Shi 石振華 | BLACK TOP | Agree | 218.38 | 610 | 68 | 7.4 | 68 | 0 | 0 | 0% | 接疋,油/髒/色污 | [6 empty] | 大貨品質在接受標準內 | [16 empty] | 色樣、品質樣廠商提供 | 已簽核 | 請參考驗貨員意見。(Please refer QA's comments.) |  |  | 2026/04/30 | 2026/06/07 | 2026/07/20 |  |  |  |  | IND-GLD
195550 | 2026/02/04 | Auto |  | SMA | Ruby Nguyen 阮氏俄 | V2A | OG813_FA26 | TMKF-26-01084 | AS |  |  | NICE DYEING | CHINA | IND-GLD1 | 2026/04/29 | 2026/04/29 | Modal/Polyester/Spandex 57/38/5% | Knit | Fleece | Dyed | P/D | NA,NA | 62 | 240 | 1658 | kgs | Jimmy Shi 石振華 | BLACK TOP | Agree | 1545.13 | 4316 | 547 | 6.8 | 547 | 0 | 0 | 0% | 接疋,擦傷/刮傷/勾紗,斷紗(斷經/斷緯),染折/折痕,棉粒/結頭/粗節,油/髒/色污,破洞 | [6 empty] | 大貨品質在接受標準內 | [16 empty] | 色樣、品質樣廠商提供 | 已簽核 | 請參考驗貨員意見。(Please refer QA's comments.) |  |  | 2026/04/30 | 2026/06/07 | 2026/07/20 |  |  |  |  | IND-GLD
194708 | 2026/02/04 | Auto |  | SMA | Ruby Nguyen 阮氏俄 | V2A | OG813_FA26 | TMKF-26-01084 | AS |  |  | NICE DYEING | CHINA | IND-GLD1 | 2026/04/17 | 2026/04/17 | Modal/Polyester/Spandex 57/38/5% | Knit | Fleece | Dyed | P/D | NA,NA | 62 | 240 | 1865 | kgs | Jimmy Shi 石振華 | PETROLGHT | Agree | 459.31 | 1283 | 261 | 8 | 261 | 0 | 0 | 0% | 接疋,斷紗(斷經/斷緯),棉粒/結頭/粗節 | [6 empty] | 大貨品質在接受標準內 | [16 empty] | 色樣、品質樣廠商提供 | 已簽核 | 請參考驗貨員意見。(Please refer QA's comments.) |  |  | 2026/04/30 | 2026/06/07 | 2026/07/20 |  |  |  |  | IND-GLD
195483 | 2026/02/04 | Auto |  | SMA | Ruby Nguyen 阮氏俄 | V2A | OG813_FA26 | TMKF-26-01084 | AS |  |  | NICE DYEING | CHINA | IND-GLD1 | 2026/04/28 | 2026/04/28 | Modal/Polyester/Spandex 57/38/5% | Knit | Fleece | Dyed | P/D | NA,NA | 62 | 240 | 1865 | kgs | Jimmy Shi 石振華 | PETROLGHT | Agree | 1167.08 | 3260 | 327 | 4.9 | 327 | 0 | 0 | 0% | 接疋,斷紗(斷經/斷緯),棉粒/結頭/粗節 | [6 empty] | 大貨品質在接受標準內 | [16 empty] | 色樣、品質樣業務提供 | 已簽核 | 請參考驗貨員意見。(Please refer QA's comments.) |  |  | 2026/04/30 | 2026/06/07 | 2026/07/20 |  |  |  |  | IND-GLD
195549 | 2026/02/04 | Auto |  | SMA | Ruby Nguyen 阮氏俄 | V2A | OG813_FA26 | TMKF-26-01084 | AS |  |  | NICE DYEING | CHINA | IND-GLD1 | 2026/04/29 | 2026/04/29 | Modal/Polyester/Spandex 57/38/5% | Knit | Fleece | Dyed | P/D | NA,NA | 62 | 240 | 1865 | kgs | Jimmy Shi 石振華 | PETROLGHT | Agree | 288.55 | 806 | 125 | 8.8 | 125 | 0 | 0 | 0% | 接疋,斷紗(斷經/斷緯),棉粒/結頭/粗節 | [6 empty] | 大貨品質在接受標準內 | [16 empty] | 色樣、品質樣廠商提供 | 已簽核 | 請參考驗貨員意見。(Please refer QA's comments.) |  |  | 2026/04/30 | 2026/06/07 | 2026/07/20 |  |  |  |  | IND-GLD
195548 | 2026/02/04 | Auto |  | SMA | Ruby Nguyen 阮氏俄 | V2A | OG813_FA26 | TMKF-26-01084 | AS |  |  | NICE DYEING | CHINA | IND-GLD1 | 2026/04/29 | 2026/04/29 | Modal/Polyester/Spandex 57/38/5% | Knit | Fleece | Dyed | P/D | NA,NA | 62 | 240 | 617 | kgs | Jimmy Shi 石振華 | RIVERBLNV | Reject | 652.63 | 1823 | 204 | 6.9 | 136 | 0 | 68 | 0% | 接疋,斷紗(斷經/斷緯),棉粒/結頭/粗節,油/髒/色污 |  |  |  | 邊中色差 |  |  | 單色結論為Fail,請打下並覆驗 |  | 採購-出貨與否簽核 |  |  | 1>RIVERBLNV：260413276邊中色差明顯，C級Reject。 2>依實際克重幅寬換算碼重，碼重超重0.56%~1.7%（訂單買重量）。 ******克重為回潮16小時後測量所得數值****** | [11 empty] | 色樣、品質樣廠商提供 | 已簽核 | 請參考驗貨員意見。(Please refer QA's comments.) |  |  | 2026/04/30 | 2026/06/07 | 2026/07/20 |  | 簽核中 |  |  | IND-GLD
194709 | 2026/02/04 | Auto |  | SMA | Ruby Nguyen 阮氏俄 | V2A | LOG814_FA26 | TMKF-26-01085 | AS |  |  | NICE DYEING | CHINA | IND-GLD2 | 2026/04/17 | 2026/04/17 | Modal/Polyester/Spandex 57/38/5% | Knit | Fleece | Dyed | P/D | NA,NA | 62 | 240 | 799 | kgs | Jimmy Shi 石振華 | BLACKTOP | Agree | 447.14 | 1249 | 268 | 5.6 | 268 | 0 | 0 | 0% | 接疋,斷紗(斷經/斷緯),棉粒/結頭/粗節,油/髒/色污 | [6 empty] | 大貨品質在接受標準內 | [16 empty] | 色樣、品質樣廠商提供 | 已簽核 | 請參考驗貨員意見。(Please refer QA's comments.) |  |  | 2026/04/30 | 2026/06/07 | 2026/07/20 |  |  |  |  | IND-GLD
195110 | 2026/02/04 | Auto |  | SMA | Ruby Nguyen 阮氏俄 | V2A | LOG814_FA26 | TMKF-26-01085 | AS |  |  | NICE DYEING | CHINA | IND-GLD2 | 2026/04/22 | 2026/04/22 | Modal/Polyester/Spandex 57/38/5% | Knit | Fleece | Dyed | P/D | NA,NA | 62 | 240 | 799 | kgs | Jimmy Shi 石振華 | BLACKTOP | Agree | 412.06 | 1151 | 134 | 8.2 | 134 | 0 | 0 | 0% | 接疋,斷紗(斷經/斷緯),棉粒/結頭/粗節 | [6 empty] | 大貨品質在接受標準內 | [16 empty] | 色樣、品質樣廠商提供 | 已簽核 | 請參考驗貨員意見。(Please refer QA's comments.) |  |  | 2026/04/30 | 2026/06/07 | 2026/07/20 |  |  |  |  | IND-GLD
195558 | 2026/02/04 | Auto |  | SMA | Ruby Nguyen 阮氏俄 | V2A | LOG814_FA26 | TMKF-26-01085 | AS |  |  | NICE DYEING | CHINA | IND-GLD2 | 2026/04/29 | 2026/04/29 | Modal/Polyester/Spandex 57/38/5% | Knit | Fleece | Dyed | P/D | NA,NA | 62 | 240 | 843 | kgs | Jimmy Shi 石振華 | RIVERBLNV | Reject | 901.09 | 2517 | 270 | 13 | 69 | 135 | 66 | 0.9% | 接疋,斷紗(斷經/斷緯),染折/折痕,棉粒/結頭/粗節,油/髒/色污,破洞 |  |  |  | 邊中色差 |  |  | 單色結論為Fail,請打下並覆驗 |  | 採購-出貨與否簽核 |  |  | 1>260413627邊中色差明顯，C級Reject。 2>大貨破洞瑕疵超損，需補足裁損，實際補損率以成衣廠為準。 ******克重為回潮16小時後測量所得數值****** | [11 empty] | 色樣、品質樣廠商提供 | 已簽核 | 請參考驗貨員意見。(Please refer QA's comments.) |  |  | 2026/04/30 | 2026/06/07 | 2026/07/20 |  | 簽核中 |  |  | IND-GLD
194885 | 2026/03/12 | Auto |  | ONY | Dash Wang 王彥智 | V7A | 903705_FA26,903748_FA26,903755_FA26 | TMKF-26-01086,TMKF-26-01096,TMKF-26-01103 | AS |  |  | 江蘇漢帛 | CHINA | CAB-MH2 MH3 | 2026/04/20 | 2026/04/20 | Polyester/Rayon/Spandex 78/20/2% | Knit | Quilted | Dyed | P/D,1x1 | NA,NA | 55 | 325 | 146341 | yds | Gul Wang 王國安 | MICRO GREEN | Discuss | 19797 | 19797 | 2010.2 | 12.1 | 1057.4 | 952.8 | 0 | 0.6% | 接疋,斷紗(斷經/斷緯),油/髒/色污,破洞 |  |  |  |  | 布邊不良 |  | 單色扣點為B級,結論為Discuss | [16 empty] | 色樣、品質樣廠商提供 | 已簽核 | 請參考驗貨員意見。(Please refer QA's comments.) |  |  | 2026/04/24 | 2026/05/20 | 2026/06/09 |  |  |  |  | CAB-MH
194886 | 2026/03/12 | Auto |  | ONY | Dash Wang 王彥智 | V7A | 903705_FA26,903748_FA26,903755_FA26 | TMKF-26-01086,TMKF-26-01096,TMKF-26-01103 | AS |  |  | 江蘇漢帛 | CHINA | CAB-MH2 MH3 | 2026/04/20 | 2026/04/20 | Polyester/Rayon/Spandex 78/20/2% | Knit | Quilted | Dyed | P/D,1x1 | NA,NA | 55 | 325 | 19102 | yds | Gul Wang 王國安 | MOCKINGBIRD | Discuss | 6671 | 6671 | 666.6 | 14.4 | 57.5 | 609.1 | 0 | 1.3% | 接疋,斷紗(斷經/斷緯),橫檔/橫條,油/髒/色污,破洞 |  |  |  |  | 布邊不良 |  | 單色扣點為B級,結論為Discuss | [16 empty] | 色樣、品質樣廠商提供 | 已簽核 | 請參考驗貨員意見。(Please refer QA's comments.) |  |  | 2026/04/24 | 2026/05/20 | 2026/06/09 |  |  |  |  | CAB-MH
195042 | 2026/03/12 | Auto |  | ONY | Dash Wang 王彥智 | V7A | 903705_FA26,903748_FA26,903755_FA26 | TMKF-26-01087,TMKF-26-01097,TMKF-26-01104 | AS |  |  | 江蘇漢帛 | CHINA | CAB-MH2 MH3 | 2026/04/22 | 2026/04/22 | Polyester/Rayon/Spandex 78/20/2% | Knit | Quilted | Dyed | P/D,1x1 | NA,NA | 61 | 325 | 152915 | yds | Jun Yan 嚴軍 | HEATHER GREY B08 | Agree | 24517 | 24517 | 2432.8 | 6.3 | 2084.2 | 348.6 | 0 | 0% | 接疋,擦傷/刮傷/勾紗,油/髒/色污,異纖/飛花,破洞 | [6 empty] | 部分匹扣點為B級,但單色結論為Pass | [16 empty] | 色樣、品質樣廠商提供 | 已簽核 | 請參考驗貨員意見。(Please refer QA's comments.) |  |  | 2026/04/24 | 2026/05/20 | 2026/06/09 |  |  |  |  | CAB-MH
195041 | 2026/03/12 | Auto |  | ONY | Dash Wang 王彥智 | V7A | 903705_FA26,903748_FA26,903755_FA26 | TMKF-26-01087,TMKF-26-01097,TMKF-26-01104 | AS |  |  | 江蘇漢帛 | CHINA | CAB-MH2 MH3 | 2026/04/22 | 2026/04/22 | Polyester/Rayon/Spandex 78/20/2% | Knit | Quilted | Dyed | P/D,1x1 | NA,NA | 61 | 325 | 22258 | yds | Jun Yan 嚴軍 | OATMEAL HEATHER | Agree | 6557 | 6557 | 714 | 7.8 | 536.1 | 177.9 | 0 | 0% | 接疋,擦傷/刮傷/勾紗,油/髒/色污,異纖/飛花 | [6 empty] | 部分匹扣點為B級,但單色結論為Pass | [16 empty] | 色樣、品質樣廠商提供 | 已簽核 | 請參考驗貨員意見。(Please refer QA's comments.) |  |  | 2026/04/24 | 2026/05/20 | 2026/06/09 |  |  |  |  | CAB-MH
195481 | 2026/02/04 | Auto |  | SMA | Ruby Nguyen 阮氏俄 | V2A | OG814_FA26 | TMKF-26-01089 | AS |  |  | NICE DYEING | CHINA | IND-GLD1 | 2026/04/28 | 2026/04/28 | Modal/Polyester/Spandex 57/38/5% | Knit | Fleece | Dyed | P/D | NA,NA | 62 | 240 | 1205 | kgs | Jimmy Shi 石振華 | BLACKTOP | Reject | 194.75 | 544 | 107 | 8.4 | 68 | 0 | 39 | 0% | 接疋,斷紗(斷經/斷緯),棉粒/結頭/粗節 | [5 empty] | 克重超重 | 單色結論為Fail,請打下並覆驗 |  | 採購-出貨與否簽核 |  |  | 1>260312607克重超重9.17%，C級Reject。 ******克重為回潮14小時後測量所得數值****** | [11 empty] | 色樣、品質樣廠商提供 | 已簽核 | 請參考驗貨員意見。(Please refer QA's comments.) |  |  | 2026/04/30 | 2026/06/07 | 2026/07/20 |  | 簽核中 |  |  | IND-GLD
195546 | 2026/02/04 | Auto |  | SMA | Ruby Nguyen 阮氏俄 | V2A | OG814_FA26 | TMKF-26-01089 | AS |  |  | NICE DYEING | CHINA | IND-GLD1 | 2026/04/29 | 2026/04/29 | Modal/Polyester/Spandex 57/38/5% | Knit | Fleece | Dyed | P/D | NA,NA | 62 | 240 | 1205 | kgs | Jimmy Shi 石振華 | BLACKTOP | Agree | 1236.17 | 3453 | 395 | 9.1 | 347 | 48 | 0 | 0% | 接疋,斷紗(斷經/斷緯),染折/折痕,棉粒/結頭/粗節,橫檔/橫條,破洞 | [6 empty] | 部分匹扣點為B級,但單色結論為Pass | [16 empty] | 色樣、品質樣廠商提供 | 已簽核 | 請參考驗貨員意見。(Please refer QA's comments.) |  |  | 2026/04/30 | 2026/06/07 | 2026/07/20 |  |  |  |  | IND-GLD
195547 | 2026/02/04 | Auto |  | SMA | Ruby Nguyen 阮氏俄 | V2A | OG814_FA26 | TMKF-26-01089 | AS |  |  | NICE DYEING | CHINA | IND-GLD1 | 2026/04/29 | 2026/04/29 | Modal/Polyester/Spandex 57/38/5% | Knit | Fleece | Dyed | P/D | NA,NA | 62 | 240 | 827 | kgs | Jimmy Shi 石振華 | PETROLGHT | Agree | 882.47 | 2465 | 274 | 7.3 | 274 | 0 | 0 | 0% | 接疋,斷紗(斷經/斷緯),棉粒/結頭/粗節,油/髒/色污 | [6 empty] | 大貨品質在接受標準內 | [16 empty] | 色樣、品質樣廠商提供 | 已簽核 | 請參考驗貨員意見。(Please refer QA's comments.) |  |  | 2026/04/30 | 2026/06/07 | 2026/07/20 |  |  |  |  | IND-GLD
195426 | 2026/03/06 | Auto |  | ONY | Dash Wang 王彥智 | V7A | 903705_FA26,903748_FA26,903755_FA26 | TMKF-26-01086,TMKF-26-01096,TMKF-26-01103 | AS |  |  | 江蘇漢帛 | CHINA | CAB-MH2 MH3 | 2026/04/27 | 2026/04/27 | Polyester/Rayon/Spandex 78/20/2% | Knit | Quilted | Dyed | P/D,1x1 | NA,NA | 55 | 325 | 146341 | yds | Leo Li 李勇 | MICRO GREEN | Agree | 24128 | 24128 | 2234.8 | 4.9 | 1914.7 | 320.1 | 0 | 0% | 接疋,擦傷/刮傷/勾紗,棉粒/結頭/粗節,油/髒/色污,異纖/飛花,破洞 |  |  | 緯斜/緯弧過大 |  | 布邊不良 |  | 部分匹扣點為B級,但單色結論為Pass | [16 empty] | 色樣、品質樣廠商提供 | 已簽核 | 請參考驗貨員意見。(Please refer QA's comments.) |  |  | 2026/04/30 | 2026/05/20 | 2026/06/09 |  |  |  |  | CAB-MH
195475 | 2026/03/09 | Auto |  | ONY | Dash Wang 王彥智 | V7A | 903705_FA26,903748_FA26,903755_FA26 | TMKF-26-01087,TMKF-26-01097,TMKF-26-01104 | AS |  |  | 江蘇漢帛 | CHINA | CAB-MH2 MH3 | 2026/04/28 | 2026/04/28 | Polyester/Rayon/Spandex 78/20/2% | Knit | Quilted | Dyed | P/D,1x1 | NA,NA | 61 | 325 | 152915 | yds | Leo Li 李勇 | HEATHER GREY B08 | Agree | 28224 | 28224 | 2899.4 | 5.2 | 2731.4 | 168 | 0 | 0% | 擦傷/刮傷/勾紗,棉粒/結頭/粗節,橫檔/橫條,油/髒/色污,異纖/飛花,破洞 |  |  |  |  | 布邊不良 |  | 部分匹扣點為B級,但單色結論為Pass | [16 empty] | 色樣、品質樣廠商提供 | 已簽核 | 請參考驗貨員意見。(Please refer QA's comments.) |  |  | 2026/04/30 | 2026/05/20 | 2026/06/09 |  |  |  |  | CAB-MH
195476 | 2026/03/09 | Auto |  | ONY | Dash Wang 王彥智 | V7A | 903705_FA26,903748_FA26,903755_FA26 | TMKF-26-01087,TMKF-26-01097,TMKF-26-01104 | AS |  |  | 江蘇漢帛 | CHINA | CAB-MH2 MH3 | 2026/04/28 | 2026/04/28 | Polyester/Rayon/Spandex 78/20/2% | Knit | Quilted | Dyed | P/D,1x1 | NA,NA | 61 | 325 | 22258 | yds | Leo Li 李勇 | OATMEAL HEATHER | Agree | 1203 | 1203 | 171.7 | 8.7 | 114.5 | 57.2 | 0 | 0% | 斷紗(斷經/斷緯),油/髒/色污,破洞 | [6 empty] | 部分匹扣點為B級,但單色結論為Pass | [16 empty] | 色樣、品質樣廠商提供 | 已簽核 | 請參考驗貨員意見。(Please refer QA's comments.) |  |  | 2026/04/30 | 2026/05/20 | 2026/06/09 |  |  |  |  | CAB-MH
194172 | 2026/02/04 | Auto |  | GU | Grace Hsu 許貴茵 | V6B | 60276F152A | TMKF-26-01108 | NAS |  | A | 國華實業 | CHINA | CAB-MK2 | 2026/04/07 | 2026/04/07 | Recycled Polyester/Rayon/Spandex 85/14/1% | Knit | Rib | Dyed | P/D | NA,NA | 58 | 300 | 13120 | yds | Junde Zhang 張俊德 | 07 GRAY | Discuss | 14698 | 14698 | 1758.5 | 15 | 364.9 | 1393.6 | 0 | 1.5% | 接疋,擦傷/刮傷/勾紗,斷紗(斷經/斷緯),棉粒/結頭/粗節,油/髒/色污,異纖/飛花,破洞 | [6 empty] | 單色扣點為B級,結論為Discuss | [16 empty] | 色樣、品質樣廠商提供 | 已簽核 | 請參考驗貨員意見。(Please refer QA's comments.) | Email:cimi@gtgh.com.cn |  |  | 2026/05/22 | 2026/07/24 |  |  |  |  | CAB-MK2
194171 | 2026/02/04 | Auto |  | GU | Grace Hsu 許貴茵 | V6B | 60276F152A | TMKF-26-01108 | NAS |  | A | 國華實業 | CHINA | CAB-MK2 | 2026/04/07 | 2026/04/07 | Recycled Polyester/Rayon/Spandex 85/14/1% | Knit | Rib | Dyed | P/D | NA,NA | 58 | 300 | 12360 | yds | Junde Zhang 張俊德 | 30 NATURAL | Reject | 13808 | 13808 | 1792.1 | 36.6 | 0 | 1138.6 | 653.5 | 8% | 接疋,斷紗(斷經/斷緯),棉粒/結頭/粗節,油/髒/色污,異纖/飛花,破洞 |  |  |  |  | 布邊不良 |  | 單色結論為Fail,請打下並覆驗 |  | 簽核完成 |  |  | 1:抽驗匹瑕疵扣分為B級，若有超損以成衣廠反應為準。其中30NATURAL色因部分疋纱结，污渍等超分,打下.38BROWN色3#缸55疋布边1英寸漏针1条,单疋打下 2:30NATUARL因有部分纱结不明显未扣分,寄样.请再确认 3:参考GU核可的边中色差样.边中色差在接受范围内. 4:以碼重估算碼長，平均短碼1-2.7 %，請更改碼長。 | #30:因瑕疵為紗結和污漬較多,已與布廠溝通會換片補損,隨大貨補損6~7%. | #30:因瑕疵為紗結和污漬較多,已與布廠溝通會換片補損,隨大貨補損6~7%. | [9 empty] | 色樣、品質樣廠商提供 | 已簽核 | 請參考驗貨員意見。(Please refer QA's comments.) | Email:cimi@gtgh.com.cn |  |  | 2026/05/22 | 2026/07/24 | 郭良祿 同意出貨 no further comment | 同意出貨-瑕疵無法重修，補損出貨 |  |  | CAB-MK2
194173 | 2026/02/04 | Auto |  | GU | Grace Hsu 許貴茵 | V6B | 60276F152A | TMKF-26-01108 | NAS |  | A | 國華實業 | CHINA | CAB-MK2 | 2026/04/07 | 2026/04/07 | Recycled Polyester/Rayon/Spandex 85/14/1% | Knit | Rib | Dyed | P/D | NA,NA | 58 | 300 | 10920 | yds | Junde Zhang 張俊德 | 38 DARK BROWN | Reject | 10595 | 10595 | 1225.6 | 23.3 | 0 | 1175.4 | 50.2 | 4% | 接疋,斷紗(斷經/斷緯),棉粒/結頭/粗節,油/髒/色污,異纖/飛花,破洞 |  |  |  |  | 布邊不良 |  | 部分匹為C級打下,但單色結論為Discuss | [16 empty] | 色樣、品質樣廠商提供 | 已簽核 | 請參考驗貨員意見。(Please refer QA's comments.) | Email:cimi@gtgh.com.cn |  |  | 2026/05/22 | 2026/07/24 |  |  |  |  | CAB-MK2
193960 | 2026/02/04 | Auto |  | GU | Grace Hsu 許貴茵 | V6A | 60226F034A_26 | TMKF-26-01110 | AS |  | A | 南通三奔 | CHINA | VIN-MK3B | 2026/04/01 | 2026/04/02 | Polyester/Recycled Polyester 70/30% | Woven | Plain Weave | PRT + Dyed | Disperse PRT,Greige | NA,NA | 56 | 85 | 59107 | yds | Ajun He 何緒君 | 30 NATURAL | Agree | 52564 | 52564 | 5392 | 8.3 | 4467 | 925 | 0 | 0% | 印花瑕疵(印白),接疋,擦傷/刮傷/勾紗,斷紗(斷經/斷緯),棉粒/結頭/粗節,油/髒/色污,異纖/飛花 |  |  |  |  | 背面瑕疵 |  | 部分匹扣點為B級,但單色結論為Pass | [16 empty] | 色樣、品質樣業務提供 | 已簽核 | 請參考驗貨員意見。(Please refer QA's comments.) |  |  |  | 2026/04/20 | 2026/05/18 |  |  |  |  | VIN-MK3
194333 | 2026/02/04 | Auto |  | SMA | Ruby Nguyen 阮氏俄 | V2A | NEA501_SP26 | TMKF-26-01114 | AS |  |  | FOUNTAIN SET | CHINA | IND-GLD6 | 2026/04/10 | 2026/04/10 | Cotton/Polyester 52/48% | Knit | French Terry | Dyed | P/D | NA,NA | 68 | 320 | 2208 | yds | Changzhi Wang 王昌智 | BLACK | Agree | 1987 | 1987 | 194 | 8.2 | 116.6 | 77.4 | 0 | 0% | 橫檔/橫條 |  |  |  |  | 布邊不良 |  | 部分匹扣點為B級,但單色結論為Pass | [16 empty] | 色樣、品質樣廠商提供 | 已簽核 | 請參考驗貨員意見。(Please refer QA's comments.) |  |  | 2026/04/18 | 2026/05/20 | 2026/06/20 |  |  |  |  | IND-GLD
194334 | 2026/02/04 | Auto |  | SMA | Ruby Nguyen 阮氏俄 | V2A | NEA501_SP26 | TMKF-26-01115 | AS |  |  | FOUNTAIN SET | CHINA | IND-GLD6 | 2026/04/10 | 2026/04/10 | Cotton/Polyester 52/48% | Knit | French Terry | Dyed | P/D | NA,NA | 68 | 320 | 1199 | yds | Changzhi Wang 王昌智 | LIGHT GRAPHITE TWIST | Discuss | 1263 | 1263 | 152 | 15.8 | 79.4 | 72.6 | 0 | 1.7% | 接疋,油/髒/色污,破洞 | [6 empty] | 單色扣點為B級,結論為Discuss | [16 empty] | 色樣、品質樣廠商提供 | 已簽核 | 請參考驗貨員意見。(Please refer QA's comments.) |  |  | 2026/04/25 | 2026/05/20 | 2026/06/20 |  |  |  |  | IND-GLD
194337 | 2026/02/04 | Auto |  | SMA | Ruby Nguyen 阮氏俄 | V2A | NEA501_SP26 | TMKF-26-01116 | AS |  |  | FOUNTAIN SET | CHINA | IND-GLD6 | 2026/04/10 | 2026/04/10 | Cotton/Polyester/Spandex 57/40/3% | Knit | Rib | Dyed | P/D | NA,NA | 45 | 340 | 1190 | yds | Changzhi Wang 王昌智 | BLACK | Agree | 1111 | 1111 | 100.9 | 7.9 | 54.1 | 46.8 | 0 | 0% | 接疋 | [6 empty] | 部分匹扣點為B級,但單色結論為Pass | [16 empty] | 色樣、品質樣廠商提供 | 已簽核 | 請參考驗貨員意見。(Please refer QA's comments.) |  |  | 2026/04/18 | 2026/05/20 | 2026/06/20 |  |  |  |  | IND-GLD
194342 | 2026/02/04 | Auto |  | SMA | Ruby Nguyen 阮氏俄 | V2A | NEA501_SP26 | TMKF-26-01117 | AS |  |  | FOUNTAIN SET | CHINA | IND-GLD6 | 2026/04/10 | 2026/04/10 | Cotton/Polyester/Spandex 57/40/3% | Knit | Rib | Dyed | Single dyed | NA,NA | 45 | 340 | 648 | yds | Changzhi Wang 王昌智 | LIGHT GRAPHITE TWIST | Discuss | 763 | 763 | 108.4 | 12.9 | 53.6 | 54.8 | 0 | 0.9% | 接疋,異纖/飛花 | [6 empty] | 單色扣點為B級,結論為Discuss | [16 empty] | 色樣、品質樣廠商提供 | 已簽核 | 請參考驗貨員意見。(Please refer QA's comments.) |  |  | 2026/04/25 | 2026/05/20 | 2026/06/20 |  |  |  |  | IND-GLD
194198 | 2026/02/04 | Auto |  | KOH | Jenna Chan 詹靖宜 | V3C | MS6FK209R,MS6FK209X | TMKF-26-01119 | AS |  |  | 達和國際 | TAIWAN | CVN-HG | 2026/03/30 | 2026/04/08 | Cotton(BCI)/Polyester 60/40% | Knit | Double Knit | Dyed | P/D | NA,NA | 58 | 260 | 3747 | kgs | Allen Wu 吳育騰 | 214_110 IVORY SILK | Agree | 309.28 | 852 | 104 | 0 | 104 | 0 | 0 | 0% | [7 empty] | 大貨品質在接受標準內 | [16 empty] | 色樣、品質樣業務提供 | 已簽核 | 部分匹扣點為B級，但單色結論為Pass。(Some rolls are B grade, but conclusion is Pass.) | Email:amylin@dar-her.com.tw |  | 2026/04/17 | 2026/04/07 | 2026/05/26 |  |  |  |  | CVN-HG
194200 | 2026/02/04 | Auto |  | KOH | Jenna Chan 詹靖宜 | V3C | MS6FK209R,MS6FK209X | TMKF-26-01119 | AS |  |  | 達和國際 | TAIWAN | CVN-HG | 2026/03/30 | 2026/04/08 | Cotton(BCI)/Polyester 60/40% | Knit | Double Knit | Dyed | P/D | NA,NA | 58 | 260 | 7024 | kgs | Allen Wu 吳育騰 | 541_870 MASON PLUM | Agree | 545.95 | 1504 | 207 | 5.8 | 207 | 0 | 0 | 0% | 接疋 | [6 empty] | 大貨品質在接受標準內 | [16 empty] | 色樣、品質樣業務提供 | 已簽核 | 部分匹扣點為B級，但單色結論為Pass。(Some rolls are B grade, but conclusion is Pass.) | Email:amylin@dar-her.com.tw |  | 2026/04/17 | 2026/04/07 | 2026/05/26 |  |  |  |  | CVN-HG
195058 | 2026/02/04 | Auto |  | KOH | Jenna Chan 詹靖宜 | V3C | MS6FK209R,MS6FK209X | TMKF-26-01119 | AS |  |  | 達和國際 | TAIWAN | CVN-HG | 2026/04/17 | 2026/04/22 | Cotton(BCI)/Polyester 60/40% | Knit | Double Knit | Dyed | P/D | NA,NA | 58 | 260 | 7024 | kgs | Allen Wu 吳育騰 | 541_870 MASON PLUM | Agree | 3391.51 | 9343 | 630 | 3.3 | 630 | 0 | 0 | 0% | 接疋,油/髒/色污 | [6 empty] | 大貨品質在接受標準內 | [16 empty] | 色樣、品質樣業務提供 | 已簽核 | 單色結論為Pass。(The conclusion is Pass.) | Email:amylin@dar-her.com.tw |  | 2026/04/24 | 2026/04/07 | 2026/05/26 |  |  |  |  | CVN-HG
195458 | 2026/02/04 | Auto |  | KOH | Jenna Chan 詹靖宜 | V3C | MS6FK209R,MS6FK209X | TMKF-26-01119 | AS |  |  | 達和國際 | TAIWAN | CVN-HG | 2026/04/27 | 2026/04/28 | Cotton(BCI)/Polyester 60/40% | Knit | Double Knit | Dyed | P/D | NA,NA | 58 | 260 | 4849 | kgs | Allen Wu 吳育騰 | 547_750 BROWN COAST | Agree | 2220.11 | 6116 | 515 | 4.7 | 515 | 0 | 0 | 0% | 接疋,斷紗(斷經/斷緯),棉粒/結頭/粗節,油/髒/色污,破洞修補痕 | [6 empty] | 大貨品質在接受標準內 | [16 empty] | 色樣、品質樣業務提供 | 已簽核 | 單色結論為Pass。(The conclusion is Pass.) | Email:amylin@dar-her.com.tw |  | 2026/05/01 | 2026/04/07 | 2026/05/26 |  |  |  |  | CVN-HG
194201 | 2026/02/04 | Auto |  | KOH | Jenna Chan 詹靖宜 | V3C | MS6FK209R,MS6FK209X | TMKF-26-01119 | AS |  |  | 達和國際 | TAIWAN | CVN-HG | 2026/03/30 | 2026/04/08 | Cotton(BCI)/Polyester 60/40% | Knit | Double Knit | Dyed | P/D | NA,NA | 58 | 260 | 5706 | kgs | Allen Wu 吳育騰 | 550_610 ERIKA OLIVE | Agree | 496.22 | 1367 | 156 | 2.6 | 156 | 0 | 0 | 0% | 接疋 | [6 empty] | 大貨品質在接受標準內 | [16 empty] | 色樣、品質樣業務提供 | 已簽核 | 部分匹扣點為B級，但單色結論為Pass。(Some rolls are B grade, but conclusion is Pass.) | Email:amylin@dar-her.com.tw |  | 2026/04/17 | 2026/04/07 | 2026/05/26 |  |  |  |  | CVN-HG
194485 | 2026/02/04 | Auto |  | KOH | Jenna Chan 詹靖宜 | V3C | MS6FK209R,MS6FK209X | TMKF-26-01119 | AS |  |  | 達和國際 | TAIWAN | CVN-HG | 2026/04/13 | 2026/04/13 | Cotton(BCI)/Polyester 60/40% | Knit | Double Knit | Dyed | P/D | NA,NA | 58 | 260 | 5706 | kgs | Allen Wu 吳育騰 | 550_610 ERIKA OLIVE | Agree | 1439.3 | 3965 | 462 | 2.6 | 411 | 51 | 0 | 0% | 接疋,棉粒/結頭/粗節 | [6 empty] | 部分匹扣點為B級,但單色結論為Pass | [16 empty] | 色樣、品質樣業務提供 | 已簽核 | 部分匹扣點為B級，但單色結論為Pass。(Some rolls are B grade, but conclusion is Pass.) | Email:amylin@dar-her.com.tw |  | 2026/04/17 | 2026/04/07 | 2026/05/26 |  |  |  |  | CVN-HG
195059 | 2026/02/04 | Auto |  | KOH | Jenna Chan 詹靖宜 | V3C | MS6FK209R,MS6FK209X | TMKF-26-01119 | AS |  |  | 達和國際 | TAIWAN | CVN-HG | 2026/04/17 | 2026/04/22 | Cotton(BCI)/Polyester 60/40% | Knit | Double Knit | Dyed | P/D | NA,NA | 58 | 260 | 5706 | kgs | Allen Wu 吳育騰 | 550_610 ERIKA OLIVE | Agree | 1163.05 | 3204 | 206 | 8.3 | 206 | 0 | 0 | 0% | 接疋,油/髒/色污 | [6 empty] | 大貨品質在接受標準內 | [16 empty] | 色樣、品質樣業務提供 | 已簽核 | 單色結論為Pass。(The conclusion is Pass.) | Email:amylin@dar-her.com.tw |  | 2026/04/24 | 2026/04/07 | 2026/05/26 |  |  |  |  | CVN-HG
195456 | 2026/02/04 | Auto |  | KOH | Jenna Chan 詹靖宜 | V3C | MS6FK209R,MS6FK209X | TMKF-26-01119 | AS |  |  | 達和國際 | TAIWAN | CVN-HG | 2026/04/27 | 2026/04/28 | Cotton(BCI)/Polyester 60/40% | Knit | Double Knit | Dyed | P/D | NA,NA | 58 | 260 | 5706 | kgs | Allen Wu 吳育騰 | 550_610 ERIKA OLIVE | Agree | 987.36 | 2720 | 156 | 3.8 | 156 | 0 | 0 | 0% | 接疋,油/髒/色污 | [6 empty] | 大貨品質在接受標準內 | [16 empty] | 色樣、品質樣業務提供 | 已簽核 | 單色結論為Pass。(The conclusion is Pass.) | Email:amylin@dar-her.com.tw |  | 2026/05/01 | 2026/04/07 | 2026/05/26 |  |  |  |  | CVN-HG
194199 | 2026/02/04 | Auto |  | KOH | Jenna Chan 詹靖宜 | V3C | MS6FK209R,MS6FK209X | TMKF-26-01119 | AS |  |  | 達和國際 | TAIWAN | CVN-HG | 2026/03/30 | 2026/04/08 | Cotton(BCI)/Polyester 60/40% | Knit | Double Knit | Dyed | P/D | NA,NA | 58 | 260 | 5603 | kgs | Allen Wu 吳育騰 | 660_941 MINERAL BLACK | Agree | 1779.06 | 4901 | 694 | 9.9 | 428 | 266 | 0 | 0% | 接疋,擦傷/刮傷/勾紗,棉粒/結頭/粗節,油/髒/色污 | [6 empty] | 部分匹扣點為B級,但單色結論為Pass | [16 empty] | 色樣、品質樣業務提供 | 已簽核 | 部分匹扣點為B級，但單色結論為Pass。(Some rolls are B grade, but conclusion is Pass.) | Email:amylin@dar-her.com.tw |  | 2026/04/17 | 2026/04/07 | 2026/05/26 |  |  |  |  | CVN-HG
195060 | 2026/02/04 | Auto |  | KOH | Jenna Chan 詹靖宜 | V3C | MS6FK209R,MS6FK209X | TMKF-26-01119 | AS |  |  | 達和國際 | TAIWAN | CVN-HG | 2026/04/17 | 2026/04/22 | Cotton(BCI)/Polyester 60/40% | Knit | Double Knit | Dyed | P/D | NA,NA | 58 | 260 | 5603 | kgs | Allen Wu 吳育騰 | 660_941 MINERAL BLACK | Agree | 1741.31 | 4797 | 325 | 2.2 | 325 | 0 | 0 | 0% | 接疋,油/髒/色污 | [6 empty] | 大貨品質在接受標準內 | [16 empty] | 色樣、品質樣業務提供 | 已簽核 | 單色結論為Pass。(The conclusion is Pass.) | Email:amylin@dar-her.com.tw |  | 2026/04/24 | 2026/04/07 | 2026/05/26 |  |  |  |  | CVN-HG
195457 | 2026/02/04 | Auto |  | KOH | Jenna Chan 詹靖宜 | V3C | MS6FK209R,MS6FK209X | TMKF-26-01119 | AS |  |  | 達和國際 | TAIWAN | CVN-HG | 2026/04/27 | 2026/04/28 | Cotton(BCI)/Polyester 60/40% | Knit | Double Knit | Dyed | P/D | NA,NA | 58 | 260 | 5603 | kgs | Allen Wu 吳育騰 | 660_941 MINERAL BLACK | Agree | 1997.59 | 5503 | 376 | 1.6 | 376 | 0 | 0 | 0% | 染折/折痕,棉粒/結頭/粗節 | [6 empty] | 大貨品質在接受標準內 | [16 empty] | 色樣、品質樣業務提供 | 已簽核 | 單色結論為Pass。(The conclusion is Pass.) | Email:amylin@dar-her.com.tw |  | 2026/05/01 | 2026/04/07 | 2026/05/26 |  |  |  |  | CVN-HG
194339 | 2026/02/04 | Auto |  | SMA | Ruby Nguyen 阮氏俄 | V2A | NEA502_SP26 | TMKF-26-01120,TMKF-26-01121 | AS |  |  | FOUNTAIN SET | CHINA | IND-GLD1 GLD2 | 2026/04/10 | 2026/04/10 | Cotton/Polyester 52/48% | Knit | French Terry | Dyed | P/D | NA,NA | 68 | 320 | 2205 | yds | Changzhi Wang 王昌智 | BLACK | Discuss | 2121 | 2121 | 239.3 | 13.4 | 83.8 | 155.5 | 0 | 1% | 接疋,破洞 |  |  |  |  | 布邊不良 |  | 單色扣點為B級,結論為Discuss | [16 empty] | 色樣、品質樣廠商提供 | 已簽核 | 請參考驗貨員意見。(Please refer QA's comments.) |  |  | 2026/04/18 | 2026/02/28 | 2026/06/20 |  |  |  |  | IND-GLD
194341 | 2026/02/04 | Auto |  | SMA | Ruby Nguyen 阮氏俄 | V2A | NEA502_SP26 | TMKF-26-01120,TMKF-26-01121 | AS |  |  | FOUNTAIN SET | CHINA | IND-GLD1 GLD2 | 2026/04/10 | 2026/04/10 | Cotton/Polyester 52/48% | Knit | French Terry | Dyed | P/D | NA,NA | 68 | 320 | 2721 | yds | Changzhi Wang 王昌智 | BLACK TWIST | Reject | 2130 | 2130 | 249.4 | 32.5 | 0 | 208.4 | 41 | 6.8% | 接疋,異纖/飛花,破洞 |  |  |  |  | 布邊不良 |  | 部分匹為C級打下,但單色結論為Discuss | [16 empty] | 色樣、品質樣廠商提供 | 已簽核 | 請參考驗貨員意見。(Please refer QA's comments.) |  |  | 2026/04/18 | 2026/02/28 | 2026/06/20 |  |  |  |  | IND-GLD
194340 | 2026/02/04 | Auto |  | SMA | Ruby Nguyen 阮氏俄 | V2A | NEA502_SP26 | TMKF-26-01120,TMKF-26-01121 | AS |  |  | FOUNTAIN SET | CHINA | IND-GLD1 GLD2 | 2026/04/10 | 2026/04/10 | Cotton/Polyester 52/48% | Knit | French Terry | Dyed | P/D | NA,NA | 68 | 320 | 1466 | yds | Changzhi Wang 王昌智 | LIGHT GRAPHITE TWIST | Discuss | 1422 | 1422 | 141.1 | 18.4 | 0 | 141.1 | 0 | 2.5% | 接疋,異纖/飛花 | [6 empty] | 單色扣點為B級,結論為Discuss | [16 empty] | 色樣、品質樣廠商提供 | 已簽核 | 請參考驗貨員意見。(Please refer QA's comments.) |  |  | 2026/04/18 | 2026/02/28 | 2026/06/20 |  |  |  |  | IND-GLD
194338 | 2026/02/04 | Auto |  | SMA | Ruby Nguyen 阮氏俄 | V2A | NEA502_SP26 | TMKF-26-01122 | AS |  |  | FOUNTAIN SET | CHINA | IND-GLD1 GLD2 | 2026/04/10 | 2026/04/10 | Cotton/Polyester/Spandex 57/40/3% | Knit | Rib | Dyed | P/D | NA,NA | 45 | 340 | 906 | yds | Changzhi Wang 王昌智 | BLACK | Agree | 961 | 961 | 103.5 | 0 | 103.5 | 0 | 0 | 0% | [7 empty] | 大貨品質在接受標準內 | [16 empty] | 色樣、品質樣廠商提供 | 已簽核 | 請參考驗貨員意見。(Please refer QA's comments.) |  |  | 2026/04/18 | 2026/02/28 | 2026/06/20 |  |  |  |  | IND-GLD
194328 | 2026/02/04 | Auto |  | SMA | Ruby Nguyen 阮氏俄 | V2A | NEA502_SP26 | TMKF-26-01123 | AS |  |  | FOUNTAIN SET | CHINA | IND-GLD1 GLD2 | 2026/04/10 | 2026/04/10 | Cotton/Polyester/Spandex 57/40/3% | Knit | Rib | Dyed | P/D | NA,NA | 45 | 340 | 1118 | yds | Changzhi Wang 王昌智 | BLACK TWIST | Discuss | 1208 | 1208 | 161 | 10.6 | 103.7 | 57.3 | 0 | 0.2% | 接疋,異纖/飛花 | [6 empty] | 單色扣點為B級,結論為Discuss | [16 empty] | 色樣、品質樣廠商提供 | 已簽核 | 請參考驗貨員意見。(Please refer QA's comments.) |  |  | 2026/04/25 | 2026/02/28 | 2026/06/20 |  |  |  |  | IND-GLD
194329 | 2026/02/04 | Auto |  | SMA | Ruby Nguyen 阮氏俄 | V2A | NEA502_SP26 | TMKF-26-01123 | AS |  |  | FOUNTAIN SET | CHINA | IND-GLD1 GLD2 | 2026/04/10 | 2026/04/10 | Cotton/Polyester/Spandex 57/40/3% | Knit | Rib | Dyed | P/D | NA,NA | 45 | 340 | 618 | yds | Changzhi Wang 王昌智 | LIGHT GRAPHITE TWIST | Discuss | 595 | 595 | 54.5 | 12.8 | 0 | 54.5 | 0 | 0.8% | 異纖/飛花 |  |  |  |  | 布邊不良 |  | 單色扣點為B級,結論為Discuss | [16 empty] | 色樣、品質樣廠商提供 | 已簽核 | 請參考驗貨員意見。(Please refer QA's comments.) |  |  | 2026/04/25 | 2026/02/28 | 2026/06/20 |  |  |  |  | IND-GLD
194335 | 2026/02/04 | Auto |  | SMA | Ruby Nguyen 阮氏俄 | V2A | NEA502_SP26 | TMKF-26-01124 | AS |  |  | FOUNTAIN SET | CHINA | IND-GLD1 GLD2 | 2026/04/10 | 2026/04/10 | Cotton/Polyester 60/40% | Knit | Jersey | Dyed | P/D | NA,NA | 65 | 135 | 353 | yds | Changzhi Wang 王昌智 | BLACK | Discuss | 368 | 368 | 126.2 | 13.5 | 0 | 126.2 | 0 | 1.1% | 接疋,油/髒/色污,破洞 | [6 empty] | 單色扣點為B級,結論為Discuss | [16 empty] | 色樣、品質樣廠商提供 | 已簽核 | 請參考驗貨員意見。(Please refer QA's comments.) |  |  | 2026/04/18 | 2026/02/28 | 2026/06/20 |  |  |  |  | IND-GLD
194291 | 2026/02/04 | Auto |  | KOH | Jenna Chan 詹靖宜 | V3C | MS6FK209R,MS6FK209X | TMKF-26-01125 | AS |  |  | 達和國際 | TAIWAN | CVN-HG | 2026/03/31 | 2026/04/09 | Cotton(BCI)/Polyester 60/40% | Knit | Double Knit | Dyed | Cross dyed | NA,NA | 58 | 260 | 5172 | kgs | Allen Wu 吳育騰 | BISA BROWN/MNRL BLK | Agree | 1920.63 | 5291 | 502 | 9.4 | 301 | 201 | 0 | 0% | 接疋,斷紗(斷經/斷緯),染折/折痕,棉粒/結頭/粗節 | [6 empty] | 部分匹扣點為B級,但單色結論為Pass | [16 empty] | 色樣、品質樣業務提供 | 已簽核 | 部分匹扣點為B級，但單色結論為Pass。(Some rolls are B grade, but conclusion is Pass.) | Email:amylin@dar-her.com.tw |  | 2026/04/17 | 2026/04/07 | 2026/05/26 |  |  |  |  | CVN-HG
194486 | 2026/02/04 | Auto |  | KOH | Jenna Chan 詹靖宜 | V3C | MS6FK209R,MS6FK209X | TMKF-26-01125 | AS |  |  | 達和國際 | TAIWAN | CVN-HG | 2026/04/13 | 2026/04/13 | Cotton(BCI)/Polyester 60/40% | Knit | Double Knit | Dyed | Cross dyed | NA,NA | 58 | 260 | 5172 | kgs | Allen Wu 吳育騰 | BISA BROWN/MNRL BLK | Agree | 550.31 | 1516 | 213 | 2.8 | 213 | 0 | 0 | 0% | 棉粒/結頭/粗節,油/髒/色污 | [6 empty] | 大貨品質在接受標準內 | [16 empty] | 色樣、品質樣業務提供 | 已簽核 | 單色結論為Discuss。(The conclusion is Discuss.) | Email:amylin@dar-her.com.tw |  | 2026/04/17 | 2026/04/07 | 2026/05/26 |  |  |  |  | CVN-HG
194292 | 2026/02/04 | Auto |  | KOH | Jenna Chan 詹靖宜 | V3C | MS6FK209R,MS6FK209X | TMKF-26-01125 | AS |  |  | 達和國際 | TAIWAN | CVN-HG | 2026/03/31 | 2026/04/09 | Cotton(BCI)/Polyester 60/40% | Knit | Double Knit | Dyed | Cross dyed | NA,NA | 58 | 260 | 8412 | kgs | Allen Wu 吳育騰 | NT LIFE BL/SCRUB BL | Discuss | 1739.5 | 4792 | 625 | 12 | 256 | 369 | 0 | 0.6% | 接疋,斷紗(斷經/斷緯),棉粒/結頭/粗節,油/髒/色污 | [6 empty] | 單色扣點為B級,結論為Discuss | [16 empty] | 色樣、品質樣業務提供 | 已簽核 | 部分匹扣點為B級，但單色結論為Pass。(Some rolls are B grade, but conclusion is Pass.) | Email:amylin@dar-her.com.tw |  | 2026/04/17 | 2026/04/07 | 2026/05/26 |  |  |  |  | CVN-HG
194487 | 2026/02/04 | Auto |  | KOH | Jenna Chan 詹靖宜 | V3C | MS6FK209R,MS6FK209X | TMKF-26-01125 | AS |  |  | 達和國際 | TAIWAN | CVN-HG | 2026/04/13 | 2026/04/13 | Cotton(BCI)/Polyester 60/40% | Knit | Double Knit | Dyed | Cross dyed | NA,NA | 58 | 260 | 5443 | kgs | Allen Wu 吳育騰 | SOFT BL/MNRL BLK | Discuss | 425.44 | 1172 | 161 | 20.5 | 0 | 161 | 0 | 3.2% | 棉粒/結頭/粗節 | [6 empty] | 單色扣點為B級,結論為Discuss | [16 empty] | 無色樣，品質樣業務提供 | 已簽核 | 單色結論為Discuss。(The conclusion is Discuss.) | Email:amylin@dar-her.com.tw |  | 2026/04/17 | 2026/04/07 | 2026/05/26 |  |  |  |  | CVN-HG
194331 | 2026/02/04 | Auto |  | SMA | Ruby Nguyen 阮氏俄 | V2A | NEA502_SP26 | TMKF-26-01126 | AS |  |  | FOUNTAIN SET | CHINA | IND-GLD1 GLD2 | 2026/04/10 | 2026/04/10 | Cotton/Polyester 60/40% | Knit | Jersey | Dyed | P/D | NA,NA | 65 | 135 | 433 | yds | Changzhi Wang 王昌智 | BLACK TWIST | Discuss | 528 | 528 | 104.9 | 12.4 | 0 | 104.9 | 0 | 0.7% | 接疋,棉粒/結頭/粗節,破洞 | [6 empty] | 單色扣點為B級,結論為Discuss | [16 empty] | 色樣、品質樣廠商提供 | 已簽核 | 請參考驗貨員意見。(Please refer QA's comments.) |  |  | 2026/04/25 | 2026/02/28 | 2026/06/20 |  |  |  |  | IND-GLD
194332 | 2026/02/04 | Auto |  | SMA | Ruby Nguyen 阮氏俄 | V2A | NEA502_SP26 | TMKF-26-01126 | AS |  |  | FOUNTAIN SET | CHINA | IND-GLD1 GLD2 | 2026/04/10 | 2026/04/10 | Cotton/Polyester 60/40% | Knit | Jersey | Dyed | P/D | NA,NA | 65 | 135 | 230 | yds | Changzhi Wang 王昌智 | LIGHT GRAPHITE TWIST | Discuss | 313 | 313 | 103.5 | 16.4 | 0 | 103.5 | 0 | 1.9% | 接疋,棉粒/結頭/粗節,破洞 |  |  |  |  | 布邊不良 |  | 單色扣點為B級,結論為Discuss | [16 empty] | 色樣、品質樣廠商提供 | 已簽核 | 請參考驗貨員意見。(Please refer QA's comments.) |  |  | 2026/04/25 | 2026/02/28 | 2026/06/20 |  |  |  |  | IND-GLD
194330 | 2026/02/04 | Auto |  | SMA | Ruby Nguyen 阮氏俄 | V2A | NEA502_SP26 | TMKF-26-01126 | AS |  |  | FOUNTAIN SET | CHINA | IND-GLD1 GLD2 | 2026/04/10 | 2026/04/10 | Cotton/Polyester 60/40% | Knit | Jersey | Dyed | P/D | NA,NA | 65 | 135 | 238 | yds | Changzhi Wang 王昌智 | TRUE NAVY TWIST | Agree | 314 | 314 | 104.1 | 4.8 | 104.1 | 0 | 0 | 0% | 接疋,油/髒/色污 | [6 empty] | 大貨品質在接受標準內 | [16 empty] | 色樣、品質樣廠商提供 | 已簽核 | 請參考驗貨員意見。(Please refer QA's comments.) |  |  | 2026/04/25 | 2026/02/28 | 2026/06/20 |  |  |  |  | IND-GLD
194055 | 2026/02/04 | Auto |  | SMA | Ruby Nguyen 阮氏俄 | V2A | LST840_FA26,LST870_SP26,ST840_FA26,ST841_FA26 | TMKF-26-01082,TMKF-26-01135,TMKF-26-01137,TMKF-26-01138 | AS |  |  | PARADISE | CHINA | IND-GLD2 GLD5 | 2026/04/03 | 2026/04/03 | Polyester 100% | Knit | Mesh | Dyed | Pigment Dye | NA,Adaptive | 58 | 120 | 772 | yds | Yao Deng 鄧堯 | DEEP BLACK | Agree | 3814.5 | 3814.5 | 490.7 | 7.7 | 490.7 | 0 | 0 | 0% | 接疋,擦傷/刮傷/勾紗,破洞 | [6 empty] | 大貨品質在接受標準內 | [16 empty] | 色樣、品質樣廠商提供 | 已簽核 | 請參考驗貨員意見。(Please refer QA's comments.) |  |  | 2026/04/22 | 2026/05/20 | 2026/06/20 |  |  |  |  | IND-GLD
195150 | 2026/03/26 | Auto |  | DKS | Sherry Hsu 許亞渲 | V2B | MGA3039_Q426 | TMKF-26-01163 | NAS |  |  | 達和國際 | TAIWAN | IND-GLR2 | 2026/04/21 | 2026/04/23 | Polyester/Rayon 65/35% | Knit | Jacquard | PRT + Dyed | Glue PRT,Top/D,Jacquard | NA,UPF 50+ | 54 | 310 | 3421 | yds | Allen Wu 吳育騰 | CLEAR BLUE HTR B8459 | Discuss | 884 | 884 | 102 | 18.6 | 0 | 102 | 0 | 2.6% | 接疋,棉粒/結頭/粗節,油/髒/色污 | [6 empty] | 單色扣點為B級,結論為Discuss | [16 empty] | 色樣、品質樣業務提供 | 已簽核 | 單色結論為Discuss。(The conclusion is Discuss.) | Email:amylin@dar-her.com.tw |  |  | 2026/06/02 | 2026/07/06 |  |  |  |  | IND-GLR2
195149 | 2026/03/26 | Auto |  | DKS | Sherry Hsu 許亞渲 | V2B | MGA3039_Q426 | TMKF-26-01163 | NAS |  |  | 達和國際 | TAIWAN | IND-GLR2 | 2026/04/21 | 2026/04/23 | Polyester/Rayon 65/35% | Knit | Jacquard | PRT + Dyed | Glue PRT,Top/D,Jacquard | NA,UPF 50+ | 54 | 310 | 15252 | yds | Allen Wu 吳育騰 | DRESS BLUE HTR B8471 | Discuss | 1321 | 1321 | 99 | 12.1 | 50 | 49 | 0 | 0.6% | 接疋,斷紗(斷經/斷緯) | [6 empty] | 單色扣點為B級,結論為Discuss | [16 empty] | 無色樣，品質樣業務提供 | 已簽核 | 單色結論為Discuss。(The conclusion is Discuss.) | Email:amylin@dar-her.com.tw |  |  | 2026/06/02 | 2026/07/06 |  |  |  |  | IND-GLR2
194979 | 2026/03/26 | Auto |  | DKS | Sherry Hsu 許亞渲 | V2B | MGA3039_Q426 | TMKF-26-01163 | NAS |  |  | 達和國際 | TAIWAN | IND-GLR2 | 2026/04/21 | 2026/04/21 | Polyester/Rayon 65/35% | Knit | Jacquard | PRT + Dyed | Glue PRT,Top/D,Jacquard | NA,UPF 50+ | 54 | 310 | 16704 | yds | Allen Wu 吳育騰 | LIGHT HTR GREY BC03 | Agree | 17343 | 17343 | 1061 | 8.2 | 782 | 279 | 0 | 0% | 接疋,斷紗(斷經/斷緯),棉粒/結頭/粗節,油/髒/色污 | [6 empty] | 部分匹扣點為B級,但單色結論為Pass | [16 empty] | 色樣、品質樣業務提供 | 已簽核 | 單色結論為Discuss。(The conclusion is Discuss.) | Email:amylin@dar-her.com.tw |  |  | 2026/06/02 | 2026/07/06 |  |  |  |  | IND-GLR2
195147 | 2026/03/26 | Auto |  | DKS | Sherry Hsu 許亞渲 | V2B | MGA3039_Q426 | TMKF-26-01163 | NAS |  |  | 達和國際 | TAIWAN | IND-GLR2 | 2026/04/21 | 2026/04/23 | Polyester/Rayon 65/35% | Knit | Jacquard | PRT + Dyed | Glue PRT,Top/D,Jacquard | NA,UPF 50+ | 54 | 310 | 16704 | yds | Allen Wu 吳育騰 | LIGHT HTR GREY BC03 | Agree | 2377 | 2377 | 239 | 8.4 | 93 | 146 | 0 | 0% | 接疋,棉粒/結頭/粗節,油/髒/色污 | [6 empty] | 部分匹扣點為B級,但單色結論為Pass | [16 empty] | 色樣、品質樣業務提供 | 已簽核 | 單色結論為Discuss。(The conclusion is Discuss.) | Email:amylin@dar-her.com.tw |  |  | 2026/06/02 | 2026/07/06 |  |  |  |  | IND-GLR2
195151 | 2026/03/26 | Auto |  | DKS | Sherry Hsu 許亞渲 | V2B | MGA3039_Q426 | TMKF-26-01163 | NAS |  |  | 達和國際 | TAIWAN | IND-GLR2 | 2026/04/21 | 2026/04/23 | Polyester/Rayon 65/35% | Knit | Jacquard | PRT + Dyed | Glue PRT,Top/D,Jacquard | NA,UPF 50+ | 54 | 310 | 14358 | yds | Allen Wu 吳育騰 | OATMEAL HEATHER B0202 | Discuss | 10213 | 10213 | 401 | 12.5 | 202 | 199 | 0 | 0.8% | 接疋,棉粒/結頭/粗節,油/髒/色污,破洞 | [6 empty] | 單色扣點為B級,結論為Discuss | [16 empty] | 色樣、品質樣業務提供 | 已簽核 | 單色結論為Discuss。(The conclusion is Discuss.) | Email:amylin@dar-her.com.tw |  |  | 2026/06/02 | 2026/07/06 |  |  |  |  | IND-GLR2
195588 | 2026/03/26 | Auto |  | DKS | Sherry Hsu 許亞渲 | V2B | MGA3039_Q426 | TMKF-26-01163 | NAS |  |  | 達和國際 | TAIWAN | IND-GLR2 | 2026/04/28 | 2026/04/30 | Polyester/Rayon 65/35% | Knit | Jacquard | PRT + Dyed | Glue PRT,Top/D,Jacquard | NA,UPF 50+ | 54 | 310 | 1086 | yds | Allen Wu 吳育騰 | OLIVE HEATHER B0667 | Discuss | 2079 | 2079 | 102 | 11.8 | 50 | 52 | 0 | 0.5% | 接疋,棉粒/結頭/粗節,油/髒/色污 | [6 empty] | 單色扣點為B級,結論為Discuss | [16 empty] | 色樣、品質樣業務提供 | 已簽核 | 單色結論為Discuss。(The conclusion is Discuss.) | Email:amylin@dar-her.com.tw |  |  | 2026/06/02 | 2026/07/06 |  |  |  |  | IND-GLR2
195148 | 2026/03/26 | Auto |  | DKS | Sherry Hsu 許亞渲 | V2B | MGA3039_Q426 | TMKF-26-01163 | NAS |  |  | 達和國際 | TAIWAN | IND-GLR2 | 2026/04/21 | 2026/04/23 | Polyester/Rayon 65/35% | Knit | Jacquard | PRT + Dyed | Glue PRT,Top/D,Jacquard | NA,UPF 50+ | 54 | 310 | 6048 | yds | Allen Wu 吳育騰 | SOFT CHARCOAL BM50 | Agree | 432 | 432 | 100 | 10 | 50 | 50 | 0 | 0% | 接疋,斷紗(斷經/斷緯),棉粒/結頭/粗節 | [6 empty] | 部分匹扣點為B級,但單色結論為Pass | [16 empty] | 色樣、品質樣業務提供 | 已簽核 | 單色結論為Discuss。(The conclusion is Discuss.) | Email:amylin@dar-her.com.tw |  |  | 2026/06/02 | 2026/07/06 |  |  |  |  | IND-GLR2
195587 | 2026/03/26 | Auto |  | DKS | Sherry Hsu 許亞渲 | V2B | MGA3039_Q426 | TMKF-26-01163 | NAS |  |  | 達和國際 | TAIWAN | IND-GLR2 | 2026/04/28 | 2026/04/30 | Polyester/Rayon 65/35% | Knit | Jacquard | PRT + Dyed | Glue PRT,Top/D,Jacquard | NA,UPF 50+ | 54 | 310 | 6048 | yds | Allen Wu 吳育騰 | SOFT CHARCOAL BM50 | Agree | 3717 | 3717 | 201 | 8.5 | 151 | 50 | 0 | 0% | 接疋,擦傷/刮傷/勾紗,油/髒/色污 | [6 empty] | 部分匹扣點為B級,但單色結論為Pass | [16 empty] | 色樣、品質樣業務提供 | 已簽核 | 單色結論為Discuss。(The conclusion is Discuss.) | Email:amylin@dar-her.com.tw |  |  | 2026/06/02 | 2026/07/06 |  |  |  |  | IND-GLR2
194175 | 2026/02/04 | Auto |  | GU | Anita Hsu 徐瑜穗 | V6A | 60226N020B_1 | TMKF-26-01179 | AS |  | A | PT. CENTURY | INDONESIA | IND-STL STL3 | 2026/04/20 | 2026/04/08 | Cotton(BCI)/Polyester 80/20% | Woven | Twill | Dyed | P/D | NA,NA | 52 | 196 | 23488 | yds | Dani | 06 GRAY | Discuss | 916 | 916 | 197 | 14.2 | 0 | 197 | 0 | 1.3% | 擦傷/刮傷/勾紗,棉粒/結頭/粗節,油/髒/色污 | [6 empty] | 單色扣點為B級,結論為Discuss | [16 empty] | 色樣、品質樣廠商提供 | 已簽核 | 請參考驗貨員意見。(Please refer QA's comments.) |  |  |  | 2026/03/14 | 2026/04/22 |  |  |  |  | IND-STL
194937 | 2026/02/04 | Auto |  | GU | Anita Hsu 徐瑜穗 | V6A | 60226N020B_1 | TMKF-26-01179 | AS |  | A | PT. CENTURY | INDONESIA | IND-STL STL3 | 2026/04/21 | 2026/04/21 | Cotton(BCI)/Polyester 80/20% | Woven | Twill | Dyed | P/D | NA,NA | 52 | 196 | 23488 | yds | Dani | 06 GRAY | Discuss | 603 | 603 | 433 | 13.6 | 0 | 433 | 0 | 1.1% | 斷紗(斷經/斷緯),棉粒/結頭/粗節,油/髒/色污,異纖/飛花,破洞 | [6 empty] | 單色扣點為B級,結論為Discuss | [16 empty] | 無標準樣 | 已簽核 | 請參考驗貨員意見。(Please refer QA's comments.) |  |  |  | 2026/03/14 | 2026/04/22 |  |  |  |  | IND-STL
194831 | 2026/03/03 | Junde Zhang 張俊德 |  | GU | Erica Chiu 邱映瑜 | V6B | 60136N005A | TMKF-26-01209 | AS |  | A | 上海新聯紡 | CHINA | IND-STL | 2026/04/18 | 2026/04/18 | Polyester/Recycled Polyester 70/30% | Woven | Twill | PRT + Dyed | Disperse PRT,P/D | NA,NA | 56 | 135 | 9177 | yds | Qiang Chen 陳強 | 09 BLACK | Discuss | 21916 | 21916 | 2698.3 | 15.2 | 250.2 | 2448.1 | 0 | 1.6% | 印花瑕疵,印花瑕疵(塞網),接疋,擦傷/刮傷/勾紗,斷紗(斷經/斷緯),棉粒/結頭/粗節,橫檔/橫條,油/髒/色污,針痕/直條 | [6 empty] | 單色扣點為B級,結論為Discuss | [16 empty] | 色樣、品質樣業務提供 | 已簽核 | 請參考驗貨員意見。(Please refer QA's comments.) |  |  |  | 2026/04/09 | 2026/04/22 |  |  |  |  | IND-STL
194832 | 2026/03/03 | Junde Zhang 張俊德 |  | GU | Erica Chiu 邱映瑜 | V6B | 60136N005A | TMKF-26-01209 | AS |  | A | 上海新聯紡 | CHINA | IND-STL | 2026/04/18 | 2026/04/18 | Polyester/Recycled Polyester 70/30% | Woven | Twill | PRT + Dyed | Disperse PRT,P/D | NA,NA | 56 | 135 | 4848 | yds | Qiang Chen 陳強 | 38 DARK BROWN | Discuss | 7806 | 7806 | 740.4 | 14.9 | 250.3 | 490.1 | 0 | 1.5% | 印花瑕疵,接疋,斷紗(斷經/斷緯),棉粒/結頭/粗節,油/髒/色污 | [6 empty] | 單色扣點為B級,結論為Discuss | [16 empty] | 色樣、品質樣業務提供 | 已簽核 | 請參考驗貨員意見。(Please refer QA's comments.) |  |  |  | 2026/04/09 | 2026/04/22 |  |  |  |  | IND-STL
194691 | 2026/02/05 | Auto |  | UAM | Shine Lin 林韶瑩 | V1A | 6009542_FW26,6015282 | TMKF-26-01211,TMKF-26-01217,TMKF-26-01296 | AS |  |  | J&B | CHINA | IND-GLR1 | 2026/04/16 | 2026/04/16 | Recycled Polyester/Spandex 91/9% | Woven | Rip Stop | Dyed | P/D | NA,DWR | 56 | 153 | 3534 | yds | Jun Yan 嚴軍 | BLACK | Agree | 2978 | 2978 | 759 | 6.7 | 495 | 264 | 0 | 0% | 擦傷/刮傷/勾紗,斷紗(斷經/斷緯),橫檔/橫條,油/髒/色污 | [6 empty] | 部分匹扣點為B級,但單色結論為Pass | [16 empty] | 色樣、品質樣廠商提供 | 已簽核 | 請參考驗貨員意見。(Please refer QA's comments.) |  |  | 2026/04/27 | 2026/03/06 | 2026/04/21 |  |  |  |  | IND-GLR1
194692 | 2026/02/05 | Auto |  | UAM | Shine Lin 林韶瑩 | V1A | 6009542_FW26,6015282 | TMKF-26-01211,TMKF-26-01217,TMKF-26-01296 | AS |  |  | J&B | CHINA | IND-GLR1 | 2026/04/16 | 2026/04/16 | Recycled Polyester/Spandex 91/9% | Woven | Rip Stop | Dyed | P/D | NA,DWR | 56 | 153 | 1275 | yds | Jun Yan 嚴軍 | STONE | Discuss | 1320 | 1320 | 333.5 | 10.8 | 203.5 | 130 | 0 | 0.2% | 擦傷/刮傷/勾紗,棉粒/結頭/粗節,油/髒/色污 | [6 empty] | 單色扣點為B級,結論為Discuss | [16 empty] | 色樣、品質樣廠商提供 | 已簽核 | 請參考驗貨員意見。(Please refer QA's comments.) |  |  | 2026/04/27 | 2026/03/06 | 2026/04/21 |  |  |  |  | IND-GLR1
194346 | 2026/03/03 | Junde Zhang 張俊德 |  | GU | Erica Chiu 邱映瑜 | V6B | 60126N062B | TMKF-26-01233 | NAS |  | A | 紹興天冠 | CHINA | IND-STL3 | 2026/04/10 | 2026/04/10 | /Recycled Polyester /100% | Knit | Interlock | Dyed | P/D | NA,NA | 60 | 110 | 1297 | kgs | Ken Kong 孔祥松 | 09 BLACK | Agree | 1248.34 | 7851.2 | 1014 | 5.6 | 1014 | 0 | 0 | 0% | 接疋,擦傷/刮傷/勾紗,斷紗(斷經/斷緯),棉粒/結頭/粗節,橫檔/橫條,破洞 | [6 empty] | 大貨品質在接受標準內 | [16 empty] | 色樣、品質樣業務提供 | 已簽核 | 請參考驗貨員意見。(Please refer QA's comments.) |  |  |  | 2026/03/04 | 2026/04/22 |  |  |  |  | IND-STL
194751 | 2026/03/03 | Junde Zhang 張俊德 |  | GU | Erica Chiu 邱映瑜 | V6B | 60126N062B | TMKF-26-01233 | NAS |  | A | 紹興天冠 | CHINA | IND-STL3 | 2026/04/17 | 2026/04/17 | /Recycled Polyester /100% | Knit | Interlock | Dyed | P/D | NA,NA | 60 | 110 | 686 | kgs | Qiang Chen 陳強 | 38 DARK BROWN | Discuss | 287.11 | 1805.7 | 151.9 | 18.4 | 0 | 151.9 | 0 | 2.5% | 接疋,油/髒/色污 | [6 empty] | 單色扣點為B級,結論為Discuss | [16 empty] | 色樣、品質樣業務提供 | 已簽核 | 請參考驗貨員意見。(Please refer QA's comments.) |  |  |  | 2026/03/04 | 2026/04/22 |  |  |  |  | IND-STL
195018 | 2026/03/03 | Junde Zhang 張俊德 |  | GU | Erica Chiu 邱映瑜 | V6B | 60126N062B | TMKF-26-01233 | NAS |  | A | 紹興天冠 | CHINA | IND-STL3 | 2026/04/22 | 2026/04/22 | /Recycled Polyester /100% | Knit | Interlock | Dyed | P/D | NA,NA | 60 | 110 | 686 | kgs | Qiang Chen 陳強 | 38 DARK BROWN | Agree | 49.48 | 311.2 | 155.6 | 7.7 | 155.6 | 0 | 0 | 0% | 接疋,擦傷/刮傷/勾紗,油/髒/色污,破洞 | [6 empty] | 大貨品質在接受標準內 | [16 empty] | 色樣、品質樣業務提供 | 已簽核 | 請參考驗貨員意見。(Please refer QA's comments.) |  |  |  | 2026/03/04 | 2026/04/22 |  |  |  |  | IND-STL
194207 | 2026/02/05 | Auto |  | UAM | Shine Lin 林韶瑩 | V1A | 6015106 | TMKF-26-01251 | AS |  |  | HUA FENG | CHINA | IND-GLR1 | 2026/04/10 | 2026/04/08 | Polyester/Spandex 87/13% | Woven | Plain Weave | PRT | Digital PRT | NA,DWR | 50 | 159 | 3164 | yds | Nianhua Li 李年華 | P03049 | Agree | 353 | 353 | 72 | 5.6 | 72 | 0 | 0 | 0% | 接疋 | [6 empty] | 大貨品質在接受標準內 | [16 empty] | 色樣、品質樣廠商提供 | 已簽核 | 請參考驗貨員意見。(Please refer QA's comments.) |  |  |  | 2026/02/28 | 2026/04/14 |  |  |  |  | IND-GLR1
194632 | 2026/02/05 | Auto |  | UAM | Shine Lin 林韶瑩 | V1A | 6015106 | TMKF-26-01251 | AS |  |  | HUA FENG | CHINA | IND-GLR1 | 2026/04/15 | 2026/04/15 | Polyester/Spandex 87/13% | Woven | Plain Weave | PRT | Digital PRT | NA,DWR | 50 | 159 | 3164 | yds | Nianhua Li 李年華 | P03049 | Reject | 2795 | 2795 | 481 | 3.3 | 382 | 0 | 99 | 0% | 接疋,橫檔/橫條,油/髒/色污 |  |  |  | 缸差過大 |  |  | 單色結論為Fail,請打下並覆驗 |  | 簽核完成 |  |  | 1. P03049：LOT X260408005-43#（321Y）对布厂提供头缸偏浅，C级REJECT。 2. 验布机跑码，部分缸短码1.3%~1.8%，请布厂更改码长。 | 不出貨 | [10 empty] | 色樣、品質樣廠商提供 | 已簽核 | 請參考驗貨員意見。(Please refer QA's comments.) |  |  |  | 2026/02/28 | 2026/04/21 |  | 此面料後續不再安排出貨 |  |  | IND-GLR1
195113 | 2026/02/05 | Auto |  | UAM | Shine Lin 林韶瑩 | V1A | 6015106 | TMKF-26-01251,TMKF-26-01732 | AS |  |  | HUA FENG | CHINA | IND-GLR1 | 2026/04/23 | 2026/04/22 | Polyester/Spandex 87/13% | Woven | Plain Weave | PRT | Digital PRT | NA,DWR | 50 | 159 | 4605 | yds | Nianhua Li 李年華 | P03049 | Reject | 1758 | 1758 | 273 | 7.3 | 89 | 100 | 84 | 0% | 接疋,斷紗(斷經/斷緯),橫檔/橫條 |  |  |  | 缸差過大 |  |  | 單色結論為Fail,請打下並覆驗 |  | 簽核完成 |  |  | 此次覆驗新生產大貨 ，結果如下: 1. P03049：LOT X260119099#对布厂提供头缸缸差过大，C级REJECT。 | 不出貨 | [10 empty] | 色樣、品質樣廠商提供 | 已簽核 | 請參考驗貨員意見。(Please refer QA's comments.) |  |  |  | 2026/03/30 | 2026/04/28 |  | 此面料後續不再安排出貨 |  |  | IND-GLR1
195469 | 2026/02/05 | Auto |  | UAM | Shine Lin 林韶瑩 | V1A | 6013805 | TMKF-26-01256 | AS |  |  | BESTEX | TAIWAN | IND-GLR1 | 2026/04/28 | 2026/04/28 | Polyester/Spandex 90/10% | Woven | Plain Weave | Dyed | P/D | NA,NA | 48 | 236 | 6870 | yds | Bill Wang 王逢茂 | 008 ULTIMATE BLACK | Agree | 5192 | 5192 | 399 | 5.3 | 399 | 0 | 0 | 0% | 擦傷/刮傷/勾紗,油/髒/色污 | [6 empty] | 大貨品質在接受標準內 | [16 empty] | 無色樣，品質樣業務提供 | 已簽核 | 部分匹為C級打下，但單色結論為Pass。(Some rolls are C grade, but conclusion is Pass.) |  |  |  | 2026/03/02 | 2026/04/28 |  |  |  |  | IND-GLR1
195470 | 2026/02/05 | Auto |  | UAM | Shine Lin 林韶瑩 | V1A | 6013805 | TMKF-26-01256 | AS |  |  | BESTEX | TAIWAN | IND-GLR1 | 2026/04/28 | 2026/04/28 | Polyester/Spandex 90/10% | Woven | Plain Weave | Dyed | P/D | NA,NA | 48 | 236 | 4558 | yds | Bill Wang 王逢茂 | 044 DOWNPOUR GRAY | Agree | 8040 | 8040 | 965 | 8.6 | 910 | 0 | 55 | 0% | 接疋,擦傷/刮傷/勾紗,斷紗(斷經/斷緯),橫檔/橫條,油/髒/色污 | [6 empty] | 部分匹為C級打下,但單色結論為Pass | [16 empty] | 無色樣，品質樣業務提供 | 已簽核 | 部分匹為C級打下，但單色結論為Pass。(Some rolls are C grade, but conclusion is Pass.) |  |  |  | 2026/03/02 | 2026/04/28 |  |  |  |  | IND-GLR1
194698 | 2026/03/21 | Xijin Huang 黃錫金 |  | ONY | Dash Wang 王彥智 | V7C | 908489_FA26 | TMKF-26-01258 | AS |  |  | 金祥惠 | CHINA | VIN-LR2 | 2026/04/14 | 2026/04/15 | Cotton/Polyester/Spandex 61/36/3% | Knit | Waffle | Dyed | P/D,1x1 | NA,NA | 62 | 265 | 9719 | yds | Gul Wang 王國安 | PANTHERS | Discuss | 676 | 676 | 118.9 | 14.3 | 0 | 118.9 | 0 | 1.3% | 接疋,棉粒/結頭/粗節,油/髒/色污,異纖/飛花,破洞 | [6 empty] | 單色扣點為B級,結論為Discuss | [16 empty] | 色樣、品質樣廠商提供 | 已簽核 | 請參考驗貨員意見。(Please refer QA's comments.) |  |  | 2026/04/20 | 2026/06/23 | 2026/07/17 |  |  |  |  | VIN-LR2
194699 | 2026/03/21 | Xijin Huang 黃錫金 |  | ONY | Dash Wang 王彥智 | V7C | 908489_FA26 | TMKF-26-01258 | AS |  |  | 金祥惠 | CHINA | VIN-LR2 | 2026/04/14 | 2026/04/15 | Cotton/Polyester/Spandex 61/36/3% | Knit | Waffle | Dyed | P/D,1x1 | NA,NA | 62 | 265 | 9455 | yds | Gul Wang 王國安 | VOLCANIC GLASS | Agree | 1958 | 1958 | 235.6 | 9.8 | 119.2 | 116.4 | 0 | 0% | 接疋,棉粒/結頭/粗節,油/髒/色污,破洞 | [6 empty] | 部分匹扣點為B級,但單色結論為Pass | [16 empty] | 色樣、品質樣廠商提供 | 已簽核 | 請參考驗貨員意見。(Please refer QA's comments.) |  |  | 2026/04/20 | 2026/06/23 | 2026/07/17 |  |  |  |  | VIN-LR2
194965 | 2026/03/21 | Xijin Huang 黃錫金 |  | ONY | Dash Wang 王彥智 | V7C | 908489_FA26 | TMKF-26-01258 | AS |  |  | 金祥惠 | CHINA | VIN-LR2 | 2026/04/21 | 2026/04/21 | Cotton/Polyester/Spandex 61/36/3% | Knit | Waffle | Dyed | P/D,1x1 | NA,NA | 62 | 265 | 9455 | yds | Gul Wang 王國安 | VOLCANIC GLASS | Discuss | 8275 | 8275 | 906.4 | 17.3 | 118.5 | 787.9 | 0 | 2.2% | 接疋,擦傷/刮傷/勾紗,斷紗(斷經/斷緯),棉粒/結頭/粗節,油/髒/色污,破洞 | [6 empty] | 單色扣點為B級,結論為Discuss | [16 empty] | 色樣、品質樣廠商提供 | 已簽核 | 請參考驗貨員意見。(Please refer QA's comments.) |  |  | 2026/04/27 | 2026/06/23 | 2026/07/17 |  |  |  |  | VIN-LR2
194697 | 2026/03/21 | Xijin Huang 黃錫金 |  | ONY | Dash Wang 王彥智 | V7C | 908489_FA26 | TMKF-26-01258 | AS |  |  | 金祥惠 | CHINA | VIN-LR2 | 2026/04/14 | 2026/04/15 | Cotton/Polyester/Spandex 61/36/3% | Knit | Waffle | Dyed | P/D,1x1 | NA,NA | 62 | 265 | 8503 | yds | Gul Wang 王國安 | WINE TASTING | Discuss | 698 | 698 | 167.3 | 15.5 | 0 | 167.3 | 0 | 1.7% | 接疋,棉粒/結頭/粗節,油/髒/色污,破洞 | [6 empty] | 單色扣點為B級,結論為Discuss | [16 empty] | 色樣、品質樣廠商提供 | 已簽核 | 請參考驗貨員意見。(Please refer QA's comments.) |  |  | 2026/04/20 | 2026/06/23 | 2026/07/17 |  |  |  |  | VIN-LR2
194696 | 2026/03/21 | Xijin Huang 黃錫金 |  | ONY | Dash Wang 王彥智 | V7C | 908489_FA26 | TMKF-26-01258 | AS |  |  | 金祥惠 | CHINA | VIN-LR2 | 2026/04/14 | 2026/04/15 | Cotton/Polyester/Spandex 61/36/3% | Knit | Waffle | Dyed | P/D,1x1 | NA,NA | 62 | 265 | 9916 | yds | Gul Wang 王國安 | WISH BONE | Discuss | 1541 | 1541 | 116.9 | 17.1 | 0 | 116.9 | 0 | 2.1% | 接疋,油/髒/色污,破洞 | [6 empty] | 單色扣點為B級,結論為Discuss | [16 empty] | 色樣、品質樣廠商提供 | 已簽核 | 請參考驗貨員意見。(Please refer QA's comments.) |  |  | 2026/04/20 | 2026/06/23 | 2026/07/17 |  |  |  |  | VIN-LR2
194271 | 2026/03/23 | Auto |  | ONY | Dash Wang 王彥智 | V7C | 908489_FA26 | TMKF-26-01259 | AS |  |  | 金祥惠 | CHINA | VIN-LR2 | 2026/04/08 | 2026/04/09 | Cotton/Polyester/Spandex 62/35/3% | Knit | Rib | Dyed | P/D,1x1 | NA,NA | 59 | 290 | 2637 | yds | Gul Wang 王國安 | PANTHERS | Discuss | 2617 | 2617 | 337.7 | 15.7 | 0 | 337.7 | 0 | 1.7% | 接疋,斷紗(斷經/斷緯),棉粒/結頭/粗節,油/髒/色污,異纖/飛花,破洞 | [6 empty] | 單色扣點為B級,結論為Discuss | [16 empty] | 色樣、品質樣廠商提供 | 已簽核 | 請參考驗貨員意見。(Please refer QA's comments.) |  |  | 2026/04/13 | 2026/06/23 | 2026/07/17 |  |  |  |  | VIN-LR2
194272 | 2026/03/23 | Auto |  | ONY | Dash Wang 王彥智 | V7C | 908489_FA26 | TMKF-26-01259 | AS |  |  | 金祥惠 | CHINA | VIN-LR2 | 2026/04/08 | 2026/04/09 | Cotton/Polyester/Spandex 62/35/3% | Knit | Rib | Dyed | P/D,1x1 | NA,NA | 59 | 290 | 2566 | yds | Gul Wang 王國安 | VOLCANIC GLASS | Discuss | 1775 | 1775 | 220.2 | 19.5 | 0 | 220.2 | 0 | 2.9% | 接疋,斷紗(斷經/斷緯),棉粒/結頭/粗節,油/髒/色污,破洞 | [6 empty] | 單色扣點為B級,結論為Discuss | [16 empty] | 色樣、品質樣廠商提供 | 已簽核 | 請參考驗貨員意見。(Please refer QA's comments.) |  |  | 2026/04/13 | 2026/06/23 | 2026/07/17 |  |  |  |  | VIN-LR2
194270 | 2026/03/23 | Auto |  | ONY | Dash Wang 王彥智 | V7C | 908489_FA26 | TMKF-26-01259 | AS |  |  | 金祥惠 | CHINA | VIN-LR2 | 2026/04/08 | 2026/04/09 | Cotton/Polyester/Spandex 62/35/3% | Knit | Rib | Dyed | P/D,1x1 | NA,NA | 59 | 290 | 2691 | yds | Gul Wang 王國安 | WISH BONE | Discuss | 1757 | 1757 | 224.3 | 16.5 | 0 | 224.3 | 0 | 2% | 接疋,斷紗(斷經/斷緯),油/髒/色污,破洞 | [6 empty] | 單色扣點為B級,結論為Discuss | [16 empty] | 色樣、品質樣廠商提供 | 已簽核 | 請參考驗貨員意見。(Please refer QA's comments.) |  |  | 2026/04/13 | 2026/06/23 | 2026/07/17 |  |  |  |  | VIN-LR2
194237 | 2026/03/04 | Auto |  | ONY | Dash Wang 王彥智 | V7C | 559368_FA26 | TMKF-26-01261 | NAS |  |  | KAHATEX | INDONESIA | IND-GLS2 | 2026/04/09 | 2026/04/09 | Cotton 100% | Woven | Oxford | Dyed | Y/D,1x1 | NA,NA | 56 | 122 | 48454 | yds | Dani | LIGHT BLUE STRIPE | Discuss | 4911 | 4911 | 400 | 23.5 | 0 | 400 | 0 | 4.1% | 棉粒/結頭/粗節,橫檔/橫條,油/髒/色污,異纖/飛花 | [6 empty] | 單色扣點為B級,結論為Discuss | [16 empty] | 無標準樣 | 已簽核 | 請參考驗貨員意見。(Please refer QA's comments.) |  |  | 2026/04/10 | 2026/04/11 | 2026/04/29 |  |  |  |  | IND-GLS
194601 | 2026/03/04 | Auto |  | ONY | Dash Wang 王彥智 | V7C | 559368_FA26 | TMKF-26-01261 | NAS |  |  | KAHATEX | INDONESIA | IND-GLS2 | 2026/04/15 | 2026/04/15 | Cotton 100% | Woven | Oxford | Dyed | Y/D,1x1 | NA,NA | 56 | 122 | 48454 | yds | Irfan | LIGHT BLUE STRIPE | Agree | 4927 | 4927 | 500 | 8 | 400 | 100 | 0 | 0% | 接疋,斷紗(斷經/斷緯),棉粒/結頭/粗節,油/髒/色污,異纖/飛花 | [6 empty] | 部分匹扣點為B級,但單色結論為Pass | [16 empty] | 無色樣，品質樣廠商提供 | 已簽核 | 請參考驗貨員意見。(Please refer QA's comments.) |  |  | 2026/04/17 | 2026/04/11 | 2026/04/29 |  |  |  |  | IND-GLS
194926 | 2026/03/04 | Auto |  | ONY | Dash Wang 王彥智 | V7C | 559368_FA26 | TMKF-26-01261 | NAS |  |  | KAHATEX | INDONESIA | IND-GLS2 | 2026/04/21 | 2026/04/20 | Cotton 100% | Woven | Oxford | Dyed | Y/D,1x1 | NA,NA | 56 | 122 | 48454 | yds | Irfan | LIGHT BLUE STRIPE | Agree | 2876 | 2876 | 300 | 7.7 | 200 | 100 | 0 | 0% | 斷紗(斷經/斷緯),棉粒/結頭/粗節,油/髒/色污,異纖/飛花 | [6 empty] | 部分匹扣點為B級,但單色結論為Pass | [16 empty] | 無色樣，品質樣廠商提供 | 已簽核 | 請參考驗貨員意見。(Please refer QA's comments.) |  |  | 2026/05/27 | 2026/04/11 | 2026/04/29 |  |  |  |  | IND-GLS
194153 | 2026/02/06 | Auto |  | AEOM | Sunny Shih 施禹安 | S1A | SLVE2509001,SLVE2509002,SLVE2509003,SLVE2509004,SLVE2509005,SLVE2509006,SLVE2509007,SLVE2509008 | TMKF-26-01283 | NAS |  |  | UNIFIELD | CHINA | VIN-LR3 | 2026/04/07 | 2026/04/07 | Tencel/Lycra 93/7% | Knit | Jersey | Dyed | P/D | NA,NA | 60 | 260 | 2802 | yds | Yao Deng 鄧堯 | BLACK | Reject | 1291.1 | 1291.1 | 227.5 | 27.3 | 0 | 170.9 | 56.6 | 5.2% | 接疋,擦傷/刮傷/勾紗,染折/折痕,棉粒/結頭/粗節,油/髒/色污,破洞 | [5 empty] | 克重過輕 | 單色結論為Fail,請打下並覆驗 |  | 採購-出貨與否簽核 |  |  | 1>BLACK S26030642A#克重偏轻11.15%不ok,C级Reject. 2>BROWN/DARK GRAY 布面小黑丝,纱结,小勾纱超分布ok,C级Reject. 3>WHITE S26030279#-6号卷布面约1/2匹小勾纱布ok,C级Reject. 4>大货包装标签po#错误,正确为TMKF-26-01283,布厂需更正标签. | [11 empty] | 色樣、品質樣廠商提供 | 已簽核 | 請參考驗貨員意見。(Please refer QA's comments.) |  |  | 2026/04/10 | 2026/04/26 | 2026/06/26 |  | 簽核中 |  |  | VIN-LR3
194440 | 2026/02/06 | Auto |  | AEOM | Sunny Shih 施禹安 | S1A | SLVE2509001,SLVE2509002,SLVE2509003,SLVE2509004,SLVE2509005,SLVE2509006,SLVE2509007,SLVE2509008 | TMKF-26-01283 | NAS |  |  | UNIFIELD | CHINA | VIN-LR3 | 2026/04/12 | 2026/04/12 | Tencel/Lycra 93/7% | Knit | Jersey | Dyed | P/D | NA,NA | 60 | 260 | 2802 | yds | Yao Deng 鄧堯 | BLACK | Reject | 1973 | 1973 | 352 | 26.1 | 0 | 224.6 | 127.4 | 4.8% | 接疋,擦傷/刮傷/勾紗,染折/折痕,棉粒/結頭/粗節,異纖/飛花,破洞 |  |  |  | 缸差過大 |  |  | 單色結論為Fail,請打下並覆驗 |  | 採購-出貨與否簽核 |  |  | 1>BLACK 缸差明显,S26030642B#色偏浅偏蓝太多不ok（寄样）,C级Reject. 2>抽验匹瑕疵超疵有裁损,需补足. 3>NUDE S26030175#有紧边,台面平铺看轻微可接受,大货有卷边,成衣如因此造成损耗由布厂承担. 4>大货包装标签PO#错误,正确为TMKF-26-01283,布厂需更正出货. | [11 empty] | 色樣、品質樣業務提供 | 已簽核 | 請參考驗貨員意見。(Please refer QA's comments.) |  |  |  | 2026/04/26 | 2026/06/26 |  | 簽核中 |  |  | VIN-LR3
194156 | 2026/02/06 | Auto |  | AEOM | Sunny Shih 施禹安 | S1A | SLVE2509001,SLVE2509002,SLVE2509003,SLVE2509004,SLVE2509005,SLVE2509006,SLVE2509007,SLVE2509008 | TMKF-26-01283 | NAS |  |  | UNIFIELD | CHINA | VIN-LR3 | 2026/04/07 | 2026/04/07 | Tencel/Lycra 93/7% | Knit | Jersey | Dyed | P/D | NA,NA | 60 | 260 | 1650 | yds | Yao Deng 鄧堯 | BROWN | Reject | 1649.2 | 1649.2 | 238.3 | 50.8 | 0 | 0 | 238.3 | 12.2% | 接疋,擦傷/刮傷/勾紗,斷紗(斷經/斷緯),染折/折痕,棉粒/結頭/粗節,異纖/飛花,破洞 | [6 empty] | 單色結論為Fail,請打下並覆驗 |  | 採購-出貨與否簽核 |  |  | 1>BLACK S26030642A#克重偏轻11.15%不ok,C级Reject. 2>BROWN/DARK GRAY 布面小黑丝,纱结,小勾纱超分布ok,C级Reject. 3>WHITE S26030279#-6号卷布面约1/2匹小勾纱布ok,C级Reject. 4>大货包装标签po#错误,正确为TMKF-26-01283,布厂需更正标签. | [11 empty] | 色樣、品質樣廠商提供 | 已簽核 | 請參考驗貨員意見。(Please refer QA's comments.) |  |  | 2026/04/10 | 2026/04/26 | 2026/06/26 |  | 簽核中 |  |  | VIN-LR3
194439 | 2026/02/06 | Auto |  | AEOM | Sunny Shih 施禹安 | S1A | SLVE2509001,SLVE2509002,SLVE2509003,SLVE2509004,SLVE2509005,SLVE2509006,SLVE2509007,SLVE2509008 | TMKF-26-01283 | NAS |  |  | UNIFIELD | CHINA | VIN-LR3 | 2026/04/12 | 2026/04/12 | Tencel/Lycra 93/7% | Knit | Jersey | Dyed | P/D | NA,NA | 60 | 260 | 1650 | yds | Yao Deng 鄧堯 | BROWN | Discuss | 1617.7 | 1617.7 | 166.5 | 32.4 | 0 | 166.5 | 0 | 6.7% | 接疋,擦傷/刮傷/勾紗,斷紗(斷經/斷緯),棉粒/結頭/粗節,異纖/飛花,破洞 | [6 empty] | 單色扣點為B級,結論為Discuss | [16 empty] | 色樣、品質樣業務提供 | 已簽核 | 請參考驗貨員意見。(Please refer QA's comments.) |  |  |  | 2026/04/26 | 2026/06/26 |  |  |  |  | VIN-LR3
194154 | 2026/02/06 | Auto |  | AEOM | Sunny Shih 施禹安 | S1A | SLVE2509001,SLVE2509002,SLVE2509003,SLVE2509004,SLVE2509005,SLVE2509006,SLVE2509007,SLVE2509008 | TMKF-26-01283 | NAS |  |  | UNIFIELD | CHINA | VIN-LR3 | 2026/04/07 | 2026/04/07 | Tencel/Lycra 93/7% | Knit | Jersey | Dyed | P/D | NA,NA | 60 | 260 | 1339 | yds | Yao Deng 鄧堯 | DARK GRAY | Reject | 1328.7 | 1328.7 | 178.7 | 51.5 | 0 | 0 | 178.7 | 12.5% | 接疋,擦傷/刮傷/勾紗,斷紗(斷經/斷緯),染折/折痕,棉粒/結頭/粗節,異纖/飛花,破洞 | [6 empty] | 單色結論為Fail,請打下並覆驗 |  | 採購-出貨與否簽核 |  |  | 1>BLACK S26030642A#克重偏轻11.15%不ok,C级Reject. 2>BROWN/DARK GRAY 布面小黑丝,纱结,小勾纱超分布ok,C级Reject. 3>WHITE S26030279#-6号卷布面约1/2匹小勾纱布ok,C级Reject. 4>大货包装标签po#错误,正确为TMKF-26-01283,布厂需更正标签. | [11 empty] | 色樣、品質樣廠商提供 | 已簽核 | 請參考驗貨員意見。(Please refer QA's comments.) |  |  | 2026/04/10 | 2026/04/26 | 2026/06/26 |  | 簽核中 |  |  | VIN-LR3
194441 | 2026/02/06 | Auto |  | AEOM | Sunny Shih 施禹安 | S1A | SLVE2509001,SLVE2509002,SLVE2509003,SLVE2509004,SLVE2509005,SLVE2509006,SLVE2509007,SLVE2509008 | TMKF-26-01283 | NAS |  |  | UNIFIELD | CHINA | VIN-LR3 | 2026/04/12 | 2026/04/12 | Tencel/Lycra 93/7% | Knit | Jersey | Dyed | P/D | NA,NA | 60 | 260 | 1339 | yds | Yao Deng 鄧堯 | DARK GRAY | Discuss | 1310.7 | 1310.7 | 176.8 | 23.2 | 0 | 176.8 | 0 | 4% | 接疋,擦傷/刮傷/勾紗,斷紗(斷經/斷緯),染折/折痕,棉粒/結頭/粗節,油/髒/色污,異纖/飛花,破洞 | [6 empty] | 單色扣點為B級,結論為Discuss | [16 empty] | 色樣、品質樣業務提供 | 已簽核 | 請參考驗貨員意見。(Please refer QA's comments.) |  |  |  | 2026/04/26 | 2026/06/26 |  |  |  |  | VIN-LR3
194438 | 2026/02/06 | Auto |  | AEOM | Sunny Shih 施禹安 | S1A | SLVE2509001,SLVE2509002,SLVE2509003,SLVE2509004,SLVE2509005,SLVE2509006,SLVE2509007,SLVE2509008 | TMKF-26-01283 | NAS |  |  | UNIFIELD | CHINA | VIN-LR3 | 2026/04/12 | 2026/04/12 | Tencel/Lycra 93/7% | Knit | Jersey | Dyed | P/D | NA,NA | 60 | 260 | 1440 | yds | Yao Deng 鄧堯 | HEATHER GRAY | Discuss | 1434.1 | 1434.1 | 178.9 | 21.2 | 0 | 178.9 | 0 | 3.4% | 接疋,斷紗(斷經/斷緯),棉粒/結頭/粗節,油/髒/色污,異纖/飛花 | [6 empty] | 單色扣點為B級,結論為Discuss | [16 empty] | 色樣、品質樣廠商提供 | 已簽核 | 請參考驗貨員意見。(Please refer QA's comments.) |  |  |  | 2026/04/26 | 2026/06/26 |  |  |  |  | VIN-LR3
194442 | 2026/02/06 | Auto |  | AEOM | Sunny Shih 施禹安 | S1A | SLVE2509001,SLVE2509002,SLVE2509003,SLVE2509004,SLVE2509005,SLVE2509006,SLVE2509007,SLVE2509008 | TMKF-26-01283 | NAS |  |  | UNIFIELD | CHINA | VIN-LR3 | 2026/04/12 | 2026/04/12 | Tencel/Lycra 93/7% | Knit | Jersey | Dyed | P/D | NA,NA | 60 | 260 | 685 | yds | Yao Deng 鄧堯 | NUDE | Discuss | 607.3 | 607.3 | 106.2 | 24.5 | 0 | 106.2 | 0 | 4.4% | 接疋,擦傷/刮傷/勾紗,斷紗(斷經/斷緯),棉粒/結頭/粗節,油/髒/色污,破洞 | [6 empty] | 單色扣點為B級,結論為Discuss | [16 empty] | 色樣、品質樣業務提供 | 已簽核 | 請參考驗貨員意見。(Please refer QA's comments.) |  |  |  | 2026/04/26 | 2026/06/26 |  |  |  |  | VIN-LR3
194155 | 2026/02/06 | Auto |  | AEOM | Sunny Shih 施禹安 | S1A | SLVE2509001,SLVE2509002,SLVE2509003,SLVE2509004,SLVE2509005,SLVE2509006,SLVE2509007,SLVE2509008 | TMKF-26-01283 | NAS |  |  | UNIFIELD | CHINA | VIN-LR3 | 2026/04/07 | 2026/04/07 | Tencel/Lycra 93/7% | Knit | Jersey | Dyed | P/D | NA,NA | 60 | 260 | 3018 | yds | Yao Deng 鄧堯 | WHITE | Reject | 3080.3 | 3080.3 | 363.7 | 17 | 0 | 301.1 | 62.6 | 2.1% | 接疋,擦傷/刮傷/勾紗,棉粒/結頭/粗節,油/髒/色污,異纖/飛花,破洞 | [6 empty] | 部分匹為C級打下,但單色結論為Discuss | [16 empty] | 色樣、品質樣廠商提供 | 已簽核 | 請參考驗貨員意見。(Please refer QA's comments.) |  |  | 2026/04/10 | 2026/04/26 | 2026/06/26 |  |  |  |  | VIN-LR3
194323 | 2026/02/09 | Auto |  | GU | Anita Hsu 徐瑜穗 | V6A | 60226F032D_26 | TMKF-26-01308 | AS |  | A | 天而然 | CHINA | CAB-MK2 | 2026/04/10 | 2026/04/10 | Polyester/Recycled Polyester/Viscose/Spandex 64/30/5/1% | Woven | Tweeds | Dyed | Y/D | Brush (2 side),NA | 56 | 302 | 43439 | yds | Yong Wang 王勇 | 08 DARK GRAY | Discuss | 10097 | 10097 | 990.7 | 9.6 | 553.5 | 437.2 | 0 | 0% | 接疋,斷紗(斷經/斷緯),棉粒/結頭/粗節,橫檔/橫條,油/髒/色污 | [6 empty] | 單色扣點為B級,結論為Discuss | [16 empty] | 色樣、品質樣廠商提供 | 已簽核 | 請參考驗貨員意見。(Please refer QA's comments.) |  |  | 2026/04/13 | 2026/05/07 | 2026/05/15 |  |  |  |  | CAB-MK2
194375 | 2026/02/09 | Auto |  | GU | Anita Hsu 徐瑜穗 | V6A | 60226F032D_26 | TMKF-26-01308 | AS |  | A | 天而然 | CHINA | CAB-MK2 | 2026/04/11 | 2026/04/11 | Polyester/Recycled Polyester/Viscose/Spandex 64/30/5/1% | Woven | Tweeds | Dyed | Y/D | Brush (2 side),NA | 56 | 302 | 43439 | yds | Yong Wang 王勇 | 08 DARK GRAY | Discuss | 10000 | 10000 | 1042.6 | 10.6 | 615.3 | 427.3 | 0 | 0.2% | 接疋,斷紗(斷經/斷緯),棉粒/結頭/粗節,橫檔/橫條,異纖/飛花 | [6 empty] | 單色扣點為B級,結論為Discuss | [16 empty] | 色樣、品質樣廠商提供 | 已簽核 | 請參考驗貨員意見。(Please refer QA's comments.) |  |  | 2026/04/13 | 2026/05/07 | 2026/05/15 |  |  |  |  | CAB-MK2
195228 | 2026/02/09 | Auto |  | GU | Anita Hsu 徐瑜穗 | V6A | 60226F032D_26 | TMKF-26-01308 | AS |  | A | 天而然 | CHINA | CAB-MK2 | 2026/04/23 | 2026/04/23 | Polyester/Recycled Polyester/Viscose/Spandex 64/30/5/1% | Woven | Tweeds | Dyed | Y/D | Brush (2 side),NA | 56 | 302 | 43439 | yds | Qiang Chen 陳強 | 08 DARK GRAY | Discuss | 4439.5 | 4439.5 | 423.9 | 10.6 | 242.1 | 181.8 | 0 | 0.2% | 斷紗(斷經/斷緯),棉粒/結頭/粗節,油/髒/色污,破洞 | [6 empty] | 部分匹扣點為B級,但單色結論為Pass | [16 empty] | 色樣、品質樣業務提供 | 已簽核 | 請參考驗貨員意見。(Please refer QA's comments.) |  |  | 2026/04/27 | 2026/05/07 | 2026/05/15 |  |  |  |  | CAB-MK2
195380 | 2026/02/09 | Auto |  | KOH | Michelle Lin 林慧錦 | V3C | ZC5FP800P_FA26 | TMKF-26-01315 | AS |  | A | 昆山芃展 | CHINA | IND-GLR2 | 2026/04/26 | 2026/04/27 | Cotton(BCI)/Polyester 60/40% | Knit | Double Knit | PRT + Dyed | Pigment PRT,P/D | Brush (1 side),NA | 68 | 160 | 964 | kgs | Jiangao Zhang 張建高 | CANDY CANE | Discuss | 3258.58 | 12485 | 1301.1 | 14.9 | 0 | 1301.1 | 0 | 1.5% | 接疋,棉粒/結頭/粗節,油/髒/色污,異纖/飛花 |  |  |  |  | 布邊不良 |  | 單色扣點為B級,結論為Discuss | [16 empty] | 色樣、品質樣廠商提供 | 已簽核 | 請參考驗貨員意見。(Please refer QA's comments.) |  |  | 2026/04/27 | 2026/04/30 | 2026/05/30 |  |  |  |  | IND-GLR2
195379 | 2026/02/09 | Auto |  | KOH | Michelle Lin 林慧錦 | V3C | ZC5FP800P_FA26 | TMKF-26-01315 | AS |  | A | 昆山芃展 | CHINA | IND-GLR2 | 2026/04/26 | 2026/04/27 | Cotton(BCI)/Polyester 60/40% | Knit | Double Knit | PRT + Dyed | Pigment PRT,P/D | Brush (1 side),NA | 68 | 160 | 3707 | kgs | Jiangao Zhang 張建高 | HOLLY JOLLY | Discuss | 7116.16 | 27265 | 2948.4 | 11.7 | 1343.3 | 1605.1 | 0 | 0.5% | 接疋,斷紗(斷經/斷緯),棉粒/結頭/粗節,橫檔/橫條,油/髒/色污,異纖/飛花,破洞 |  |  |  |  | 布邊不良 |  | 單色扣點為B級,結論為Discuss | [16 empty] | 色樣、品質樣廠商提供 | 已簽核 | 請參考驗貨員意見。(Please refer QA's comments.) |  |  | 2026/04/27 | 2026/04/30 | 2026/05/30 |  |  |  |  | IND-GLR2
195381 | 2026/02/09 | Auto |  | KOH | Michelle Lin 林慧錦 | V3C | ZC5FP800R_FA26 | TMKF-26-01319,TMKF-26-01320 | AS |  | A | 昆山芃展 | CHINA | IND-GLR2 | 2026/04/27 | 2026/04/27 | Cotton(BCI)/Polyester 60/40% | Knit | Double Knit | PRT + Dyed | Pigment PRT,Top/D | Brush (1 side),NA | 68 | 160 | 12559 | kgs | Jiangao Zhang 張建高 | MERRY DACHSHUND | Discuss | 312.68 | 1198 | 167.1 | 14.4 | 0 | 167.1 | 0 | 1.3% | 接疋,棉粒/結頭/粗節 |  |  |  |  | 布邊不良 |  | 單色扣點為B級,結論為Discuss | [16 empty] | 色樣、品質樣廠商提供 | 已簽核 | 請參考驗貨員意見。(Please refer QA's comments.) |  |  | 2026/04/27 | 2026/04/09 | 2026/05/30 |  |  |  |  | IND-GLR2
195382 | 2026/02/09 | Auto |  | KOH | Michelle Lin 林慧錦 | V3C | ZC5FP800R_FA26 | TMKF-26-01319,TMKF-26-01320 | AS |  | A | 昆山芃展 | CHINA | IND-GLR2 | 2026/04/27 | 2026/04/27 | Cotton(BCI)/Polyester 60/40% | Knit | Double Knit | PRT + Dyed | Pigment PRT,Top/D | Brush (1 side),NA | 68 | 160 | 12447 | kgs | Jiangao Zhang 張建高 | SNOWY PINES | Discuss | 5162.32 | 19779 | 2195.6 | 14.5 | 84.3 | 2111.3 | 0 | 1.3% | 接疋,斷紗(斷經/斷緯),棉粒/結頭/粗節,油/髒/色污,破洞 |  |  |  |  | 布邊不良 |  | 單色扣點為B級,結論為Discuss | [16 empty] | 色樣、品質樣廠商提供 | 已簽核 | 請參考驗貨員意見。(Please refer QA's comments.) |  |  | 2026/04/27 | 2026/04/09 | 2026/05/30 |  |  |  |  | IND-GLR2
194008 | 2026/02/09 | Auto |  | KOH | Michelle Lin 林慧錦 | V3C | ZC5FP800P_FA26 | TMKF-26-01321 | NAS |  |  | 紡新實業 | TAIWAN | IND-GLR2 | 2026/04/01 | 2026/04/02 | Cotton(BCI)/Polyester 60/40% | Knit | Double Knit | Dyed | P/D | Brush (1 side),NA | 64 | 160 | 3375 | kgs | Allen Wu 吳育騰 | COSMIC DUST | Agree | 2021.38 | 8217 | 1021 | 2.4 | 1021 | 0 | 0 | 0% | 印花瑕疵,棉粒/結頭/粗節,油/髒/色污 | [6 empty] | 大貨品質在接受標準內 | [16 empty] | 色樣、品質樣業務提供 | 已簽核 | 單色結論為Pass。(The conclusion is Pass.) | Email:mingchihwang@projectex.com.tw |  | 2026/04/02 | 2026/04/30 | 2026/05/30 |  |  |  |  | IND-GLR2
195224 | 2026/02/09 | Auto |  | KOH | Michelle Lin 林慧錦 | V3C | ZC5FP800P_FA26 | TMKF-26-01321 | NAS |  |  | 紡新實業 | TAIWAN | IND-GLR2 | 2026/04/23 | 2026/04/24 | Cotton(BCI)/Polyester 60/40% | Knit | Double Knit | Dyed | P/D | Brush (1 side),NA | 64 | 160 | 3375 | kgs | Allen Wu 吳育騰 | COSMIC DUST | Agree | 1006.39 | 4091 | 339 | 2.7 | 339 | 0 | 0 | 0% | 印花瑕疵,棉粒/結頭/粗節,油/髒/色污 | [6 empty] | 大貨品質在接受標準內 | [16 empty] | 色樣、品質樣業務提供 | 已簽核 | 單色結論為Pass。(The conclusion is Pass.) | Email:mingchihwang@projectex.com.tw |  | 2026/05/07 | 2026/04/30 | 2026/05/30 |  |  |  |  | IND-GLR2
195389 | 2026/02/09 | Auto |  | KOH | Michelle Lin 林慧錦 | V3C | ZC5FP800P_FA26 | TMKF-26-01321 | NAS |  |  | 紡新實業 | TAIWAN | IND-GLR2 | 2026/04/27 | 2026/04/27 | Cotton(BCI)/Polyester 60/40% | Knit | Double Knit | Dyed | P/D | Brush (1 side),NA | 64 | 160 | 3375 | kgs | Bill Wang 王逢茂 | COSMIC DUST | Agree | 1005.4 | 4087 | 333 | 2.4 | 333 | 0 | 0 | 0% | 印花瑕疵,棉粒/結頭/粗節 | [6 empty] | 大貨品質在接受標準內 | [16 empty] | 色樣、品質樣業務提供 | 已簽核 | 單色結論為Pass。(The conclusion is Pass.) | Email:mingchihwang@projectex.com.tw |  | 2026/05/07 | 2026/04/30 | 2026/05/30 |  |  |  |  | IND-GLR2
194483 | 2026/02/09 | Auto |  | KOH | Michelle Lin 林慧錦 | V3C | ZC5FP800P_FA26 | TMKF-26-01321 | NAS |  |  | 紡新實業 | TAIWAN | IND-GLR2 | 2026/04/13 | 2026/04/13 | Cotton(BCI)/Polyester 60/40% | Knit | Double Knit | Dyed | P/D | Brush (1 side),NA | 64 | 160 | 4129 | kgs | Bill Wang 王逢茂 | DANCING FLAKES | Agree | 2684.6 | 10913 | 1283 | 1.6 | 1283 | 0 | 0 | 0% | 印花瑕疵,棉粒/結頭/粗節 | [6 empty] | 大貨品質在接受標準內 | [16 empty] | 色樣、品質樣業務提供 | 已簽核 | 單色結論為Pass。(The conclusion is Pass.) | Email:mingchihwang@projectex.com.tw |  | 2026/04/16 | 2026/04/30 | 2026/05/30 |  |  |  |  | IND-GLR2
195425 | 2026/02/09 | Auto |  | KOH | Michelle Lin 林慧錦 | V3C | ZC5FP800P_FA26 | TMKF-26-01321 | NAS |  |  | 紡新實業 | TAIWAN | IND-GLR2 | 2026/04/27 | 2026/04/27 | Cotton(BCI)/Polyester 60/40% | Knit | Double Knit | Dyed | P/D | Brush (1 side),NA | 64 | 160 | 4129 | kgs | Allen Wu 吳育騰 | DANCING FLAKES | Agree | 695.93 | 2829 | 354 | 2 | 354 | 0 | 0 | 0% | 棉粒/結頭/粗節 | [6 empty] | 大貨品質在接受標準內 | [16 empty] | 色樣、品質樣業務提供 | 已簽核 | 單色結論為Pass。(The conclusion is Pass.) | Email:mingchihwang@projectex.com.tw |  | 2026/05/07 | 2026/04/30 | 2026/05/30 |  |  |  |  | IND-GLR2
194010 | 2026/02/09 | Auto |  | KOH | Michelle Lin 林慧錦 | V3C | ZC5FP800P_FA26 | TMKF-26-01321 | NAS |  |  | 紡新實業 | TAIWAN | IND-GLR2 | 2026/04/01 | 2026/04/02 | Cotton(BCI)/Polyester 60/40% | Knit | Double Knit | Dyed | P/D | Brush (1 side),NA | 64 | 160 | 5177 | kgs | Allen Wu 吳育騰 | LEAF REVERIE | Agree | 1162.35 | 4725 | 500 | 3.2 | 500 | 0 | 0 | 0% | 印花瑕疵,棉粒/結頭/粗節,油/髒/色污 | [6 empty] | 大貨品質在接受標準內 | [16 empty] | 色樣、品質樣業務提供 | 已簽核 | 單色結論為Pass。(The conclusion is Pass.) | Email:mingchihwang@projectex.com.tw |  | 2026/04/02 | 2026/04/30 | 2026/05/30 |  |  |  |  | IND-GLR2
194130 | 2026/02/09 | Auto |  | KOH | Michelle Lin 林慧錦 | V3C | ZC5FP800P_FA26 | TMKF-26-01321 | NAS |  |  | 紡新實業 | TAIWAN | IND-GLR2 | 2026/04/07 | 2026/04/07 | Cotton(BCI)/Polyester 60/40% | Knit | Double Knit | PRT + Dyed | Pigment PRT,P/D | Brush (1 side),NA | 64 | 160 | 5177 | kgs | Allen Wu 吳育騰 | LEAF REVERIE | Agree | 1318.31 | 5359 | 503 | 3.4 | 503 | 0 | 0 | 0% | 印花瑕疵,棉粒/結頭/粗節 | [6 empty] | 大貨品質在接受標準內 | [16 empty] | 色樣、品質樣業務提供 | 已簽核 | 單色結論為Pass。(The conclusion is Pass.) | Email:mingchihwang@projectex.com.tw |  | 2026/04/16 | 2026/04/30 | 2026/05/30 |  |  |  |  | IND-GLR2
194288 | 2026/02/09 | Auto |  | KOH | Michelle Lin 林慧錦 | V3C | ZC5FP800P_FA26 | TMKF-26-01321 | NAS |  |  | 紡新實業 | TAIWAN | IND-GLR2 | 2026/04/09 | 2026/04/09 | Cotton(BCI)/Polyester 60/40% | Knit | Double Knit | Dyed | P/D | Brush (1 side),NA | 64 | 160 | 5177 | kgs | Bill Wang 王逢茂 | LEAF REVERIE | Agree | 1802.2 | 7326 | 749 | 2.3 | 749 | 0 | 0 | 0% | 印花瑕疵,棉粒/結頭/粗節,油/髒/色污 | [6 empty] | 大貨品質在接受標準內 | [16 empty] | 色樣、品質樣業務提供 | 已簽核 | 單色結論為Pass。(The conclusion is Pass.) | Email:mingchihwang@projectex.com.tw |  | 2026/04/16 | 2026/04/30 | 2026/05/30 |  |  |  |  | IND-GLR2
195388 | 2026/02/09 | Auto |  | KOH | Michelle Lin 林慧錦 | V3C | ZC5FP800P_FA26 | TMKF-26-01321 | NAS |  |  | 紡新實業 | TAIWAN | IND-GLR2 | 2026/04/27 | 2026/04/27 | Cotton(BCI)/Polyester 60/40% | Knit | Double Knit | Dyed | P/D | Brush (1 side),NA | 64 | 160 | 5177 | kgs | Bill Wang 王逢茂 | LEAF REVERIE | Agree | 1621.88 | 6593 | 502 | 2 | 502 | 0 | 0 | 0% | 棉粒/結頭/粗節,油/髒/色污 | [6 empty] | 大貨品質在接受標準內 | [16 empty] | 色樣、品質樣業務提供 | 已簽核 | 單色結論為Pass。(The conclusion is Pass.) | Email:mingchihwang@projectex.com.tw |  | 2026/05/07 | 2026/04/30 | 2026/05/30 |  |  |  |  | IND-GLR2
194128 | 2026/02/09 | Auto |  | KOH | Michelle Lin 林慧錦 | V3C | ZC5FP800P_FA26 | TMKF-26-01321 | NAS |  |  | 紡新實業 | TAIWAN | IND-GLR2 | 2026/04/07 | 2026/04/07 | Cotton(BCI)/Polyester 60/40% | Knit | Double Knit | PRT + Dyed | Pigment PRT,P/D | Brush (1 side),NA | 64 | 160 | 822 | kgs | Allen Wu 吳育騰 | MIDNIGHT COCKTAIL | Agree | 735.29 | 2989 | 255 | 1.6 | 255 | 0 | 0 | 0% | 印花瑕疵,棉粒/結頭/粗節 | [6 empty] | 大貨品質在接受標準內 | [16 empty] | 色樣、品質樣業務提供 | 已簽核 | 單色結論為Pass。(The conclusion is Pass.) | Email:mingchihwang@projectex.com.tw |  | 2026/04/16 | 2026/04/30 | 2026/05/30 |  |  |  |  | IND-GLR2
194484 | 2026/02/09 | Auto |  | KOH | Michelle Lin 林慧錦 | V3C | ZC5FP800P_FA26 | TMKF-26-01321 | NAS |  |  | 紡新實業 | TAIWAN | IND-GLR2 | 2026/04/13 | 2026/04/13 | Cotton(BCI)/Polyester 60/40% | Knit | Double Knit | Dyed | P/D | Brush (1 side),NA | 64 | 160 | 3381 | kgs | Bill Wang 王逢茂 | MISTLETOE CARDINAL | Agree | 627.79 | 2552 | 252 | 2.8 | 252 | 0 | 0 | 0% | 印花瑕疵,棉粒/結頭/粗節 | [6 empty] | 大貨品質在接受標準內 | [16 empty] | 色樣、品質樣業務提供 | 已簽核 | 單色結論為Pass。(The conclusion is Pass.) | Email:mingchihwang@projectex.com.tw |  | 2026/04/16 | 2026/04/30 | 2026/05/30 |  |  |  |  | IND-GLR2
194289 | 2026/02/09 | Auto |  | KOH | Michelle Lin 林慧錦 | V3C | ZC5FP800P_FA26 | TMKF-26-01321 | NAS |  |  | 紡新實業 | TAIWAN | IND-GLR2 | 2026/04/09 | 2026/04/09 | Cotton(BCI)/Polyester 60/40% | Knit | Double Knit | Dyed | P/D | Brush (1 side),NA | 64 | 160 | 1190 | kgs | Bill Wang 王逢茂 | MISTLETOE MEADOW | Agree | 612.29 | 2489 | 256 | 2.7 | 256 | 0 | 0 | 0% | 棉粒/結頭/粗節,油/髒/色污 | [6 empty] | 大貨品質在接受標準內 | [16 empty] | 色樣、品質樣業務提供 | 已簽核 | 單色結論為Pass。(The conclusion is Pass.) | Email:mingchihwang@projectex.com.tw |  | 2026/04/16 | 2026/04/30 | 2026/05/30 |  |  |  |  | IND-GLR2
194359 | 2026/02/09 | Auto |  | KOH | Michelle Lin 林慧錦 | V3C | ZC5FP800P_FA26 | TMKF-26-01321 | NAS |  |  | 紡新實業 | TAIWAN | IND-GLR2 | 2026/04/09 | 2026/04/10 | Cotton(BCI)/Polyester 60/40% | Knit | Double Knit | Dyed | P/D | Brush (1 side),NA | 64 | 160 | 1190 | kgs | Allen Wu 吳育騰 | MISTLETOE MEADOW | Agree | 1182.52 | 4807 | 260 | 1.4 | 260 | 0 | 0 | 0% | 棉粒/結頭/粗節 | [6 empty] | 大貨品質在接受標準內 | [16 empty] | 色樣、品質樣業務提供 | 已簽核 | 單色結論為Pass。(The conclusion is Pass.) | Email:mingchihwang@projectex.com.tw |  | 2026/04/16 | 2026/04/30 | 2026/05/30 |  |  |  |  | IND-GLR2
195225 | 2026/02/09 | Auto |  | KOH | Michelle Lin 林慧錦 | V3C | ZC5FP800P_FA26 | TMKF-26-01321 | NAS |  |  | 紡新實業 | TAIWAN | IND-GLR2 | 2026/04/23 | 2026/04/24 | Cotton(BCI)/Polyester 60/40% | Knit | Double Knit | Dyed | P/D | Brush (1 side),NA | 64 | 160 | 1190 | kgs | Allen Wu 吳育騰 | MISTLETOE MEADOW | Agree | 996.55 | 4051 | 503 | 2.7 | 503 | 0 | 0 | 0% | 印花瑕疵,棉粒/結頭/粗節,油/髒/色污 | [6 empty] | 大貨品質在接受標準內 | [16 empty] | 色樣、品質樣業務提供 | 已簽核 | 單色結論為Pass。(The conclusion is Pass.) | Email:mingchihwang@projectex.com.tw |  | 2026/05/07 | 2026/04/30 | 2026/05/30 |  |  |  |  | IND-GLR2
195424 | 2026/02/09 | Auto |  | KOH | Michelle Lin 林慧錦 | V3C | ZC5FP800P_FA26 | TMKF-26-01321 | NAS |  |  | 紡新實業 | TAIWAN | IND-GLR2 | 2026/04/27 | 2026/04/27 | Cotton(BCI)/Polyester 60/40% | Knit | Double Knit | Dyed | P/D | Brush (1 side),NA | 64 | 160 | 1190 | kgs | Allen Wu 吳育騰 | MISTLETOE MEADOW | Agree | 3437.6 | 13974 | 1215 | 1.6 | 1215 | 0 | 0 | 0% | 印花瑕疵,棉粒/結頭/粗節,油/髒/色污 | [6 empty] | 大貨品質在接受標準內 | [16 empty] | 色樣、品質樣業務提供 | 已簽核 | 單色結論為Pass。(The conclusion is Pass.) | Email:mingchihwang@projectex.com.tw |  | 2026/05/07 | 2026/04/30 | 2026/05/30 |  |  |  |  | IND-GLR2
194290 | 2026/02/09 | Auto |  | KOH | Michelle Lin 林慧錦 | V3C | ZC5FP800P_FA26 | TMKF-26-01321 | NAS |  |  | 紡新實業 | TAIWAN | IND-GLR2 | 2026/04/09 | 2026/04/09 | Cotton(BCI)/Polyester 60/40% | Knit | Double Knit | Dyed | P/D | Brush (1 side),NA | 64 | 160 | 1190 | kgs | Bill Wang 王逢茂 | RIBBON DREAM | Agree | 980.06 | 3984 | 250 | 2 | 250 | 0 | 0 | 0% | 印花瑕疵,棉粒/結頭/粗節,油/髒/色污 | [6 empty] | 大貨品質在接受標準內 | [16 empty] | 色樣、品質樣業務提供 | 已簽核 | 單色結論為Pass。(The conclusion is Pass.) | Email:mingchihwang@projectex.com.tw |  | 2026/04/16 | 2026/04/30 | 2026/05/30 |  |  |  |  | IND-GLR2
194360 | 2026/02/09 | Auto |  | KOH | Michelle Lin 林慧錦 | V3C | ZC5FP800P_FA26 | TMKF-26-01321 | NAS |  |  | 紡新實業 | TAIWAN | IND-GLR2 | 2026/04/09 | 2026/04/10 | Cotton(BCI)/Polyester 60/40% | Knit | Double Knit | Dyed | P/D | Brush (1 side),NA | 64 | 160 | 1190 | kgs | Allen Wu 吳育騰 | RIBBON DREAM | Agree | 1042.06 | 4236 | 509 | 1.6 | 509 | 0 | 0 | 0% | 印花瑕疵,棉粒/結頭/粗節,油/髒/色污 | [6 empty] | 大貨品質在接受標準內 | [16 empty] | 色樣、品質樣業務提供 | 已簽核 | 單色結論為Pass。(The conclusion is Pass.) | Email:mingchihwang@projectex.com.tw |  | 2026/04/16 | 2026/04/30 | 2026/05/30 |  |  |  |  | IND-GLR2
195226 | 2026/02/09 | Auto |  | KOH | Michelle Lin 林慧錦 | V3C | ZC5FP800P_FA26 | TMKF-26-01321 | NAS |  |  | 紡新實業 | TAIWAN | IND-GLR2 | 2026/04/23 | 2026/04/24 | Cotton(BCI)/Polyester 60/40% | Knit | Double Knit | Dyed | P/D | Brush (1 side),NA | 64 | 160 | 1190 | kgs | Allen Wu 吳育騰 | RIBBON DREAM | Agree | 498.64 | 2027 | 171 | 0.6 | 171 | 0 | 0 | 0% | 油/髒/色污 | [6 empty] | 大貨品質在接受標準內 | [16 empty] | 色樣、品質樣業務提供 | 已簽核 | 單色結論為Pass。(The conclusion is Pass.) | Email:mingchihwang@projectex.com.tw |  | 2026/05/07 | 2026/04/30 | 2026/05/30 |  |  |  |  | IND-GLR2
193923 | 2026/02/09 | Auto |  | KOH | Michelle Lin 林慧錦 | V3C | ZC5FP800P_FA26 | TMKF-26-01321 | NAS |  |  | 紡新實業 | TAIWAN | IND-GLR2 | 2026/04/01 | 2026/04/01 | Cotton(BCI)/Polyester 60/40% | Knit | Double Knit | Dyed | P/D | Brush (1 side),NA | 64 | 160 | 4129 | kgs | Allen Wu 吳育騰 | SNOWMEN DREAM | Agree | 1521.02 | 6183 | 509 | 2.4 | 509 | 0 | 0 | 0% | 棉粒/結頭/粗節,油/髒/色污 | [6 empty] | 大貨品質在接受標準內 | [16 empty] | 色樣、品質樣業務提供 | 已簽核 | 單色結論為Pass。(The conclusion is Pass.) | Email:mingchihwang@projectex.com.tw |  | 2026/04/02 | 2026/04/30 | 2026/05/30 |  |  |  |  | IND-GLR2
194009 | 2026/02/09 | Auto |  | KOH | Michelle Lin 林慧錦 | V3C | ZC5FP800P_FA26 | TMKF-26-01321 | NAS |  |  | 紡新實業 | TAIWAN | IND-GLR2 | 2026/04/01 | 2026/04/02 | Cotton(BCI)/Polyester 60/40% | Knit | Double Knit | Dyed | P/D | Brush (1 side),NA | 64 | 160 | 4129 | kgs | Allen Wu 吳育騰 | SNOWMEN DREAM | Agree | 504.55 | 2051 | 252 | 2.8 | 252 | 0 | 0 | 0% | 印花瑕疵,棉粒/結頭/粗節,油/髒/色污 | [6 empty] | 大貨品質在接受標準內 | [16 empty] | 色樣、品質樣業務提供 | 已簽核 | 單色結論為Pass。(The conclusion is Pass.) | Email:mingchihwang@projectex.com.tw |  | 2026/04/02 | 2026/04/30 | 2026/05/30 |  |  |  |  | IND-GLR2
194129 | 2026/02/09 | Auto |  | KOH | Michelle Lin 林慧錦 | V3C | ZC5FP800P_FA26 | TMKF-26-01321 | NAS |  |  | 紡新實業 | TAIWAN | IND-GLR2 | 2026/04/07 | 2026/04/07 | Cotton(BCI)/Polyester 60/40% | Knit | Double Knit | PRT + Dyed | Pigment PRT,P/D | Brush (1 side),NA | 64 | 160 | 4129 | kgs | Allen Wu 吳育騰 | SNOWMEN DREAM | Agree | 1559.64 | 6340 | 776 | 2.1 | 776 | 0 | 0 | 0% | 棉粒/結頭/粗節,油/髒/色污 | [6 empty] | 大貨品質在接受標準內 | [16 empty] | 色樣、品質樣業務提供 | 已簽核 | 單色結論為Pass。(The conclusion is Pass.) | Email:mingchihwang@projectex.com.tw |  | 2026/04/16 | 2026/04/30 | 2026/05/30 |  |  |  |  | IND-GLR2
195387 | 2026/02/09 | Auto |  | KOH | Michelle Lin 林慧錦 | V3C | ZC5FP800P_FA26 | TMKF-26-01321 | NAS |  |  | 紡新實業 | TAIWAN | IND-GLR2 | 2026/04/27 | 2026/04/27 | Cotton(BCI)/Polyester 60/40% | Knit | Double Knit | Dyed | P/D | Brush (1 side),NA | 64 | 160 | 4129 | kgs | Bill Wang 王逢茂 | SNOWMEN DREAM | Agree | 2185.46 | 8884 | 809 | 2.2 | 809 | 0 | 0 | 0% | 印花瑕疵,棉粒/結頭/粗節,油/髒/色污 | [6 empty] | 大貨品質在接受標準內 | [16 empty] | 色樣、品質樣業務提供 | 已簽核 | 單色結論為Pass。(The conclusion is Pass.) | Email:mingchihwang@projectex.com.tw |  | 2026/05/07 | 2026/04/30 | 2026/05/30 |  |  |  |  | IND-GLR2
193922 | 2026/02/09 | Auto |  | KOH | Michelle Lin 林慧錦 | V3C | ZC5FP800R_FA26 | TMKF-26-01323 | NAS |  |  | 紡新實業 | TAIWAN | IND-GLR2 | 2026/04/01 | 2026/04/01 | Cotton(BCI)/Polyester 60/40% | Knit | Double Knit | Dyed | P/D | Brush (1 side),NA | 64 | 160 | 20801 | kgs | Allen Wu 吳育騰 | DANCING FLAKES | Agree | 1386.95 | 5638 | 1035 | 6.1 | 1035 | 0 | 0 | 0% | 印花瑕疵,棉粒/結頭/粗節,油/髒/色污 | [6 empty] | 大貨品質在接受標準內 | [16 empty] | 色樣、品質樣業務提供 | 已簽核 | 單色結論為Pass。(The conclusion is Pass.) | Email:mingchihwang@projectex.com.tw |  | 2026/04/02 | 2026/04/09 | 2026/05/30 |  |  |  |  | IND-GLR2
194056 | 2026/02/09 | Auto |  | DKS | Elain Huang 黃孟芳 | V2B | DAW25300CC_Q426,DAW25300FG_Q426,DAW25316CC_Q426,DAW25316FG_Q426,DAW25317CC_Q426,DAW25317FG_Q426,DAW25319CC_Q426,DAW25319FG_Q426,DAW26311CC_Q426,DAW26311FG_Q426 | TMKF-26-01326,TMKF-26-01327,TMKF-26-01328,TMKF-26-01329,TMKF-26-01330,TMKF-26-01331,TMKF-26-01332,TMKF-26-01333,TMKF-26-01334,TMKF-26-01335 | AS |  |  | PARADISE | CHINA | VIN-LR2 LR3 | 2026/04/03 | 2026/04/03 | Polyester/Spandex 74/26% | Knit | Scuba | Dyed | P/D | Peach (2 side),UPF 50+,Wicking | 58 | 280 | 57015 | yds | Yao Deng 鄧堯 | PURE BLACK | Agree | 16669 | 16669 | 2129.6 | 6 | 1894.3 | 235.3 | 0 | 0% | 接疋,擦傷/刮傷/勾紗,斷紗(斷經/斷緯),棉粒/結頭/粗節,油/髒/色污,破洞 | [6 empty] | 部分匹扣點為B級,但單色結論為Pass | [16 empty] | 色樣、品質樣業務提供 | 已簽核 | 請參考驗貨員意見。(Please refer QA's comments.) |  |  | 2026/04/03 | 2026/05/10 | 2026/07/30 |  |  |  |  | VIN-LR2
194453 | 2026/03/12 | Auto |  | ONY | Chezia Ding 丁俐妏 | V7C | 896956_FA26 | TMKF-26-01340 | NAS |  |  | KAHATEX | INDONESIA | IND-STL4 | 2026/04/13 | 2026/04/13 | Cotton 100% | Woven | Twill | Dyed | Y/D | NA,NA | 60 | 106 | 34985 | yds | Dani | BURGUNDY STRIPE CC004 | Discuss | 2758 | 2758 | 300 | 20.7 | 0 | 300 | 0 | 3.2% | 棉粒/結頭/粗節,橫檔/橫條,油/髒/色污,異纖/飛花 | [6 empty] | 單色扣點為B級,結論為Discuss | [16 empty] | 無標準樣 | 已簽核 | 請參考驗貨員意見。(Please refer QA's comments.) |  |  | 2026/04/16 | 2026/04/11 | 2026/04/30 |  |  |  |  | IND-STL
194650 | 2026/03/12 | Auto |  | ONY | Chezia Ding 丁俐妏 | V7C | 896955_FA26 | TMKF-26-01342 | NAS |  |  | KAHATEX | INDONESIA | IND-GLS2 | 2026/04/13 | 2026/04/13 | Cotton 100% | Woven | Twill | Dyed | Y/D | NA,NA | 60 | 106 | 53919 | yds | Dani | GREEN STRIPE CC008 | Discuss | 9673 | 9673 | 600 | 23.7 | 0 | 600 | 0 | 4.1% | 染折/折痕,棉粒/結頭/粗節,橫檔/橫條,油/髒/色污,異纖/飛花 | [6 empty] | 單色扣點為B級,結論為Discuss | [16 empty] | 色樣、品質樣廠商提供 | 已簽核 | 請參考驗貨員意見。(Please refer QA's comments.) |  |  | 2026/04/16 | 2026/04/11 | 2026/04/30 |  |  |  |  | IND-GLS
194602 | 2026/03/12 | Auto |  | ONY | Chezia Ding 丁俐妏 | V7C | 896955_FA26 | TMKF-26-01342 | NAS |  |  | KAHATEX | INDONESIA | IND-GLS2 | 2026/04/15 | 2026/04/15 | Cotton 100% | Woven | Twill | Dyed | Y/D | NA,NA | 60 | 106 | 53919 | yds | Irfan | GREEN STRIPE CC008 | Agree | 4400 | 4400 | 498 | 5 | 498 | 0 | 0 | 0% | 棉粒/結頭/粗節,油/髒/色污,異纖/飛花 | [6 empty] | 大貨品質在接受標準內 | [16 empty] | 無色樣，品質樣廠商提供 | 已簽核 | 請參考驗貨員意見。(Please refer QA's comments.) |  |  | 2026/04/16 | 2026/04/11 | 2026/04/30 |  |  |  |  | IND-GLS
194924 | 2026/03/12 | Auto |  | ONY | Chezia Ding 丁俐妏 | V7C | 896955_FA26 | TMKF-26-01342 | NAS |  |  | KAHATEX | INDONESIA | IND-GLS2 | 2026/04/21 | 2026/04/17 | Cotton 100% | Woven | Twill | Dyed | Y/D | NA,NA | 60 | 106 | 53919 | yds | Irfan | GREEN STRIPE CC008 | Agree | 4900 | 4900 | 500 | 5.8 | 400 | 100 | 0 | 0% | 斷紗(斷經/斷緯),棉粒/結頭/粗節,油/髒/色污,異纖/飛花 | [6 empty] | 部分匹扣點為B級,但單色結論為Pass | [16 empty] | 無色樣，品質樣廠商提供 | 已簽核 | 請參考驗貨員意見。(Please refer QA's comments.) 請參考驗貨員意見。(Please refer QA's comments.) |  |  | 2026/04/19 | 2026/04/11 | 2026/04/30 |  |  |  |  | IND-GLS
194925 | 2026/03/12 | Auto |  | ONY | Chezia Ding 丁俐妏 | V7C | 896955_FA26 | TMKF-26-01342 | NAS |  |  | KAHATEX | INDONESIA | IND-GLS2 | 2026/04/21 | 2026/04/20 | Cotton 100% | Woven | Twill | Dyed | Y/D | NA,NA | 60 | 106 | 53919 | yds | Irfan | GREEN STRIPE CC008 | Agree | 6601 | 6601 | 696 | 6.6 | 696 | 0 | 0 | 0% | 棉粒/結頭/粗節,油/髒/色污,異纖/飛花 | [6 empty] | 大貨品質在接受標準內 | [16 empty] | 無色樣，品質樣廠商提供 | 已簽核 | 請參考驗貨員意見。(Please refer QA's comments.) |  |  | 2026/05/05 | 2026/04/11 | 2026/04/30 |  |  |  |  | IND-GLS
195370 | 2026/03/12 | Auto |  | ONY | Chezia Ding 丁俐妏 | V7C | 896955_FA26 | TMKF-26-01342 | NAS |  |  | KAHATEX | INDONESIA | IND-GLS2 | 2026/04/27 | 2026/04/27 | Cotton 100% | Woven | Twill | Dyed | Y/D | NA,NA | 60 | 106 | 53919 | yds | Irfan | GREEN STRIPE CC008 | Agree | 4900 | 4900 | 503 | 5.4 | 503 | 0 | 0 | 0% | 棉粒/結頭/粗節,油/髒/色污,異纖/飛花 | [6 empty] | 大貨品質在接受標準內 | [16 empty] | 無色樣，品質樣廠商提供 | 已簽核 | 請參考驗貨員意見。(Please refer QA's comments.) |  |  | 2026/05/05 | 2026/04/11 | 2026/04/30 |  |  |  |  | IND-GLS
194906 | 2026/03/12 | Auto |  | ONY | Chezia Ding 丁俐妏 | V7C | 896955_FA26 | TMKF-26-01342 | NAS |  |  | KAHATEX | INDONESIA | IND-GLS2 | 2026/04/17 | 2026/04/17 | Cotton 100% | Woven | Twill | Dyed | Y/D | NA,NA | 60 | 106 | 58573 | yds | Dani | WHITE/PINK STRIPE | Discuss | 4483 | 4483 | 500 | 23.6 | 0 | 500 | 0 | 4.1% | 擦傷/刮傷/勾紗,染折/折痕,棉粒/結頭/粗節,橫檔/橫條,油/髒/色污,異纖/飛花 | [6 empty] | 單色扣點為B級,結論為Discuss | [16 empty] | 無標準樣 | 已簽核 | 請參考驗貨員意見。(Please refer QA's comments.) |  |  | 2026/04/19 | 2026/04/11 | 2026/04/30 |  |  |  |  | IND-GLS
195394 | 2026/03/12 | Auto |  | ONY | Chezia Ding 丁俐妏 | V7C | 896955_FA26 | TMKF-26-01342 | NAS |  |  | KAHATEX | INDONESIA | IND-GLS2 | 2026/04/27 | 2026/04/27 | Cotton 100% | Woven | Twill | Dyed | Y/D | NA,NA | 60 | 106 | 58573 | yds | Irfan | WHITE/PINK STRIPE | Agree | 5207 | 5207 | 500 | 5.4 | 500 | 0 | 0 | 0% | 棉粒/結頭/粗節,油/髒/色污 | [6 empty] | 大貨品質在接受標準內 | [16 empty] | 無色樣，品質樣廠商提供 | 已簽核 | 請參考驗貨員意見。(Please refer QA's comments.) |  |  | 2026/05/05 | 2026/04/11 | 2026/04/30 |  |  |  |  | IND-GLS
194015 | 2026/02/09 | Auto |  | GU | Anita Hsu 徐瑜穗 | V6A | 60226F019A | TMKF-26-01345 | AS |  | A | 天而然 | CHINA | VIN-MK3B | 2026/04/01 | 2026/04/02 | Polyester/Recycled Polyester/Viscose/Spandex 64/30/5/1% | Woven | Tweeds | Dyed | Y/D | Brush (2 side),NA | 56 | 302 | 81741 | yds | Jun Yan 嚴軍 | 08 DARK GRAY | Discuss | 30269 | 30269 | 3153.2 | 12.1 | 1581.8 | 1571.4 | 0 | 0.6% | 斷紗(斷經/斷緯),棉粒/結頭/粗節,橫檔/橫條,油/髒/色污,異纖/飛花,破洞 | [6 empty] | 單色扣點為B級,結論為Discuss | [16 empty] | 色樣、品質樣廠商提供 | 已簽核 | 請參考驗貨員意見。(Please refer QA's comments.) |  |  | 2026/04/03 | 2026/05/04 | 2026/05/22 |  |  |  |  | VIN-MK3
195232 | 2026/02/09 | Auto |  | GU | Anita Hsu 徐瑜穗 | V6A | 60226F019A | TMKF-26-01345 | AS |  | A | 天而然 | CHINA | VIN-MK3B | 2026/04/23 | 2026/04/24 | Polyester/Recycled Polyester/Viscose/Spandex 64/30/5/1% | Woven | Tweeds | Dyed | Y/D | Brush (2 side),NA | 56 | 302 | 81741 | yds | Qiang Chen 陳強 | 08 DARK GRAY | Discuss | 24367.9 | 24367.9 | 2350.6 | 14 | 792.1 | 1558.5 | 0 | 1.2% | 接疋,擦傷/刮傷/勾紗,棉粒/結頭/粗節,橫檔/橫條,油/髒/色污,破洞,針痕/直條 | [6 empty] | 單色扣點為B級,結論為Discuss | [16 empty] | 色樣、品質樣業務提供 | 已簽核 | 請參考驗貨員意見。(Please refer QA's comments.) |  |  | 2026/04/27 | 2026/05/04 | 2026/05/22 |  |  |  |  | VIN-MK3
194273 | 2026/02/09 | Auto |  | GU | Anita Hsu 徐瑜穗 | V6A | 60226F019A,60226F019D,60226F019G | TMKF-26-01345,TMKF-26-01865,TMKF-26-01867 | AS |  | A | 天而然 | CHINA | VIN-MK3B | 2026/04/09 | 2026/04/09 | Polyester/Recycled Polyester/Viscose/Spandex 64/30/5/1% | Woven | Tweeds | Dyed | Y/D | Brush (2 side),NA | 56 | 302 | 90767 | yds | Yong Wang 王勇 | 08 DARK GRAY | Discuss | 27314.6 | 27314.6 | 2824 | 10.9 | 1595.6 | 1228.4 | 0 | 0.3% | 接疋,斷紗(斷經/斷緯),棉粒/結頭/粗節,橫檔/橫條,異纖/飛花,破洞 | [6 empty] | 單色扣點為B級,結論為Discuss | [16 empty] | 色樣、品質樣廠商提供 | 已簽核 | 請參考驗貨員意見。(Please refer QA's comments.) |  |  | 2026/04/13 | 2026/05/04 | 2026/05/22 |  |  |  |  | VIN-MK3
194081 | 2026/02/09 | Auto |  | GU | Anita Hsu 徐瑜穗 | V6B | 60236F007A | TMKF-26-01347 | AS |  | A | PT. CENTURY | INDONESIA | IND-STL | 2026/04/01 | 2026/04/02 | Polyester/Cotton(BCI) 65/35% | Woven | Twill | Dyed | P/D | NA,NA | 56 | 249 | 13238 | yds | Dani | 09 BLACK | Reject | 10246 | 10246 | 1260 | 11.7 | 0 | 1200 | 60 | 0.5% | 斷紗(斷經/斷緯),棉粒/結頭/粗節,油/髒/色污 |  |  |  | 染色不均 |  |  | 部分匹為C級打下,但單色結論為Discuss | [16 empty] | 色樣、品質樣廠商提供 | 已簽核 | 請參考驗貨員意見。(Please refer QA's comments.) |  |  | 2026/04/09 | 2026/04/24 | 2026/05/15 |  |  |  |  | IND-STL
194302 | 2026/02/09 | Auto |  | GU | Anita Hsu 徐瑜穗 | V6B | 60236F007A | TMKF-26-01347 | AS |  | A | PT. CENTURY | INDONESIA | IND-STL | 2026/04/10 | 2026/04/10 | Polyester/Cotton(BCI) 65/35% | Woven | Twill | Dyed | P/D | NA,NA | 56 | 249 | 13238 | yds | Dani | 09 BLACK | Discuss | 966 | 966 | 110 | 25.5 | 0 | 110 | 0 | 4.6% | 斷紗(斷經/斷緯),棉粒/結頭/粗節,油/髒/色污 | [6 empty] | 單色扣點為B級,結論為Discuss | [16 empty] | 色樣、品質樣廠商提供 | 已簽核 | 請參考驗貨員意見。(Please refer QA's comments.) |  |  | 2026/04/16 | 2026/04/24 | 2026/05/15 |  |  |  |  | IND-STL
195369 | 2026/02/09 | Auto |  | GU | Anita Hsu 徐瑜穗 | V6B | 60236F007A | TMKF-26-01347 | AS |  | A | PT. CENTURY | INDONESIA | IND-STL | 2026/04/27 | 2026/04/27 | Polyester/Cotton(BCI) 65/35% | Woven | Twill | Dyed | P/D | NA,NA | 56 | 249 | 13238 | yds | Dani | 09 BLACK | Discuss | 1663 | 1663 | 240 | 24.6 | 0 | 240 | 0 | 4.4% | 染折/折痕,棉粒/結頭/粗節,油/髒/色污 | [6 empty] | 單色扣點為B級,結論為Discuss | [16 empty] | 色樣、品質樣廠商提供 | 已簽核 | 請參考驗貨員意見。(Please refer QA's comments.) |  |  |  | 2026/04/24 | 2026/05/15 |  |  |  |  | IND-STL
194174 | 2026/02/09 | Auto |  | GU | Anita Hsu 徐瑜穗 | V6B | 60236F007A | TMKF-26-01347 | AS |  | A | PT. CENTURY | INDONESIA | IND-STL | 2026/04/08 | 2026/04/08 | Polyester/Cotton(BCI) 65/35% | Woven | Twill | Dyed | P/D | NA,NA | 56 | 249 | 18875 | yds | Dani | 69 NAVY | Discuss | 6275 | 6275 | 720 | 14.7 | 0 | 720 | 0 | 1.4% | 斷紗(斷經/斷緯),棉粒/結頭/粗節,油/髒/色污 | [6 empty] | 單色扣點為B級,結論為Discuss | [16 empty] | 色樣、品質樣廠商提供 | 已簽核 | 請參考驗貨員意見。(Please refer QA's comments.) |  |  | 2026/04/09 | 2026/04/24 | 2026/05/15 |  |  |  |  | IND-STL
194301 | 2026/02/09 | Auto |  | GU | Anita Hsu 徐瑜穗 | V6B | 60236F007A | TMKF-26-01347 | AS |  | A | PT. CENTURY | INDONESIA | IND-STL | 2026/04/10 | 2026/04/10 | Polyester/Cotton(BCI) 65/35% | Woven | Twill | Dyed | P/D | NA,NA | 56 | 249 | 18875 | yds | Dani | 69 NAVY | Discuss | 339 | 339 | 60 | 20 | 0 | 60 | 0 | 3% | 斷紗(斷經/斷緯),棉粒/結頭/粗節,油/髒/色污 | [6 empty] | 單色扣點為B級,結論為Discuss | [16 empty] | 色樣、品質樣廠商提供 | 已簽核 | 請參考驗貨員意見。(Please refer QA's comments.) |  |  | 2026/04/16 | 2026/04/24 | 2026/05/15 |  |  |  |  | IND-STL
194515 | 2026/02/09 | Auto |  | GU | Anita Hsu 徐瑜穗 | V6B | 60236F007A | TMKF-26-01347 | AS |  | A | PT. CENTURY | INDONESIA | IND-STL | 2026/04/14 | 2026/04/14 | Polyester/Cotton(BCI) 65/35% | Woven | Twill | Dyed | P/D | NA,NA | 56 | 249 | 18875 | yds | Dani | 69 NAVY | Discuss | 1150 | 1150 | 103 | 16.5 | 0 | 103 | 0 | 2% | 棉粒/結頭/粗節 | [6 empty] | 單色扣點為B級,結論為Discuss | [16 empty] | 色樣、品質樣廠商提供 | 已簽核 | 請參考驗貨員意見。(Please refer QA's comments.) |  |  | 2026/04/16 | 2026/04/24 | 2026/05/15 |  |  |  |  | IND-STL
195011 | 2026/02/09 | Auto |  | GU | Anita Hsu 徐瑜穗 | V6B | 60236F007A | TMKF-26-01347 | AS |  | A | PT. CENTURY | INDONESIA | IND-STL | 2026/04/22 | 2026/04/22 | Polyester/Cotton(BCI) 65/35% | Woven | Twill | Dyed | P/D | NA,NA | 56 | 249 | 18875 | yds | Dani | 69 NAVY | Discuss | 3052 | 3052 | 320 | 23.1 | 0 | 320 | 0 | 3.9% | 斷紗(斷經/斷緯),染折/折痕,棉粒/結頭/粗節,油/髒/色污 | [6 empty] | 單色扣點為B級,結論為Discuss | [16 empty] | 色樣、品質樣廠商提供 | 已簽核 | 請參考驗貨員意見。(Please refer QA's comments.) |  |  |  | 2026/04/24 | 2026/05/15 |  |  |  |  | IND-STL
195398 | 2026/03/18 | Auto |  | ONY | Gloria Wang 王芯玟 | V7B | 904609_FA26 | TMKF-26-01358 | NAS |  |  | 蘇州東奕盛 | CHINA | IND-GLS2 | 2026/04/27 | 2026/04/27 | Polyester 100% | Woven | Flannel | Dyed | P/D,1x1 | NA,NA | 58 | 145 | 27815 | yds | Jun Yan 嚴軍 | FA26 90043ESLPT CC006 | Agree | 8632 | 8632 | 963 | 5.1 | 963 | 0 | 0 | 0% | 接疋,棉粒/結頭/粗節,油/髒/色污 | [6 empty] | 大貨品質在接受標準內 | [16 empty] | 色樣、品質樣廠商提供 | 已簽核 | 請參考驗貨員意見。(Please refer QA's comments.) |  |  | 2026/04/27 | 2026/05/18 | 2026/06/17 |  |  |  |  | IND-GLS
195396 | 2026/03/18 | Auto |  | ONY | Gloria Wang 王芯玟 | V7B | 904609_FA26 | TMKF-26-01358 | NAS |  |  | 蘇州東奕盛 | CHINA | IND-GLS2 | 2026/04/27 | 2026/04/27 | Polyester 100% | Woven | Flannel | Dyed | P/D,1x1 | NA,NA | 58 | 145 | 43604 | yds | Jun Yan 嚴軍 | FA26 90085NSLPT CC004 | Agree | 19126 | 19126 | 2057 | 5.3 | 1742 | 0 | 315 | 0% | 印花瑕疵,接疋,斷紗(斷經/斷緯),棉粒/結頭/粗節,油/髒/色污 | [5 empty] | 幅寬不足 | 部分匹為C級打下,但單色結論為Pass | 208# | [15 empty] | 色樣、品質樣廠商提供 | 已簽核 | 請參考驗貨員意見。(Please refer QA's comments.) |  |  | 2026/04/27 | 2026/05/18 | 2026/06/17 |  |  |  |  | IND-GLS
195584 | 2026/03/18 | Auto |  | ONY | Gloria Wang 王芯玟 | V7B | 904609_FA26 | TMKF-26-01358 | NAS |  |  | 蘇州東奕盛 | CHINA | IND-GLS2 | 2026/04/29 | 2026/04/30 | Polyester 100% | Woven | Flannel | Dyed | P/D,1x1 | NA,NA | 58 | 145 | 31067 | yds | Jun Yan 嚴軍 | FA26 90142PSLPT CC025 | Agree | 4833.6 | 4833.6 | 503 | 6.8 | 503 | 0 | 0 | 0% | 接疋,擦傷/刮傷/勾紗,斷紗(斷經/斷緯),棉粒/結頭/粗節 | [6 empty] | 大貨品質在接受標準內 | [16 empty] | 色樣、品質樣廠商提供 | 已簽核 | 請參考驗貨員意見。(Please refer QA's comments.) |  |  | 2026/05/11 | 2026/05/18 | 2026/06/17 |  |  |  |  | IND-GLS
195397 | 2026/03/18 | Auto |  | ONY | Gloria Wang 王芯玟 | V7B | 904609_FA26 | TMKF-26-01358 | NAS |  |  | 蘇州東奕盛 | CHINA | IND-GLS2 | 2026/04/27 | 2026/04/27 | Polyester 100% | Woven | Flannel | Dyed | P/D,1x1 | NA,NA | 58 | 145 | 38953 | yds | Jun Yan 嚴軍 | FA26 90232HSLPT CC019 | Agree | 14654 | 14654 | 1664 | 5.3 | 1664 | 0 | 0 | 0% | 棉粒/結頭/粗節,油/髒/色污 | [6 empty] | 大貨品質在接受標準內 | [16 empty] | 色樣、品質樣廠商提供 | 已簽核 | 請參考驗貨員意見。(Please refer QA's comments.) |  |  | 2026/04/27 | 2026/05/18 | 2026/06/17 |  |  |  |  | IND-GLS
195585 | 2026/04/10 | Auto |  | ONY | Gloria Wang 王芯玟 | V7B | 904628_FA26ID | TMKF-26-01359 | NAS |  |  | 蘇州東奕盛 | CHINA | IND-GLS2 | 2026/04/28 | 2026/04/30 | Polyester 100% | Woven | Flannel | Dyed | P/D,1x1 | NA,NA | 58 | 145 | 42289 | yds | Jun Yan 嚴軍 | FA26 90032WSLPT CC013 | Agree | 4893 | 4893 | 510 | 6.7 | 510 | 0 | 0 | 0% | 印花瑕疵,棉粒/結頭/粗節,油/髒/色污 | [6 empty] | 大貨品質在接受標準內 | [16 empty] | 色樣、品質樣廠商提供 | 已簽核 | 請參考驗貨員意見。(Please refer QA's comments.) |  |  | 2026/05/11 | 2026/05/22 | 2026/06/17 |  |  |  |  | IND-GLS
195586 | 2026/04/10 | Auto |  | ONY | Gloria Wang 王芯玟 | V7B | 904628_FA26ID | TMKF-26-01359 | NAS |  |  | 蘇州東奕盛 | CHINA | IND-GLS2 | 2026/04/28 | 2026/04/30 | Polyester 100% | Woven | Flannel | Dyed | P/D,1x1 | NA,NA | 58 | 145 | 82169 | yds | Jun Yan 嚴軍 | FA26 90085NSLPT CC004 | Agree | 28056 | 28056 | 3301 | 7.1 | 3119 | 182 | 0 | 0% | 印花瑕疵,斷紗(斷經/斷緯),棉粒/結頭/粗節,油/髒/色污,破洞 | [6 empty] | 部分匹扣點為B級,但單色結論為Pass | [16 empty] | 色樣、品質樣廠商提供 | 已簽核 | 請參考驗貨員意見。(Please refer QA's comments.) |  |  | 2026/05/11 | 2026/05/22 | 2026/06/17 |  |  |  |  | IND-GLS
194423 | 2026/04/10 | Auto |  | ONY | Gloria Wang 王芯玟 | V7B | 904628_FA26ID | TMKF-26-01359 | NAS |  |  | 蘇州東奕盛 | CHINA | IND-GLS2 | 2026/04/03 | 2026/04/03 | Polyester 100% | Woven | Flannel | Dyed | P/D,1x1 | NA,NA | 58 | 145 | 50483 | yds | Leo Li 李勇 | FA26 90232HSLPT CC019 | Agree | 30676 | 30676 | 3433 | 4.1 | 3433 | 0 | 0 | 0% | 棉粒/結頭/粗節,油/髒/色污,破洞 |  |  |  |  | 布邊不良 |  | 大貨品質在接受標準內 | [16 empty] | 色樣、品質樣廠商提供 | 已簽核 | 手感和絨度勉強接受,請確認寄回的樣布 |  |  | 2026/04/20 | 2026/05/22 | 2026/06/17 |  |  |  |  | IND-GLS
195212 | 2026/04/10 | Auto |  | ONY | Gloria Wang 王芯玟 | V7B | 904609_FA26,904628_FA26ID,910047_FA26 | TMKF-26-01358,TMKF-26-01359,TMKF-26-01791 | NAS |  |  | 蘇州東奕盛 | CHINA | IND-GLD6 GLS2 | 2026/04/23 | 2026/04/24 | Polyester 100% | Woven | Flannel | Dyed | P/D,1x1 | NA,NA | 58 | 145 | 27815 | yds | Jiangao Zhang 張建高 | FA26 90043ESLPT CC006 | Reject | 19095 | 19095 | 2357 | 12.8 | 1164 | 829 | 364 | 0.8% | 擦傷/刮傷/勾紗,染折/折痕,棉粒/結頭/粗節,油/髒/色污,針痕/直條 |  |  | 緯斜/緯弧過大 |  |  |  | 部分匹為C級打下,但單色結論為Discuss | [16 empty] | 無標準樣 | 已簽核 | 請參考驗貨員意見。(Please refer QA's comments.) |  |  | 2026/04/27 | 2026/05/22 | 2026/06/17 |  |  |  |  | IND-GLD
195209 | 2026/04/10 | Auto |  | ONY | Gloria Wang 王芯玟 | V7B | 904609_FA26,904628_FA26ID,910047_FA26 | TMKF-26-01358,TMKF-26-01359,TMKF-26-01791 | NAS |  |  | 蘇州東奕盛 | CHINA | IND-GLD6 GLS2 | 2026/04/23 | 2026/04/24 | Polyester 100% | Woven | Flannel | Dyed | P/D,1x1 | NA,NA | 58 | 145 | 83697 | yds | Jiangao Zhang 張建高 | FA26 90085NSLPT CC003 | Reject | 28317 | 28317 | 3078 | 17.3 | 349 | 2557 | 172 | 2.2% | 印花瑕疵,印花瑕疵(印白),印花瑕疵(塞網),印花瑕疵(接版痕),接疋,擦傷/刮傷/勾紗,斷紗(斷經/斷緯),染折/折痕,棉粒/結頭/粗節,橫檔/橫條,油/髒/色污,針痕/直條 | [6 empty] | 部分匹為C級打下,但單色結論為Discuss | [16 empty] | 色樣、品質樣廠商提供 | 已簽核 | 請參考驗貨員意見。(Please refer QA's comments.) |  |  | 2026/04/27 | 2026/05/22 | 2026/06/17 |  |  |  |  | IND-GLD
195210 | 2026/04/10 | Auto |  | ONY | Gloria Wang 王芯玟 | V7B | 904609_FA26,904628_FA26ID,910047_FA26 | TMKF-26-01358,TMKF-26-01359,TMKF-26-01791 | NAS |  |  | 蘇州東奕盛 | CHINA | IND-GLD6 GLS2 | 2026/04/23 | 2026/04/24 | Polyester 100% | Woven | Flannel | Dyed | P/D,1x1 | NA,NA | 58 | 145 | 77652 | yds | Jiangao Zhang 張建高 | FA26 90085OSLPT CC003 | Reject | 8024 | 8024 | 1029 | 20.1 | 0 | 856 | 173 | 3% | 印花瑕疵(印白),印花瑕疵(接版痕),染折/折痕,棉粒/結頭/粗節,油/髒/色污,破洞,針痕/直條 | [6 empty] | 部分匹為C級打下,但單色結論為Discuss | [16 empty] | 色樣、品質樣廠商提供 | 已簽核 | 請參考驗貨員意見。(Please refer QA's comments.) |  |  | 2026/04/27 | 2026/05/22 | 2026/06/17 |  |  |  |  | IND-GLD
195211 | 2026/04/10 | Auto |  | ONY | Gloria Wang 王芯玟 | V7B | 904609_FA26,904628_FA26ID,910047_FA26 | TMKF-26-01358,TMKF-26-01359,TMKF-26-01791 | NAS |  |  | 蘇州東奕盛 | CHINA | IND-GLD6 GLS2 | 2026/04/23 | 2026/04/24 | Polyester 100% | Woven | Flannel | Dyed | P/D,1x1 | NA,NA | 58 | 145 | 37255 | yds | Jiangao Zhang 張建高 | FA26 90232ISLPT CC019 | Discuss | 9670 | 9670 | 869 | 6.7 | 705 | 164 | 0 | 0% | 斷紗(斷經/斷緯),棉粒/結頭/粗節,油/髒/色污 |  |  | 緯斜/緯弧過大 |  |  |  | 單色扣點為B級,結論為Discuss | [16 empty] | 色樣、品質樣廠商提供 | 已簽核 | 請參考驗貨員意見。(Please refer QA's comments.) |  |  | 2026/04/27 | 2026/05/22 | 2026/06/17 |  |  |  |  | IND-GLD
194101 | 2026/03/13 | Auto |  | ONY | Vivian Wu 巫心瑜 | V7B | 915810_FA26 | TMKF-26-01369 | AS |  |  | YAKJIN | VIETNAM | IND-GLD6 | 2026/04/24 | 2026/04/06 | Cotton/Polyester 93/7% | Knit | Fleece | Dyed | P/D | NA,NA | 66 | 215 | 3627 | yds | NgocBich | BLACK JACK | Discuss | 1412 | 1412 | 210 | 16.7 | 51 | 159 | 0 | 2% | 接疋,油/髒/色污,破洞 | [6 empty] | 單色扣點為B級,結論為Discuss | [16 empty] | 色樣、品質樣廠商提供 | 已簽核 | 請參考驗貨員意見。(Please refer QA's comments.) 因C級大貨超過20%，請打下並申請覆驗。 |  |  | 2026/04/23 | 2026/05/06 | 2026/05/21 |  |  |  |  | IND-GLD
194100 | 2026/03/13 | Auto |  | ONY | Vivian Wu 巫心瑜 | V7B | 915810_FA26 | TMKF-26-01369 | AS |  |  | YAKJIN | VIETNAM | IND-GLD6 | 2026/04/24 | 2026/04/06 | Cotton/Polyester 93/7% | Knit | Fleece | Dyed | P/D | NA,NA | 66 | 215 | 3427 | yds | NgocBich | VOLCANIC GLASS | Reject | 1305 | 1305 | 207 | 12.6 | 0 | 0 | 207 | 0.8% | 接疋,斷紗(斷經/斷緯),油/髒/色污,破洞 |  |  |  | 缸差過大 |  |  | 單色結論為Fail,請打下並覆驗 |  | VM簽核中 |  |  | 1. Color:VOLCANIC GLASS/ Lot:05 &13/ Color shading lot to lot=>Reject the lot. | lot color shade 經由布廠gap coloris 確認缸差在範圍內可使用,且擔保出貨. | lot color shade 經由布廠gap coloris 確認缸差在範圍內可使用,且擔保出貨. | [9 empty] | 色樣、品質樣廠商提供 | 已簽核 | 請參考驗貨員意見。(Please refer QA's comments.) 因C級大貨超過20%，請打下並申請覆驗。 |  |  | 2026/04/23 | 2026/05/06 | 2026/05/21 | 需業務確認 | 簽核中 |  |  | IND-GLD
194098 | 2026/03/13 | Auto |  | ONY | Vivian Wu 巫心瑜 | V7B | 915810_FA26 | TMKF-26-01370 | AS |  |  | YAKJIN | VIETNAM | IND-GLD6 | 2026/04/06 | 2026/04/06 | Cotton/Spandex 93/7% | Knit | Rib | Dyed | P/D | NA,NA | 42 | 285 | 1339 | yds | NgocBich | BLACK JACK | Discuss | 260 | 260 | 58 | 12.1 | 0 | 58 | 0 | 0.6% | 接疋,擦傷/刮傷/勾紗,油/髒/色污 | [6 empty] | 部分匹扣點為B級,但單色結論為Pass | [16 empty] | 色樣、品質樣廠商提供 | 已簽核 | 請參考驗貨員意見。(Please refer QA's comments.) |  |  | 2026/04/23 | 2026/05/06 | 2026/05/21 |  |  |  |  | IND-GLD
194099 | 2026/03/13 | Auto |  | ONY | Vivian Wu 巫心瑜 | V7B | 915810_FA26 | TMKF-26-01370 | AS |  |  | YAKJIN | VIETNAM | IND-GLD6 | 2026/04/06 | 2026/04/06 | Cotton/Spandex 93/7% | Knit | Rib | Dyed | P/D | NA,NA | 42 | 285 | 1265 | yds | NgocBich | VOLCANIC GLASS | Discuss | 213 | 213 | 70 | 17.1 | 0 | 70 | 0 | 2.1% | 斷紗(斷經/斷緯),棉粒/結頭/粗節 | [6 empty] | 部分匹扣點為B級,但單色結論為Pass | [16 empty] | 色樣、品質樣廠商提供 | 已簽核 | 請參考驗貨員意見。(Please refer QA's comments.) |  |  | 2026/04/23 | 2026/05/06 | 2026/05/21 |  |  |  |  | IND-GLD
195267 | 2026/03/23 | Auto |  | ONY | Dash Wang 王彥智 | V7C | 915811_FA26 | TMKF-26-01377 | AS |  |  | 金祥惠 | VIETNAM | VIN-LR1 | 2026/04/29 | 2026/04/24 | Cotton/Polyester/Spandex 61/36/3% | Knit | Waffle | Dyed | P/D,1x1 | NA,NA | 62 | 265 | 3504 | yds | NgocBich | BLACK COFFEE | Reject | 2111.2 | 2111.2 | 366.8 | 6.3 | 124 | 61.5 | 181.3 | 0% | 擦傷/刮傷/勾紗,斷紗(斷經/斷緯),破洞 | [5 empty] | 克重過輕 | 單色結論為Fail,請打下並覆驗 |  | 尚未覆驗 |  |  | 1. 顏色:BLACK COFFEE/ 缸號:YB260416122/ 克重過輕6.79%=>打下整缸. 2.顏色:BLACK COFFEE/ 缸號YB260416131/ 以碼重換算碼長，短碼3.2%，請依成衣廠實際短碼率補布。 3.幅寬票準:針內62"全幅64"實際每匹幅寬不一針內64"~67"全幅66.5"~69" | [11 empty] | 色樣、品質樣廠商提供 | 已簽核 | 因C級大貨超過20%，請打下並申請覆驗。 |  |  |  | 2026/05/12 | 2026/07/17 |  | 簽核中 |  |  | VIN-LR1
194348 | 2026/03/12 | Auto |  | ONY | Dash Wang 王彥智 | V7A | 899947_FA26 | TMKF-26-01381 | NAS |  |  | 頡鴻紡織 | CHINA | IND-STL2 | 2026/04/10 | 2026/04/10 | Nylon/Spandex 77/23% | Knit | Tricot | Dyed | P/D,1x1 | NA,NA | 58 | 165 | 7248 | yds | Nianhua Li 李年華 | BLACK JACK | Agree | 1329.7 | 1329.7 | 162.6 | 7.4 | 162.6 | 0 | 0 | 0% | 接疋,橫檔/橫條,破洞 | [6 empty] | 大貨品質在接受標準內 | [16 empty] | 色樣、品質樣廠商提供 | 已簽核 | 請參考驗貨員意見。(Please refer QA's comments.) |  |  |  | 2026/04/17 | 2026/05/07 |  |  |  |  | IND-STL
194347 | 2026/03/12 | Auto |  | ONY | Dash Wang 王彥智 | V7A | 899947_FA26 | TMKF-26-01381 | NAS |  |  | 頡鴻紡織 | CHINA | IND-STL2 | 2026/04/10 | 2026/04/10 | Nylon/Spandex 77/23% | Knit | Tricot | Dyed | P/D,1x1 | NA,NA | 58 | 165 | 4394 | yds | Nianhua Li 李年華 | DUSK NAVY | Agree | 2615.3 | 2615.3 | 241.6 | 5 | 241.6 | 0 | 0 | 0% | 接疋,橫檔/橫條 | [6 empty] | 大貨品質在接受標準內 | [16 empty] | 色樣、品質樣廠商提供 | 已簽核 | 請參考驗貨員意見。(Please refer QA's comments.) |  |  |  | 2026/04/17 | 2026/05/07 |  |  |  |  | IND-STL
193924 | 2026/02/11 | Auto |  | GU | Anita Hsu 徐瑜穗 | V6B | 60326F051C | TMKF-26-01387 | AS |  | A | 天而然 | CHINA | IND-GLS1 | 2026/04/01 | 2026/04/01 | Polyester/Recycled Polyester/Rayon/Spandex 64/30/5/1% | Woven | Tweeds | Dyed | Y/D | Brush (2 side),NA | 56 | 302 | 78781 | yds | Jun Yan 嚴軍 | 08 DARK GRAY | Discuss | 15172 | 15172 | 1583.3 | 14.7 | 510.4 | 1072.9 | 0 | 1.4% | 接疋,斷紗(斷經/斷緯),棉粒/結頭/粗節,橫檔/橫條,異纖/飛花,針痕/直條 | [6 empty] | 單色扣點為B級,結論為Discuss | [16 empty] | 色樣、品質樣廠商提供 | 已簽核 | 請參考驗貨員意見。(Please refer QA's comments.) |  |  | 2026/04/03 | 2026/05/25 | 2026/06/03 |  |  |  |  | IND-GLS
194322 | 2026/02/11 | Auto |  | GU | Anita Hsu 徐瑜穗 | V6B | 60326F051C | TMKF-26-01387 | AS |  | A | 天而然 | CHINA | IND-GLS1 | 2026/04/10 | 2026/04/10 | Polyester/Recycled Polyester/Rayon/Spandex 64/30/5/1% | Woven | Tweeds | Dyed | Y/D | Brush (2 side),NA | 56 | 302 | 78781 | yds | Yong Wang 王勇 | 08 DARK GRAY | Agree | 20246 | 20246 | 2048.3 | 9.3 | 1364.2 | 684.1 | 0 | 0% | 接疋,斷紗(斷經/斷緯),棉粒/結頭/粗節,橫檔/橫條,異纖/飛花 | [6 empty] | 部分匹扣點為B級,但單色結論為Pass | [16 empty] | 色樣、品質樣廠商提供 | 已簽核 | 請參考驗貨員意見。(Please refer QA's comments.) |  |  | 2026/04/13 | 2026/05/25 | 2026/06/03 |  |  |  |  | IND-GLS
195305 | 2026/02/11 | Auto |  | GU | Anita Hsu 徐瑜穗 | V6B | 60326F051C | TMKF-26-01387 | AS |  | A | 天而然 | CHINA | IND-GLS1 | 2026/04/24 | 2026/04/25 | Polyester/Recycled Polyester/Rayon/Spandex 64/30/5/1% | Woven | Tweeds | Dyed | Y/D | Brush (2 side),NA | 56 | 302 | 78781 | yds | Qiang Chen 陳強 | 08 DARK GRAY | Discuss | 38813.5 | 38813.5 | 3853.1 | 13.3 | 1357.5 | 2495.6 | 0 | 1% | 接疋,棉粒/結頭/粗節,橫檔/橫條,油/髒/色污,異纖/飛花,破洞,針痕/直條 | [6 empty] | 單色扣點為B級,結論為Discuss | [16 empty] | 色樣、品質樣業務提供 | 已簽核 | 請參考驗貨員意見。(Please refer QA's comments.) |  |  | 2026/04/27 | 2026/05/25 | 2026/06/03 |  |  |  |  | IND-GLS
194022 | 2026/02/11 | Auto |  | GU | Lomi Yang 楊茹芳 | V6B | 60376N046A | TMKF-26-01389 | NAS |  | A | 蘭朵 | CHINA | IND-GLD1 | 2026/04/03 | 2026/04/03 | Cotton/Recycled Polyester 83/17% | Knit | Terry | Dyed | P/D | NA,NA | 57 | 300 | 5872 | yds | Ajun He 何緒君 | 35 BROWN | Discuss | 5807 | 5807 | 1160.8 | 9.5 | 759 | 401.8 | 0 | 0% | 接疋,擦傷/刮傷/勾紗,棉粒/結頭/粗節,橫檔/橫條,異纖/飛花,破洞 |  |  |  |  | 背面瑕疵 |  | 單色扣點為B級,結論為Discuss | [16 empty] | 色樣、品質樣業務提供 | 已簽核 | 請參考驗貨員意見。(Please refer QA's comments.) |  |  | 2026/04/07 | 2026/05/05 | 2026/06/24 |  |  |  |  | IND-GLD
194326 | 2026/02/11 | Auto |  | GU | Anita Hsu 徐瑜穗 | V6B | 60326F051C | TMKF-26-01391 | NAS |  | A | 上海新聯紡 | CHINA | IND-GLS1 | 2026/04/09 | 2026/04/10 | Recycled Polyester/Cotton(BCI) 65/35% | Woven | Poplin | Dyed | P/D | NA,NA | 56 | 100 | 13970 | yds | Qiang Chen 陳強 | BLACK | Agree | 14902 | 14902 | 1449.2 | 9.1 | 1009.2 | 440 | 0 | 0% | 擦傷/刮傷/勾紗,斷紗(斷經/斷緯),棉粒/結頭/粗節,橫檔/橫條,油/髒/色污,異纖/飛花 | [6 empty] | 部分匹扣點為B級,但單色結論為Pass | [16 empty] | 色樣、品質樣業務提供 | 已簽核 | 請參考驗貨員意見。(Please refer QA's comments.) |  |  | 2026/04/27 | 2026/05/25 | 2026/06/03 |  |  |  |  | IND-GLS
194097 | 2026/03/13 | Auto |  | ONY | Vivian Wu 巫心瑜 | V7B | 890955_FA26 | TMKF-26-01392 | AS |  |  | YAKJIN | VIETNAM | IND-GLD6 | 2026/04/24 | 2026/04/06 | Cotton/Polyester 93/7% | Knit | Fleece | Dyed | P/D | NA,NA | 66 | 215 | 3172 | yds | NgocBich | BLACK JACK | Agree | 1733 | 1733 | 254 | 7.1 | 103 | 151 | 0 | 0% | 接疋,油/髒/色污,破洞 | [6 empty] | 部分匹扣點為B級,但單色結論為Pass | [16 empty] | 色樣、品質樣廠商提供 | 已簽核 | 請參考驗貨員意見。(Please refer QA's comments.) |  |  | 2026/04/23 | 2026/04/25 | 2026/05/13 |  |  |  |  | IND-GLD
194096 | 2026/03/13 | Auto |  | ONY | Vivian Wu 巫心瑜 | V7B | 890955_FA26 | TMKF-26-01392 | AS |  |  | YAKJIN | VIETNAM | IND-GLD6 | 2026/04/24 | 2026/04/06 | Cotton/Polyester 93/7% | Knit | Fleece | Dyed | P/D | NA,NA | 66 | 215 | 3543 | yds | NgocBich | VOLCANIC GLASS | Agree | 1433 | 1433 | 202 | 8.9 | 155 | 47 | 0 | 0% | 接疋,染折/折痕,油/髒/色污,破洞 | [6 empty] | 部分匹扣點為B級,但單色結論為Pass | [16 empty] | 色樣、品質樣廠商提供 | 已簽核 | 請參考驗貨員意見。(Please refer QA's comments.) |  |  | 2026/04/23 | 2026/04/25 | 2026/05/13 |  |  |  |  | IND-GLD
194094 | 2026/03/13 | Auto |  | ONY | Vivian Wu 巫心瑜 | V7B | 890955_FA26 | TMKF-26-01393 | AS |  |  | YAKJIN | VIETNAM | IND-GLD6 | 2026/04/06 | 2026/04/06 | Cotton/Spandex 95/5% | Knit | Jersey | Dyed | P/D | NA,NA | 70 | 210 | 1040 | yds | NgocBich | BLACK JACK | Agree | 570 | 570 | 105 | 4.8 | 105 | 0 | 0 | 0% | 接疋,油/髒/色污 | [6 empty] | 大貨品質在接受標準內 | [16 empty] | 色樣、品質樣廠商提供 | 已簽核 | 請參考驗貨員意見。(Please refer QA's comments.) 因C級大貨超過20%，請打下並申請覆驗。 |  |  | 2026/04/23 | 2026/04/25 | 2026/05/13 |  |  |  |  | IND-GLD
194093 | 2026/03/13 | Auto |  | ONY | Vivian Wu 巫心瑜 | V7B | 890955_FA26 | TMKF-26-01393 | AS |  |  | YAKJIN | VIETNAM | IND-GLD6 | 2026/04/06 | 2026/04/06 | Cotton/Spandex 95/5% | Knit | Jersey | Dyed | P/D | NA,NA | 70 | 210 | 1161 | yds | NgocBich | VOLCANIC GLASS | Reject | 992 | 992 | 150 | 4.7 | 0 | 0 | 150 | 0% | 接疋,油/髒/色污 |  |  |  |  | 全匹性瑕疵 | 幅寬不足 | 單色結論為Fail,請打下並覆驗 |  | VM簽核中 |  |  | 1.Color:VOLCANIC GLASS/Lot:15 & 7-2/ Narrow width 1.5"~2.5"=>Reject the lot. | Narrow width 150 YDS ,窄幅無法回修布場安排補損出貨. | Narrow width 150 YDS ,窄幅無法回修布場安排補損出貨. | [9 empty] | 色樣、品質樣廠商提供 | 已簽核 | 請參考驗貨員意見。(Please refer QA's comments.) 因C級大貨超過20%，請打下並申請覆驗。 |  |  | 2026/04/23 | 2026/04/25 | 2026/05/13 | 需業務確認 | 簽核中 |  |  | IND-GLD
194444 | 2026/02/11 | Auto |  | GU | Willson Huang 黃暐翔 | V6B | 60326F051A,60326F051A_1,60326F051D,60326F062C,60326F065A | TMKF-26-01227,TMKF-26-01424,TMKF-26-01912,TMKF-26-02042,TMKF-26-02163 | NAS |  | A | 上海新聯紡 | CHINA | IND-GLS1 | 2026/04/12 | 2026/04/12 | Polyester 100% | Woven | Poplin | Dyed | P/D | NA,NA | 59 | 100 | 26483 | yds | Qiang Chen 陳強 | BLACK | Discuss | 23367 | 23367 | 2889.8 | 14.7 | 766.6 | 2123.2 | 0 | 1.4% | 接疋,擦傷/刮傷/勾紗,斷紗(斷經/斷緯),棉粒/結頭/粗節,橫檔/橫條,油/髒/色污,異纖/飛花,破洞 | [6 empty] | 單色扣點為B級,結論為Discuss | [16 empty] | 色樣、品質樣業務提供 | 已簽核 | 請參考驗貨員意見。(Please refer QA's comments.) |  |  | 2026/04/13 | 2026/03/11 | 2026/05/20 |  |  |  |  | IND-GLS
194407 | 2026/02/11 | Auto |  | GU | Willson Huang 黃暐翔 | V6B | 60326F051A,60326F051A_1,60326F051D,60326F062C,60326F065A,60326F065B | TMKF-26-01227,TMKF-26-01424,TMKF-26-01425,TMKF-26-01911,TMKF-26-01912,TMKF-26-02042,TMKF-26-02163,TMKF-26-02187 | NAS |  | A | 上海新聯紡 | CHINA | IND-GLS1 | 2026/04/11 | 2026/04/11 | Polyester 100% | Woven | Poplin | Dyed | P/D | NA,NA | 59 | 100 | 30240 | yds | Qiang Chen 陳強 | BLACK | Discuss | 4898.9 | 4898.9 | 551.4 | 18.1 | 0 | 551.4 | 0 | 2.4% | 接疋,擦傷/刮傷/勾紗,斷紗(斷經/斷緯),棉粒/結頭/粗節,油/髒/色污,異纖/飛花 | [6 empty] | 單色扣點為B級,結論為Discuss | [16 empty] | 色樣、品質樣業務提供 | 已簽核 | 請參考驗貨員意見。(Please refer QA's comments.) |  |  | 2026/04/13 | 2026/03/11 | 2026/05/20 |  |  |  |  | IND-GLS
194406 | 2026/02/11 | Auto |  | GU | Willson Huang 黃暐翔 | V6B | 60326F051A,60326F051A_1,60326F051D,60326F062C,60326F065A,60326F065B | TMKF-26-01227,TMKF-26-01424,TMKF-26-01425,TMKF-26-01911,TMKF-26-01912,TMKF-26-02042,TMKF-26-02163,TMKF-26-02187 | NAS |  | A | 上海新聯紡 | CHINA | IND-GLS1 | 2026/04/11 | 2026/04/11 | Polyester 100% | Woven | Poplin | Dyed | P/D | NA,NA | 59 | 100 | 2307 | yds | Qiang Chen 陳強 | WHITE | Discuss | 2654.6 | 2654.6 | 500 | 12.4 | 0 | 500 | 0 | 0.7% | 棉粒/結頭/粗節,油/髒/色污 | [6 empty] | 單色扣點為B級,結論為Discuss | [16 empty] | 色樣、品質樣業務提供 | 已簽核 | 請參考驗貨員意見。(Please refer QA's comments.) |  |  | 2026/04/13 | 2026/03/11 | 2026/05/20 |  |  |  |  | IND-GLS
194160 | 2026/02/12 | Auto |  | KOH | Jenna Chan 詹靖宜 | V3C | WX6SA505_FA26 | TMKF-26-01427 | AS |  |  | 頡鴻紡織 | CHINA | IND-GLR2 | 2026/04/07 | 2026/04/07 | Nylon/Spandex 70/30% | Knit | Tricot | Dyed | P/D | NA,Wicking | 63 | 210 | 5515 | yds | Nianhua Li 李年華 | 546_520 ARROWROOT | Reject | 3255 | 3255 | 474.6 | 8.4 | 147.2 | 71.2 | 256.2 | 0% | 接疋,橫檔/橫條,油/髒/色污 |  |  |  | 漸進色差,邊中色差 |  |  | 單色結論為Fail,請打下並覆驗 |  | 簽核完成 |  |  | 1. 655_710 PLUM SHERRY：LOT 5386909#对布厂提供头缸及核可缸差缸差过大，C级REJECT。（寄样） 2. 部分缸边中色差明显C级，REJECT。（寄样） 3. 部分缸头尾匹差明显C级，REJECT。（寄样） 4. 部分缸直条较明显C级，REJECT。（寄样） 5. 部分缸布边4"内折痕较明显C级，REJECT。（寄样） 6. LOT 5388633#部分匹捲反面/标错正面，请布厂重新核对/标注正面，并以正面重新检验。 7. 以碼重估算碼長，部分缸短碼1.14%~3.1%，請布厂更改碼長。 以上请祥见验布明细 | 頭尾匹差/邊中色差 | 無法回修，有跟布廠說屆時發現成衣色差，會安排修色且扣他們修色費 | [9 empty] | 色樣、品質樣廠商提供 | 已簽核 | 請參考驗貨員意見。(Please refer QA's comments.) |  |  |  | 2026/04/24 | 2026/05/18 | 游蓓玟 同意出貨 關注補料TA和大貨色差程度/修色% | 同意出貨-瑕疵無法重修，補損出貨 |  |  | IND-GLR2
194157 | 2026/02/12 | Auto |  | KOH | Jenna Chan 詹靖宜 | V3C | WX6SA505_FA26 | TMKF-26-01427 | AS |  |  | 頡鴻紡織 | CHINA | IND-GLR2 | 2026/04/07 | 2026/04/07 | Nylon/Spandex 70/30% | Knit | Tricot | Dyed | P/D | NA,Wicking | 63 | 210 | 5359 | yds | Nianhua Li 李年華 | 655_710 PLUM SHERRY | Reject | 2476 | 2476 | 380.3 | 5.3 | 0 | 0 | 380.3 | 0% | 接疋,橫檔/橫條,針痕/直條 |  |  |  | 邊中色差 |  |  | 部分匹為C級打下,但單色結論為Discuss |  | 簽核完成 |  |  | 1. 655_710 PLUM SHERRY：LOT 5386909#对布厂提供头缸及核可缸差缸差过大，C级REJECT。（寄样） 2. 部分缸边中色差明显C级，REJECT。（寄样） 3. 部分缸头尾匹差明显C级，REJECT。（寄样） 4. 部分缸直条较明显C级，REJECT。（寄样） 5. 部分缸布边4"内折痕较明显C级，REJECT。（寄样） 6. LOT 5388633#部分匹捲反面/标错正面，请布厂重新核对/标注正面，并以正面重新检验。 7. 以碼重估算碼長，部分缸短碼1.14%~3.1%，請布厂更改碼長。 以上请祥见验布明细 | 邊中色差/多條直條 | 色差無法回修，有跟布廠說屆時發現成衣色差，會安排修色且扣他們修色費。 而直條，布廠會預補688YDS，若補損數量不足，會在CALL OUT布廠 | [9 empty] | 色樣、品質樣廠商提供 | 已簽核 | 請參考驗貨員意見。(Please refer QA's comments.) |  |  |  | 2026/04/24 | 2026/05/18 | 游蓓玟 同意出貨 關注補料TA和大貨色差程度/修色% | 同意出貨-瑕疵無法重修，補損出貨 |  |  | IND-GLR2
194158 | 2026/02/12 | Auto |  | KOH | Jenna Chan 詹靖宜 | V3C | WX6SA505_FA26 | TMKF-26-01427 | AS |  |  | 頡鴻紡織 | CHINA | IND-GLR2 | 2026/04/07 | 2026/04/07 | Nylon/Spandex 70/30% | Knit | Tricot | Dyed | P/D | NA,Wicking | 63 | 210 | 11310 | yds | Nianhua Li 李年華 | 660_941 MINERAL BLACK | Reject | 8510 | 8510 | 1161.7 | 5.9 | 0 | 0 | 1161.7 | 0% | 接疋,斷紗(斷經/斷緯),棉粒/結頭/粗節,橫檔/橫條,油/髒/色污 |  |  |  | 漸進色差,邊中色差 |  |  | 單色結論為Fail,請打下並覆驗 |  | 簽核完成 |  |  | 1. 655_710 PLUM SHERRY：LOT 5386909#对布厂提供头缸及核可缸差缸差过大，C级REJECT。（寄样） 2. 部分缸边中色差明显C级，REJECT。（寄样） 3. 部分缸头尾匹差明显C级，REJECT。（寄样） 4. 部分缸直条较明显C级，REJECT。（寄样） 5. 部分缸布边4"内折痕较明显C级，REJECT。（寄样） 6. LOT 5388633#部分匹捲反面/标错正面，请布厂重新核对/标注正面，并以正面重新检验。 7. 以碼重估算碼長，部分缸短碼1.14%~3.1%，請布厂更改碼長。 以上请祥见验布明细 | 頭尾匹差/邊中色差 | 無法回修，有跟布廠說屆時發現成衣色差，會安排修色且扣他們修色費 | [9 empty] | 色樣、品質樣廠商提供 | 已簽核 | 請參考驗貨員意見。(Please refer QA's comments.) |  |  |  | 2026/04/24 | 2026/05/18 | 游蓓玟 同意出貨 關注補料TA和大貨色差程度/修色% | 同意出貨-瑕疵無法重修，補損出貨 |  |  | IND-GLR2
194159 | 2026/02/12 | Auto |  | KOH | Jenna Chan 詹靖宜 | V3C | WX6SA505_FA26 | TMKF-26-01427 | AS |  |  | 頡鴻紡織 | CHINA | IND-GLR2 | 2026/04/07 | 2026/04/07 | Nylon/Spandex 70/30% | Knit | Tricot | Dyed | P/D | NA,Wicking | 63 | 210 | 13597 | yds | Nianhua Li 李年華 | 820_830 STAR ANISE | Reject | 8921 | 8921 | 1011.8 | 8.2 | 0 | 0 | 1011.8 | 0% | 接疋,染折/折痕,橫檔/橫條,油/髒/色污,針痕/直條 |  |  |  | 邊中色差 |  |  | 單色結論為Fail,請打下並覆驗 |  | 簽核完成 |  |  | 1. 655_710 PLUM SHERRY：LOT 5386909#对布厂提供头缸及核可缸差缸差过大，C级REJECT。（寄样） 2. 部分缸边中色差明显C级，REJECT。（寄样） 3. 部分缸头尾匹差明显C级，REJECT。（寄样） 4. 部分缸直条较明显C级，REJECT。（寄样） 5. 部分缸布边4"内折痕较明显C级，REJECT。（寄样） 6. LOT 5388633#部分匹捲反面/标错正面，请布厂重新核对/标注正面，并以正面重新检验。 7. 以碼重估算碼長，部分缸短碼1.14%~3.1%，請布厂更改碼長。 以上请祥见验布明细 | 邊中色差/距布邊10", 7.25", 7.5"直條/距兩布邊4"&2.5"內折痕 | 色差無法回修，有跟布廠說屆時發現成衣色差，會安排修色且扣他們修色費。 而直條&折痕，布廠會預補1364YDS，若補損數量不足，會在CALL OUT布廠 | [9 empty] | 色樣、品質樣業務提供 | 已簽核 | 請參考驗貨員意見。(Please refer QA's comments.) |  |  |  | 2026/04/24 | 2026/05/18 | 游蓓玟 同意出貨 關注補料TA和大貨色差程度/修色% | 同意出貨-瑕疵無法重修，補損出貨 |  |  | IND-GLR2
194127 | 2026/02/13 | Auto |  | TGT | Sam Vu 武氏明豔 | V5C | L0R516_C326 | TMKF-26-01461 | AS |  | A | SAMIL(VIN) | VIETNAM | VIN-TPLB TPLC | 2026/04/07 | 2026/04/07 | Modal/Spandex 94/6% | Knit | Jersey | PRT + Dyed | Reactive PRT,P/D | NA,NA | 58 | 220 | 145323 | yds | HoaNguyen | AOP312_28 | Reject | 12001 | 12001 | 1717 | 16.2 | 470 | 1196 | 51 | 1.9% | 接疋,擦傷/刮傷/勾紗,斷紗(斷經/斷緯),棉粒/結頭/粗節,油/髒/色污,破洞,破洞修補痕 | [6 empty] | 單色結論為Fail,請打下並覆驗 | [16 empty] | 色樣、品質樣廠商提供 | 已簽核 | 請參考驗貨員意見。(Please refer QA's comments.) 請參考驗貨員意見。(Please refer QA's comments.) |  |  | 2026/04/13 | 2026/02/05 | 2026/04/11 |  |  |  |  | VIN-TPL
194358 | 2026/02/13 | Auto |  | TGT | Sam Vu 武氏明豔 | V5C | L0R516_C326 | TMKF-26-01461 | AS |  | A | SAMIL(VIN) | VIETNAM | VIN-TPLB TPLC | 2026/04/10 | 2026/04/10 | Modal/Spandex 94/6% | Knit | Jersey | PRT + Dyed | Reactive PRT,P/D | NA,NA | 58 | 220 | 145323 | yds | HoaNguyen | AOP312_28 | Reject | 9700 | 9700 | 1361 | 21.3 | 271 | 796 | 294 | 3.4% | 接疋,擦傷/刮傷/勾紗,斷紗(斷經/斷緯),棉粒/結頭/粗節,油/髒/色污,破洞,破洞修補痕 |  |  |  | 匹差過大,邊中色差 |  |  | 單色結論為Fail,請打下並覆驗 |  | 簽核完成 |  |  | 1.Color:AOP312_28/Lot:256/Color shading roll to roll & Color-shade between edge-middle , please reject the lot. 2.Color: AOP312_28 / Lot:263 /Roll: 489 / Average point at c grade ,after additional inspection ,please reject the roll. | [11 empty] | 色樣、品質樣廠商提供 | 已簽核 | 因C級大貨超過20%，請打下並申請覆驗。 |  |  | 2026/04/13 | 2026/02/05 | 2026/04/11 |  | 覆驗完成 |  |  | VIN-TPL
194381 | 2026/02/13 | Auto |  | TGT | Sam Vu 武氏明豔 | V5C | L0R516_C326 | TMKF-26-01461 | AS |  | A | SAMIL(VIN) | VIETNAM | VIN-TPLB TPLC | 2026/04/11 | 2026/04/11 | Modal/Spandex 94/6% | Knit | Jersey | PRT + Dyed | Reactive PRT,P/D | NA,NA | 58 | 220 | 145323 | yds | NgocBich | AOP312_28 | Discuss | 7796 | 7796 | 1189 | 16 | 123 | 1066 | 0 | 1.8% | 接疋,擦傷/刮傷/勾紗,斷紗(斷經/斷緯),棉粒/結頭/粗節,油/髒/色污,破洞 | [6 empty] | 單色扣點為B級,結論為Discuss | [16 empty] | 色樣、品質樣廠商提供 | 已簽核 | 請參考驗貨員意見。(Please refer QA's comments.) |  |  | 2026/04/13 | 2026/02/05 | 2026/04/11 |  |  |  |  | VIN-TPL
195096 | 2026/02/13 | Auto |  | TGT | Sam Vu 武氏明豔 | V5C | L0R516_C326 | TMKF-26-01461 | AS |  | A | SAMIL(VIN) | VIETNAM | VIN-TPLB TPLC | 2026/04/22 | 2026/04/22 | Modal/Spandex 94/6% | Knit | Jersey | PRT + Dyed | Reactive PRT,P/D | NA,NA | 58 | 220 | 145323 | yds | HoaNguyen | AOP312_28 | Discuss | 9747 | 9747 | 1434 | 14.7 | 376 | 1058 | 0 | 1.4% | 接疋,擦傷/刮傷/勾紗,斷紗(斷經/斷緯),棉粒/結頭/粗節,橫檔/橫條,油/髒/色污,破洞 | [6 empty] | 單色扣點為B級,結論為Discuss | [16 empty] | 色樣、品質樣廠商提供 | 已簽核 | 請參考驗貨員意見。(Please refer QA's comments.) |  |  |  | 2026/02/25 | 2026/04/25 |  |  |  |  | VIN-TPL
195159 | 2026/02/13 | Auto |  | TGT | Sam Vu 武氏明豔 | V5C | L0R516_C326 | TMKF-26-01461 | AS |  | A | SAMIL(VIN) | VIETNAM | VIN-TPLB TPLC | 2026/04/23 | 2026/04/23 | Modal/Spandex 94/6% | Knit | Jersey | PRT + Dyed | Reactive PRT,P/D | NA,NA | 58 | 220 | 145323 | yds | HoaNguyen | AOP312_28 | Reject | 7619 | 7619 | 1149 | 19.2 | 452 | 537 | 160 | 2.8% | 接疋,擦傷/刮傷/勾紗,斷紗(斷經/斷緯),棉粒/結頭/粗節,油/髒/色污,破洞 | [6 empty] | 單色結論為Fail,請打下並覆驗 | [16 empty] | 色樣、品質樣廠商提供 | 已簽核 | 請參考驗貨員意見。(Please refer QA's comments.) |  |  |  | 2026/02/25 | 2026/04/25 |  |  |  |  | VIN-TPL
195468 | 2026/02/13 | Auto |  | TGT | Sam Vu 武氏明豔 | V5C | L0R516_C326 | TMKF-26-01461 | AS |  | A | SAMIL(VIN) | VIETNAM | VIN-TPLB TPLC | 2026/04/28 | 2026/04/28 | Modal/Spandex 94/6% | Knit | Jersey | PRT + Dyed | Reactive PRT,P/D | NA,NA | 58 | 220 | 145323 | yds | HoaNguyen | AOP312_28 | Discuss | 1845 | 1845 | 243 | 19.3 | 0 | 243 | 0 | 2.8% | 接疋,斷紗(斷經/斷緯),棉粒/結頭/粗節,油/髒/色污,破洞 | [6 empty] | 單色扣點為B級,結論為Discuss | [16 empty] | 色樣、品質樣廠商提供 | 已簽核 | 請參考驗貨員意見。(Please refer QA's comments.) |  |  |  | 2026/02/26 | 2026/05/04 |  |  |  |  | VIN-TPL
195541 | 2026/02/13 | Auto |  | TGT | Sam Vu 武氏明豔 | V5C | L0R516_C326 | TMKF-26-01461 | AS |  | A | SAMIL(VIN) | VIETNAM | VIN-TPLB TPLC | 2026/04/29 | 2026/04/29 | Modal/Spandex 94/6% | Knit | Jersey | PRT + Dyed | Reactive PRT,P/D | NA,NA | 58 | 220 | 145323 | yds | HoaNguyen | AOP312_28 | Reject | 10136 | 10136 | 1611 | 16.6 | 508 | 931 | 172 | 2% | 接疋,擦傷/刮傷/勾紗,斷紗(斷經/斷緯),棉粒/結頭/粗節,油/髒/色污,破洞,破洞修補痕 |  |  |  |  | 布邊不良 |  | 單色結論為Fail,請打下並覆驗 | [16 empty] | 色樣、品質樣廠商提供 | 已簽核 | 請參考驗貨員意見。(Please refer QA's comments.) |  |  |  | 2026/02/26 | 2026/05/04 |  |  |  |  | VIN-TPL
194092 | 2026/03/09 | Auto |  | ONY | Dash Wang 王彥智 | V7C | 513755_FA26 | TMKF-26-01465 | NAS |  |  | KAHATEX | INDONESIA | IND-GLS2 | 2026/04/06 | 2026/04/06 | Cotton 100% | Woven | Oxford | Dyed | Y/D,1x1 | NA,NA | 56 | 122 | 16250 | yds | Irfan | LIGHT BLUE STRIPE | Agree | 2800 | 2800 | 198 | 5.1 | 198 | 0 | 0 | 0% | 棉粒/結頭/粗節,油/髒/色污 | [6 empty] | 大貨品質在接受標準內 | [16 empty] | 無色樣，品質樣廠商提供 | 已簽核 | 請參考驗貨員意見。(Please refer QA's comments.) |  |  | 2026/04/07 | 2026/04/13 | 2026/04/29 |  |  |  |  | IND-GLS
194232 | 2026/03/09 | Auto |  | ONY | Dash Wang 王彥智 | V7C | 513755_FA26 | TMKF-26-01465 | NAS |  |  | KAHATEX | INDONESIA | IND-GLS2 | 2026/04/09 | 2026/04/09 | Cotton 100% | Woven | Oxford | Dyed | Y/D,1x1 | NA,NA | 56 | 122 | 65107 | yds | Dani | WHITE OXFORD | Discuss | 9808 | 9808 | 600 | 27.3 | 0 | 600 | 0 | 5.2% | 斷紗(斷經/斷緯),棉粒/結頭/粗節,橫檔/橫條,油/髒/色污,異纖/飛花 | [6 empty] | 單色扣點為B級,結論為Discuss | [16 empty] | 無標準樣 | 已簽核 | 請參考驗貨員意見。(Please refer QA's comments.) |  |  | 2026/05/27 | 2026/04/13 | 2026/04/29 |  |  |  |  | IND-GLS
194454 | 2026/03/09 | Auto |  | ONY | Dash Wang 王彥智 | V7C | 513755_FA26 | TMKF-26-01465 | NAS |  |  | KAHATEX | INDONESIA | IND-GLS2 | 2026/04/13 | 2026/04/13 | Cotton 100% | Woven | Oxford | Dyed | Y/D,1x1 | NA,NA | 56 | 122 | 65107 | yds | Dani | WHITE OXFORD | Discuss | 8951 | 8951 | 700 | 24.1 | 0 | 700 | 0 | 4.2% | 斷紗(斷經/斷緯),棉粒/結頭/粗節,橫檔/橫條,油/髒/色污,異纖/飛花 | [6 empty] | 單色扣點為B級,結論為Discuss | [16 empty] | 無標準樣 | 已簽核 | 請參考驗貨員意見。(Please refer QA's comments.) |  |  | 2026/05/27 | 2026/04/13 | 2026/04/29 |  |  |  |  | IND-GLS
193913 | 2026/02/13 | Auto |  | GU | Cynthia Chen 陳律妏 | V6A | 60226F051C | TMKF-26-01474 | AS |  | A | 杭州福恩 | CHINA | CAB-MK2 | 2026/04/01 | 2026/04/01 | Recycled Polyester/Viscose/Spandex 67/29/4% | Woven | Twill | Dyed | Dope/D | NA,NA | 54 | 280 | 10596 | yds | Junde Zhang 張俊德 | 08 DARK GRAY | Discuss | 7360.7 | 7360.7 | 912.2 | 19.7 | 0 | 912.2 | 0 | 2.9% | 擦傷/刮傷/勾紗,斷紗(斷經/斷緯),棉粒/結頭/粗節,油/髒/色污,異纖/飛花 | [6 empty] | 單色扣點為B級,結論為Discuss | [16 empty] | 色樣、品質樣廠商提供 | 已簽核 | 請參考驗貨員意見。(Please refer QA's comments.) |  |  | 2026/04/13 | 2026/02/26 | 2026/04/30 |  |  |  |  | CAB-MK2
194367 | 2026/02/17 | Auto |  | QNC | Vivian Lan 藍文琦 | V3B | M_LKT_112_SCALE,M_PNT_118_SCALE,M_PNT_124_SCALE,W_HKT_41_SCALE,W_HKT_42_SCALE,W_HKT_43_SCALE,W_PNT_218_SCALE,W_PNT_219_SCALE | TMKF-26-01492 | NAS |  |  | FOUNTAIN SET | CHINA | VIN-TPLB TPLC | 2026/04/10 | 2026/04/10 | Organic Cotton/Recycled Polyester 70/30% | Knit | Fleece | Dyed | P/D | NA,NA | 72 | 280 | 7248 | yds | Jimmy Shi 石振華 | BLACK | Agree | 2545 | 2545 | 311.5 | 9.3 | 206.5 | 105 | 0 | 0% | 接疋,棉粒/結頭/粗節,破洞 | [6 empty] | 部分匹扣點為B級,但單色結論為Pass | [16 empty] | 無色樣，品質樣廠商提供 | 已簽核 | 請參考驗貨員意見。(Please refer QA's comments.) |  |  | 2026/04/15 | 2026/03/24 | 2026/04/24 |  |  |  |  | VIN-TPL
194447 | 2026/02/17 | Auto |  | QNC | Vivian Lan 藍文琦 | V3B | M_LKT_112_SCALE,M_PNT_118_SCALE,M_PNT_124_SCALE,W_HKT_41_SCALE,W_HKT_42_SCALE,W_HKT_43_SCALE,W_PNT_218_SCALE,W_PNT_219_SCALE | TMKF-26-01492 | NAS |  |  | FOUNTAIN SET | CHINA | VIN-TPLB TPLC | 2026/04/11 | 2026/04/11 | Organic Cotton/Recycled Polyester 70/30% | Knit | Fleece | Dyed | P/D | NA,NA | 72 | 280 | 7248 | yds | Jimmy Shi 石振華 | BLACK | Agree | 1435 | 1435 | 145.5 | 9.6 | 54.5 | 91 | 0 | 0% | 接疋,棉粒/結頭/粗節,破洞 | [6 empty] | 部分匹扣點為B級,但單色結論為Pass | [16 empty] | 無色樣，品質樣廠商提供 | 已簽核 | 請參考驗貨員意見。(Please refer QA's comments.) |  |  | 2026/04/15 | 2026/03/24 | 2026/04/24 |  |  |  |  | VIN-TPL
194365 | 2026/02/17 | Auto |  | QNC | Vivian Lan 藍文琦 | V3B | M_LKT_112_SCALE,M_PNT_118_SCALE,M_PNT_124_SCALE,W_HKT_41_SCALE,W_HKT_42_SCALE,W_HKT_43_SCALE,W_PNT_218_SCALE,W_PNT_219_SCALE | TMKF-26-01492 | NAS |  |  | FOUNTAIN SET | CHINA | VIN-TPLB TPLC | 2026/04/10 | 2026/04/10 | Organic Cotton/Recycled Polyester 70/30% | Knit | Fleece | Dyed | P/D | NA,NA | 72 | 280 | 16122 | yds | Jimmy Shi 石振華 | COASTAL SAGE | Reject | 6357 | 6357 | 738.5 | 10.7 | 394.5 | 150.5 | 193.5 | 0.2% | 接疋,棉粒/結頭/粗節,油/髒/色污,破洞,針痕/直條 |  |  |  |  | 布邊不良 |  | 單色結論為Fail,請打下並覆驗 |  | 簽核完成 |  |  | 1>COASTAL SAGE：LAT43120A & LAT43121B距佈邊5”位磨毛痕明顯，C級Reject。 2>COASTAL SAGE：AT43121A部分疋破洞瑕疵超分，C級Reject。 3>LINEN WHITE：LAT43525A缸差過大，C級Reject。 4>依實際克重幅寬換算碼長，部分缸短碼0.56%~3.58%，布廠需補足碼長。 | 驗貨有發現2捲直條白痕, 一卷距布邊4" , 一捲距布邊4"&7"。 | 驗貨有發現2捲直條白痕, 一卷距布邊4" , 一捲距布邊4"&7"。 | [9 empty] | 無色樣，品質樣廠商提供 | 已簽核 | 請參考驗貨員意見。(Please refer QA's comments.) |  |  | 2026/04/15 | 2026/03/24 | 2026/04/24 | 袁怡茹 同意出貨 MA for shipment | 同意出貨-業務核可此瑕疵 |  |  | VIN-TPL
194445 | 2026/02/17 | Auto |  | QNC | Vivian Lan 藍文琦 | V3B | M_LKT_112_SCALE,M_PNT_118_SCALE,M_PNT_124_SCALE,W_HKT_41_SCALE,W_HKT_42_SCALE,W_HKT_43_SCALE,W_PNT_218_SCALE,W_PNT_219_SCALE | TMKF-26-01492 | NAS |  |  | FOUNTAIN SET | CHINA | VIN-TPLB TPLC | 2026/04/11 | 2026/04/11 | Organic Cotton/Recycled Polyester 70/30% | Knit | Fleece | Dyed | P/D | NA,NA | 72 | 280 | 16122 | yds | Jimmy Shi 石振華 | COASTAL SAGE | Agree | 6096 | 6096 | 714 | 6.2 | 490.5 | 126 | 97.5 | 0% | 接疋,斷紗(斷經/斷緯),棉粒/結頭/粗節,油/髒/色污,破洞,針痕/直條 | [6 empty] | 部分匹為C級打下,但單色結論為Pass | [16 empty] | 無色樣，品質樣廠商提供 | 已簽核 | 請參考驗貨員意見。(Please refer QA's comments.) |  |  | 2026/04/15 | 2026/03/24 | 2026/04/24 |  |  |  |  | VIN-TPL
194366 | 2026/02/17 | Auto |  | QNC | Vivian Lan 藍文琦 | V3B | M_LKT_112_SCALE,M_PNT_118_SCALE,M_PNT_124_SCALE,W_HKT_41_SCALE,W_HKT_42_SCALE,W_HKT_43_SCALE,W_PNT_218_SCALE,W_PNT_219_SCALE | TMKF-26-01492 | NAS |  |  | FOUNTAIN SET | CHINA | VIN-TPLB TPLC | 2026/04/10 | 2026/04/10 | Organic Cotton/Recycled Polyester 70/30% | Knit | Fleece | Dyed | P/D | NA,NA | 72 | 280 | 9842 | yds | Jimmy Shi 石振華 | LINEN WHITE | Reject | 4568 | 4568 | 606.8 | 9.4 | 353.5 | 96 | 157.3 | 0% | 接疋,棉粒/結頭/粗節,油/髒/色污,異纖/飛花,破洞 |  |  |  | 缸差過大 |  |  | 單色結論為Fail,請打下並覆驗 |  | 簽核完成 |  |  | 1>COASTAL SAGE：LAT43120A & LAT43121B距佈邊5”位磨毛痕明顯，C級Reject。 2>COASTAL SAGE：AT43121A部分疋破洞瑕疵超分，C級Reject。 3>LINEN WHITE：LAT43525A缸差過大，C級Reject。 4>依實際克重幅寬換算碼長，部分缸短碼0.56%~3.58%，布廠需補足碼長。 | 驗貨有發現2捲直條白痕, 一卷距布邊4" , 一捲距布邊4"&7"。 | 驗貨有發現2捲直條白痕, 一卷距布邊4" , 一捲距布邊4"&7"。 | [9 empty] | 無色樣，品質樣廠商提供 | 已簽核 | 請參考驗貨員意見。(Please refer QA's comments.) |  |  | 2026/04/15 | 2026/03/24 | 2026/04/24 | 袁怡茹 同意出貨 MA for shipment | 同意出貨-業務核可此瑕疵 |  |  | VIN-TPL
194446 | 2026/02/17 | Auto |  | QNC | Vivian Lan 藍文琦 | V3B | M_LKT_112_SCALE,M_PNT_118_SCALE,M_PNT_124_SCALE,W_HKT_41_SCALE,W_HKT_42_SCALE,W_HKT_43_SCALE,W_PNT_218_SCALE,W_PNT_219_SCALE | TMKF-26-01492 | NAS |  |  | FOUNTAIN SET | CHINA | VIN-TPLB TPLC | 2026/04/11 | 2026/04/11 | Organic Cotton/Recycled Polyester 70/30% | Knit | Fleece | Dyed | P/D | NA,NA | 72 | 280 | 9842 | yds | Jimmy Shi 石振華 | LINEN WHITE | Agree | 951 | 951 | 153 | 7.2 | 102 | 51 | 0 | 0% | 接疋,棉粒/結頭/粗節,油/髒/色污,異纖/飛花 | [6 empty] | 部分匹扣點為B級,但單色結論為Pass | [16 empty] | 無色樣，品質樣廠商提供 | 已簽核 | 請參考驗貨員意見。(Please refer QA's comments.) |  |  | 2026/04/15 | 2026/03/24 | 2026/04/24 |  |  |  |  | VIN-TPL
194368 | 2026/02/17 | Auto |  | QNC | Vivian Lan 藍文琦 | V3B | M_LKT_112_SCALE,M_PNT_118_SCALE,M_PNT_124_SCALE,W_HKT_41_SCALE,W_HKT_42_SCALE,W_HKT_43_SCALE,W_PNT_218_SCALE,W_PNT_219_SCALE | TMKF-26-01492 | NAS |  |  | FOUNTAIN SET | CHINA | VIN-TPLB TPLC | 2026/04/10 | 2026/04/10 | Organic Cotton/Recycled Polyester 70/30% | Knit | Fleece | Dyed | P/D | NA,NA | 72 | 280 | 2790 | yds | Jimmy Shi 石振華 | TAUPE BROWN | Agree | 2734 | 2734 | 289.5 | 5.2 | 289.5 | 0 | 0 | 0% | 接疋,棉粒/結頭/粗節,破洞 | [6 empty] | 大貨品質在接受標準內 | [16 empty] | 無色樣，品質樣廠商提供 | 已簽核 | 請參考驗貨員意見。(Please refer QA's comments.) |  |  | 2026/04/15 | 2026/03/24 | 2026/04/24 |  |  |  |  | VIN-TPL
194448 | 2026/02/17 | Auto |  | QNC | Vivian Lan 藍文琦 | V3B | M_LKT_112_SCALE,M_PNT_118_SCALE,M_PNT_124_SCALE,W_HKT_41_SCALE,W_HKT_42_SCALE,W_HKT_43_SCALE,W_PNT_218_SCALE,W_PNT_219_SCALE | TMKF-26-01492 | NAS |  |  | FOUNTAIN SET | CHINA | VIN-TPLB TPLC | 2026/04/11 | 2026/04/11 | Organic Cotton/Recycled Polyester 70/30% | Knit | Fleece | Dyed | P/D | NA,NA | 72 | 280 | 3336 | yds | Jimmy Shi 石振華 | WASHED DEEP NAVY | Agree | 3449 | 3449 | 336.5 | 9.5 | 250 | 86.5 | 0 | 0% | 接疋,擦傷/刮傷/勾紗,破洞 |  |  |  |  | 布邊不良 |  | 部分匹扣點為B級,但單色結論為Pass | [16 empty] | 無色樣，品質樣廠商提供 | 已簽核 | 請參考驗貨員意見。(Please refer QA's comments.) |  |  | 2026/04/15 | 2026/03/24 | 2026/04/24 |  |  |  |  | VIN-TPL
194514 | 2026/02/19 | Auto |  | GU | Anita Hsu 徐瑜穗 | V6A | 60226F031A_26 | TMKF-26-01502 | AS |  | A | PT. CENTURY | INDONESIA | IND-STL3 | 2026/04/14 | 2026/04/14 | Polyester/Cotton(BCI) 65/35% | Woven | Twill | Dyed | P/D | NA,NA | 56 | 249 | 23053 | yds | Dani | 56 OLIVE | Reject | 633 | 633 | 59 | 15.3 | 0 | 0 | 59 | 1.6% | 棉粒/結頭/粗節 |  |  |  | 漸進色差 |  |  | 部分匹為C級打下,但單色結論為Discuss |  | 簽核完成 |  |  | 1. Color 67 blue , lot 9 Variant color 2. Color 67 Blue Lot 6 Shading 3 inch left side 3. Color 56 olive lot 41 reject H-E | #56 Lot 41:C級原因 頭尾色差 布廠提交GU/ID簽核OK,故同意出布 | GU/ID已簽核OK | [9 empty] | 色樣、品質樣廠商提供 | 已簽核 | 請參考驗貨員意見。(Please refer QA's comments.) 因C級大貨超過20%，請打下並申請覆驗。 |  |  | 2026/04/16 | 2026/04/08 | 2026/05/18 | 郭良祿 同意出貨 No further comment | 同意出貨-客戶核可此瑕疵 |  |  | IND-STL
195383 | 2026/02/19 | Auto |  | GU | Anita Hsu 徐瑜穗 | V6A | 60226F031A_26 | TMKF-26-01502 | AS |  | A | PT. CENTURY | INDONESIA | IND-STL3 | 2026/04/27 | 2026/04/27 | Polyester/Cotton(BCI) 65/35% | Woven | Twill | Dyed | P/D | NA,NA | 56 | 249 | 23053 | yds | Dani | 56 OLIVE | Reject | 10032 | 10032 | 1380 | 20.1 | 0 | 1200 | 180 | 3% | 斷紗(斷經/斷緯),棉粒/結頭/粗節,橫檔/橫條,油/髒/色污 |  |  |  | 邊中色差 |  |  | 單色扣點為B級,結論為Discuss | [16 empty] | 色樣、品質樣廠商提供 | 已簽核 | 因C級大貨超過20%，請打下並申請覆驗。 |  |  |  | 2026/04/08 | 2026/05/18 |  |  |  |  | IND-STL
194513 | 2026/02/19 | Auto |  | GU | Anita Hsu 徐瑜穗 | V6A | 60226F031A_26 | TMKF-26-01502 | AS |  | A | PT. CENTURY | INDONESIA | IND-STL3 | 2026/04/14 | 2026/04/14 | Polyester/Cotton(BCI) 65/35% | Woven | Twill | Dyed | P/D | NA,NA | 56 | 249 | 16744 | yds | Dani | 67 BLUE | Reject | 6532 | 6532 | 720 | 16.5 | 0 | 600 | 120 | 2% | 斷紗(斷經/斷緯),染折/折痕,棉粒/結頭/粗節,油/髒/色污 |  |  |  | 染色不均,缸差過大 |  |  | 部分匹為C級打下,但單色結論為Discuss | [16 empty] | 色樣、品質樣廠商提供 | 已簽核 | 請參考驗貨員意見。(Please refer QA's comments.) 因C級大貨超過20%，請打下並申請覆驗。 |  |  | 2026/04/16 | 2026/04/08 | 2026/05/18 |  |  |  |  | IND-STL
194659 | 2026/02/19 | Auto |  | GU | Anita Hsu 徐瑜穗 | V6A | 60226F031A_26 | TMKF-26-01502 | AS |  | A | PT. CENTURY | INDONESIA | IND-STL3 | 2026/04/15 | 2026/04/15 | Polyester/Cotton(BCI) 65/35% | Woven | Twill | Dyed | P/D | NA,NA | 56 | 249 | 16744 | yds | Dani | 67 BLUE | Discuss | 5737 | 5737 | 926 | 16.7 | 0 | 926 | 0 | 2% | 擦傷/刮傷/勾紗,斷紗(斷經/斷緯),染折/折痕,棉粒/結頭/粗節,油/髒/色污,異纖/飛花 | [6 empty] | 單色扣點為B級,結論為Discuss | [16 empty] | 色樣、品質樣廠商提供 | 已簽核 | 請參考驗貨員意見。(Please refer QA's comments.) |  |  | 2026/04/16 | 2026/04/08 | 2026/05/18 |  |  |  |  | IND-STL
195384 | 2026/02/19 | Auto |  | GU | Anita Hsu 徐瑜穗 | V6A | 60226F031A_26 | TMKF-26-01502 | AS |  | A | PT. CENTURY | INDONESIA | IND-STL3 | 2026/04/27 | 2026/04/27 | Polyester/Cotton(BCI) 65/35% | Woven | Twill | Dyed | P/D | NA,NA | 56 | 249 | 16744 | yds | Dani | 67 BLUE | Reject | 2 | 2 | 240 | 17.5 | 0 | 0 | 240 | 2.3% | 斷紗(斷經/斷緯),棉粒/結頭/粗節,油/髒/色污 |  |  |  | 邊中色差 |  |  | 單色結論為Fail,請打下並覆驗 |  | 採購-出貨與否簽核 |  |  | 1. 56 Olive Lot 59 and 63 reject shading S-S 56 olive lot 52 pcs 15 Reject pcs due to slub 2. Color 67 Blue Lot 26 and 7 Reject shading S-S 3. Color 69 Navy Lot 56 Reject S-S | [11 empty] | 色樣、品質樣廠商提供 | 已簽核 | 因C級大貨超過20%，請打下並申請覆驗。 |  |  |  | 2026/04/08 | 2026/05/18 |  | 簽核中 |  |  | IND-STL
195368 | 2026/02/19 | Auto |  | GU | Anita Hsu 徐瑜穗 | V6A | 60226F031A_26 | TMKF-26-01502 | AS |  | A | PT. CENTURY | INDONESIA | IND-STL3 | 2026/04/28 | 2026/04/27 | Polyester/Cotton(BCI) 65/35% | Woven | Twill | Dyed | P/D | NA,NA | 56 | 249 | 29353 | yds | Dani | 69 NAVY | Discuss | 5558 | 5558 | 653 | 22.1 | 0 | 653 | 0 | 3.6% | 斷紗(斷經/斷緯),染折/折痕,棉粒/結頭/粗節,橫檔/橫條,油/髒/色污 | [6 empty] | 單色扣點為B級,結論為Discuss | [16 empty] | 色樣、品質樣廠商提供 | 已簽核 | 請參考驗貨員意見。(Please refer QA's comments.) |  |  |  | 2026/04/08 | 2026/05/18 |  |  |  |  | IND-STL
195385 | 2026/02/19 | Auto |  | GU | Anita Hsu 徐瑜穗 | V6A | 60226F031A_26 | TMKF-26-01502 | AS |  | A | PT. CENTURY | INDONESIA | IND-STL3 | 2026/04/27 | 2026/04/27 | Polyester/Cotton(BCI) 65/35% | Woven | Twill | Dyed | P/D | NA,NA | 56 | 249 | 29353 | yds | Dani | 69 NAVY | Reject | 6 | 6 | 730 | 17.7 | 0 | 600 | 130 | 2.3% | 斷紗(斷經/斷緯),染折/折痕,棉粒/結頭/粗節,油/髒/色污 |  |  |  | 邊中色差 |  |  | 部分匹為C級打下,但單色結論為Discuss | [16 empty] | 色樣、品質樣廠商提供 | 已簽核 | 因C級大貨超過20%，請打下並申請覆驗。 |  |  |  | 2026/04/08 | 2026/05/18 |  |  |  |  | IND-STL
195437 | 2026/02/19 | Auto |  | GU | Anita Hsu 徐瑜穗 | V6A | 60226F031A_26 | TMKF-26-01504 | AS |  | A | PT. CENTURY | INDONESIA | IND-STL3 | 2026/04/28 | 2026/04/28 | Polyester/Cotton(BCI) 65/35% | Woven | Twill | Dyed | P/D | NA,NA | 56 | 249 | 27019 | yds | Dani | 56 OLIVE | Discuss | 5196 | 5196 | 1047 | 20.2 | 0 | 1047 | 0 | 3.1% | 斷紗(斷經/斷緯),棉粒/結頭/粗節,油/髒/色污,破洞 | [6 empty] | 單色扣點為B級,結論為Discuss | [16 empty] | 色樣、品質樣業務提供 | 已簽核 | 請參考驗貨員意見。(Please refer QA's comments.) |  |  | 2026/05/11 | 2026/04/08 | 2026/05/18 |  |  |  |  | IND-STL
195438 | 2026/02/19 | Auto |  | GU | Anita Hsu 徐瑜穗 | V6A | 60226F031A_26 | TMKF-26-01504 | AS |  | A | PT. CENTURY | INDONESIA | IND-STL3 | 2026/04/28 | 2026/04/28 | Polyester/Cotton(BCI) 65/35% | Woven | Twill | Dyed | P/D | NA,NA | 56 | 249 | 28431 | yds | Dani | 69 NAVY | Discuss | 3662 | 3662 | 475 | 18.1 | 0 | 475 | 0 | 2.4% | 斷紗(斷經/斷緯),棉粒/結頭/粗節,油/髒/色污 | [6 empty] | 單色扣點為B級,結論為Discuss | [16 empty] | 色樣、品質樣廠商提供 | 已簽核 | 請參考驗貨員意見。(Please refer QA's comments.) |  |  | 2026/05/11 | 2026/04/08 | 2026/05/18 |  |  |  |  | IND-STL
194197 | 2026/03/04 | Auto |  | KOH | Susan Chen 陳玉書 | V3C | WX5FA512_FA26,WX6FA513,WX6UA100_FA26,WX6UA505_FA26 | TMKF-26-01522,TMKF-26-01523,TMKF-26-01528 | AS |  | A | 紹興普爾 | CHINA | VIN-TPLB TPLC | 2026/04/07 | 2026/04/08 | Rayon/Recycled Polyester/Polyester/Spandex 36/30/26/8% | Knit | Double Knit | Dyed | P/D | Sanded,NA | 57 | 300 | 8799 | kgs | Qiang Chen 陳強 | EVAN PINE | Reject | 310.19 | 752.9 | 106 | 10.4 | 0 | 0 | 106 | 0.1% | 接疋,擦傷/刮傷/勾紗,斷紗(斷經/斷緯),染折/折痕 | [6 empty] | 單色結論為Fail,請打下並覆驗 |  | 簽核完成 |  |  | 1.大货布边2-3吋擦伤（白边），评C级； 2.色差较明显，参考之前标准可出货，未评级，如因此有裁损由布厂承担； 3.以碼重估算碼長，部分缸短碼1.8%，請更改碼長。 | 不出貨 | Charfe Mark with width side | [9 empty] | 色樣、品質樣廠商提供 | 已簽核 | 請參考驗貨員意見。(Please refer QA's comments.) | Email:nancy@starwaytex.com |  | 2026/04/09 | 2026/05/10 | 2026/06/10 |  | 同意出貨-固定瑕疵，可重排馬克補損使用 |  |  | VIN-TPL
194616 | 2026/03/04 | Auto |  | KOH | Susan Chen 陳玉書 | V3C | WX5FA512_FA26,WX6FA513,WX6UA100_FA26,WX6UA505_FA26 | TMKF-26-01522,TMKF-26-01523,TMKF-26-01528 | AS |  | A | 紹興普爾 | CHINA | VIN-TPLB TPLC | 2026/04/15 | 2026/04/15 | Rayon/Recycled Polyester/Polyester/Spandex 36/30/26/8% | Knit | Double Knit | Dyed | P/D | Sanded,NA | 57 | 300 | 8799 | kgs | Qiang Chen 陳強 | EVAN PINE | Reject | 367.67 | 892.4 | 98.3 | 25.4 | 0 | 0 | 98.3 | 4.6% | 接疋,擦傷/刮傷/勾紗,棉粒/結頭/粗節,油/髒/色污 | [6 empty] | 單色結論為Fail,請打下並覆驗 |  | 簽核完成 |  |  | 1.部分大货布边2-3吋擦伤（白边），评C级； 2.色差较明显，参考之前标准可出货，未评级，如因此有裁损，由布厂承担； 3.以碼重估算碼長，部分缸短碼0.5%-2.2%，請更改碼長。 | 不出貨 | Charfe Mark with width side | [9 empty] | 色樣、品質樣廠商提供 | 已簽核 | 請參考驗貨員意見。(Please refer QA's comments.) | Email:nancy@starwaytex.com |  | 2026/04/16 | 2026/05/10 | 2026/06/10 |  | 同意出貨-固定瑕疵，可重排馬克補損使用 |  |  | VIN-TPL
195014 | 2026/03/04 | Auto |  | KOH | Susan Chen 陳玉書 | V3C | WX5FA512_FA26,WX6FA513,WX6UA100_FA26,WX6UA505_FA26 | TMKF-26-01522,TMKF-26-01523,TMKF-26-01528 | AS |  | A | 紹興普爾 | CHINA | VIN-TPLB TPLC | 2026/04/22 | 2026/04/22 | Rayon/Recycled Polyester/Polyester/Spandex 36/30/26/8% | Knit | Double Knit | Dyed | P/D | Sanded,NA | 57 | 300 | 8799 | kgs | Qiang Chen 陳強 | EVAN PINE | Reject | 931.37 | 2260.6 | 216.2 | 19 | 0 | 0 | 216.2 | 2.7% | 接疋,擦傷/刮傷/勾紗,染折/折痕,油/髒/色污,破洞 | [6 empty] | 單色結論為Fail,請打下並覆驗 |  | 簽核完成 |  |  | 1.大货布边2-3吋擦伤（白边），评C级； 2.色差较明显，砂洗布，参考之前标准在接受范围，如因此有裁损由布厂承担； | 不出貨 | Charfe Mark with width side | [9 empty] | 色樣、品質樣業務提供 | 已簽核 | 請參考驗貨員意見。(Please refer QA's comments.) | Email:nancy@starwaytex.com |  | 2026/04/23 | 2026/05/10 | 2026/06/10 |  | 同意出貨-固定瑕疵，可重排馬克補損使用 |  |  | VIN-TPL
195506 | 2026/03/04 | Auto |  | KOH | Susan Chen 陳玉書 | V3C | WX5FA512_FA26,WX6FA513,WX6UA100_FA26,WX6UA505_FA26 | TMKF-26-01522,TMKF-26-01523,TMKF-26-01528 | AS |  | A | 紹興普爾 | CHINA | VIN-TPLB TPLC | 2026/04/29 | 2026/04/29 | Rayon/Recycled Polyester/Polyester/Spandex 36/30/26/8% | Knit | Double Knit | Dyed | P/D | Sanded,NA | 57 | 300 | 8799 | kgs | Qiang Chen 陳強 | EVAN PINE | Reject | 2895.12 | 7027 | 751.4 | 14 | 0 | 0 | 751.4 | 1.2% | 接疋,擦傷/刮傷/勾紗,斷紗(斷經/斷緯),染折/折痕,棉粒/結頭/粗節,油/髒/色污,破洞 | [6 empty] | 單色結論為Fail,請打下並覆驗 |  | 簽核完成 |  |  | 1.大货布边约3吋内段落性擦伤（白边），评C级； 2.色差较明显，砂洗布，参考之前标准在接受范围内，如因此有损耗由布厂承担； 3.以碼重估算碼長，部分缸短碼0.6%-1.1%，請更改碼長。 | 不出貨 | Charfe Mark with width side | [9 empty] | 色樣、品質樣廠商提供 | 已簽核 | 請參考驗貨員意見。(Please refer QA's comments.) | Email:nancy@starwaytex.com |  | 2026/04/30 | 2026/05/10 | 2026/06/10 |  | 同意出貨-固定瑕疵，可重排馬克補損使用 |  |  | VIN-TPL
193927 | 2026/03/04 | Auto |  | KOH | Susan Chen 陳玉書 | V3C | WX5FA512_FA26,WX6FA513,WX6UA100_FA26,WX6UA505_FA26 | TMKF-26-01522,TMKF-26-01523,TMKF-26-01528 | AS |  | A | 紹興普爾 | CHINA | VIN-TPLB TPLC | 2026/04/01 | 2026/04/01 | Rayon/Recycled Polyester/Polyester/Spandex 36/30/26/8% | Knit | Double Knit | Dyed | P/D | Sanded,NA | 57 | 300 | 3893 | kgs | Qiang Chen 陳強 | LACY LAVENDER | Reject | 2859.57 | 6940.7 | 688.1 | 18.3 | 100.5 | 553.4 | 34.2 | 2.5% | 接疋,擦傷/刮傷/勾紗,斷紗(斷經/斷緯),棉粒/結頭/粗節,橫檔/橫條,油/髒/色污,異纖/飛花,破洞 | [6 empty] | 部分匹為C級打下,但單色結論為Discuss | 2#第70疋 | [15 empty] | 色樣、品質樣廠商提供 | 已簽核 | 請參考驗貨員意見。(Please refer QA's comments.) | Email:nancy@starwaytex.com |  | 2026/04/09 | 2026/05/10 | 2026/06/10 |  |  |  |  | VIN-TPL
194614 | 2026/03/04 | Auto |  | KOH | Susan Chen 陳玉書 | V3C | WX5FA512_FA26,WX6FA513,WX6UA100_FA26,WX6UA505_FA26 | TMKF-26-01522,TMKF-26-01523,TMKF-26-01528 | AS |  | A | 紹興普爾 | CHINA | VIN-TPLB TPLC | 2026/04/15 | 2026/04/15 | Rayon/Recycled Polyester/Polyester/Spandex 36/30/26/8% | Knit | Double Knit | Dyed | P/D | Sanded,NA | 57 | 300 | 3893 | kgs | Qiang Chen 陳強 | LACY LAVENDER | Discuss | 402.77 | 977.6 | 108.2 | 16.6 | 0 | 108.2 | 0 | 2% | 接疋,擦傷/刮傷/勾紗,棉粒/結頭/粗節,油/髒/色污 | [6 empty] | 單色扣點為B級,結論為Discuss | [16 empty] | 色樣、品質樣廠商提供 | 已簽核 | 請參考驗貨員意見。(Please refer QA's comments.) | Email:nancy@starwaytex.com |  | 2026/04/16 | 2026/05/10 | 2026/06/10 |  |  |  |  | VIN-TPL
193926 | 2026/03/04 | Auto |  | KOH | Susan Chen 陳玉書 | V3C | WX5FA512_FA26,WX6FA513,WX6UA100_FA26,WX6UA505_FA26 | TMKF-26-01522,TMKF-26-01523,TMKF-26-01528 | AS |  | A | 紹興普爾 | CHINA | VIN-TPLB TPLC | 2026/04/01 | 2026/04/01 | Rayon/Recycled Polyester/Polyester/Spandex 36/30/26/8% | Knit | Double Knit | Dyed | P/D | Sanded,NA | 57 | 300 | 9794 | kgs | Qiang Chen 陳強 | MINERAL BLACK | Reject | 3860.32 | 9369.7 | 955 | 15.6 | 0 | 0 | 955 | 1.7% | 接疋,擦傷/刮傷/勾紗,斷紗(斷經/斷緯),染折/折痕,棉粒/結頭/粗節,橫檔/橫條,油/髒/色污,破洞 | [6 empty] | 單色結論為Fail,請打下並覆驗 |  | 簽核完成 |  |  | 1.部分大货布边约3吋内擦伤（白边），评C级； 2.色差较明显，参考之前标准可出货，未评级，如因此有裁损，由布厂承担； 3.以碼重估算碼長，部分缸短碼0.1%-3.4%，請更改碼長。 | 不出貨 | Charfe Mark with width side | [9 empty] | 色樣、品質樣廠商提供 | 已簽核 | 請參考驗貨員意見。(Please refer QA's comments.) | Email:nancy@starwaytex.com |  | 2026/04/09 | 2026/05/10 | 2026/06/10 |  | 同意出貨-固定瑕疵，可重排馬克補損使用 |  |  | VIN-TPL
194195 | 2026/03/04 | Auto |  | KOH | Susan Chen 陳玉書 | V3C | WX5FA512_FA26,WX6FA513,WX6UA100_FA26,WX6UA505_FA26 | TMKF-26-01522,TMKF-26-01523,TMKF-26-01528 | AS |  | A | 紹興普爾 | CHINA | VIN-TPLB TPLC | 2026/04/07 | 2026/04/08 | Rayon/Recycled Polyester/Polyester/Spandex 36/30/26/8% | Knit | Double Knit | Dyed | P/D | Sanded,NA | 57 | 300 | 9794 | kgs | Qiang Chen 陳強 | MINERAL BLACK | Reject | 4642.17 | 11267.4 | 1200.3 | 10.6 | 0 | 0 | 1200.3 | 0.2% | 接疋,擦傷/刮傷/勾紗,斷紗(斷經/斷緯),染折/折痕,油/髒/色污,破洞 | [6 empty] | 單色結論為Fail,請打下並覆驗 |  | 簽核完成 |  |  | 1.大货布边2-3吋擦伤（白边），评C级； 2.色差较明显，参考之前标准可出货，未评级，如因此有裁损由布厂承担； 3.以碼重估算碼長，部分缸短碼1.8%，請更改碼長。 | 不出貨 | Charfe Mark with width side | [9 empty] | 色樣、品質樣廠商提供 | 已簽核 | 請參考驗貨員意見。(Please refer QA's comments.) | Email:nancy@starwaytex.com |  | 2026/04/09 | 2026/05/10 | 2026/06/10 |  | 同意出貨-固定瑕疵，可重排馬克補損使用 |  |  | VIN-TPL
194615 | 2026/03/04 | Auto |  | KOH | Susan Chen 陳玉書 | V3C | WX5FA512_FA26,WX6FA513,WX6UA100_FA26,WX6UA505_FA26 | TMKF-26-01522,TMKF-26-01523,TMKF-26-01528 | AS |  | A | 紹興普爾 | CHINA | VIN-TPLB TPLC | 2026/04/15 | 2026/04/15 | Rayon/Recycled Polyester/Polyester/Spandex 36/30/26/8% | Knit | Double Knit | Dyed | P/D | Sanded,NA | 57 | 300 | 9794 | kgs | Qiang Chen 陳強 | MINERAL BLACK | Reject | 419.17 | 1017.4 | 109.8 | 10 | 0 | 0 | 109.8 | 0% | 接疋,擦傷/刮傷/勾紗,油/髒/色污,破洞 | [6 empty] | 單色結論為Fail,請打下並覆驗 |  | 簽核完成 |  |  | 1.部分大货布边2-3吋擦伤（白边），评C级； 2.色差较明显，参考之前标准可出货，未评级，如因此有裁损，由布厂承担； 3.以碼重估算碼長，部分缸短碼0.5%-2.2%，請更改碼長。 | 不出貨 | Charfe Mark with width side | [9 empty] | 色樣、品質樣廠商提供 | 已簽核 | 請參考驗貨員意見。(Please refer QA's comments.) | Email:nancy@starwaytex.com |  | 2026/04/16 | 2026/05/10 | 2026/06/10 |  | 同意出貨-固定瑕疵，可重排馬克補損使用 |  |  | VIN-TPL
193929 | 2026/03/04 | Auto |  | KOH | Susan Chen 陳玉書 | V3C | WX5FA512_FA26,WX6FA513,WX6UA100_FA26,WX6UA505_FA26 | TMKF-26-01522,TMKF-26-01523,TMKF-26-01528 | AS |  | A | 紹興普爾 | CHINA | VIN-TPLB TPLC | 2026/04/01 | 2026/04/01 | Rayon/Recycled Polyester/Polyester/Spandex 36/30/26/8% | Knit | Double Knit | Dyed | P/D | Sanded,NA | 57 | 300 | 2871 | kgs | Qiang Chen 陳強 | PLUM PEEL | Reject | 582.57 | 1414 | 167.7 | 17.3 | 0 | 0 | 167.7 | 2.2% | 接疋,擦傷/刮傷/勾紗,染折/折痕,油/髒/色污,破洞 | [6 empty] | 單色結論為Fail,請打下並覆驗 |  | 簽核完成 |  |  | 1.部分大货布边约3吋内擦伤（白边），评C级； 2.色差较明显，参考之前标准可出货，未评级，如因此有裁损，由布厂承担； 3.以碼重估算碼長，部分缸短碼0.1%-3.4%，請更改碼長。 | 不出貨 | Charfe Mark with width side | [9 empty] | 色樣、品質樣廠商提供 | 已簽核 | 請參考驗貨員意見。(Please refer QA's comments.) | Email:nancy@starwaytex.com |  | 2026/04/09 | 2026/05/10 | 2026/06/10 |  | 同意出貨-固定瑕疵，可重排馬克補損使用 |  |  | VIN-TPL
194196 | 2026/03/04 | Auto |  | KOH | Susan Chen 陳玉書 | V3C | WX5FA512_FA26,WX6FA513,WX6UA100_FA26,WX6UA505_FA26 | TMKF-26-01522,TMKF-26-01523,TMKF-26-01528 | AS |  | A | 紹興普爾 | CHINA | VIN-TPLB TPLC | 2026/04/07 | 2026/04/08 | Rayon/Recycled Polyester/Polyester/Spandex 36/30/26/8% | Knit | Double Knit | Dyed | P/D | Sanded,NA | 57 | 300 | 2871 | kgs | Qiang Chen 陳強 | PLUM PEEL | Reject | 1187.84 | 2883.1 | 275.7 | 13.1 | 0 | 0 | 275.7 | 0.9% | 接疋,擦傷/刮傷/勾紗,染折/折痕,油/髒/色污,破洞 | [6 empty] | 單色結論為Fail,請打下並覆驗 |  | 簽核完成 |  |  | 1.大货布边2-3吋擦伤（白边），评C级； 2.色差较明显，参考之前标准可出货，未评级，如因此有裁损由布厂承担； 3.以碼重估算碼長，部分缸短碼1.8%，請更改碼長。 | 不出貨 | Charfe Mark with width side | [9 empty] | 色樣、品質樣廠商提供 | 已簽核 | 請參考驗貨員意見。(Please refer QA's comments.) | Email:nancy@starwaytex.com |  | 2026/04/09 | 2026/05/10 | 2026/06/10 |  | 同意出貨-固定瑕疵，可重排馬克補損使用 |  |  | VIN-TPL
195505 | 2026/03/04 | Auto |  | KOH | Susan Chen 陳玉書 | V3C | WX5FA512_FA26,WX6FA513,WX6UA100_FA26,WX6UA505_FA26 | TMKF-26-01522,TMKF-26-01523,TMKF-26-01528 | AS |  | A | 紹興普爾 | CHINA | VIN-TPLB TPLC | 2026/04/29 | 2026/04/29 | Rayon/Recycled Polyester/Polyester/Spandex 36/30/26/8% | Knit | Double Knit | Dyed | P/D | Sanded,NA | 57 | 300 | 2871 | kgs | Qiang Chen 陳強 | PLUM PEEL | Reject | 1185.2 | 2876.7 | 321.4 | 14.3 | 0 | 0 | 321.4 | 1.3% | 接疋,擦傷/刮傷/勾紗,斷紗(斷經/斷緯),染折/折痕,棉粒/結頭/粗節,油/髒/色污,破洞 | [6 empty] | 單色結論為Fail,請打下並覆驗 |  | 簽核完成 |  |  | 1.大货布边约3吋内段落性擦伤（白边），评C级； 2.色差较明显，砂洗布，参考之前标准在接受范围内，如因此有损耗由布厂承担； 3.以碼重估算碼長，部分缸短碼0.6%-1.1%，請更改碼長。 | 不出貨 | Charfe Mark with width side | [9 empty] | 色樣、品質樣廠商提供 | 已簽核 | 請參考驗貨員意見。(Please refer QA's comments.) | Email:nancy@starwaytex.com |  | 2026/04/30 | 2026/05/10 | 2026/06/10 |  | 同意出貨-固定瑕疵，可重排馬克補損使用 |  |  | VIN-TPL
193925 | 2026/03/04 | Auto |  | KOH | Susan Chen 陳玉書 | V3C | WX5FA512_FA26,WX6FA513,WX6UA100_FA26,WX6UA505_FA26 | TMKF-26-01522,TMKF-26-01523,TMKF-26-01528 | AS |  | A | 紹興普爾 | CHINA | VIN-TPLB TPLC | 2026/04/01 | 2026/04/01 | Rayon/Recycled Polyester/Polyester/Spandex 36/30/26/8% | Knit | Double Knit | Dyed | P/D | Sanded,NA | 57 | 300 | 3218 | kgs | Qiang Chen 陳強 | PLUM SHERRY | Reject | 380.11 | 922.6 | 102.3 | 20.5 | 0 | 0 | 102.3 | 3.2% | 接疋,擦傷/刮傷/勾紗,染折/折痕,油/髒/色污 | [6 empty] | 單色結論為Fail,請打下並覆驗 |  | 簽核完成 |  |  | 1.部分大货布边约3吋内擦伤（白边），评C级； 2.色差较明显，参考之前标准可出货，未评级，如因此有裁损，由布厂承担； 3.以碼重估算碼長，部分缸短碼0.1%-3.4%，請更改碼長。 | 不出貨 | Charfe Mark with width side | [9 empty] | 色樣、品質樣廠商提供 | 已簽核 | 請參考驗貨員意見。(Please refer QA's comments.) | Email:nancy@starwaytex.com |  | 2026/04/09 | 2026/05/10 | 2026/06/10 |  | 同意出貨-固定瑕疵，可重排馬克補損使用 |  |  | VIN-TPL
194613 | 2026/03/04 | Auto |  | KOH | Susan Chen 陳玉書 | V3C | WX5FA512_FA26,WX6FA513,WX6UA100_FA26,WX6UA505_FA26 | TMKF-26-01522,TMKF-26-01523,TMKF-26-01528 | AS |  | A | 紹興普爾 | CHINA | VIN-TPLB TPLC | 2026/04/15 | 2026/04/15 | Rayon/Recycled Polyester/Polyester/Spandex 36/30/26/8% | Knit | Double Knit | Dyed | P/D | Sanded,NA | 57 | 300 | 3218 | kgs | Qiang Chen 陳強 | PLUM SHERRY | Reject | 1064.11 | 2582.8 | 292.2 | 16.1 | 0 | 0 | 292.2 | 1.8% | 接疋,擦傷/刮傷/勾紗,染折/折痕,棉粒/結頭/粗節,油/髒/色污,破洞 | [6 empty] | 單色結論為Fail,請打下並覆驗 |  | 簽核完成 |  |  | 1.部分大货布边2-3吋擦伤（白边），评C级； 2.色差较明显，参考之前标准可出货，未评级，如因此有裁损，由布厂承担； 3.以碼重估算碼長，部分缸短碼0.5%-2.2%，請更改碼長。 | 不出貨 | Charfe Mark with width side | [9 empty] | 色樣、品質樣廠商提供 | 已簽核 | 請參考驗貨員意見。(Please refer QA's comments.) | Email:nancy@starwaytex.com |  | 2026/04/16 | 2026/05/10 | 2026/06/10 |  | 同意出貨-固定瑕疵，可重排馬克補損使用 |  |  | VIN-TPL
193928 | 2026/03/04 | Auto |  | KOH | Susan Chen 陳玉書 | V3C | WX5FA512_FA26,WX6FA513,WX6UA100_FA26,WX6UA505_FA26 | TMKF-26-01522,TMKF-26-01523,TMKF-26-01528 | AS |  | A | 紹興普爾 | CHINA | VIN-TPLB TPLC | 2026/04/01 | 2026/04/01 | Rayon/Recycled Polyester/Polyester/Spandex 36/30/26/8% | Knit | Double Knit | Dyed | P/D | Sanded,NA | 57 | 300 | 1930 | kgs | Qiang Chen 陳強 | STAR ANISE | Reject | 411.42 | 998.6 | 94 | 20.2 | 0 | 0 | 94 | 3.1% | 接疋,擦傷/刮傷/勾紗,斷紗(斷經/斷緯),染折/折痕,棉粒/結頭/粗節,破洞 | [6 empty] | 單色結論為Fail,請打下並覆驗 |  | 簽核完成 |  |  | 1.部分大货布边约3吋内擦伤（白边），评C级； 2.色差较明显，参考之前标准可出货，未评级，如因此有裁损，由布厂承担； 3.以碼重估算碼長，部分缸短碼0.1%-3.4%，請更改碼長。 | 不出貨 | Charfe Mark with width side | [9 empty] | 色樣、品質樣廠商提供 | 已簽核 | 請參考驗貨員意見。(Please refer QA's comments.) | Email:nancy@starwaytex.com |  | 2026/04/09 | 2026/05/10 | 2026/06/10 |  | 同意出貨-固定瑕疵，可重排馬克補損使用 |  |  | VIN-TPL
194617 | 2026/03/04 | Auto |  | KOH | Susan Chen 陳玉書 | V3C | WX5FA512_FA26,WX6FA513,WX6UA100_FA26,WX6UA505_FA26 | TMKF-26-01522,TMKF-26-01523,TMKF-26-01528 | AS |  | A | 紹興普爾 | CHINA | VIN-TPLB TPLC | 2026/04/15 | 2026/04/15 | Rayon/Recycled Polyester/Polyester/Spandex 36/30/26/8% | Knit | Double Knit | Dyed | P/D | Sanded,NA | 57 | 300 | 1930 | kgs | Qiang Chen 陳強 | STAR ANISE | Reject | 386.41 | 937.9 | 100.6 | 15.9 | 0 | 0 | 100.6 | 1.8% | 接疋,擦傷/刮傷/勾紗,染折/折痕,棉粒/結頭/粗節 | [6 empty] | 單色結論為Fail,請打下並覆驗 |  | 簽核完成 |  |  | 1.部分大货布边2-3吋擦伤（白边），评C级； 2.色差较明显，参考之前标准可出货，未评级，如因此有裁损，由布厂承担； 3.以碼重估算碼長，部分缸短碼0.5%-2.2%，請更改碼長。 | 不出貨 | Charfe Mark with width side | [9 empty] | 色樣、品質樣廠商提供 | 已簽核 | 請參考驗貨員意見。(Please refer QA's comments.) | Email:nancy@starwaytex.com |  | 2026/04/16 | 2026/05/10 | 2026/06/10 |  | 同意出貨-固定瑕疵，可重排馬克補損使用 |  |  | VIN-TPL
194120 | 2026/03/04 | Auto |  | KOH | Susan Chen 陳玉書 | V3C | WX5FA512_FA26,WX6FA117,WX6FA216,WX6FA513,WX6FA516,WX6UA505_FA26 | TMKF-26-01525,TMKF-26-01526,TMKF-26-01529,TMKF-26-01532,TMKF-26-01972 | AS |  | A | 聚益 | CHINA | VIN-TPLB TPLC | 2026/04/07 | 2026/04/07 | Nylon/Spandex 92/8% | Knit | Mesh | Dyed | P/D | NA,NA | 62 | 160 | 1120 | yds | Changzhi Wang 王昌智 | AMARA BEIGE | Agree | 1129 | 1129 | 160.4 | 5.6 | 160.4 | 0 | 0 | 0% | 接疋,油/髒/色污,破洞 | [6 empty] | 大貨品質在接受標準內 | [16 empty] | 色樣、品質樣廠商提供 | 已簽核 | 請參考驗貨員意見。(Please refer QA's comments.) | Email:jovilin@ecolot.com.tw |  | 2026/04/09 | 2026/05/10 | 2026/06/10 |  |  |  |  | VIN-TPL
194119 | 2026/03/04 | Auto |  | KOH | Susan Chen 陳玉書 | V3C | WX5FA512_FA26,WX6FA117,WX6FA216,WX6FA513,WX6FA516,WX6UA505_FA26 | TMKF-26-01525,TMKF-26-01526,TMKF-26-01529,TMKF-26-01532,TMKF-26-01972 | AS |  | A | 聚益 | CHINA | VIN-TPLB TPLC | 2026/04/07 | 2026/04/07 | Nylon/Spandex 92/8% | Knit | Mesh | Dyed | P/D | NA,NA | 62 | 160 | 4132 | yds | Changzhi Wang 王昌智 | MINERAL BLACK | Agree | 1693 | 1693 | 195.5 | 4.1 | 195.5 | 0 | 0 | 0% | 接疋,橫檔/橫條 | [6 empty] | 大貨品質在接受標準內 | [16 empty] | 色樣、品質樣廠商提供 | 已簽核 | 請參考驗貨員意見。(Please refer QA's comments.) | Email:jovilin@ecolot.com.tw |  | 2026/04/09 | 2026/05/10 | 2026/06/10 |  |  |  |  | VIN-TPL
194117 | 2026/03/04 | Auto |  | KOH | Susan Chen 陳玉書 | V3C | WX5FA512_FA26,WX6FA117,WX6FA216,WX6FA513,WX6FA516,WX6UA505_FA26 | TMKF-26-01525,TMKF-26-01526,TMKF-26-01529,TMKF-26-01532,TMKF-26-01972 | AS |  | A | 聚益 | CHINA | VIN-TPLB TPLC | 2026/04/07 | 2026/04/07 | Nylon/Spandex 92/8% | Knit | Mesh | Dyed | P/D | NA,NA | 62 | 160 | 536 | yds | Changzhi Wang 王昌智 | PLUM PEEL | Agree | 576 | 576 | 107.2 | 7.5 | 107.2 | 0 | 0 | 0% | 接疋,橫檔/橫條 | [6 empty] | 大貨品質在接受標準內 | [16 empty] | 色樣、品質樣廠商提供 | 已簽核 | 請參考驗貨員意見。(Please refer QA's comments.) | Email:jovilin@ecolot.com.tw |  | 2026/04/09 | 2026/05/10 | 2026/06/10 |  |  |  |  | VIN-TPL
194118 | 2026/03/04 | Auto |  | KOH | Susan Chen 陳玉書 | V3C | WX5FA512_FA26,WX6FA117,WX6FA216,WX6FA513,WX6FA516,WX6UA505_FA26 | TMKF-26-01525,TMKF-26-01526,TMKF-26-01529,TMKF-26-01532,TMKF-26-01972 | AS |  | A | 聚益 | CHINA | VIN-TPLB TPLC | 2026/04/07 | 2026/04/07 | Nylon/Spandex 92/8% | Knit | Mesh | Dyed | P/D | NA,NA | 62 | 160 | 670 | yds | Changzhi Wang 王昌智 | PLUM SHERRY | Discuss | 716 | 716 | 119 | 16.8 | 0 | 119 | 0 | 2% | 接疋,橫檔/橫條,破洞 | [6 empty] | 單色扣點為B級,結論為Discuss | [16 empty] | 色樣、品質樣廠商提供 | 已簽核 | 請參考驗貨員意見。(Please refer QA's comments.) | Email:jovilin@ecolot.com.tw |  | 2026/04/09 | 2026/05/10 | 2026/06/10 |  |  |  |  | VIN-TPL
194116 | 2026/03/04 | Auto |  | KOH | Susan Chen 陳玉書 | V3C | WX5FA512_FA26,WX6FA117,WX6FA216,WX6FA513,WX6FA516,WX6UA505_FA26 | TMKF-26-01525,TMKF-26-01526,TMKF-26-01529,TMKF-26-01532,TMKF-26-01972 | AS |  | A | 聚益 | CHINA | VIN-TPLB TPLC | 2026/04/07 | 2026/04/07 | Nylon/Spandex 92/8% | Knit | Mesh | Dyed | P/D | NA,NA | 62 | 160 | 941 | yds | Changzhi Wang 王昌智 | STAR ANISE | Agree | 530 | 530 | 97.8 | 4.1 | 97.8 | 0 | 0 | 0% | 接疋 | [6 empty] | 大貨品質在接受標準內 | [16 empty] | 色樣、品質樣廠商提供 | 已簽核 | 請參考驗貨員意見。(Please refer QA's comments.) | Email:jovilin@ecolot.com.tw |  | 2026/04/09 | 2026/05/10 | 2026/06/10 |  |  |  |  | VIN-TPL
195580 | 2026/03/04 | Auto |  | KOH | Susan Chen 陳玉書 | V3C | WX6FA117,WX6FA516 | TMKF-26-01530 | AS |  |  | 永新印染 | CHINA | VIN-TPLB TPLC | 2026/04/30 | 2026/04/30 | Recycled Polyester/Viscose/Spandex 47/47/6% | Knit | Double Knit | Dyed | P/D | NA,NA | 60 | 300 | 8713 | kgs | Nianhua Li 李年華 | EVAN PINE | Reject | 1892.64 | 4371 | 633.6 | 14.8 | 261.2 | 270.3 | 102.1 | 1.4% | 接疋,擦傷/刮傷/勾紗,斷紗(斷經/斷緯),橫檔/橫條,油/髒/色污,破洞 | [6 empty] | 部分匹為C級打下,但單色結論為Discuss | [16 empty] | 無色樣，品質樣廠商提供 | 已簽核 | 請參考驗貨員意見。(Please refer QA's comments.) |  |  | 2026/04/30 | 2026/05/24 | 2026/06/24 |  |  |  |  | VIN-TPL
195581 | 2026/03/04 | Auto |  | KOH | Susan Chen 陳玉書 | V3C | WX6FA117,WX6FA516 | TMKF-26-01530 | AS |  |  | 永新印染 | CHINA | VIN-TPLB TPLC | 2026/04/30 | 2026/04/30 | Recycled Polyester/Viscose/Spandex 47/47/6% | Knit | Double Knit | Dyed | P/D | NA,NA | 60 | 300 | 8713 | kgs | Nianhua Li 李年華 | LACY LAVENDER | Reject | 1718.14 | 3968 | 323.5 | 18.2 | 0 | 214.1 | 109.4 | 2.5% | 接疋,擦傷/刮傷/勾紗,斷紗(斷經/斷緯),橫檔/橫條,油/髒/色污,破洞,針痕/直條 | [6 empty] | 單色結論為Fail,請打下並覆驗 |  | 簽核完成 |  |  | 1. 抽驗匹瑕疵扣分為B級，若有超損以成衣廠反應為準。 2. EVAN PINE：LOT B14#第4疋横档较明显C级，LOT B16# 瑕疵扣分C级，REJECT。 3. LACY LAVENDER：LOT C13# 勾纱 & 距边2"位直条较明显，C级REJECT。 | [11 empty] | 色樣、品質樣廠商提供 | 已簽核 | 請參考驗貨員意見。(Please refer QA's comments.) |  |  | 2026/04/30 | 2026/05/24 | 2026/06/24 |  | 覆驗完成 |  |  | VIN-TPL
195163 | 2026/03/04 | Auto |  | KOH | Susan Chen 陳玉書 | V3C | WX6FA117,WX6FA216,WX6FA513,WX6FA516 | TMKF-26-01524,TMKF-26-01530,TMKF-26-01531,TMKF-26-01971 | AS |  |  | 永新印染 | CHINA | VIN-TPLB TPLC | 2026/04/23 | 2026/04/23 | Recycled Polyester/Viscose/Spandex 47/47/6% | Knit | Double Knit | Dyed | P/D | NA,NA | 60 | 300 | 4305 | kgs | Jun Yan 嚴軍 | BROS B2829 VOL 60 | Discuss | 2750.98 | 6353.3 | 705.9 | 12 | 220 | 485.9 | 0 | 0.6% | 接疋,擦傷/刮傷/勾紗,棉粒/結頭/粗節,油/髒/色污,異纖/飛花,破洞 |  |  |  |  | 布邊不良 |  | 單色扣點為B級,結論為Discuss | [16 empty] | 色樣、品質樣廠商提供 | 已簽核 | 請參考驗貨員意見。(Please refer QA's comments.) |  |  | 2026/04/23 | 2026/05/10 | 2026/06/10 |  |  |  |  | VIN-TPL
195160 | 2026/03/04 | Auto |  | KOH | Susan Chen 陳玉書 | V3C | WX6FA117,WX6FA216,WX6FA513,WX6FA516 | TMKF-26-01524,TMKF-26-01530,TMKF-26-01531,TMKF-26-01971 | AS |  |  | 永新印染 | CHINA | VIN-TPLB TPLC | 2026/04/23 | 2026/04/23 | Recycled Polyester/Viscose/Spandex 47/47/6% | Knit | Double Knit | Dyed | P/D | NA,NA | 60 | 300 | 8713 | kgs | Jun Yan 嚴軍 | EVAN PINE | Reject | 2159.8 | 4988 | 563.9 | 24.3 | 0 | 56.6 | 507.3 | 4.3% | 接疋,擦傷/刮傷/勾紗,斷紗(斷經/斷緯),染折/折痕,棉粒/結頭/粗節,油/髒/色污,異纖/飛花,破洞 |  |  |  | 缸差過大 |  |  | 單色結論為Fail,請打下並覆驗 | B01,B05,B07 | 簽核完成 |  |  | 1.EVAN PINE色B01,B05,B07缸对头缸偏浅不OK，LACY LAVENDER色C01缸对头缸偏浅不OK。 2.EVAN PINE色B01缸，LACY LAVENDER色C10缸和BLACK色布面折痕较明不OK。 3.LACY LAVENDER色C03和C04缸部分匹布面有竖条不OK. 4.部分匹以碼重估算碼長有短碼 ，請更改碼長。 5.部分匹轻微横条可接受。 | [11 empty] | 色樣、品質樣廠商提供 | 已簽核 | 請參考驗貨員意見。(Please refer QA's comments.) |  |  | 2026/04/23 | 2026/05/10 | 2026/06/10 |  | 覆驗完成 |  |  | VIN-TPL
195162 | 2026/03/04 | Auto |  | KOH | Susan Chen 陳玉書 | V3C | WX6FA117,WX6FA216,WX6FA513,WX6FA516 | TMKF-26-01524,TMKF-26-01530,TMKF-26-01531,TMKF-26-01971 | AS |  |  | 永新印染 | CHINA | VIN-TPLB TPLC | 2026/04/23 | 2026/04/23 | Recycled Polyester/Viscose/Spandex 47/47/6% | Knit | Double Knit | Dyed | P/D | NA,NA | 60 | 300 | 8713 | kgs | Jun Yan 嚴軍 | LACY LAVENDER | Reject | 2843.08 | 6566 | 904.6 | 16.7 | 0 | 515.2 | 389.4 | 2% | 接疋,擦傷/刮傷/勾紗,斷紗(斷經/斷緯),染折/折痕,棉粒/結頭/粗節,油/髒/色污,破洞,針痕/直條 |  |  |  | 缸差過大 |  |  | 單色結論為Fail,請打下並覆驗 | C01,C03,C04 | 採購-出貨與否簽核 |  |  | 1.EVAN PINE色B01,B05,B07缸对头缸偏浅不OK，LACY LAVENDER色C01缸对头缸偏浅不OK。 2.EVAN PINE色B01缸，LACY LAVENDER色C10缸和BLACK色布面折痕较明不OK。 3.LACY LAVENDER色C03和C04缸部分匹布面有竖条不OK. 4.部分匹以碼重估算碼長有短碼 ，請更改碼長。 5.部分匹轻微横条可接受。 | [11 empty] | 色樣、品質樣廠商提供 | 已簽核 | 請參考驗貨員意見。(Please refer QA's comments.) |  |  | 2026/04/23 | 2026/05/10 | 2026/06/10 |  | 簽核中 |  |  | VIN-TPL
195161 | 2026/03/04 | Auto |  | KOH | Susan Chen 陳玉書 | V3C | WX6FA117,WX6FA216,WX6FA513,WX6FA516 | TMKF-26-01524,TMKF-26-01530,TMKF-26-01531,TMKF-26-01971 | AS |  |  | 永新印染 | CHINA | VIN-TPLB TPLC | 2026/04/23 | 2026/04/23 | Recycled Polyester/Viscose/Spandex 47/47/6% | Knit | Double Knit | Dyed | P/D | NA,NA | 60 | 300 | 8713 | kgs | Jun Yan 嚴軍 | MINERAL BLACK | Reject | 1150.05 | 2656 | 223.5 | 29.1 | 0 | 0 | 223.5 | 5.7% | 接疋,擦傷/刮傷/勾紗,染折/折痕,油/髒/色污,異纖/飛花 | [6 empty] | 單色結論為Fail,請打下並覆驗 |  | 簽核完成 |  |  | 1.EVAN PINE色B01,B05,B07缸对头缸偏浅不OK，LACY LAVENDER色C01缸对头缸偏浅不OK。 2.EVAN PINE色B01缸，LACY LAVENDER色C10缸和BLACK色布面折痕较明不OK。 3.LACY LAVENDER色C03和C04缸部分匹布面有竖条不OK. 4.部分匹以碼重估算碼長有短碼 ，請更改碼長。 5.部分匹轻微横条可接受。 | [11 empty] | 色樣、品質樣廠商提供 | 已簽核 | 請參考驗貨員意見。(Please refer QA's comments.) |  |  | 2026/04/23 | 2026/05/10 | 2026/06/10 |  | 覆驗完成 |  |  | VIN-TPL
194555 | 2026/03/04 | Auto |  | KOH | Susan Chen 陳玉書 | V3C | WX5FA512_FA26,WX6FA117,WX6FA216,WX6FA513,WX6FA516,WX6UA505_FA26 | TMKF-26-01525,TMKF-26-01526,TMKF-26-01529,TMKF-26-01532,TMKF-26-01972 | AS |  | A | 聚益 | CHINA | VIN-TPLB TPLC | 2026/04/14 | 2026/04/14 | Nylon/Spandex 92/8% | Knit | Mesh | Dyed | P/D | NA,NA | 62 | 160 | 3396 | yds | Jun Yan 嚴軍 | EVAN PINE | Agree | 3573 | 3573 | 543.8 | 5.1 | 543.8 | 0 | 0 | 0% | 接疋,破洞 | [6 empty] | 大貨品質在接受標準內 | [16 empty] | 色樣、品質樣廠商提供 | 已簽核 | 請參考驗貨員意見。(Please refer QA's comments.) | Email:jovilin@ecolot.com.tw |  | 2026/04/16 | 2026/05/10 | 2026/06/10 |  |  |  |  | VIN-TPL
194554 | 2026/03/04 | Auto |  | KOH | Susan Chen 陳玉書 | V3C | WX5FA512_FA26,WX6FA117,WX6FA216,WX6FA513,WX6FA516,WX6UA505_FA26 | TMKF-26-01525,TMKF-26-01526,TMKF-26-01529,TMKF-26-01532,TMKF-26-01972 | AS |  | A | 聚益 | CHINA | VIN-TPLB TPLC | 2026/04/14 | 2026/04/14 | Nylon/Spandex 92/8% | Knit | Mesh | Dyed | P/D | NA,NA | 62 | 160 | 2018 | yds | Jun Yan 嚴軍 | LACY LAVENDER | Agree | 2242 | 2242 | 316.6 | 5.7 | 316.6 | 0 | 0 | 0% | 接疋,油/髒/色污,破洞 | [6 empty] | 大貨品質在接受標準內 | [16 empty] | 色樣、品質樣廠商提供 | 已簽核 | 請參考驗貨員意見。(Please refer QA's comments.) | Email:jovilin@ecolot.com.tw |  | 2026/04/16 | 2026/05/10 | 2026/06/10 |  |  |  |  | VIN-TPL
194553 | 2026/03/04 | Auto |  | KOH | Susan Chen 陳玉書 | V3C | WX5FA512_FA26,WX6FA117,WX6FA216,WX6FA513,WX6FA516,WX6UA505_FA26 | TMKF-26-01525,TMKF-26-01526,TMKF-26-01529,TMKF-26-01532,TMKF-26-01972 | AS |  | A | 聚益 | CHINA | VIN-TPLB TPLC | 2026/04/14 | 2026/04/14 | Nylon/Spandex 92/8% | Knit | Mesh | Dyed | P/D | NA,NA | 62 | 160 | 4132 | yds | Jun Yan 嚴軍 | MINERAL BLACK | Agree | 2542 | 2542 | 370.2 | 9.2 | 267.2 | 103 | 0 | 0% | 接疋,油/髒/色污,破洞 | [6 empty] | 部分匹扣點為B級,但單色結論為Pass | [16 empty] | 色樣、品質樣廠商提供 | 已簽核 | 請參考驗貨員意見。(Please refer QA's comments.) | Email:jovilin@ecolot.com.tw |  | 2026/04/16 | 2026/05/10 | 2026/06/10 |  |  |  |  | VIN-TPL
194556 | 2026/03/04 | Auto |  | KOH | Susan Chen 陳玉書 | V3C | WX5FA512_FA26,WX6FA117,WX6FA216,WX6FA513,WX6FA516,WX6UA505_FA26 | TMKF-26-01525,TMKF-26-01526,TMKF-26-01529,TMKF-26-01532,TMKF-26-01972 | AS |  | A | 聚益 | CHINA | VIN-TPLB TPLC | 2026/04/14 | 2026/04/14 | Nylon/Spandex 92/8% | Knit | Mesh | Dyed | P/D | NA,NA | 62 | 160 | 941 | yds | Jun Yan 嚴軍 | STAR ANISE | Agree | 419 | 419 | 111.6 | 3.6 | 111.6 | 0 | 0 | 0% | 接疋 | [6 empty] | 大貨品質在接受標準內 | [16 empty] | 色樣、品質樣廠商提供 | 已簽核 | 請參考驗貨員意見。(Please refer QA's comments.) | Email:jovilin@ecolot.com.tw |  | 2026/04/16 | 2026/05/10 | 2026/06/10 |  |  |  |  | VIN-TPL
194738 | 2026/03/04 | Auto |  | KOH | Amei Wu 吳靜芳 | V3C | MX5HK101_FA26,MX6FK202,MX6FK207,MX6SK108 | TMKF-26-01507,TMKF-26-01509,TMKF-26-01510,TMKF-26-01533 | AS |  | A | 紹興恒元 | CHINA | VIN-LR1 MK3A TPLB TPLC | 2026/04/16 | 2026/04/16 | Recycled Polyester/Rayon/Spandex 81/12/7% | Knit | Double Knit | Dyed | P/D | NA,Wicking | 61 | 350 | 26499 | kgs | Junde Zhang 張俊德 | BLUEBERRY SKIN | Discuss | 6234.41 | 12129.2 | 1275.9 | 15.6 | 44.8 | 1231.1 | 0 | 1.7% | 接疋,擦傷/刮傷/勾紗,斷紗(斷經/斷緯),棉粒/結頭/粗節,油/髒/色污,異纖/飛花,破洞 |  |  |  |  | 布邊不良 |  | 單色扣點為B級,結論為Discuss | [16 empty] | 色樣、品質樣廠商提供 | 已簽核 | 請參考驗貨員意見。(Please refer QA's comments.) |  |  | 2026/04/20 | 2026/05/10 | 2026/06/10 |  |  |  |  | VIN-LR1
194743 | 2026/03/04 | Auto |  | KOH | Amei Wu 吳靜芳 | V3C | MX5HK101_FA26,MX6FK202,MX6FK207,MX6SK108 | TMKF-26-01507,TMKF-26-01509,TMKF-26-01510,TMKF-26-01533 | AS |  | A | 紹興恒元 | CHINA | VIN-LR1 MK3A TPLB TPLC | 2026/04/16 | 2026/04/16 | Recycled Polyester/Rayon/Spandex 81/12/7% | Knit | Double Knit | Dyed | P/D | NA,Wicking | 61 | 350 | 19952 | kgs | Junde Zhang 張俊德 | CHESAPEAKE BLUE | Discuss | 1988.82 | 3869.3 | 403.3 | 21.6 | 44.9 | 358.4 | 0 | 3.5% | 接疋,擦傷/刮傷/勾紗,斷紗(斷經/斷緯),棉粒/結頭/粗節,橫檔/橫條,油/髒/色污,破洞 | [6 empty] | 單色扣點為B級,結論為Discuss | [16 empty] | 色樣、品質樣廠商提供 | 已簽核 | 請參考驗貨員意見。(Please refer QA's comments.) |  |  | 2026/04/20 | 2026/05/10 | 2026/06/10 |  |  |  |  | VIN-LR1
194739 | 2026/03/04 | Auto |  | KOH | Amei Wu 吳靜芳 | V3C | MX5HK101_FA26,MX6FK202,MX6FK207,MX6SK108 | TMKF-26-01507,TMKF-26-01509,TMKF-26-01510,TMKF-26-01533 | AS |  | A | 紹興恒元 | CHINA | VIN-LR1 MK3A TPLB TPLC | 2026/04/16 | 2026/04/16 | Recycled Polyester/Rayon/Spandex 81/12/7% | Knit | Double Knit | Dyed | P/D | NA,Wicking | 61 | 350 | 14828 | kgs | Junde Zhang 張俊德 | GARDEN MOLE | Reject | 4417.52 | 8594.4 | 1085 | 16.3 | 90.7 | 947.9 | 46.4 | 1.9% | 接疋,擦傷/刮傷/勾紗,斷紗(斷經/斷緯),染折/折痕,棉粒/結頭/粗節,橫檔/橫條,油/髒/色污,破洞 | [6 empty] | 部分匹為C級打下,但單色結論為Discuss | 19/411 | [15 empty] | 色樣、品質樣廠商提供 | 已簽核 | 請參考驗貨員意見。(Please refer QA's comments.) |  |  | 2026/04/20 | 2026/05/10 | 2026/06/10 |  |  |  |  | VIN-LR1
194740 | 2026/03/04 | Auto |  | KOH | Amei Wu 吳靜芳 | V3C | MX5HK101_FA26,MX6FK202,MX6FK207,MX6SK108 | TMKF-26-01507,TMKF-26-01509,TMKF-26-01510,TMKF-26-01533 | AS |  | A | 紹興恒元 | CHINA | VIN-LR1 MK3A TPLB TPLC | 2026/04/16 | 2026/04/16 | Recycled Polyester/Rayon/Spandex 81/12/7% | Knit | Double Knit | Dyed | P/D | NA,Wicking | 61 | 350 | 35881 | kgs | Junde Zhang 張俊德 | MINERAL BLACK | Discuss | 4286.71 | 8339.9 | 943.3 | 16 | 97.8 | 845.5 | 0 | 1.8% | 接疋,擦傷/刮傷/勾紗,棉粒/結頭/粗節,橫檔/橫條,油/髒/色污,異纖/飛花,破洞 | [6 empty] | 單色扣點為B級,結論為Discuss | [16 empty] | 色樣、品質樣廠商提供 | 已簽核 | 請參考驗貨員意見。(Please refer QA's comments.) |  |  | 2026/04/20 | 2026/05/10 | 2026/06/10 |  |  |  |  | VIN-LR1
194741 | 2026/03/04 | Auto |  | KOH | Amei Wu 吳靜芳 | V3C | MX5HK101_FA26,MX6FK202,MX6FK207,MX6SK108 | TMKF-26-01507,TMKF-26-01509,TMKF-26-01510,TMKF-26-01533 | AS |  | A | 紹興恒元 | CHINA | VIN-LR1 MK3A TPLB TPLC | 2026/04/16 | 2026/04/16 | Recycled Polyester/Rayon/Spandex 81/12/7% | Knit | Double Knit | Dyed | P/D | NA,Wicking | 61 | 350 | 18664 | kgs | Junde Zhang 張俊德 | NIGHT LIFE GREY | Discuss | 1410.98 | 2745.1 | 327.7 | 14.6 | 99.1 | 228.6 | 0 | 1.4% | 接疋,擦傷/刮傷/勾紗,棉粒/結頭/粗節,油/髒/色污,破洞 | [6 empty] | 單色扣點為B級,結論為Discuss | [16 empty] | 色樣、品質樣廠商提供 | 已簽核 | 請參考驗貨員意見。(Please refer QA's comments.) |  |  | 2026/04/20 | 2026/05/10 | 2026/06/10 |  |  |  |  | VIN-LR1
194744 | 2026/03/04 | Auto |  | KOH | Amei Wu 吳靜芳 | V3C | MX5HK101_FA26,MX6FK202,MX6FK207,MX6SK108 | TMKF-26-01507,TMKF-26-01509,TMKF-26-01510,TMKF-26-01533 | AS |  | A | 紹興恒元 | CHINA | VIN-LR1 MK3A TPLB TPLC | 2026/04/16 | 2026/04/16 | Recycled Polyester/Rayon/Spandex 81/12/7% | Knit | Double Knit | Dyed | P/D | NA,Wicking | 61 | 350 | 8170 | kgs | Junde Zhang 張俊德 | SAGE BEIGE | Discuss | 2153.4 | 4189.5 | 477.4 | 16.8 | 0 | 477.4 | 0 | 2% | 接疋,棉粒/結頭/粗節,油/髒/色污,破洞 | [6 empty] | 單色扣點為B級,結論為Discuss | [16 empty] | 色樣、品質樣廠商提供 | 已簽核 | 請參考驗貨員意見。(Please refer QA's comments.) |  |  | 2026/04/20 | 2026/05/10 | 2026/06/10 |  |  |  |  | VIN-LR1
194742 | 2026/03/04 | Auto |  | KOH | Amei Wu 吳靜芳 | V3C | MX5HK101_FA26,MX6FK202,MX6FK207,MX6SK108 | TMKF-26-01507,TMKF-26-01509,TMKF-26-01510,TMKF-26-01533 | AS |  | A | 紹興恒元 | CHINA | VIN-LR1 MK3A TPLB TPLC | 2026/04/16 | 2026/04/16 | Recycled Polyester/Rayon/Spandex 81/12/7% | Knit | Double Knit | Dyed | P/D | NA,Wicking | 61 | 350 | 3289 | kgs | Junde Zhang 張俊德 | SALUTE | Discuss | 518.11 | 1008 | 140.1 | 18.6 | 0 | 140.1 | 0 | 2.6% | 接疋,擦傷/刮傷/勾紗,油/髒/色污,破洞 |  |  |  |  | 布邊不良 |  | 單色扣點為B級,結論為Discuss | [16 empty] | 色樣、品質樣廠商提供 | 已簽核 | 請參考驗貨員意見。(Please refer QA's comments.) |  |  | 2026/04/20 | 2026/05/10 | 2026/06/10 |  |  |  |  | VIN-LR1
194317 | 2026/03/04 | Auto |  | KOH | Amei Wu 吳靜芳 | V3C | MX5HK101_FA26,MX6SK108 | TMKF-26-01509,TMKF-26-01533 | AS |  | A | 紹興恒元 | CHINA | VIN-LR1 TPLB TPLC | 2026/04/08 | 2026/04/10 | Recycled Polyester/Rayon/Spandex 81/12/7% | Knit | Double Knit | Dyed | P/D | NA,Wicking | 61 | 350 | 23727 | kgs | Jiangao Zhang 張建高 | BLUEBERRY SKIN | Discuss | 1931.61 | 3758 | 371.1 | 18.6 | 48.8 | 322.3 | 0 | 2.6% | 斷紗(斷經/斷緯),油/髒/色污,破洞,針痕/直條 |  |  |  |  | 布邊不良 |  | 單色扣點為B級,結論為Discuss | [16 empty] | 色樣、品質樣廠商提供 | 已簽核 | 請參考驗貨員意見。(Please refer QA's comments.) |  |  | 2026/04/13 | 2026/05/10 | 2026/06/10 |  |  |  |  | VIN-LR1
194314 | 2026/03/04 | Auto |  | KOH | Amei Wu 吳靜芳 | V3C | MX5HK101_FA26,MX6SK108 | TMKF-26-01509,TMKF-26-01533 | AS |  | A | 紹興恒元 | CHINA | VIN-LR1 TPLB TPLC | 2026/04/08 | 2026/04/10 | Recycled Polyester/Rayon/Spandex 81/12/7% | Knit | Double Knit | Dyed | P/D | NA,Wicking | 61 | 350 | 19952 | kgs | Jiangao Zhang 張建高 | CHESAPEAKE BLUE | Reject | 9319.33 | 18131 | 1931.1 | 13.2 | 496.1 | 1127.4 | 307.6 | 1% | 接疋,擦傷/刮傷/勾紗,斷紗(斷經/斷緯),染折/折痕,橫檔/橫條,油/髒/色污,破洞,針痕/直條 |  |  |  | 匹差過大,缸差過大 |  |  | 部分匹為C級打下,但單色結論為Discuss | [16 empty] | 色樣、品質樣廠商提供 | 已簽核 | 請參考驗貨員意見。(Please refer QA's comments.) |  |  | 2026/04/13 | 2026/05/10 | 2026/06/10 |  |  |  |  | VIN-LR1
194316 | 2026/03/04 | Auto |  | KOH | Amei Wu 吳靜芳 | V3C | MX5HK101_FA26,MX6SK108 | TMKF-26-01509,TMKF-26-01533 | AS |  | A | 紹興恒元 | CHINA | VIN-LR1 TPLB TPLC | 2026/04/08 | 2026/04/10 | Recycled Polyester/Rayon/Spandex 81/12/7% | Knit | Double Knit | Dyed | P/D | NA,Wicking | 61 | 350 | 13813 | kgs | Jiangao Zhang 張建高 | ELITE WINE | Reject | 1568.73 | 3052 | 280.4 | 18.2 | 0 | 189.5 | 90.9 | 2.5% | 擦傷/刮傷/勾紗,油/髒/色污,破洞,針痕/直條 |  |  |  | 缸差過大 |  |  | 單色結論為Fail,請打下並覆驗 |  | 簽核完成 |  |  | 1：大货缸差稍明显。大部分在缸差接收范围，部分缸差明显，评C级，部分大货匹差明显，左中右色差较明显，评C级，已取样寄台北。 2：大货瑕疵超分，需补裁损，部分大货瑕疵超分，评C级。 3：部分大货稍有竖条，可出货，有裁损需由布厂承担，部分竖条明显，评C级，已取样寄台北。 4：按码重换算码长，部分大货短码0.6%-3.8%，需修正唛头补足。 5：部分大货称重不足，粗复磅修正。 | 缸差大 | 檢視整體色光還算一致,故同意布廠擔保出貨，後面續缸布廠會再調整，不會再偏。 | [9 empty] | 色樣、品質樣廠商提供 | 已簽核 | 請參考驗貨員意見。(Please refer QA's comments.) |  |  | 2026/04/13 | 2026/05/10 | 2026/06/10 | 游蓓玟 不同意出貨 | 同意出貨-業務核可此瑕疵 |  |  | VIN-LR1
194312 | 2026/03/04 | Auto |  | KOH | Amei Wu 吳靜芳 | V3C | MX5HK101_FA26,MX6SK108 | TMKF-26-01509,TMKF-26-01533 | AS |  | A | 紹興恒元 | CHINA | VIN-LR1 TPLB TPLC | 2026/04/08 | 2026/04/10 | Recycled Polyester/Rayon/Spandex 81/12/7% | Knit | Double Knit | Dyed | P/D | NA,Wicking | 61 | 350 | 14828 | kgs | Jiangao Zhang 張建高 | GARDEN MOLE | Reject | 4805.9 | 9350 | 1125.2 | 18 | 269.7 | 719.8 | 135.7 | 2.4% | 斷紗(斷經/斷緯),油/髒/色污,破洞,針痕/直條 |  |  |  |  | 布邊不良 |  | 部分匹為C級打下,但單色結論為Discuss | [16 empty] | 色樣、品質樣廠商提供 | 已簽核 | 請參考驗貨員意見。(Please refer QA's comments.) |  |  | 2026/04/13 | 2026/05/10 | 2026/06/10 |  |  |  |  | VIN-LR1
194313 | 2026/03/04 | Auto |  | KOH | Amei Wu 吳靜芳 | V3C | MX5HK101_FA26,MX6SK108 | TMKF-26-01509,TMKF-26-01533 | AS |  | A | 紹興恒元 | CHINA | VIN-LR1 TPLB TPLC | 2026/04/08 | 2026/04/10 | Recycled Polyester/Rayon/Spandex 81/12/7% | Knit | Double Knit | Dyed | P/D | NA,Wicking | 61 | 350 | 27485 | kgs | Jiangao Zhang 張建高 | MINERAL BLACK | Discuss | 6751.39 | 13135 | 1388.7 | 15.3 | 384 | 1004.7 | 0 | 1.6% | 接疋,擦傷/刮傷/勾紗,斷紗(斷經/斷緯),橫檔/橫條,油/髒/色污,異纖/飛花,破洞,針痕/直條 | [6 empty] | 單色扣點為B級,結論為Discuss | [16 empty] | 色樣、品質樣廠商提供 | 已簽核 | 請參考驗貨員意見。(Please refer QA's comments.) |  |  | 2026/04/13 | 2026/05/10 | 2026/06/10 |  |  |  |  | VIN-LR1
194315 | 2026/03/04 | Auto |  | KOH | Amei Wu 吳靜芳 | V3C | MX5HK101_FA26,MX6SK108 | TMKF-26-01509,TMKF-26-01533 | AS |  | A | 紹興恒元 | CHINA | VIN-LR1 TPLB TPLC | 2026/04/08 | 2026/04/10 | Recycled Polyester/Rayon/Spandex 81/12/7% | Knit | Double Knit | Dyed | P/D | NA,Wicking | 61 | 350 | 16126 | kgs | Jiangao Zhang 張建高 | NIGHT LIFE GREY | Reject | 7256.65 | 14118 | 1525.3 | 12.7 | 446.6 | 988.9 | 89.8 | 0.8% | 擦傷/刮傷/勾紗,斷紗(斷經/斷緯),染折/折痕,橫檔/橫條,油/髒/色污,破洞 |  |  |  | 匹差過大,邊中色差 | 布邊不良 |  | 部分匹為C級打下,但單色結論為Discuss | [16 empty] | 色樣、品質樣廠商提供 | 已簽核 | 請參考驗貨員意見。(Please refer QA's comments.) |  |  | 2026/04/13 | 2026/05/10 | 2026/06/10 |  |  |  |  | VIN-LR1
194318 | 2026/03/04 | Auto |  | KOH | Amei Wu 吳靜芳 | V3C | MX5HK101_FA26,MX6SK108 | TMKF-26-01509,TMKF-26-01533 | AS |  | A | 紹興恒元 | CHINA | VIN-LR1 TPLB TPLC | 2026/04/08 | 2026/04/10 | Recycled Polyester/Rayon/Spandex 81/12/7% | Knit | Double Knit | Dyed | P/D | NA,Wicking | 61 | 350 | 8425 | kgs | Jiangao Zhang 張建高 | PLUM FACADE | Reject | 3638.61 | 7079 | 686.7 | 13.3 | 183.2 | 413.2 | 90.3 | 1% | 擦傷/刮傷/勾紗,斷紗(斷經/斷緯),油/髒/色污,破洞,針痕/直條 |  |  |  | 缸差過大 |  |  | 部分匹為C級打下,但單色結論為Discuss | [16 empty] | 色樣、品質樣廠商提供 | 已簽核 | 請參考驗貨員意見。(Please refer QA's comments.) |  |  | 2026/04/13 | 2026/05/10 | 2026/06/10 |  |  |  |  | VIN-LR1
193982 | 2026/03/04 | Auto |  | KOH | Amei Wu 吳靜芳 | V3C | MX5HK101_FA26,MX6FK202,MX6SK104_FA26,MX6SK108 | TMKF-26-01507,TMKF-26-01509,TMKF-26-01533,TMKF-26-01535 | AS |  | A | 紹興恒元 | CHINA | VIN-LR1 MK3A TPLB TPLC | 2026/04/01 | 2026/04/02 | Recycled Polyester/Rayon/Spandex 81/12/7% | Knit | Double Knit | Dyed | P/D | NA,Wicking | 61 | 350 | 30471 | kgs | Jiangao Zhang 張建高 | BLUEBERRY SKIN | Discuss | 2989.94 | 5817 | 598.1 | 13.9 | 95.2 | 502.9 | 0 | 1.2% | 接疋,斷紗(斷經/斷緯),橫檔/橫條,油/髒/色污,破洞 | [6 empty] | 單色扣點為B級,結論為Discuss | [16 empty] | 色樣、品質樣廠商提供 | 已簽核 | 請參考驗貨員意見。(Please refer QA's comments.) |  |  | 2026/04/06 | 2026/05/10 | 2026/06/10 |  |  |  |  | VIN-LR1
193980 | 2026/03/04 | Auto |  | KOH | Amei Wu 吳靜芳 | V3C | MX5HK101_FA26,MX6FK202,MX6SK104_FA26,MX6SK108 | TMKF-26-01507,TMKF-26-01509,TMKF-26-01533,TMKF-26-01535 | AS |  | A | 紹興恒元 | CHINA | VIN-LR1 MK3A TPLB TPLC | 2026/04/01 | 2026/04/02 | Recycled Polyester/Rayon/Spandex 81/12/7% | Knit | Double Knit | Dyed | P/D | NA,Wicking | 61 | 350 | 19952 | kgs | Jiangao Zhang 張建高 | CHESAPEAKE BLUE | Discuss | 3417.07 | 6648 | 703.3 | 14.6 | 94.9 | 608.4 | 0 | 1.4% | 接疋,斷紗(斷經/斷緯),染折/折痕,橫檔/橫條,油/髒/色污,破洞,針痕/直條 | [6 empty] | 單色扣點為B級,結論為Discuss | [16 empty] | 色樣、品質樣廠商提供 | 已簽核 | 請參考驗貨員意見。(Please refer QA's comments.) |  |  | 2026/04/06 | 2026/05/10 | 2026/06/10 |  |  |  |  | VIN-LR1
193978 | 2026/03/04 | Auto |  | KOH | Amei Wu 吳靜芳 | V3C | MX5HK101_FA26,MX6FK202,MX6SK104_FA26,MX6SK108 | TMKF-26-01507,TMKF-26-01509,TMKF-26-01533,TMKF-26-01535 | AS |  | A | 紹興恒元 | CHINA | VIN-LR1 MK3A TPLB TPLC | 2026/04/01 | 2026/04/02 | Recycled Polyester/Rayon/Spandex 81/12/7% | Knit | Double Knit | Dyed | P/D | NA,Wicking | 61 | 350 | 13813 | kgs | Jiangao Zhang 張建高 | ELITE WINE | Discuss | 3500.34 | 6810 | 743.4 | 14.7 | 221.5 | 521.9 | 0 | 1.4% | 接疋,擦傷/刮傷/勾紗,染折/折痕,油/髒/色污,異纖/飛花,破洞,針痕/直條 | [6 empty] | 單色扣點為B級,結論為Discuss | [16 empty] | 色樣、品質樣廠商提供 | 已簽核 | 請參考驗貨員意見。(Please refer QA's comments.) |  |  | 2026/04/06 | 2026/05/10 | 2026/06/10 |  |  |  |  | VIN-LR1
193981 | 2026/03/04 | Auto |  | KOH | Amei Wu 吳靜芳 | V3C | MX5HK101_FA26,MX6FK202,MX6SK104_FA26,MX6SK108 | TMKF-26-01507,TMKF-26-01509,TMKF-26-01533,TMKF-26-01535 | AS |  | A | 紹興恒元 | CHINA | VIN-LR1 MK3A TPLB TPLC | 2026/04/01 | 2026/04/02 | Recycled Polyester/Rayon/Spandex 81/12/7% | Knit | Double Knit | Dyed | P/D | NA,Wicking | 61 | 350 | 14828 | kgs | Jiangao Zhang 張建高 | GARDEN MOLE | Discuss | 5460.74 | 10624 | 1123.9 | 13.9 | 192.4 | 931.5 | 0 | 1.2% | 接疋,斷紗(斷經/斷緯),橫檔/橫條,油/髒/色污,破洞,針痕/直條 | [6 empty] | 單色扣點為B級,結論為Discuss | [16 empty] | 色樣、品質樣廠商提供 | 已簽核 | 請參考驗貨員意見。(Please refer QA's comments.) |  |  | 2026/04/06 | 2026/05/10 | 2026/06/10 |  |  |  |  | VIN-LR1
193979 | 2026/03/04 | Auto |  | KOH | Amei Wu 吳靜芳 | V3C | MX5HK101_FA26,MX6FK202,MX6SK104_FA26,MX6SK108 | TMKF-26-01507,TMKF-26-01509,TMKF-26-01533,TMKF-26-01535 | AS |  | A | 紹興恒元 | CHINA | VIN-LR1 MK3A TPLB TPLC | 2026/04/01 | 2026/04/02 | Recycled Polyester/Rayon/Spandex 81/12/7% | Knit | Double Knit | Dyed | P/D | NA,Wicking | 61 | 350 | 22583 | kgs | Jiangao Zhang 張建高 | NIGHT LIFE GREY | Discuss | 2596.21 | 5051 | 524.2 | 12.6 | 91.5 | 432.7 | 0 | 0.8% | 接疋,斷紗(斷經/斷緯),橫檔/橫條,油/髒/色污,破洞 | [6 empty] | 單色扣點為B級,結論為Discuss | [16 empty] | 色樣、品質樣廠商提供 | 已簽核 | 請參考驗貨員意見。(Please refer QA's comments.) |  |  | 2026/04/06 | 2026/05/10 | 2026/06/10 |  |  |  |  | VIN-LR1
193983 | 2026/03/04 | Auto |  | KOH | Amei Wu 吳靜芳 | V3C | MX5HK101_FA26,MX6FK202,MX6SK104_FA26,MX6SK108 | TMKF-26-01507,TMKF-26-01509,TMKF-26-01533,TMKF-26-01535 | AS |  | A | 紹興恒元 | CHINA | VIN-LR1 MK3A TPLB TPLC | 2026/04/01 | 2026/04/02 | Recycled Polyester/Rayon/Spandex 81/12/7% | Knit | Double Knit | Dyed | P/D | NA,Wicking | 61 | 350 | 3680 | kgs | Jiangao Zhang 張建高 | PERI HYDRANGEA | Discuss | 1020.8 | 1986 | 239.9 | 16.7 | 46.3 | 193.6 | 0 | 2% | 油/髒/色污,破洞,針痕/直條 | [6 empty] | 單色扣點為B級,結論為Discuss | [16 empty] | 色樣、品質樣廠商提供 | 已簽核 | 請參考驗貨員意見。(Please refer QA's comments.) |  |  | 2026/04/06 | 2026/05/10 | 2026/06/10 |  |  |  |  | VIN-LR1
193985 | 2026/03/04 | Auto |  | KOH | Amei Wu 吳靜芳 | V3C | MX5HK101_FA26,MX6FK202,MX6SK104_FA26,MX6SK108 | TMKF-26-01507,TMKF-26-01509,TMKF-26-01533,TMKF-26-01535 | AS |  | A | 紹興恒元 | CHINA | VIN-LR1 MK3A TPLB TPLC | 2026/04/01 | 2026/04/02 | Recycled Polyester/Rayon/Spandex 81/12/7% | Knit | Double Knit | Dyed | P/D | NA,Wicking | 61 | 350 | 12205 | kgs | Jiangao Zhang 張建高 | PLUM FACADE | Reject | 2153.15 | 4189 | 417.1 | 12.7 | 139.3 | 233.4 | 44.4 | 0.8% | 擦傷/刮傷/勾紗,斷紗(斷經/斷緯),染折/折痕,油/髒/色污,破洞 |  |  |  | 缸差過大 |  |  | 部分匹為C級打下,但單色結論為Discuss | [16 empty] | 色樣、品質樣廠商提供 | 已簽核 | 請參考驗貨員意見。(Please refer QA's comments.) |  |  | 2026/04/06 | 2026/05/10 | 2026/06/10 |  |  |  |  | VIN-LR1
193984 | 2026/03/04 | Auto |  | KOH | Amei Wu 吳靜芳 | V3C | MX5HK101_FA26,MX6FK202,MX6SK104_FA26,MX6SK108 | TMKF-26-01507,TMKF-26-01509,TMKF-26-01533,TMKF-26-01535 | AS |  | A | 紹興恒元 | CHINA | VIN-LR1 MK3A TPLB TPLC | 2026/04/01 | 2026/04/02 | Recycled Polyester/Rayon/Spandex 81/12/7% | Knit | Double Knit | Dyed | P/D | NA,Wicking | 61 | 350 | 11889 | kgs | Jiangao Zhang 張建高 | SAGE BEIGE | Discuss | 4241.53 | 8252 | 925.1 | 13.6 | 187.2 | 737.9 | 0 | 1.1% | 斷紗(斷經/斷緯),橫檔/橫條,油/髒/色污,破洞,破洞修補痕 | [6 empty] | 單色扣點為B級,結論為Discuss | [16 empty] | 色樣、品質樣廠商提供 | 已簽核 | 請參考驗貨員意見。(Please refer QA's comments.) |  |  | 2026/04/06 | 2026/05/10 | 2026/06/10 |  |  |  |  | VIN-LR1
195186 | 2026/03/04 | Auto |  | KOH | Amei Wu 吳靜芳 | V3C | MX5HJ431_FA26,MX5HK101_FA26,MX6FJ401,MX6FK202,MX6SK104_FA26,MX6SK108 | TMKF-26-01507,TMKF-26-01509,TMKF-26-01533,TMKF-26-01535,TMKF-26-01538,TMKF-26-01609 | AS |  | A | 紹興恒元 | CHINA | VIN-LR1 MK1 MK3A TPLB TPLC | 2026/04/23 | 2026/04/23 | Recycled Polyester/Rayon/Spandex 81/12/7% | Knit | Double Knit | Dyed | P/D | NA,Wicking | 61 | 350 | 43867 | kgs | Junde Zhang 張俊德 | BLUEBERRY SKIN | Reject | 4273.4 | 8314 | 924.8 | 14.1 | 48.3 | 548.6 | 327.9 | 1.2% | 接疋,擦傷/刮傷/勾紗,斷紗(斷經/斷緯),棉粒/結頭/粗節,油/髒/色污,破洞 |  |  |  | 匹差過大,缸差過大 |  |  | 單色結論為Fail,請打下並覆驗 |  | 簽核完成 |  |  | 1:SK1N,BLACK,GREY色，部分缸缸差（正反面）差异大，先暂打下。需核可后出。BLACK色第68#，83缸匹差（正反面）明显。打下重检。 2：MOLE色。19#因横档打下。现第3次复验仍因横档再次打下。 3：MOLE色第27#缸因克重偏轻8%。打下重检。 | [11 empty] | 色樣、品質樣廠商提供 | 已簽核 | 請參考驗貨員意見。(Please refer QA's comments.) |  |  | 2026/04/27 | 2026/05/10 | 2026/06/10 |  | 覆驗完成 |  |  | VIN-LR1
195185 | 2026/03/04 | Auto |  | KOH | Amei Wu 吳靜芳 | V3C | MX5HJ431_FA26,MX5HK101_FA26,MX6FJ401,MX6FK202,MX6SK104_FA26,MX6SK108 | TMKF-26-01507,TMKF-26-01509,TMKF-26-01533,TMKF-26-01535,TMKF-26-01538,TMKF-26-01609 | AS |  | A | 紹興恒元 | CHINA | VIN-LR1 MK1 MK3A TPLB TPLC | 2026/04/23 | 2026/04/23 | Recycled Polyester/Rayon/Spandex 81/12/7% | Knit | Double Knit | Dyed | P/D | NA,Wicking | 61 | 350 | 28135 | kgs | Junde Zhang 張俊德 | CHESAPEAKE BLUE | Reject | 3211.99 | 6249 | 750.2 | 17.3 | 46.6 | 568 | 135.6 | 2.2% | 接疋,擦傷/刮傷/勾紗,斷紗(斷經/斷緯),棉粒/結頭/粗節,橫檔/橫條,油/髒/色污,破洞 |  |  |  | 缸差過大 |  |  | 部分匹為C級打下,但單色結論為Discuss | [16 empty] | 色樣、品質樣廠商提供 | 已簽核 | 請參考驗貨員意見。(Please refer QA's comments.) |  |  | 2026/04/27 | 2026/05/10 | 2026/06/10 |  |  |  |  | VIN-LR1
195187 | 2026/03/04 | Auto |  | KOH | Amei Wu 吳靜芳 | V3C | MX5HJ431_FA26,MX5HK101_FA26,MX6FJ401,MX6FK202,MX6SK104_FA26,MX6SK108 | TMKF-26-01507,TMKF-26-01509,TMKF-26-01533,TMKF-26-01535,TMKF-26-01538,TMKF-26-01609 | AS |  | A | 紹興恒元 | CHINA | VIN-LR1 MK1 MK3A TPLB TPLC | 2026/04/23 | 2026/04/23 | Recycled Polyester/Rayon/Spandex 81/12/7% | Knit | Double Knit | Dyed | P/D | NA,Wicking | 61 | 350 | 22894 | kgs | Junde Zhang 張俊德 | GARDEN MOLE | Reject | 741.19 | 1442 | 138.1 | 12.3 | 0 | 46.2 | 91.9 | 0.7% | 接疋,棉粒/結頭/粗節,橫檔/橫條,油/髒/色污,破洞 | [5 empty] | 克重過輕 | 單色結論為Fail,請打下並覆驗 |  | 簽核完成 |  |  | 1:SK1N,BLACK,GREY色，部分缸缸差（正反面）差异大，先暂打下。需核可后出。BLACK色第68#，83缸匹差（正反面）明显。打下重检。 2：MOLE色。19#因横档打下。现第3次复验仍因横档再次打下。 3：MOLE色第27#缸因克重偏轻8%。打下重检。 | [11 empty] | 色樣、品質樣廠商提供 | 已簽核 | 請參考驗貨員意見。(Please refer QA's comments.) |  |  | 2026/04/27 | 2026/05/10 | 2026/06/10 |  | 覆驗完成 |  |  | VIN-LR1
195184 | 2026/03/04 | Auto |  | KOH | Amei Wu 吳靜芳 | V3C | MX5HJ431_FA26,MX5HK101_FA26,MX6FJ401,MX6FK202,MX6SK104_FA26,MX6SK108 | TMKF-26-01507,TMKF-26-01509,TMKF-26-01533,TMKF-26-01535,TMKF-26-01538,TMKF-26-01609 | AS |  | A | 紹興恒元 | CHINA | VIN-LR1 MK1 MK3A TPLB TPLC | 2026/04/23 | 2026/04/23 | Recycled Polyester/Rayon/Spandex 81/12/7% | Knit | Double Knit | Dyed | P/D | NA,Wicking | 61 | 350 | 62282 | kgs | Junde Zhang 張俊德 | MINERAL BLACK | Reject | 8409.55 | 16361 | 1877 | 16.2 | 45.3 | 1646.2 | 185.5 | 1.9% | 接疋,擦傷/刮傷/勾紗,斷紗(斷經/斷緯),棉粒/結頭/粗節,油/髒/色污,異纖/飛花,破洞 |  |  |  | 匹差過大,缸差過大 |  |  | 部分匹為C級打下,但單色結論為Discuss | [16 empty] | 色樣、品質樣廠商提供 | 已簽核 | 請參考驗貨員意見。(Please refer QA's comments.) |  |  | 2026/04/27 | 2026/05/10 | 2026/06/10 |  |  |  |  | VIN-LR1
195190 | 2026/03/04 | Auto |  | KOH | Amei Wu 吳靜芳 | V3C | MX5HJ431_FA26,MX5HK101_FA26,MX6FJ401,MX6FK202,MX6SK104_FA26,MX6SK108 | TMKF-26-01507,TMKF-26-01509,TMKF-26-01533,TMKF-26-01535,TMKF-26-01538,TMKF-26-01609 | AS |  | A | 紹興恒元 | CHINA | VIN-LR1 MK1 MK3A TPLB TPLC | 2026/04/23 | 2026/04/23 | Recycled Polyester/Rayon/Spandex 81/12/7% | Knit | Double Knit | Dyed | P/D | NA,Wicking | 61 | 350 | 32328 | kgs | Junde Zhang 張俊德 | NIGHT LIFE GREY | Reject | 370.08 | 720 | 83.4 | 19.2 | 0 | 0 | 83.4 | 2.8% | 接疋,擦傷/刮傷/勾紗,破洞 |  |  |  | 缸差過大 |  |  | 單色結論為Fail,請打下並覆驗 |  | 簽核完成 |  |  | 1:SK1N,BLACK,GREY色，部分缸缸差（正反面）差异大，先暂打下。需核可后出。BLACK色第68#，83缸匹差（正反面）明显。打下重检。 2：MOLE色。19#因横档打下。现第3次复验仍因横档再次打下。 3：MOLE色第27#缸因克重偏轻8%。打下重检。 | [11 empty] | 色樣、品質樣廠商提供 | 已簽核 | 請參考驗貨員意見。(Please refer QA's comments.) |  |  | 2026/04/27 | 2026/05/10 | 2026/06/10 |  | 覆驗完成 |  |  | VIN-LR1
195188 | 2026/03/04 | Auto |  | KOH | Amei Wu 吳靜芳 | V3C | MX5HJ431_FA26,MX5HK101_FA26,MX6FJ401,MX6FK202,MX6SK104_FA26,MX6SK108 | TMKF-26-01507,TMKF-26-01509,TMKF-26-01533,TMKF-26-01535,TMKF-26-01538,TMKF-26-01609 | AS |  | A | 紹興恒元 | CHINA | VIN-LR1 MK1 MK3A TPLB TPLC | 2026/04/23 | 2026/04/23 | Recycled Polyester/Rayon/Spandex 81/12/7% | Knit | Double Knit | Dyed | P/D | NA,Wicking | 61 | 350 | 12205 | kgs | Junde Zhang 張俊德 | PLUM FACADE | Discuss | 1453.08 | 2827 | 282.8 | 13.8 | 0 | 282.8 | 0 | 1.1% | 接疋,擦傷/刮傷/勾紗,棉粒/結頭/粗節,油/髒/色污,破洞 | [6 empty] | 單色扣點為B級,結論為Discuss | [16 empty] | 色樣、品質樣廠商提供 | 已簽核 | 請參考驗貨員意見。(Please refer QA's comments.) |  |  | 2026/04/27 | 2026/05/10 | 2026/06/10 |  |  |  |  | VIN-LR1
195189 | 2026/03/04 | Auto |  | KOH | Amei Wu 吳靜芳 | V3C | MX5HJ431_FA26,MX5HK101_FA26,MX6FJ401,MX6FK202,MX6SK104_FA26,MX6SK108 | TMKF-26-01507,TMKF-26-01509,TMKF-26-01533,TMKF-26-01535,TMKF-26-01538,TMKF-26-01609 | AS |  | A | 紹興恒元 | CHINA | VIN-LR1 MK1 MK3A TPLB TPLC | 2026/04/23 | 2026/04/23 | Recycled Polyester/Rayon/Spandex 81/12/7% | Knit | Double Knit | Dyed | P/D | NA,Wicking | 61 | 350 | 12649 | kgs | Junde Zhang 張俊德 | SAGE BEIGE | Discuss | 1454.62 | 2830 | 367.9 | 15.8 | 0 | 367.9 | 0 | 1.7% | 接疋,擦傷/刮傷/勾紗,斷紗(斷經/斷緯),棉粒/結頭/粗節,油/髒/色污,異纖/飛花,破洞 | [6 empty] | 單色扣點為B級,結論為Discuss | [16 empty] | 色樣、品質樣廠商提供 | 已簽核 | 請參考驗貨員意見。(Please refer QA's comments.) |  |  | 2026/04/27 | 2026/05/10 | 2026/06/10 |  |  |  |  | VIN-LR1
195559 | 2026/03/04 | Auto |  | KOH | Amei Wu 吳靜芳 | V3C | MX5HJ431_FA26,MX5HK101_FA26,MX6FK207,MX6SK104_FA26,MX6SK108 | TMKF-26-01509,TMKF-26-01510,TMKF-26-01533,TMKF-26-01535,TMKF-26-01538,TMKF-26-03233 | AS |  | A | 紹興恒元 | CHINA | VIN-LR1 MK1 MK3A TPLB TPLC | 2026/04/29 | 2026/04/29 | Recycled Polyester/Rayon/Spandex 81/12/7% | Knit | Double Knit | Dyed | P/D | NA,Wicking | 61 | 350 | 13813 | kgs | Junde Zhang 張俊德 | ELITE WINE | Discuss | 2571.54 | 5003 | 545.2 | 14.1 | 0 | 545.2 | 0 | 1.2% | 接疋,擦傷/刮傷/勾紗,棉粒/結頭/粗節,油/髒/色污,破洞 | [6 empty] | 單色扣點為B級,結論為Discuss | [16 empty] | 色樣、品質樣廠商提供 | 已簽核 | 請參考驗貨員意見。(Please refer QA's comments.) |  |  | 2026/05/04 | 2026/05/10 | 2026/06/10 |  |  |  |  | VIN-LR1
195560 | 2026/03/04 | Auto |  | KOH | Amei Wu 吳靜芳 | V3C | MX5HJ431_FA26,MX5HK101_FA26,MX6FK207,MX6SK104_FA26,MX6SK108 | TMKF-26-01509,TMKF-26-01510,TMKF-26-01533,TMKF-26-01535,TMKF-26-01538,TMKF-26-03233 | AS |  | A | 紹興恒元 | CHINA | VIN-LR1 MK1 MK3A TPLB TPLC | 2026/04/29 | 2026/04/29 | Recycled Polyester/Rayon/Spandex 81/12/7% | Knit | Double Knit | Dyed | P/D | NA,Wicking | 61 | 350 | 51632 | kgs | Junde Zhang 張俊德 | MINERAL BLACK | Reject | 6180.34 | 12024 | 1549.8 | 16.9 | 0 | 1505.2 | 44.6 | 2.1% | 接疋,擦傷/刮傷/勾紗,斷紗(斷經/斷緯),棉粒/結頭/粗節,油/髒/色污,異纖/飛花,破洞 |  |  |  |  | 中央羅拉痕,布邊不良 |  | 部分匹為C級打下,但單色結論為Discuss | 82# | [15 empty] | 色樣、品質樣廠商提供 | 已簽核 | 請參考驗貨員意見。(Please refer QA's comments.) |  |  | 2026/05/04 | 2026/05/10 | 2026/06/10 |  |  |  |  | VIN-LR1
195562 | 2026/03/04 | Auto |  | KOH | Amei Wu 吳靜芳 | V3C | MX5HJ431_FA26,MX5HK101_FA26,MX6FK207,MX6SK104_FA26,MX6SK108 | TMKF-26-01509,TMKF-26-01510,TMKF-26-01533,TMKF-26-01535,TMKF-26-01538,TMKF-26-03233 | AS |  | A | 紹興恒元 | CHINA | VIN-LR1 MK1 MK3A TPLB TPLC | 2026/04/29 | 2026/04/29 | Recycled Polyester/Rayon/Spandex 81/12/7% | Knit | Double Knit | Dyed | P/D | NA,Wicking | 61 | 350 | 7394 | kgs | Junde Zhang 張俊德 | SAGE BEIGE | Discuss | 1045.48 | 2034 | 223.6 | 25.9 | 0 | 223.6 | 0 | 4.8% | 接疋,油/髒/色污,破洞 | [6 empty] | 單色扣點為B級,結論為Discuss | [16 empty] | 色樣、品質樣廠商提供 | 已簽核 | 請參考驗貨員意見。(Please refer QA's comments.) |  |  | 2026/05/04 | 2026/05/10 | 2026/06/10 |  |  |  |  | VIN-LR1
195561 | 2026/03/04 | Auto |  | KOH | Amei Wu 吳靜芳 | V3C | MX5HJ431_FA26,MX5HK101_FA26,MX6FK207,MX6SK104_FA26,MX6SK108 | TMKF-26-01509,TMKF-26-01510,TMKF-26-01533,TMKF-26-01535,TMKF-26-01538,TMKF-26-03233 | AS |  | A | 紹興恒元 | CHINA | VIN-LR1 MK1 MK3A TPLB TPLC | 2026/04/29 | 2026/04/29 | Recycled Polyester/Rayon/Spandex 81/12/7% | Knit | Double Knit | Dyed | P/D | NA,Wicking | 61 | 350 | 3289 | kgs | Junde Zhang 張俊德 | SALUTE | Discuss | 513.49 | 999 | 91.1 | 12.1 | 0 | 91.1 | 0 | 0.6% | 接疋,油/髒/色污,破洞 | [6 empty] | 單色扣點為B級,結論為Discuss | [16 empty] | 色樣、品質樣廠商提供 | 已簽核 | 請參考驗貨員意見。(Please refer QA's comments.) |  |  | 2026/05/04 | 2026/05/10 | 2026/06/10 |  |  |  |  | VIN-LR1
194235 | 2026/04/09 | Auto |  | ATH | Kelly Liu 劉芷含 | V1A | 1174471 | TMKF-26-01579 | AS |  | A | INDO TAICHEN | INDONESIA | IND-GLD2 | 2026/04/09 | 2026/04/09 | Cotton(BCI)/Recycled Polyester/Spandex 73/22/5% | Knit | Fleece | Dyed | P/D | NA,NA | 58 | 305 | 5623 | yds | Irfan | BLACK | Discuss | 2152 | 2152 | 211 | 10.4 | 59 | 152 | 0 | 0.1% | 接疋,擦傷/刮傷/勾紗,棉粒/結頭/粗節,油/髒/色污 |  |  |  |  | 布邊不良 |  | 部分匹扣點為B級,但單色結論為Pass | [16 empty] | 色樣、品質樣廠商提供 | 已簽核 | 請參考驗貨員意見。(Please refer QA's comments.) |  |  | 2026/04/13 | 2026/04/15 | 2026/05/28 |  |  |  |  | IND-GLD
194645 | 2026/04/09 | Auto |  | ATH | Kelly Liu 劉芷含 | V1A | 1177321 | TMKF-26-01582 | AS |  | A | INDO TAICHEN | INDONESIA | IND-GLD2 | 2026/04/16 | 2026/04/16 | Cotton(BCI)/Recycled Polyester/Spandex 73/22/5% | Knit | Fleece | Dyed | P/D | NA,NA | 58 | 305 | 9603 | yds | Irfan | BLACK | Agree | 2411 | 2411 | 266 | 6.4 | 266 | 0 | 0 | 0% | 擦傷/刮傷/勾紗,斷紗(斷經/斷緯),棉粒/結頭/粗節,油/髒/色污,破洞 | [6 empty] | 大貨品質在接受標準內 | [16 empty] | 色樣、品質樣廠商提供 | 已簽核 | 請參考驗貨員意見。(Please refer QA's comments.) |  |  | 2026/04/20 | 2026/04/22 | 2026/05/28 |  |  |  |  | IND-GLD
194649 | 2026/04/09 | Auto |  | ATH | Kelly Liu 劉芷含 | V1A | 1177321 | TMKF-26-01582 | AS |  | A | INDO TAICHEN | INDONESIA | IND-GLD2 | 2026/04/16 | 2026/04/16 | Cotton(BCI)/Recycled Polyester/Spandex 73/22/5% | Knit | Fleece | Dyed | P/D | NA,NA | 58 | 305 | 7256 | yds | Irfan | NAVY | Agree | 1288 | 1288 | 92 | 3.3 | 92 | 0 | 0 | 0% | 棉粒/結頭/粗節 | [6 empty] | 大貨品質在接受標準內 | [16 empty] | 色樣、品質樣廠商提供 | 已簽核 | 請參考驗貨員意見。(Please refer QA's comments.) |  |  | 2026/04/20 | 2026/04/22 | 2026/05/28 |  |  |  |  | IND-GLD
194714 | 2026/04/09 | Auto |  | ATH | Kelly Liu 劉芷含 | V1A | 1177321 | TMKF-26-01583 | AS |  | A | INDO TAICHEN | INDONESIA | IND-GLD2 | 2026/04/16 | 2026/04/16 | Cotton/Recycled Polyester/Spandex 55/35/10% | Knit | Rib | Dyed | P/D | NA,NA | 29 | 400 | 4212 | yds | Irfan | BLACK | Discuss | 2611 | 2611 | 163 | 10.4 | 80 | 83 | 0 | 0.1% | 接疋,擦傷/刮傷/勾紗,油/髒/色污 | [6 empty] | 部分匹扣點為B級,但單色結論為Pass | [16 empty] | 色樣、品質樣廠商提供 | 已簽核 | 請參考驗貨員意見。(Please refer QA's comments.) |  |  | 2026/04/20 | 2026/04/22 | 2026/05/28 |  |  |  |  | IND-GLD
194666 | 2026/04/09 | Auto |  | ATH | Kelly Liu 劉芷含 | V1A | 1177321 | TMKF-26-01583 | AS |  | A | INDO TAICHEN | INDONESIA | IND-GLD2 | 2026/04/16 | 2026/04/16 | Cotton/Recycled Polyester/Spandex 55/35/10% | Knit | Rib | Dyed | P/D | NA,NA | 29 | 400 | 3183 | yds | Irfan | NAVY | Agree | 2848 | 2848 | 138 | 8 | 138 | 0 | 0 | 0% | 接疋,擦傷/刮傷/勾紗,棉粒/結頭/粗節,油/髒/色污 | [6 empty] | 大貨品質在接受標準內 | [16 empty] | 色樣、品質樣廠商提供 | 已簽核 | 請參考驗貨員意見。(Please refer QA's comments.) |  |  | 2026/04/20 | 2026/04/22 | 2026/05/28 |  |  |  |  | IND-GLD
194652 | 2026/04/09 | Auto |  | ATH | Kelly Liu 劉芷含 | V1A | 1177321 | TMKF-26-01584 | AS |  | A | INDO TAICHEN | INDONESIA | IND-GLD2 | 2026/04/16 | 2026/04/16 | Cotton 100% | Knit | Jersey | Dyed | P/D | NA,NA | 58 | 120 | 2539 | yds | Irfan | BLACK | Agree | 2782 | 2782 | 349 | 10 | 210 | 139 | 0 | 0% | 接疋,斷紗(斷經/斷緯),棉粒/結頭/粗節,油/髒/色污,異纖/飛花,破洞 |  |  |  |  | 布邊不良 |  | 部分匹扣點為B級,但單色結論為Pass | [16 empty] | 色樣、品質樣廠商提供 | 已簽核 | 請參考驗貨員意見。(Please refer QA's comments.) 因C級大貨超過20%，請打下並申請覆驗。 |  |  | 2026/04/20 | 2026/04/22 | 2026/05/28 |  |  |  |  | IND-GLD
194651 | 2026/04/09 | Auto |  | ATH | Kelly Liu 劉芷含 | V1A | 1177321 | TMKF-26-01584 | AS |  | A | INDO TAICHEN | INDONESIA | IND-GLD2 | 2026/04/16 | 2026/04/16 | Cotton 100% | Knit | Jersey | Dyed | P/D | NA,NA | 58 | 120 | 1918 | yds | Irfan | NAVY | Reject | 1693 | 1693 | 127 | 5.5 | 0 | 0 | 127 | 0% | 棉粒/結頭/粗節,油/髒/色污,破洞 |  |  |  | 缸差過大 |  |  | 單色結論為Fail,請打下並覆驗 |  | 簽核完成 |  |  | General found: Neps, hole, scratched mark, stain Color Slate lot 249459 shading HE & Lot 249522 reject color compare with color standart Color Navy Lot 249525 reject color compare with color standart MK garment fty will offer the actual replenishment and loss rate, if necessary. | 缸差過大 | 布廠此缸已打下未出, 因為此為配布數量少, 故同意布廠自檢提供重做後的布給TPE確認, 已檢視重做後的面料 (Lot#00257005 & 00257001), 和頭缸與主布相比, 顏色為可接受範圍, 已將shadeband寄給工廠當作大貨標準 | [9 empty] | 色樣、品質樣廠商提供 | 已簽核 | 請參考驗貨員意見。(Please refer QA's comments.) 因C級大貨超過20%，請打下並申請覆驗。 |  |  | 2026/04/20 | 2026/04/22 | 2026/05/28 | 張兆渝 供應商已改善，自檢後出貨 此為配布，C級缸打下未出，布廠提供新生產布的自檢報告並經台北review過顏色，同意出布。 | 供應商已改善，自檢後出貨 |  |  | IND-GLD
194664 | 2026/04/09 | Auto |  | ATH | Kelly Liu 劉芷含 | V1A | 1177321 | TMKF-26-01584 | AS |  | A | INDO TAICHEN | INDONESIA | IND-GLD2 | 2026/04/16 | 2026/04/16 | Cotton 100% | Knit | Jersey | Dyed | P/D | NA,NA | 58 | 120 | 1019 | yds | Irfan | PELICAN CREAM | Agree | 1085 | 1085 | 202 | 9.4 | 76 | 126 | 0 | 0% | 接疋,油/髒/色污,破洞 | [6 empty] | 部分匹扣點為B級,但單色結論為Pass | [16 empty] | 色樣、品質樣廠商提供 | 已簽核 | 請參考驗貨員意見。(Please refer QA's comments.) 因C級大貨超過20%，請打下並申請覆驗。 |  |  | 2026/04/20 | 2026/04/22 | 2026/05/28 |  |  |  |  | IND-GLD
194653 | 2026/04/09 | Auto |  | ATH | Kelly Liu 劉芷含 | V1A | 1177321 | TMKF-26-01584 | AS |  | A | INDO TAICHEN | INDONESIA | IND-GLD2 | 2026/04/16 | 2026/04/16 | Cotton 100% | Knit | Jersey | Dyed | P/D | NA,NA | 58 | 120 | 1495 | yds | Irfan | SLATE | Reject | 1521 | 1521 | 174 | 10.3 | 0 | 0 | 174 | 0.1% | 接疋,擦傷/刮傷/勾紗,棉粒/結頭/粗節,油/髒/色污,破洞 |  |  |  | 漸進色差,缸差過大 |  |  | 單色結論為Fail,請打下並覆驗 |  | 簽核完成 |  |  | General found: Neps, hole, scratched mark, stain Color Slate lot 249459 shading HE & Lot 249522 reject color compare with color standart Color Navy Lot 249525 reject color compare with color standart MK garment fty will offer the actual replenishment and loss rate, if necessary. | 缸差過大 | 布廠此缸已打下未出, 因為此為配布數量少, 故同意布廠自檢提供重做後的布給TPE確認, 已檢視重做後的面料 (Lot#00257005 & 00257001), 和頭缸與主布相比, 顏色為可接受範圍, 已將shadeband寄給工廠當作大貨標準 | [9 empty] | 色樣、品質樣廠商提供 | 已簽核 | 請參考驗貨員意見。(Please refer QA's comments.) 因C級大貨超過20%，請打下並申請覆驗。 |  |  | 2026/04/20 | 2026/04/22 | 2026/05/28 | 張兆渝 供應商已改善，自檢後出貨 此為配布，C級缸打下未出，布廠提供新生產布的自檢報告並經台北review過顏色，同意出布。 | 供應商已改善，自檢後出貨 |  |  | IND-GLD
194233 | 2026/04/03 | Auto |  | ATH | Kelly Liu 劉芷含 | V1A | 1174475 | TMKF-26-01588 | AS |  | A | INDO TAICHEN | INDONESIA | IND-GLD2 | 2026/04/09 | 2026/04/09 | Cotton(BCI)/Recycled Polyester/Spandex 73/22/5% | Knit | Fleece | Dyed | P/D | NA,NA | 58 | 305 | 3425 | yds | Irfan | BLACK | Agree | 1344 | 1344 | 136 | 6.6 | 105 | 31 | 0 | 0% | 擦傷/刮傷/勾紗,油/髒/色污 | [6 empty] | 部分匹扣點為B級,但單色結論為Pass | [16 empty] | 色樣、品質樣廠商提供 | 已簽核 | 請參考驗貨員意見。(Please refer QA's comments.) |  |  | 2026/04/20 | 2026/04/15 | 2026/05/28 |  |  |  |  | IND-GLD
194658 | 2026/04/03 | Auto |  | ATH | Kelly Liu 劉芷含 | V1A | 1174475 | TMKF-26-01588 | AS |  | A | INDO TAICHEN | INDONESIA | IND-GLD2 | 2026/04/16 | 2026/04/16 | Cotton(BCI)/Recycled Polyester/Spandex 73/22/5% | Knit | Fleece | Dyed | P/D | NA,NA | 58 | 305 | 2112 | yds | Irfan | PELICAN CREAM | Agree | 2137 | 2137 | 208 | 7.7 | 208 | 0 | 0 | 0% | 斷紗(斷經/斷緯),棉粒/結頭/粗節,油/髒/色污 | [6 empty] | 大貨品質在接受標準內 | [16 empty] | 色樣、品質樣廠商提供 | 已簽核 | 請參考驗貨員意見。(Please refer QA's comments.) |  |  | 2026/04/20 | 2026/04/15 | 2026/05/28 |  |  |  |  | IND-GLD
194240 | 2026/04/03 | Auto |  | ATH | Kelly Liu 劉芷含 | V1A | 1174475 | TMKF-26-01589 | AS |  | A | INDO TAICHEN | INDONESIA | IND-GLD2 | 2026/04/09 | 2026/04/09 | Cotton 100% | Knit | Jersey | Dyed | P/D | NA,NA | 58 | 120 | 495 | yds | Irfan | BLACK | Agree | 495 | 495 | 65 | 9.2 | 65 | 0 | 0 | 0% | 油/髒/色污,破洞 | [6 empty] | 大貨品質在接受標準內 | [16 empty] | 色樣、品質樣廠商提供 | 已簽核 | 請參考驗貨員意見。(Please refer QA's comments.) |  |  | 2026/04/20 | 2026/04/15 | 2026/05/28 |  |  |  |  | IND-GLD
194241 | 2026/04/03 | Auto |  | ATH | Kelly Liu 劉芷含 | V1A | 1174475 | TMKF-26-01589 | AS |  | A | INDO TAICHEN | INDONESIA | IND-GLD2 | 2026/04/09 | 2026/04/09 | Cotton 100% | Knit | Jersey | Dyed | P/D | NA,NA | 58 | 120 | 306 | yds | Irfan | PELICAN CREAM | Agree | 306 | 306 | 144 | 1.4 | 144 | 0 | 0 | 0% | 棉粒/結頭/粗節,油/髒/色污 | [6 empty] | 大貨品質在接受標準內 | [16 empty] | 無色樣，品質樣廠商提供 | 已簽核 | 請參考驗貨員意見。(Please refer QA's comments.) |  |  | 2026/04/20 | 2026/04/15 | 2026/05/28 |  |  |  |  | IND-GLD
194228 | 2026/04/03 | Auto |  | ATH | Kelly Liu 劉芷含 | V1A | 1174473 | TMKF-26-01590 | AS |  | A | INDO TAICHEN | INDONESIA | IND-GLD2 | 2026/04/09 | 2026/04/09 | Cotton(BCI)/Recycled Polyester/Spandex 73/22/5% | Knit | Fleece | Dyed | P/D | NA,NA | 58 | 305 | 5682 | yds | Irfan | BLACK | Agree | 2587 | 2587 | 264 | 8 | 208 | 56 | 0 | 0% | 接疋,擦傷/刮傷/勾紗,棉粒/結頭/粗節,油/髒/色污,異纖/飛花 |  |  |  |  | 布邊不良 |  | 部分匹扣點為B級,但單色結論為Pass | [16 empty] | 色樣、品質樣廠商提供 | 已簽核 | 請參考驗貨員意見。(Please refer QA's comments.) |  |  | 2026/04/20 | 2026/04/20 | 2026/05/28 |  |  |  |  | IND-GLD
194238 | 2026/04/03 | Auto |  | ATH | Kelly Liu 劉芷含 | V1A | 1174473 | TMKF-26-01590 | AS |  | A | INDO TAICHEN | INDONESIA | IND-GLD2 | 2026/04/09 | 2026/04/09 | Cotton(BCI)/Recycled Polyester/Spandex 73/22/5% | Knit | Fleece | Dyed | P/D | NA,NA | 58 | 305 | 3434 | yds | Irfan | SLATE | Discuss | 3367 | 3367 | 330 | 11.5 | 111 | 219 | 0 | 0.5% | 擦傷/刮傷/勾紗,棉粒/結頭/粗節,油/髒/色污 | [6 empty] | 部分匹扣點為B級,但單色結論為Pass | [16 empty] | 色樣、品質樣廠商提供 | 已簽核 | 請參考驗貨員意見。(Please refer QA's comments.) |  |  | 2026/04/20 | 2026/04/20 | 2026/05/28 |  |  |  |  | IND-GLD
194399 | 2026/03/12 | Auto |  | ONY | Vivian Wu 巫心瑜 | V7A | 843764_FA26 | TMKF-26-01613 | NAS |  |  | 海寧駿銳 | CHINA | IND-GLD2 | 2026/04/11 | 2026/04/11 | Polyester/Spandex 85/15% | Knit | Mesh | Dyed | P/D | NA,NA | 59 | 140 | 13869 | yds | Gul Wang 王國安 | BLACK JACK | Agree | 9213 | 9213 | 912.4 | 9 | 437.1 | 475.3 | 0 | 0% | 接疋,斷紗(斷經/斷緯),橫檔/橫條,油/髒/色污,破洞,針痕/直條 | [6 empty] | 部分匹扣點為B級,但單色結論為Pass | [16 empty] | 色樣、品質樣廠商提供 | 已簽核 | 請參考驗貨員意見。(Please refer QA's comments.) |  |  | 2026/04/17 | 2026/04/03 | 2026/04/29 |  |  |  |  | IND-GLD
195200 | 2026/03/12 | Auto |  | ONY | Vivian Wu 巫心瑜 | V7A | 843764_FA26 | TMKF-26-01613 | NAS |  |  | 海寧駿銳 | CHINA | IND-GLD2 | 2026/04/24 | 2026/04/24 | Polyester/Spandex 85/15% | Knit | Mesh | Dyed | P/D | NA,NA | 59 | 140 | 13869 | yds | Gul Wang 王國安 | BLACK JACK | Discuss | 17657 | 17657 | 1815.3 | 10.9 | 957 | 858.3 | 0 | 0.3% | 接疋,擦傷/刮傷/勾紗,斷紗(斷經/斷緯),油/髒/色污,破洞 | [6 empty] | 單色扣點為B級,結論為Discuss | [16 empty] | 色樣、品質樣廠商提供 | 已簽核 | 請參考驗貨員意見。(Please refer QA's comments.) |  |  | 2026/05/14 | 2026/04/03 | 2026/04/29 |  |  |  |  | IND-GLD
194398 | 2026/03/12 | Auto |  | ONY | Vivian Wu 巫心瑜 | V7A | 843764_FA26 | TMKF-26-01613 | NAS |  |  | 海寧駿銳 | CHINA | IND-GLD2 | 2026/04/11 | 2026/04/11 | Polyester/Spandex 85/15% | Knit | Mesh | Dyed | P/D | NA,NA | 59 | 140 | 10190 | yds | Gul Wang 王國安 | VELVET SAND | Agree | 2908 | 2908 | 411.9 | 6.1 | 411.9 | 0 | 0 | 0% | 接疋,橫檔/橫條,油/髒/色污 | [6 empty] | 大貨品質在接受標準內 | [16 empty] | 色樣、品質樣廠商提供 | 已簽核 | 請參考驗貨員意見。(Please refer QA's comments.) |  |  | 2026/04/17 | 2026/04/03 | 2026/04/29 |  |  |  |  | IND-GLD
194794 | 2026/03/12 | Auto |  | ONY | Vivian Wu 巫心瑜 | V7A | 887903_FA26,889132_FA26 | TMKF-26-01620,TMKF-26-01622 | NAS |  |  | 海寧駿銳 | CHINA | IND-GLD2 STL2 | 2026/04/18 | 2026/04/18 | Polyester 100% | Knit | Tricot | Dyed | P/D | NA,Wicking | 58 | 250 | 5651 | yds | Gul Wang 王國安 | WINDCHIME | Agree | 2121 | 2121 | 353 | 7.4 | 353 | 0 | 0 | 0% | 接疋,油/髒/色污 | [6 empty] | 大貨品質在接受標準內 | [16 empty] | 色樣、品質樣廠商提供 | 已簽核 | 請參考驗貨員意見。(Please refer QA's comments.) |  |  | 2026/05/14 | 2026/04/13 | 2026/05/13 |  |  |  |  | IND-GLD
194700 | 2026/03/04 | Auto |  | KOH | Michelle Lin 林慧錦 | V3C | MA6FK307 | TMKF-26-01631 | NAS |  |  | 紡新實業 | TAIWAN | VIN-MK1 | 2026/04/15 | 2026/04/16 | Polyester/Rayon 82/18% | Knit | Jacquard | Dyed | Y/D | Brush (1 side),NA | 60 | 274 | 0 | kgs | Allen Wu 吳育騰 | MNERAL BLK X M GRY HT | Agree | 4868.82 | 12295 | 1081 | 1.2 | 1081 | 0 | 0 | 0% | 擦傷/刮傷/勾紗,斷紗(斷經/斷緯),棉粒/結頭/粗節,油/髒/色污,異纖/飛花 | [6 empty] | 大貨品質在接受標準內 | [16 empty] | 色樣、品質樣業務提供 | 已簽核 | 單色結論為Pass。(The conclusion is Pass.) | Email:mingchihwang@projectex.com.tw |  | 2026/04/24 | 2026/05/22 | 2026/06/29 |  |  |  |  | VIN-MK1
194773 | 2026/03/04 | Auto |  | KOH | Michelle Lin 林慧錦 | V3C | MA6FK307 | TMKF-26-01631 | NAS |  |  | 紡新實業 | TAIWAN | VIN-MK1 | 2026/04/17 | 2026/04/17 | Polyester/Rayon 82/18% | Knit | Jacquard | Dyed | Y/D | Brush (1 side),NA | 60 | 274 | 0 | kgs | Allen Wu 吳育騰 | MNERAL BLK X M GRY HT | Agree | 1787.15 | 4513 | 307 | 0.7 | 307 | 0 | 0 | 0% | 棉粒/結頭/粗節 | [6 empty] | 大貨品質在接受標準內 | [16 empty] | 色樣、品質樣業務提供 | 已簽核 | 單色結論為Pass。(The conclusion is Pass.) | Email:mingchihwang@projectex.com.tw |  | 2026/04/24 | 2026/05/22 | 2026/06/29 |  |  |  |  | VIN-MK1
194461 | 2026/03/04 | Auto |  | KOH | Michelle Lin 林慧錦 | V3C | MA6FK307 | TMKF-26-01632 | NAS |  |  | 杭州明晨 | CHINA | VIN-MK1 | 2026/04/13 | 2026/04/13 | Polyester/Rayon/Spandex 70/28/2% | Knit | Jacquard | Dyed | Y/D | NA,NA | 59 | 260 | 0 | yds | Gul Wang 王國安 | OLIVE MEA X MNERAL BL | Reject | 14685 | 14685 | 1613.2 | 21.1 | 0 | 1563.1 | 50.1 | 3.3% | 接疋,斷紗(斷經/斷緯),棉粒/結頭/粗節,油/髒/色污,異纖/飛花,破洞 | [5 empty] | 幅寬不足 | 部分匹為C級打下,但單色結論為Discuss | [16 empty] | 色樣、品質樣廠商提供 | 已簽核 | 請參考驗貨員意見。(Please refer QA's comments.) | Email:chenli_yh@163.com |  | 2026/05/06 | 2026/05/22 | 2026/06/29 |  |  |  |  | VIN-MK1
194102 | 2026/03/18 | Auto |  | DKS | Lu Lee 李璐 | V2B | MVG2001FS_Q426 | TMKF-26-01633 | AS |  |  | 兆升針織 | CHINA | IND-GLR1 | 2026/04/07 | 2026/04/07 | Polyamide/Elastane 71/29% | Knit | Tricot | Dyed | P/D | NA,Anti-Microbial,Anti-Odor,UPF 50+,Wick | 58 | 150 | 198 | yds | Jimmy Shi 石振華 | DARKER ARDOSIA SLATE | Discuss | 1549 | 1549 | 88 | 13.6 | 0 | 88 | 0 | 1.1% | 接疋,破洞 | [6 empty] | 單色扣點為B級,結論為Discuss | [16 empty] | 色樣、品質樣廠商提供 | 已簽核 | 請參考驗貨員意見。(Please refer QA's comments.) |  |  | 2026/04/24 | 2026/07/12 | 2026/08/10 |  |  |  |  | IND-GLR1
194145 | 2026/03/18 | Auto |  | DKS | Lu Lee 李璐 | V2B | MVG2504FS_Q426 | TMKF-26-01634 | AS |  |  | 兆升針織 | CHINA | IND-GLR1 | 2026/04/07 | 2026/04/07 | Polyamide/Elastane 71/29% | Knit | Tricot | Dyed | P/D | NA,Anti-Microbial,Anti-Odor,UPF 50+,Wick | 58 | 150 | 1872 | yds | Jimmy Shi 石振華 | BLACK COFFEE | Agree | 1181 | 1181 | 120 | 3.3 | 120 | 0 | 0 | 0% | 接疋 | [6 empty] | 大貨品質在接受標準內 | [16 empty] | 色樣、品質樣廠商提供 | 已簽核 | 請參考驗貨員意見。(Please refer QA's comments.) |  |  | 2026/04/24 | 2026/06/12 | 2026/07/13 |  |  |  |  | IND-GLR1
194103 | 2026/03/18 | Auto |  | DKS | Lu Lee 李璐 | V2B | MVG2504FS_Q426 | TMKF-26-01634 | AS |  |  | 兆升針織 | CHINA | IND-GLR1 | 2026/04/07 | 2026/04/07 | Polyamide/Elastane 71/29% | Knit | Tricot | Dyed | P/D | NA,Anti-Microbial,Anti-Odor,UPF 50+,Wick | 58 | 150 | 7852 | yds | Jimmy Shi 石振華 | DARKER ARDOSIA SLATE | Agree | 7561 | 7561 | 1175 | 5.8 | 947 | 228 | 0 | 0% | 接疋,擦傷/刮傷/勾紗,橫檔/橫條,破洞 | [6 empty] | 部分匹扣點為B級,但單色結論為Pass | [16 empty] | 色樣、品質樣廠商提供 | 已簽核 | 請參考驗貨員意見。(Please refer QA's comments.) |  |  | 2026/04/24 | 2026/06/12 | 2026/07/13 |  |  |  |  | IND-GLR1
194144 | 2026/03/18 | Auto |  | DKS | Lu Lee 李璐 | V2B | MVG2504FS_Q426 | TMKF-26-01634 | AS |  |  | 兆升針織 | CHINA | IND-GLR1 | 2026/04/07 | 2026/04/07 | Polyamide/Elastane 71/29% | Knit | Tricot | Dyed | P/D | NA,Anti-Microbial,Anti-Odor,UPF 50+,Wick | 58 | 150 | 409 | yds | Jimmy Shi 石振華 | MIDNIGHT SAIL | Agree | 417 | 417 | 109 | 3.7 | 109 | 0 | 0 | 0% | 接疋 | [6 empty] | 大貨品質在接受標準內 | [16 empty] | 色樣、品質樣廠商提供 | 已簽核 | 請參考驗貨員意見。(Please refer QA's comments.) |  |  | 2026/04/24 | 2026/06/12 | 2026/07/13 |  |  |  |  | IND-GLR1
195572 | 2026/03/26 | Auto |  | DKS | Sherry Hsu 許亞渲 | V2B | WGH1034_Q426 | TMKF-26-01636 | NAS |  |  | 金旭 | CHINA | IND-GLD1 | 2026/04/30 | 2026/04/30 | Polyester 100% | Knit | Jacquard | Dyed | P/D | NA,Quick Dry,Wicking | 65 | 185 | 463 | yds | Jiangao Zhang 張建高 | DRESS BLUES | Discuss | 573 | 573 | 139 | 14.4 | 0 | 139 | 0 | 1.3% | 接疋,擦傷/刮傷/勾紗,破洞 |  |  | 緯斜/緯弧過大 |  |  |  | 單色扣點為B級,結論為Discuss | [16 empty] | 色樣、品質樣廠商提供 | 已簽核 | 請參考驗貨員意見。(Please refer QA's comments.) |  |  | 2026/05/01 | 2026/06/03 | 2026/07/06 |  |  |  |  | IND-GLD
195573 | 2026/03/26 | Auto |  | DKS | Sherry Hsu 許亞渲 | V2B | WGH1034_Q426 | TMKF-26-01636 | NAS |  |  | 金旭 | CHINA | IND-GLD1 | 2026/04/30 | 2026/04/30 | Polyester 100% | Knit | Jacquard | Dyed | P/D | NA,Quick Dry,Wicking | 65 | 185 | 374 | yds | Jiangao Zhang 張建高 | FOREST BIOME | Discuss | 457 | 457 | 76 | 31.6 | 0 | 76 | 0 | 6.5% | 接疋,破洞 |  |  | 緯斜/緯弧過大 |  |  |  | 單色扣點為B級,結論為Discuss | [16 empty] | 色樣、品質樣廠商提供 | 已簽核 | 請參考驗貨員意見。(Please refer QA's comments.) |  |  | 2026/05/01 | 2026/06/03 | 2026/07/06 |  |  |  |  | IND-GLD
195574 | 2026/03/26 | Auto |  | DKS | Sherry Hsu 許亞渲 | V2B | WGH1034_Q426 | TMKF-26-01636 | NAS |  |  | 金旭 | CHINA | IND-GLD1 | 2026/04/30 | 2026/04/30 | Polyester 100% | Knit | Jacquard | Dyed | P/D | NA,Quick Dry,Wicking | 65 | 185 | 605 | yds | Jiangao Zhang 張建高 | VICTORY RED | Discuss | 690 | 690 | 248 | 17.7 | 82 | 166 | 0 | 2.3% | 接疋,擦傷/刮傷/勾紗,橫檔/橫條 |  |  | 緯斜/緯弧過大 |  |  |  | 單色扣點為B級,結論為Discuss | [16 empty] | 色樣、品質樣廠商提供 | 已簽核 | 請參考驗貨員意見。(Please refer QA's comments.) |  |  | 2026/05/01 | 2026/06/03 | 2026/07/06 |  |  |  |  | IND-GLD
194111 | 2026/03/04 | Auto |  | TGT | Ariel Hu 胡銥芸 | V5B | 540963_10PKC126 | TMKF-26-01638 | NAS |  | A | 江蘇金盟 | CHINA | VIN-MK2A | 2026/04/07 | 2026/04/07 | Cotton(BCI) 100% | Knit | Rib | Dyed | P/D | NA,NA | 62 | 155 | 9891 | yds | Gul Wang 王國安 | BLUE BURST_C | Discuss | 5606 | 5606 | 673.4 | 20.8 | 0 | 673.4 | 0 | 3.2% | 接疋,擦傷/刮傷/勾紗,棉粒/結頭/粗節,油/髒/色污,破洞 | [6 empty] | 單色扣點為B級,結論為Discuss | [16 empty] | 色樣、品質樣廠商提供 | 已簽核 | 請參考驗貨員意見。(Please refer QA's comments.) |  |  | 2026/04/10 | 2026/04/22 | 2026/05/19 |  |  |  |  | VIN-MK2
194075 | 2026/03/04 | Auto |  | KOH | Jenna Chan 詹靖宜 | V3C | MX6SK007_FA26 | TMKF-26-01641 | AS |  |  | 吳江雲聖 | CHINA | IND-GLD1 | 2026/04/03 | 2026/04/03 | Polyester/Spandex 86/14% | Knit | Jersey | PRT | Paper PRT | NA,Wicking | 62 | 180 | 13727 | yds | Junde Zhang 張俊德 | BLUE GOLF GEO F211B | Agree | 13982 | 13982 | 1272 | 5.6 | 1121 | 151 | 0 | 0% | 印花瑕疵(印白),接疋,棉粒/結頭/粗節,油/髒/色污 | [6 empty] | 部分匹扣點為B級,但單色結論為Pass | [16 empty] | 色樣、品質樣廠商提供 | 已簽核 | 請參考驗貨員意見。(Please refer QA's comments.) |  |  | 2026/04/06 | 2026/04/29 | 2026/05/25 |  |  |  |  | IND-GLD
194855 | 2026/03/04 | Auto |  | KOH | Jenna Chan 詹靖宜 | V3C | MX6SK007_FA26 | TMKF-26-01641 | AS |  |  | 吳江雲聖 | CHINA | IND-GLD1 | 2026/04/20 | 2026/04/20 | Polyester/Spandex 86/14% | Knit | Jersey | PRT | Paper PRT | NA,Wicking | 62 | 180 | 13727 | yds | Ajun He 何緒君 | BLUE GOLF GEO F211B | Discuss | 9446 | 9446 | 1032 | 7.2 | 697 | 335 | 0 | 0% | 印花瑕疵(印白),接疋,擦傷/刮傷/勾紗,斷紗(斷經/斷緯),染折/折痕,棉粒/結頭/粗節,橫檔/橫條 | [6 empty] | 單色扣點為B級,結論為Discuss | [16 empty] | 色樣、品質樣業務提供 | 已簽核 | 請參考驗貨員意見。(Please refer QA's comments.) |  |  |  | 2026/04/29 | 2026/05/25 |  |  |  |  | IND-GLD
194076 | 2026/03/04 | Auto |  | KOH | Jenna Chan 詹靖宜 | V3C | MX6SK007_FA26 | TMKF-26-01641 | AS |  |  | 吳江雲聖 | CHINA | IND-GLD1 | 2026/04/03 | 2026/04/03 | Polyester/Spandex 86/14% | Knit | Jersey | PRT | Paper PRT | NA,Wicking | 62 | 180 | 6229 | yds | Junde Zhang 張俊德 | NAVY LEAF GEO F207A | Discuss | 6365 | 6365 | 654 | 10.6 | 411 | 243 | 0 | 0.2% | 印花瑕疵(印白),接疋,斷紗(斷經/斷緯),染折/折痕,棉粒/結頭/粗節,油/髒/色污 | [6 empty] | 單色扣點為B級,結論為Discuss | [16 empty] | 色樣、品質樣廠商提供 | 已簽核 | 請參考驗貨員意見。(Please refer QA's comments.) |  |  | 2026/04/06 | 2026/04/29 | 2026/05/25 |  |  |  |  | IND-GLD
194074 | 2026/03/04 | Auto |  | KOH | Jenna Chan 詹靖宜 | V3C | MX6SK007_FA26 | TMKF-26-01641 | AS |  |  | 吳江雲聖 | CHINA | IND-GLD1 | 2026/04/03 | 2026/04/03 | Polyester/Spandex 86/14% | Knit | Jersey | PRT | Paper PRT | NA,Wicking | 62 | 180 | 10825 | yds | Junde Zhang 張俊德 | WHITE LEAVES F216A | Agree | 10910 | 10910 | 1140 | 8 | 1056 | 0 | 84 | 0% | 印花瑕疵(印白),接疋,染折/折痕,棉粒/結頭/粗節,油/髒/色污 | [6 empty] | 部分匹為C級打下,但單色結論為Pass | [16 empty] | 色樣、品質樣廠商提供 | 已簽核 | 請參考驗貨員意見。(Please refer QA's comments.) |  |  | 2026/04/06 | 2026/04/29 | 2026/05/25 |  |  |  |  | IND-GLD
194227 | 2026/03/04 | Auto |  | GU | Willson Huang 黃暐翔 | V6B | 60236F025A | TMKF-26-01647 | AS |  | A | 吳江佰陸 | CHINA | VIN-MK3B MK3C | 2026/04/08 | 2026/04/08 | Recycled Polyester/Polyester 50/50% | Woven | Crepe | PRT | Disperse PRT | NA,NA | 54 | 60 | 25780 | yds | Ajun He 何緒君 | 30 NATURAL | Reject | 9770 | 9770 | 1221 | 16.4 | 678 | 138 | 405 | 1.9% | 接疋,擦傷/刮傷/勾紗,棉粒/結頭/粗節,油/髒/色污 |  |  |  | 漸進色差 | 背面瑕疵 |  | 單色結論為Fail,請打下並覆驗 | D6445/7，D6446/5，D6448#/4 | 簽核完成 |  |  | 1.抽验匹D6445#/7,D6446#/5 因污渍，色污扣分超分判C级。D6448#/4头尾差明显，判C级。 | [11 empty] | 色樣、品質樣業務提供 | 已簽核 | 請參考驗貨員意見。(Please refer QA's comments.) |  |  | 2026/04/10 | 2026/04/20 | 2026/05/20 |  | 覆驗完成 |  |  | VIN-MK3
194310 | 2026/03/04 | Auto |  | GU | Willson Huang 黃暐翔 | V6B | 60236F025A | TMKF-26-01647 | AS |  | A | 吳江佰陸 | CHINA | VIN-MK3B MK3C | 2026/04/16 | 2026/04/10 | Recycled Polyester/Polyester 50/50% | Woven | Crepe | PRT | Disperse PRT | NA,NA | 54 | 60 | 25780 | yds | Ajun He 何緒君 | 30 NATURAL | Agree | 5229 | 5229 | 815 | 8.1 | 815 | 0 | 0 | 0% | 接疋,擦傷/刮傷/勾紗,棉粒/結頭/粗節,油/髒/色污 |  |  |  |  | 背面瑕疵 |  | 大貨品質在接受標準內 | [16 empty] | 色樣、品質樣業務提供 | 已簽核 | 請參考驗貨員意見。(Please refer QA's comments.) |  |  | 2026/04/10 | 2026/04/20 | 2026/05/20 |  |  |  |  | VIN-MK3
194309 | 2026/03/04 | Auto |  | GU | Willson Huang 黃暐翔 | V6B | 60236F025A | TMKF-26-01647 | AS |  | A | 吳江佰陸 | CHINA | VIN-MK3B MK3C | 2026/04/16 | 2026/04/10 | Recycled Polyester/Polyester 50/50% | Woven | Crepe | PRT | Disperse PRT | NA,NA | 54 | 60 | 17528 | yds | Ajun He 何緒君 | 37 BROWN | Agree | 9882 | 9882 | 1177 | 4.8 | 1177 | 0 | 0 | 0% | 印花瑕疵(印白),接疋,擦傷/刮傷/勾紗,斷紗(斷經/斷緯),棉粒/結頭/粗節 |  |  |  |  | 背面瑕疵 |  | 大貨品質在接受標準內 | [16 empty] | 色樣、品質樣業務提供 | 已簽核 | 請參考驗貨員意見。(Please refer QA's comments.) |  |  | 2026/04/10 | 2026/04/20 | 2026/05/20 |  |  |  |  | VIN-MK3
195514 | 2026/03/04 | Auto |  | GU | Willson Huang 黃暐翔 | V6B | 60236F025A | TMKF-26-01647 | AS |  | A | 吳江佰陸 | CHINA | VIN-MK3B MK3C | 2026/04/29 | 2026/04/29 | Recycled Polyester/Polyester 50/50% | Woven | Crepe | PRT | Disperse PRT | NA,NA | 54 | 60 | 17528 | yds | Ajun He 何緒君 | 37 BROWN | Agree | 4583 | 4583 | 649 | 2.6 | 649 | 0 | 0 | 0% | 印花瑕疵(印白),擦傷/刮傷/勾紗,棉粒/結頭/粗節,油/髒/色污 |  |  |  |  | 背面瑕疵 |  | 大貨品質在接受標準內 | [16 empty] | 色樣、品質樣業務提供 | 已簽核 | 請參考驗貨員意見。(Please refer QA's comments.) |  |  |  | 2026/04/20 | 2026/05/20 |  |  |  |  | VIN-MK3
194046 | 2026/03/04 | Auto |  | GU | Willson Huang 黃暐翔 | V6B | 60236F058A | TMKF-26-01648 | AS |  | A | 吳江佰陸 | CHINA | VIN-MK3C | 2026/04/03 | 2026/04/03 | Recycled Polyester/Polyester 50/50% | Woven | Crepe | PRT | Disperse PRT | NA,NA | 54 | 60 | 42977 | yds | Ken Kong 孔祥松 | 30 NATURAL | Agree | 16301 | 16301 | 2015 | 3.9 | 2015 | 0 | 0 | 0% | 接疋,棉粒/結頭/粗節,油/髒/色污 | [6 empty] | 大貨品質在接受標準內 | [16 empty] | 色樣、品質樣業務提供 | 已簽核 | 請參考驗貨員意見。(Please refer QA's comments.) |  |  | 2026/04/10 | 2026/04/20 | 2026/05/20 |  |  |  |  | VIN-MK3
194403 | 2026/03/04 | Auto |  | GU | Willson Huang 黃暐翔 | V6B | 60236F058A | TMKF-26-01648 | AS |  | A | 吳江佰陸 | CHINA | VIN-MK3C | 2026/04/16 | 2026/04/11 | Recycled Polyester/Polyester 50/50% | Woven | Crepe | PRT | Disperse PRT | NA,NA | 54 | 60 | 42977 | yds | Ajun He 何緒君 | 30 NATURAL | Agree | 10229 | 10229 | 1323 | 9.4 | 1090 | 233 | 0 | 0% | 擦傷/刮傷/勾紗,棉粒/結頭/粗節,油/髒/色污 |  |  |  |  | 背面瑕疵 |  | 部分匹扣點為B級,但單色結論為Pass | [16 empty] | 色樣、品質樣業務提供 | 已簽核 | 請參考驗貨員意見。(Please refer QA's comments.) |  |  | 2026/04/20 | 2026/04/20 | 2026/05/20 |  |  |  |  | VIN-MK3
194847 | 2026/03/04 | Auto |  | GU | Willson Huang 黃暐翔 | V6B | 60236F058A | TMKF-26-01648 | AS |  | A | 吳江佰陸 | CHINA | VIN-MK3C | 2026/04/20 | 2026/04/20 | Recycled Polyester/Polyester 50/50% | Woven | Crepe | PRT | Disperse PRT | NA,NA | 54 | 60 | 42977 | yds | Ajun He 何緒君 | 30 NATURAL | Discuss | 1012 | 1012 | 131 | 12.2 | 0 | 131 | 0 | 0.7% | 棉粒/結頭/粗節,油/髒/色污 |  |  |  |  | 背面瑕疵 |  | 單色扣點為B級,結論為Discuss | [16 empty] | 色樣、品質樣業務提供 | 已簽核 | 請參考驗貨員意見。(Please refer QA's comments.) |  |  | 2026/04/20 | 2026/04/20 | 2026/05/20 |  |  |  |  | VIN-MK3
194047 | 2026/03/04 | Auto |  | GU | Willson Huang 黃暐翔 | V6B | 60236F058A | TMKF-26-01648 | AS |  | A | 吳江佰陸 | CHINA | VIN-MK3C | 2026/04/03 | 2026/04/03 | Recycled Polyester/Polyester 50/50% | Woven | Crepe | PRT | Disperse PRT | NA,NA | 54 | 60 | 29468 | yds | Ken Kong 孔祥松 | 37 BROWN | Agree | 2417 | 2417 | 214 | 3.3 | 214 | 0 | 0 | 0% | 印花瑕疵,接疋 | [6 empty] | 大貨品質在接受標準內 | [16 empty] | 色樣、品質樣業務提供 | 已簽核 | 請參考驗貨員意見。(Please refer QA's comments.) |  |  | 2026/04/10 | 2026/04/20 | 2026/05/20 |  |  |  |  | VIN-MK3
194451 | 2026/03/04 | Auto |  | GU | Willson Huang 黃暐翔 | V6B | 60236F058A | TMKF-26-01648 | AS |  | A | 吳江佰陸 | CHINA | VIN-MK3C | 2026/04/13 | 2026/04/13 | Recycled Polyester/Polyester 50/50% | Woven | Crepe | PRT | Disperse PRT | NA,NA | 54 | 60 | 29468 | yds | Ajun He 何緒君 | 37 BROWN | Agree | 5511 | 5511 | 629 | 3.8 | 629 | 0 | 0 | 0% | 印花瑕疵(印白),擦傷/刮傷/勾紗,棉粒/結頭/粗節 |  |  |  |  | 背面瑕疵 |  | 大貨品質在接受標準內 | [16 empty] | 色樣、品質樣業務提供 | 已簽核 | 請參考驗貨員意見。(Please refer QA's comments.) |  |  | 2026/04/20 | 2026/04/20 | 2026/05/20 |  |  |  |  | VIN-MK3
194827 | 2026/03/04 | Auto |  | GU | Willson Huang 黃暐翔 | V6B | 60236F025A,60236F058A | TMKF-26-01647,TMKF-26-01648 | AS |  | A | 吳江佰陸 | CHINA | VIN-MK3B MK3C | 2026/04/18 | 2026/04/19 | Recycled Polyester/Polyester 50/50% | Woven | Crepe | PRT | Disperse PRT | NA,NA | 54 | 60 | 68757 | yds | Ajun He 何緒君 | 30 NATURAL | Reject | 28440 | 28440 | 3338 | 11.7 | 2130 | 1068 | 140 | 0.5% | 印花瑕疵(印白),擦傷/刮傷/勾紗,棉粒/結頭/粗節,油/髒/色污 |  |  |  |  | 背面瑕疵 |  | 部分匹為C級打下,但單色結論為Discuss | 6432#/3 | [15 empty] | 色樣、品質樣業務提供 | 已簽核 | 請參考驗貨員意見。(Please refer QA's comments.) |  |  | 2026/04/20 | 2026/04/23 | 2026/05/20 |  |  |  |  | VIN-MK3
195410 | 2026/03/04 | Auto |  | GU | Willson Huang 黃暐翔 | V6B | 60236F025A,60236F058A | TMKF-26-01647,TMKF-26-01648 | AS |  | A | 吳江佰陸 | CHINA | VIN-MK3B MK3C | 2026/04/27 | 2026/04/27 | Recycled Polyester/Polyester 50/50% | Woven | Crepe | PRT | Disperse PRT | NA,NA | 54 | 60 | 68757 | yds | Ajun He 何緒君 | 30 NATURAL | Agree | 5315 | 5315 | 682 | 7.8 | 682 | 0 | 0 | 0% | 擦傷/刮傷/勾紗,斷紗(斷經/斷緯),棉粒/結頭/粗節,油/髒/色污 |  |  |  |  | 背面瑕疵 |  | 大貨品質在接受標準內 | [16 empty] | 色樣、品質樣業務提供 | 已簽核 | 請參考驗貨員意見。(Please refer QA's comments.) |  |  | 2026/04/27 | 2026/04/23 | 2026/05/20 |  |  |  |  | VIN-MK3
194677 | 2026/03/04 | Auto |  | GU | Willson Huang 黃暐翔 | V6B | 60236F025A,60236F058A | TMKF-26-01647,TMKF-26-01648 | AS |  | A | 吳江佰陸 | CHINA | VIN-MK3B MK3C | 2026/04/16 | 2026/04/16 | Recycled Polyester/Polyester 50/50% | Woven | Crepe | PRT | Disperse PRT | NA,NA | 54 | 60 | 46996 | yds | Ajun He 何緒君 | 37 BROWN | Agree | 18954 | 18954 | 2157 | 4.3 | 2157 | 0 | 0 | 0% | 印花瑕疵(印白),接疋,擦傷/刮傷/勾紗,斷紗(斷經/斷緯),染折/折痕,棉粒/結頭/粗節,橫檔/橫條 |  |  |  |  | 背面瑕疵 |  | 大貨品質在接受標準內 | [16 empty] | 色樣、品質樣業務提供 | 已簽核 | 請參考驗貨員意見。(Please refer QA's comments.) |  |  | 2026/04/20 | 2026/04/23 | 2026/05/20 |  |  |  |  | VIN-MK3
194828 | 2026/03/04 | Auto |  | GU | Willson Huang 黃暐翔 | V6B | 60236F025A,60236F058A | TMKF-26-01647,TMKF-26-01648 | AS |  | A | 吳江佰陸 | CHINA | VIN-MK3B MK3C | 2026/04/18 | 2026/04/19 | Recycled Polyester/Polyester 50/50% | Woven | Crepe | PRT | Disperse PRT | NA,NA | 54 | 60 | 46996 | yds | Ajun He 何緒君 | 37 BROWN | Agree | 1337 | 1337 | 134 | 3.7 | 134 | 0 | 0 | 0% | 擦傷/刮傷/勾紗,棉粒/結頭/粗節 |  |  |  |  | 背面瑕疵 |  | 大貨品質在接受標準內 | [16 empty] | 色樣、品質樣業務提供 | 已簽核 | 請參考驗貨員意見。(Please refer QA's comments.) |  |  | 2026/04/20 | 2026/04/23 | 2026/05/20 |  |  |  |  | VIN-MK3
194643 | 2026/03/04 | Auto |  | HLF | Amei Wu 吳靜芳 | V3B | CPM263FH01 | TMKF-26-01650 | NAS |  |  | NICE DYEING | CHINA | IND-GLD5 | 2026/04/15 | 2026/04/15 | Cotton/Polyester 70/30% | Knit | Fleece | Dyed | P/D | NA,NA | 66 | 310 | 4547 | kgs | Jimmy Shi 石振華 | CURDS & WHEY | Agree | 422.75 | 861 | 96 | 8.3 | 96 | 0 | 0 | 0% | 接疋,斷紗(斷經/斷緯) | [6 empty] | 大貨品質在接受標準內 | [16 empty] | 色樣、品質樣廠商提供 | 已簽核 | 請參考驗貨員意見。(Please refer QA's comments.) |  |  | 2026/04/23 | 2026/04/12 | 2026/05/22 |  |  |  |  | IND-GLD
195605 | 2026/03/04 | Auto |  | HLF | Amei Wu 吳靜芳 | V3B | CPM263FH01 | TMKF-26-01650 | NAS |  |  | NICE DYEING | CHINA | IND-GLD5 | 2026/04/30 | 2026/04/30 | Cotton/Polyester 70/30% | Knit | Fleece | Dyed | P/D | NA,NA | 66 | 310 | 7027 | kgs | Jimmy Shi 石振華 | PINE GROVE | Agree | 3110.48 | 6335 | 633 | 8.4 | 439 | 194 | 0 | 0% | 接疋,擦傷/刮傷/勾紗,斷紗(斷經/斷緯),棉粒/結頭/粗節,油/髒/色污,破洞 | [6 empty] | 部分匹扣點為B級,但單色結論為Pass | [16 empty] | 色樣、品質樣廠商提供 | 已簽核 | 請參考驗貨員意見。(Please refer QA's comments.) |  |  | 2026/04/30 | 2026/04/12 | 2026/05/22 |  |  |  |  | IND-GLD
194585 | 2026/03/04 | Auto |  | HLF | Amei Wu 吳靜芳 | V3B | CPM263PA81 | TMKF-26-01653 | NAS |  |  | NICE DYEING | CHINA | IND-GLD6 | 2026/04/14 | 2026/04/14 | Cotton/Polyester 70/30% | Knit | Fleece | Dyed | P/D | NA,NA | 66 | 310 | 5258 | kgs | Jimmy Shi 石振華 | CURDS & WHEY | Agree | 1003.11 | 2043 | 237 | 9.3 | 96 | 141 | 0 | 0% | 接疋,棉粒/結頭/粗節,油/髒/色污 | [6 empty] | 部分匹扣點為B級,但單色結論為Pass | [16 empty] | 色樣、品質樣廠商提供 | 已簽核 | 請參考驗貨員意見。(Please refer QA's comments.) |  |  | 2026/04/23 | 2026/04/12 | 2026/05/22 |  |  |  |  | IND-GLD
194638 | 2026/03/04 | Auto |  | HLF | Amei Wu 吳靜芳 | V3B | CPM263PA81 | TMKF-26-01653 | NAS |  |  | NICE DYEING | CHINA | IND-GLD6 | 2026/04/15 | 2026/04/15 | Cotton/Polyester 70/30% | Knit | Fleece | Dyed | P/D | NA,NA | 66 | 310 | 5258 | kgs | Jimmy Shi 石振華 | CURDS & WHEY | Agree | 116.37 | 237 | 47 | 8.5 | 47 | 0 | 0 | 0% | 接疋 | [6 empty] | 大貨品質在接受標準內 | [16 empty] | 色樣、品質樣廠商提供 | 已簽核 | 請參考驗貨員意見。(Please refer QA's comments.) |  |  | 2026/04/23 | 2026/04/12 | 2026/05/22 |  |  |  |  | IND-GLD
194584 | 2026/03/04 | Auto |  | HLF | Amei Wu 吳靜芳 | V3B | CPM263PA81 | TMKF-26-01653 | NAS |  |  | NICE DYEING | CHINA | IND-GLD6 | 2026/04/14 | 2026/04/14 | Cotton/Polyester 70/30% | Knit | Fleece | Dyed | P/D | NA,NA | 66 | 310 | 8177 | kgs | Jimmy Shi 石振華 | PINE GROVE | Agree | 2330.78 | 4747 | 542 | 6.3 | 492 | 50 | 0 | 0% | 接疋,擦傷/刮傷/勾紗,棉粒/結頭/粗節,油/髒/色污,異纖/飛花 | [6 empty] | 部分匹扣點為B級,但單色結論為Pass | [16 empty] | 色樣、品質樣廠商提供 | 已簽核 | 請參考驗貨員意見。(Please refer QA's comments.) |  |  | 2026/04/23 | 2026/04/12 | 2026/05/22 |  |  |  |  | IND-GLD
194637 | 2026/03/04 | Auto |  | HLF | Amei Wu 吳靜芳 | V3B | CPM263PA81 | TMKF-26-01653 | NAS |  |  | NICE DYEING | CHINA | IND-GLD6 | 2026/04/15 | 2026/04/15 | Cotton/Polyester 70/30% | Knit | Fleece | Dyed | P/D | NA,NA | 66 | 310 | 8177 | kgs | Jimmy Shi 石振華 | PINE GROVE | Agree | 1907.54 | 3885 | 436 | 6.9 | 436 | 0 | 0 | 0% | 接疋,擦傷/刮傷/勾紗,斷紗(斷經/斷緯),棉粒/結頭/粗節,油/髒/色污,破洞 | [6 empty] | 大貨品質在接受標準內 | [16 empty] | 色樣、品質樣廠商提供 | 已簽核 | 請參考驗貨員意見。(Please refer QA's comments.) |  |  | 2026/04/23 | 2026/04/12 | 2026/05/22 |  |  |  |  | IND-GLD
195556 | 2026/03/04 | Auto |  | HLF | Amei Wu 吳靜芳 | V3B | CPM263PA81 | TMKF-26-01653 | NAS |  |  | NICE DYEING | CHINA | IND-GLD6 | 2026/04/29 | 2026/04/29 | Cotton/Polyester 70/30% | Knit | Fleece | Dyed | P/D | NA,NA | 66 | 310 | 8177 | kgs | Jimmy Shi 石振華 | PINE GROVE | Agree | 41.24 | 84 | 41 | 9.8 | 41 | 0 | 0 | 0% | 接疋 | [6 empty] | 大貨品質在接受標準內 | [16 empty] | 色樣、品質樣廠商提供 | 已簽核 | 請參考驗貨員意見。(Please refer QA's comments.) |  |  | 2026/04/30 | 2026/04/12 | 2026/05/22 |  |  |  |  | IND-GLD
195101 | 2026/03/04 | Auto |  | HLF | Amei Wu 吳靜芳 | V3B | CPM263PA81 | TMKF-26-01654 | NAS |  |  | NICE DYEING | CHINA | IND-GLD6 | 2026/04/22 | 2026/04/22 | Cotton(BCI)/Polyester 60/40% | Knit | Jersey | Dyed | P/D | NA,NA | 66 | 150 | 287 | kgs | Jimmy Shi 石振華 | PINE GROVE | Agree | 310.83 | 1306 | 207 | 7.2 | 207 | 0 | 0 | 0% | 接疋,棉粒/結頭/粗節,油/髒/色污 | [6 empty] | 大貨品質在接受標準內 | [16 empty] | 色樣、品質樣廠商提供 | 已簽核 | 請參考驗貨員意見。(Please refer QA's comments.) |  |  | 2026/04/23 | 2026/04/12 | 2026/05/22 |  |  |  |  | IND-GLD
195086 | 2026/03/19 | Auto |  | NET | Daniel Lu 呂沛旺 | V3A | 4/3301_26FF | TMKF-26-01660 | AS |  |  | 江蘇聯發 | CHINA | VIN-BN | 2026/04/21 | 2026/04/22 | Cotton 100% | Woven | Oxford | Dyed | P/D | NA,NA | 56 | 135 | 5998 | yds | Jiangao Zhang 張建高 | #001 BLEACH | Discuss | 5879 | 5879 | 638.5 | 10.2 | 486.5 | 152 | 0 | 0.1% | 棉粒/結頭/粗節,油/髒/色污,異纖/飛花 | [6 empty] | 單色扣點為B級,結論為Discuss | [16 empty] | 色樣、品質樣廠商提供 | 已簽核 | 請參考驗貨員意見。(Please refer QA's comments.) |  |  | 2026/04/24 | 2026/05/21 | 2026/06/25 |  |  |  |  | VIN-BN
195090 | 2026/03/19 | Auto |  | NET | Daniel Lu 呂沛旺 | V3A | 4/3301_26FF | TMKF-26-01661 | AS |  |  | 江蘇聯發 | CHINA | VIN-BN | 2026/04/21 | 2026/04/22 | Cotton 100% | Woven | Flannel | Dyed | Y/D | Brush (2 side),NA | 56 | 152 | 3281 | yds | Jiangao Zhang 張建高 | #008 PITCH GRAY | Discuss | 3326 | 3326 | 367.6 | 10.1 | 261.6 | 106 | 0 | 0% | 擦傷/刮傷/勾紗,棉粒/結頭/粗節,油/髒/色污,異纖/飛花 | [6 empty] | 單色扣點為B級,結論為Discuss | [16 empty] | 色樣、品質樣廠商提供 | 已簽核 | 請參考驗貨員意見。(Please refer QA's comments.) |  |  | 2026/04/24 | 2026/05/21 | 2026/06/25 |  |  |  |  | VIN-BN
195091 | 2026/03/19 | Auto |  | NET | Daniel Lu 呂沛旺 | V3A | 4/3301_26FF | TMKF-26-01661 | AS |  |  | 江蘇聯發 | CHINA | VIN-BN | 2026/04/21 | 2026/04/22 | Cotton 100% | Woven | Flannel | Dyed | Y/D | Brush (2 side),NA | 56 | 152 | 5447 | yds | Jiangao Zhang 張建高 | #010 LIGHT GRAY | Agree | 5473 | 5473 | 589.6 | 8.3 | 589.6 | 0 | 0 | 0% | 棉粒/結頭/粗節,橫檔/橫條,油/髒/色污,異纖/飛花 | [6 empty] | 大貨品質在接受標準內 | [16 empty] | 色樣、品質樣廠商提供 | 已簽核 | 請參考驗貨員意見。(Please refer QA's comments.) |  |  | 2026/04/24 | 2026/05/21 | 2026/06/25 |  |  |  |  | VIN-BN
195089 | 2026/03/19 | Auto |  | NET | Daniel Lu 呂沛旺 | V3A | 4/3301_26FF | TMKF-26-01661 | AS |  |  | 江蘇聯發 | CHINA | VIN-BN | 2026/04/21 | 2026/04/22 | Cotton 100% | Woven | Flannel | Dyed | Y/D | Brush (2 side),NA | 56 | 152 | 4472 | yds | Jiangao Zhang 張建高 | #014 DARK GRAY | Discuss | 4386 | 4386 | 474.5 | 11 | 280.1 | 194.4 | 0 | 0.3% | 擦傷/刮傷/勾紗,棉粒/結頭/粗節,油/髒/色污,異纖/飛花 |  |  | 緯斜/緯弧過大 |  |  |  | 單色扣點為B級,結論為Discuss | [16 empty] | 色樣、品質樣廠商提供 | 已簽核 | 請參考驗貨員意見。(Please refer QA's comments.) |  |  | 2026/04/24 | 2026/05/21 | 2026/06/25 |  |  |  |  | VIN-BN
195087 | 2026/03/19 | Auto |  | NET | Daniel Lu 呂沛旺 | V3A | 4/3301_26FF | TMKF-26-01661 | AS |  |  | 江蘇聯發 | CHINA | VIN-BN | 2026/04/21 | 2026/04/22 | Cotton 100% | Woven | Flannel | Dyed | Y/D,2x2 | Brush (2 side),NA | 56 | 167 | 5750 | yds | Jiangao Zhang 張建高 | #303 PALE PEACHBLOW | Discuss | 5943 | 5943 | 647.5 | 13.3 | 144.3 | 503.2 | 0 | 1% | 棉粒/結頭/粗節,油/髒/色污,異纖/飛花 |  |  | 緯斜/緯弧過大 |  |  |  | 單色扣點為B級,結論為Discuss | [16 empty] | 色樣、品質樣廠商提供 | 已簽核 | 請參考驗貨員意見。(Please refer QA's comments.) |  |  | 2026/04/24 | 2026/05/21 | 2026/06/25 |  |  |  |  | VIN-BN
195093 | 2026/03/19 | Auto |  | NET | Daniel Lu 呂沛旺 | V3A | 4/3301_26FF | TMKF-26-01661 | AS |  |  | 江蘇聯發 | CHINA | VIN-BN | 2026/04/21 | 2026/04/21 | Cotton 100% | Woven | Oxford | Dyed | Y/D | NA,NA | 56 | 135 | 3285 | yds | Jiangao Zhang 張建高 | #307 PALE PINK | Agree | 3305 | 3305 | 460.4 | 8.9 | 460.4 | 0 | 0 | 0% | 棉粒/結頭/粗節,橫檔/橫條,油/髒/色污,異纖/飛花 | [6 empty] | 大貨品質在接受標準內 | [16 empty] | 色樣、品質樣廠商提供 | 已簽核 | 請參考驗貨員意見。(Please refer QA's comments.) |  |  | 2026/04/24 | 2026/05/21 | 2026/06/25 |  |  |  |  | VIN-BN
195092 | 2026/03/19 | Auto |  | NET | Daniel Lu 呂沛旺 | V3A | 4/3301_26FF | TMKF-26-01661 | AS |  |  | 江蘇聯發 | CHINA | VIN-BN | 2026/04/21 | 2026/04/22 | Cotton 100% | Woven | Flannel | Dyed | Y/D | Brush (2 side),NA | 56 | 152 | 4472 | yds | Jiangao Zhang 張建高 | #618 DEEP GREEN | Discuss | 4538 | 4538 | 574.7 | 11.3 | 241.5 | 333.2 | 0 | 0.4% | 棉粒/結頭/粗節,油/髒/色污,異纖/飛花 |  |  | 緯斜/緯弧過大 |  |  |  | 單色扣點為B級,結論為Discuss | [16 empty] | 色樣、品質樣廠商提供 | 已簽核 | 請參考驗貨員意見。(Please refer QA's comments.) |  |  | 2026/04/24 | 2026/05/21 | 2026/06/25 |  |  |  |  | VIN-BN
195094 | 2026/03/19 | Auto |  | NET | Daniel Lu 呂沛旺 | V3A | 4/3301_26FF | TMKF-26-01661 | AS |  |  | 江蘇聯發 | CHINA | VIN-BN | 2026/04/21 | 2026/04/21 | Cotton 100% | Woven | Oxford | Dyed | Y/D | NA,NA | 56 | 135 | 3285 | yds | Jiangao Zhang 張建高 | #703 PALE BLUE | Agree | 3326 | 3326 | 434.7 | 8.5 | 434.7 | 0 | 0 | 0% | 接疋,棉粒/結頭/粗節,油/髒/色污,異纖/飛花 | [6 empty] | 大貨品質在接受標準內 | [16 empty] | 色樣、品質樣廠商提供 | 已簽核 | 請參考驗貨員意見。(Please refer QA's comments.) |  |  | 2026/04/24 | 2026/05/21 | 2026/06/25 |  |  |  |  | VIN-BN
195088 | 2026/03/19 | Auto |  | NET | Daniel Lu 呂沛旺 | V3A | 4/3301_26FF | TMKF-26-01661 | AS |  |  | 江蘇聯發 | CHINA | VIN-BN | 2026/04/21 | 2026/04/22 | Cotton 100% | Woven | Flannel | Dyed | Y/D,2x2 | Brush (2 side),NA | 56 | 167 | 5608 | yds | Jiangao Zhang 張建高 | #906 DARK BLACK | Discuss | 5689 | 5689 | 578.1 | 10 | 472.6 | 105.5 | 0 | 0% | 接疋,擦傷/刮傷/勾紗,棉粒/結頭/粗節,油/髒/色污,異纖/飛花 |  |  | 緯斜/緯弧過大 |  |  |  | 單色扣點為B級,結論為Discuss | [16 empty] | 色樣、品質樣廠商提供 | 已簽核 | 請參考驗貨員意見。(Please refer QA's comments.) |  |  | 2026/04/24 | 2026/05/21 | 2026/06/25 |  |  |  |  | VIN-BN
194126 | 2026/03/21 | Junde Zhang 張俊德 |  | ONY | Dash Wang 王彥智 | V7A | 583079_V1 | TMKF-26-01666 | AS |  |  | 江蘇漢帛 | CHINA | IND-GLD2 | 2026/04/07 | 2026/04/07 | Recycled Polyester/Rayon/Polyester/Spandex 55/29/11/5% | Knit | Scuba | Dyed | Y/D,1x1 | NA,NA | 61 | 300 | 63876 | yds | Jiangao Zhang 張建高 | HEATHER GREY | Discuss | 25387 | 25387 | 2620.8 | 10.8 | 1673.1 | 947.7 | 0 | 0.2% | 接疋,擦傷/刮傷/勾紗,斷紗(斷經/斷緯),染折/折痕,油/髒/色污,異纖/飛花,破洞 | [6 empty] | 單色扣點為B級,結論為Discuss | [16 empty] | 色樣、品質樣廠商提供 | 已簽核 | 請參考驗貨員意見。(Please refer QA's comments.) |  |  | 2026/04/08 | 2026/05/05 | 2026/06/18 |  |  |  |  | IND-GLD
194125 | 2026/03/21 | Junde Zhang 張俊德 |  | ONY | Dash Wang 王彥智 | V7A | 583079_V1 | TMKF-26-01666 | AS |  |  | 江蘇漢帛 | CHINA | IND-GLD2 | 2026/04/07 | 2026/04/07 | Recycled Polyester/Rayon/Polyester/Spandex 55/29/11/5% | Knit | Scuba | Dyed | Y/D,1x1 | NA,NA | 61 | 300 | 12918 | yds | Jiangao Zhang 張建高 | OATMEAL HEATHER | Discuss | 2231 | 2231 | 222.5 | 9.4 | 164.6 | 57.9 | 0 | 0% | 接疋,油/髒/色污,異纖/飛花 | [6 empty] | 單色扣點為B級,結論為Discuss | [16 empty] | 色樣、品質樣廠商提供 | 已簽核 | 請參考驗貨員意見。(Please refer QA's comments.) |  |  | 2026/04/08 | 2026/05/05 | 2026/06/18 |  |  |  |  | IND-GLD
194527 | 2026/03/21 | Junde Zhang 張俊德 |  | ONY | Dash Wang 王彥智 | V7A | 583079_FA26,583079_V1,826370_FA26 | TMKF-26-00090,TMKF-26-01160,TMKF-26-01666 | AS |  |  | 江蘇漢帛 | CHINA | IND-GLD2 GLD3 | 2026/04/14 | 2026/04/14 | Recycled Polyester/Rayon/Polyester/Spandex 55/29/11/5% | Knit | Scuba | Dyed | Y/D,1x1 | NA,NA | 61 | 300 | 112881 | yds | Jiangao Zhang 張建高 | HEATHER GREY | Discuss | 29701 | 29701 | 3038.3 | 9.3 | 2167.3 | 871 | 0 | 0% | 接疋,斷紗(斷經/斷緯),油/髒/色污,異纖/飛花,破洞 | [6 empty] | 單色扣點為B級,結論為Discuss | [16 empty] | 色樣、品質樣廠商提供 | 已簽核 | 請參考驗貨員意見。(Please refer QA's comments.) |  |  | 2026/04/15 | 2026/04/03 | 2026/04/29 |  |  |  |  | IND-GLD
194244 | 2026/03/04 | Auto |  | KOH | Jenna Chan 詹靖宜 | V3C | JG41A020_FA26 | TMKF-26-01678 | AS |  | A | 聚益 | CHINA | VIN-MK3B | 2026/04/09 | 2026/04/09 | Polyester/Spandex 92/8% | Woven | Poplin | Dyed | P/D | NA,NA | 57 | 99 | 0 | yds | Ajun He 何緒君 | 322130 GLOWLIGHT GREE | Discuss | 800 | 800 | 104 | 17.3 | 0 | 104 | 0 | 2.2% | 接疋,棉粒/結頭/粗節,油/髒/色污 | [6 empty] | 單色扣點為B級,結論為Discuss | [16 empty] | 色樣、品質樣廠商提供 | 已簽核 | 請參考驗貨員意見。(Please refer QA's comments.) | Email:jovilin@ecolot.com.tw |  | 2026/04/20 | 2026/05/08 | 2026/06/03 |  |  |  |  | VIN-MK3
194246 | 2026/03/04 | Auto |  | KOH | Jenna Chan 詹靖宜 | V3C | JG41A020_FA26 | TMKF-26-01678 | AS |  | A | 聚益 | CHINA | VIN-MK3B | 2026/04/09 | 2026/04/09 | Polyester/Spandex 92/8% | Woven | Poplin | Dyed | P/D | NA,NA | 57 | 99 | 1416 | yds | Ajun He 何緒君 | 324910 PACIFIC PINE | Agree | 1800 | 1800 | 271 | 6.6 | 271 | 0 | 0 | 0% | 擦傷/刮傷/勾紗,斷紗(斷經/斷緯),棉粒/結頭/粗節,橫檔/橫條 |  |  |  |  | 背面瑕疵 |  | 大貨品質在接受標準內 | [16 empty] | 色樣、品質樣廠商提供 | 已簽核 | 請參考驗貨員意見。(Please refer QA's comments.) | Email:jovilin@ecolot.com.tw |  | 2026/04/20 | 2026/05/08 | 2026/06/03 |  |  |  |  | VIN-MK3
194243 | 2026/03/04 | Auto |  | KOH | Jenna Chan 詹靖宜 | V3C | JG41A020_FA26 | TMKF-26-01678 | AS |  | A | 聚益 | CHINA | VIN-MK3B | 2026/04/09 | 2026/04/09 | Polyester/Spandex 92/8% | Woven | Poplin | Dyed | P/D | NA,NA | 57 | 99 | 335 | yds | Ajun He 何緒君 | 330150 FROST WIND | Discuss | 500 | 500 | 212 | 16.5 | 0 | 212 | 0 | 2% | 擦傷/刮傷/勾紗,斷紗(斷經/斷緯),棉粒/結頭/粗節,油/髒/色污 |  |  |  |  | 背面瑕疵 |  | 單色扣點為B級,結論為Discuss | [16 empty] | 色樣、品質樣廠商提供 | 已簽核 | 請參考驗貨員意見。(Please refer QA's comments.) | Email:jovilin@ecolot.com.tw |  | 2026/04/20 | 2026/05/08 | 2026/06/03 |  |  |  |  | VIN-MK3
194247 | 2026/03/04 | Auto |  | KOH | Jenna Chan 詹靖宜 | V3C | JG41A020_FA26 | TMKF-26-01678 | AS |  | A | 聚益 | CHINA | VIN-MK3B | 2026/04/09 | 2026/04/09 | Polyester/Spandex 92/8% | Woven | Poplin | Dyed | P/D | NA,NA | 57 | 99 | 731 | yds | Ajun He 何緒君 | 654550 CYCLONE BLUE | Agree | 900 | 900 | 139 | 8.6 | 139 | 0 | 0 | 0% | 斷紗(斷經/斷緯),橫檔/橫條 | [6 empty] | 大貨品質在接受標準內 | [16 empty] | 色樣、品質樣廠商提供 | 已簽核 | 請參考驗貨員意見。(Please refer QA's comments.) | Email:jovilin@ecolot.com.tw |  | 2026/04/20 | 2026/05/08 | 2026/06/03 |  |  |  |  | VIN-MK3
194245 | 2026/03/04 | Auto |  | KOH | Jenna Chan 詹靖宜 | V3C | JG41A020_FA26 | TMKF-26-01678 | AS |  | A | 聚益 | CHINA | VIN-MK3B | 2026/04/09 | 2026/04/09 | Polyester/Spandex 92/8% | Woven | Poplin | Dyed | P/D | NA,NA | 57 | 99 | 735 | yds | Ajun He 何緒君 | BLACK LUXE COTTON | Agree | 1700 | 1700 | 122 | 7.4 | 122 | 0 | 0 | 0% | 擦傷/刮傷/勾紗,斷紗(斷經/斷緯),棉粒/結頭/粗節 | [6 empty] | 大貨品質在接受標準內 | [16 empty] | 色樣、品質樣廠商提供 | 已簽核 | 請參考驗貨員意見。(Please refer QA's comments.) | Email:jovilin@ecolot.com.tw |  | 2026/04/20 | 2026/05/08 | 2026/06/03 |  |  |  |  | VIN-MK3
195532 | 2026/03/04 | Auto |  | BNN | Shine Lin 林韶瑩 | V1A | 1178108 | TMKF-26-01682 | NAS |  | A | 瑞升 | VIETNAM | VIN-MK2A | 2026/04/29 | 2026/04/29 | Rayon/Polyester/Spandex 47/41/12% | Knit | Scuba | Dyed | P/D | NA,NA | 59 | 250 | 4487 | yds | NgocBich | BLACK | Reject | 682 | 682 | 127.8 | 26.6 | 0 | 0 | 127.8 | 5% | 斷紗(斷經/斷緯),油/髒/色污,異纖/飛花,破洞 |  |  |  | 缸差過大 |  |  | 單色結論為Fail,請打下並覆驗 |  | 簽核完成 |  |  | 1. 顏色:BLACK/ 缸號:MAIND00098/ 缸差過大=>打下整缸 | [11 empty] | 色樣、品質樣廠商提供 | 已簽核 | 因C級大貨超過20%，請打下並申請覆驗。 |  |  |  | 2026/05/04 | 2026/06/05 |  | 覆驗完成 |  |  | VIN-MK2
195168 | 2026/03/04 | Auto |  | BNN | Shine Lin 林韶瑩 | V1A | 1178108 | TMKF-26-01682 | NAS |  | A | 瑞升 | VIETNAM | VIN-MK2A | 2026/04/25 | 2026/04/22 | Rayon/Polyester/Spandex 47/41/12% | Knit | Scuba | Dyed | P/D | NA,NA | 59 | 250 | 5049 | yds | NgocBich | DARK CHOCOLATE | Reject | 1897.4 | 1897.4 | 338.8 | 21.5 | 0 | 0 | 338.8 | 3.5% | 接疋,斷紗(斷經/斷緯),油/髒/色污,異纖/飛花,破洞 |  |  |  | 匹差過大 | 布邊不良 |  | 單色結論為Fail,請打下並覆驗 |  | 簽核中 |  |  | 1. 顏色: DARK CHOCOLATE/ 缸號: MAIND00121-P2/ 匹差過大=>打下整缸. 2.顏色: SNOW DAY/ 缸號: MAIND00065/ 以碼重換算碼長，短碼9.07%，請依成衣廠實際短碼率補布。 | LOT#MAIND00121-P2尚未收到缸差 | [10 empty] | 色樣、品質樣廠商提供 | 已簽核 | 請參考驗貨員意見。(Please refer QA's comments.) 因C級大貨超過20%，請打下並申請覆驗。 |  |  | 2026/04/22 | 2026/05/04 | 2026/06/05 |  | 簽核中 |  |  | VIN-MK2
194222 | 2026/03/04 | Auto |  | BNN | Shine Lin 林韶瑩 | V1A | 1178108 | TMKF-26-01682 | NAS |  | A | 瑞升 | VIETNAM | VIN-MK2A | 2026/04/08 | 2026/04/08 | Rayon/Polyester/Spandex 47/41/12% | Knit | Scuba | Dyed | P/D | NA,NA | 59 | 250 | 1269 | yds | NgocBich | PREPPY NAVY | Reject | 1698 | 1698 | 348.3 | 8.3 | 208.6 | 69 | 70.7 | 0% | 擦傷/刮傷/勾紗,斷紗(斷經/斷緯),油/髒/色污,異纖/飛花,破洞 | [5 empty] | 幅寬不足 | 單色結論為Fail,請打下並覆驗 |  | 簽核中 |  |  | 1. 顏色:PREPPY NAVY/ 缸號:MAIND00077-P2/ 匹號:06/窄幅0.5"=>打下單匹. 2. 顏色:PREPPY NAVY/ 比對頭缸跟大貨背面缸差過大=>背面未判級，已通知業務 | [11 empty] | 色樣、品質樣廠商提供 | 已簽核 | 請參考驗貨員意見。(Please refer QA's comments.) 因C級大貨超過20%，請打下並申請覆驗。 |  |  | 2026/04/15 | 2026/05/04 | 2026/06/05 |  | 簽核中 |  |  | VIN-MK2
194620 | 2026/03/04 | Auto |  | BNN | Shine Lin 林韶瑩 | V1A | 1178108 | TMKF-26-01682 | NAS |  | A | 瑞升 | VIETNAM | VIN-MK2A | 2026/04/15 | 2026/04/15 | Rayon/Polyester/Spandex 47/41/12% | Knit | Scuba | Dyed | P/D | NA,NA | 59 | 250 | 4846 | yds | NgocBich | SNOW DAY | Reject | 3992 | 3992 | 843.9 | 25.5 | 139.7 | 485.2 | 219 | 4.6% | 接疋,斷紗(斷經/斷緯),棉粒/結頭/粗節,油/髒/色污,破洞 |  |  |  |  | 布邊不良 |  | 單色結論為Fail,請打下並覆驗 |  | 簽核完成 |  |  | 1.顏色:SNOW DAY/缸號:MAIND00070/扣點超過C級=>打下整缸. 2.顏色:SNOW DAY/缸號:MAIND00062/匹號:15/ 扣點超過C級=>打下單匹. 3.顏色:SNOW DAY/缸號:MAIND00063/ 以碼重換算碼長，短碼7.72%，請依成衣廠實際短碼率補布。 | [11 empty] | 色樣、品質樣廠商提供 | 已簽核 | 因C級大貨超過20%，請打下並申請覆驗。 |  |  | 2026/04/15 | 2026/05/04 | 2026/06/05 |  | 覆驗完成 |  |  | VIN-MK2
195167 | 2026/03/04 | Auto |  | BNN | Shine Lin 林韶瑩 | V1A | 1178108 | TMKF-26-01682 | NAS |  | A | 瑞升 | VIETNAM | VIN-MK2A | 2026/04/25 | 2026/04/22 | Rayon/Polyester/Spandex 47/41/12% | Knit | Scuba | Dyed | P/D | NA,NA | 59 | 250 | 4846 | yds | NgocBich | SNOW DAY | Discuss | 394.8 | 394.8 | 133.9 | 20.2 | 0 | 133.9 | 0 | 3.1% | 斷紗(斷經/斷緯),油/髒/色污,破洞 | [6 empty] | 單色扣點為B級,結論為Discuss | [16 empty] | 色樣、品質樣廠商提供 | 已簽核 | 請參考驗貨員意見。(Please refer QA's comments.) 因C級大貨超過20%，請打下並申請覆驗。 |  |  | 2026/04/22 | 2026/05/04 | 2026/06/05 |  |  |  |  | VIN-MK2
194220 | 2026/03/06 | Auto |  | BNN | Shine Lin 林韶瑩 | V1A | 1178097 | TMKF-26-01686 | NAS |  | A | 瑞升 | VIETNAM | VIN-MK2B | 2026/04/13 | 2026/04/08 | Rayon/Polyester/Spandex 47/41/12% | Knit | Scuba | Dyed | P/D | NA,NA | 59 | 250 | 5616 | yds | NgocBich | BLACK | Reject | 1467 | 1467 | 406.3 | 10.6 | 131.5 | 199.4 | 75.4 | 0.2% | 接疋,斷紗(斷經/斷緯),破洞 |  |  |  |  | 布邊不良 | 幅寬不足 | 單色結論為Fail,請打下並覆驗 | [16 empty] | 色樣、品質樣廠商提供 | 已簽核 | 請參考驗貨員意見。(Please refer QA's comments.) |  |  |  | 2026/04/14 | 2026/06/05 |  |  |  |  | VIN-MK2
194706 | 2026/03/06 | Auto |  | BNN | Shine Lin 林韶瑩 | V1A | 1178097 | TMKF-26-01686 | NAS |  | A | 瑞升 | VIETNAM | VIN-MK2B | 2026/04/16 | 2026/04/16 | Rayon/Polyester/Spandex 47/41/12% | Knit | Scuba | Dyed | P/D | NA,NA | 59 | 250 | 5616 | yds | NgocBich | BLACK | Discuss | 2012.6 | 2012.6 | 431.6 | 19.2 | 69.3 | 362.3 | 0 | 2.8% | 接疋,擦傷/刮傷/勾紗,斷紗(斷經/斷緯),油/髒/色污,破洞 |  |  |  |  | 布邊不良 |  | 單色扣點為B級,結論為Discuss | [16 empty] | 色樣、品質樣廠商提供 | 已簽核 | 請參考驗貨員意見。(Please refer QA's comments.) 因C級大貨超過20%，請打下並申請覆驗，若需出貨，請走C20簽核流程。 |  |  |  | 2026/04/14 | 2026/06/05 |  |  |  |  | VIN-MK2
195530 | 2026/03/06 | Auto |  | BNN | Shine Lin 林韶瑩 | V1A | 1178097 | TMKF-26-01686 | NAS |  | A | 瑞升 | VIETNAM | VIN-MK2B | 2026/05/07 | 2026/04/29 | Rayon/Polyester/Spandex 47/41/12% | Knit | Scuba | Dyed | P/D | NA,NA | 59 | 250 | 5616 | yds | NgocBich | BLACK | Reject | 710 | 710 | 290.6 | 10.7 | 0 | 0 | 290.6 | 0.2% | 接疋,擦傷/刮傷/勾紗,斷紗(斷經/斷緯),破洞 |  |  |  | 缸差過大 |  |  | 單色結論為Fail,請打下並覆驗 |  | 尚未覆驗 |  |  | 1. 顏色:BLACK/缸號:MAIND00084/背面勾紗 & 缸差過大=>打下整缸. 2.顏色:DARK CHOCOLATE/缸號:MAIND00104-P1/手感不符 & 克重過輕12% & 缸差過大=>打下整缸. | [11 empty] | 色樣、品質樣廠商提供 | 已簽核 | 因C級大貨超過20%，請打下並申請覆驗。 |  |  |  | 2026/04/14 | 2026/06/05 |  | 簽核中 |  |  | VIN-MK2
195165 | 2026/03/06 | Auto |  | BNN | Shine Lin 林韶瑩 | V1A | 1178097 | TMKF-26-01686 | NAS |  | A | 瑞升 | VIETNAM | VIN-MK2B | 2026/04/25 | 2026/04/23 | Rayon/Polyester/Spandex 47/41/12% | Knit | Scuba | Dyed | P/D | NA,NA | 59 | 250 | 5468 | yds | NgocBich | DARK CHOCOLATE | Discuss | 3614 | 3614 | 548.9 | 14.8 | 69.5 | 479.4 | 0 | 1.4% | 斷紗(斷經/斷緯),油/髒/色污,破洞 | [6 empty] | 單色扣點為B級,結論為Discuss | [16 empty] | 色樣、品質樣廠商提供 | 已簽核 | 請參考驗貨員意見。(Please refer QA's comments.) |  |  |  | 2026/04/14 | 2026/06/05 |  |  |  |  | VIN-MK2
195531 | 2026/03/06 | Auto |  | BNN | Shine Lin 林韶瑩 | V1A | 1178097 | TMKF-26-01686 | NAS |  | A | 瑞升 | VIETNAM | VIN-MK2B | 2026/05/07 | 2026/04/29 | Rayon/Polyester/Spandex 47/41/12% | Knit | Scuba | Dyed | P/D | NA,NA | 59 | 250 | 5468 | yds | NgocBich | DARK CHOCOLATE | Reject | 1061 | 1061 | 201.8 | 2.5 | 0 | 0 | 201.8 | 0% | 接疋,斷紗(斷經/斷緯) |  | 手感不符 |  | 缸差過大 |  | 克重過輕 | 單色結論為Fail,請打下並覆驗 |  | 簽核中 |  |  | 1. 顏色:BLACK/缸號:MAIND00084/背面勾紗 & 缸差過大=>打下整缸. 2.顏色:DARK CHOCOLATE/缸號:MAIND00104-P1/手感不符 & 克重過輕12% & 缸差過大=>打下整缸. | [11 empty] | 色樣、品質樣廠商提供 | 已簽核 | 因C級大貨超過20%，請打下並申請覆驗。 |  |  |  | 2026/04/14 | 2026/06/05 |  | 簽核中 |  |  | VIN-MK2
194707 | 2026/03/06 | Auto |  | BNN | Shine Lin 林韶瑩 | V1A | 1178097 | TMKF-26-01686 | NAS |  | A | 瑞升 | VIETNAM | VIN-MK2B | 2026/04/16 | 2026/04/16 | Rayon/Polyester/Spandex 47/41/12% | Knit | Scuba | Dyed | P/D | NA,NA | 59 | 250 | 1306 | yds | NgocBich | DARK HARBOR | Reject | 424.4 | 424.4 | 266 | 28.2 | 0 | 201.1 | 64.9 | 5.5% | 接疋,擦傷/刮傷/勾紗,斷紗(斷經/斷緯),油/髒/色污,異纖/飛花,破洞 |  |  |  |  | 布邊不良 |  | 單色結論為Fail,請打下並覆驗 |  | 簽核中 |  |  | 1. 嚴色:DARK HARBOR/缸號:MAIND00081/匹號:01/扣點超過C級=>打下單匹 2.顏色:BLACK &DARK HARBOR/缸號:MAIND00081 & MAIND00083/ 以碼重換算碼長，短碼3.04%~3.29%，請依成衣廠實際短碼率補布。 3. 顏色:DARK HARBOR/缸號:MAIND00081/標準樣還在核可中，這次檢驗主要針對布面瑕疵確認 | [11 empty] | 無標準樣 | 已簽核 | 請參考驗貨員意見。(Please refer QA's comments.) 因C級大貨超過20%，請打下並申請覆驗，若需出貨，請走C20簽核流程。 |  |  |  | 2026/04/14 | 2026/06/05 |  | 簽核中 |  |  | VIN-MK2
195166 | 2026/03/06 | Auto |  | BNN | Shine Lin 林韶瑩 | V1A | 1178097 | TMKF-26-01686 | NAS |  | A | 瑞升 | VIETNAM | VIN-MK2B | 2026/04/25 | 2026/04/23 | Rayon/Polyester/Spandex 47/41/12% | Knit | Scuba | Dyed | P/D | NA,NA | 59 | 250 | 1306 | yds | NgocBich | DARK HARBOR |  | 0 | 0 | 61.4 | 0 | 0 | 0 | 61.4 | 0% | [7 empty] | 單色結論為Fail,請打下並覆驗 |  | 簽核中 |  |  | 1.顏色: DARK CHOCOLATE/ 缸號:MAIND00121 & MAIND00121-P1/ 以碼重換算碼長，短碼 2.89~3.09%，請依成衣廠實際短碼率補布。 | [11 empty] | 色樣、品質樣廠商提供 | 已簽核 | 請參考驗貨員意見。(Please refer QA's comments.) |  |  |  | 2026/04/14 | 2026/06/05 |  | 簽核中 |  |  | VIN-MK2
193940 | 2026/03/06 | Auto |  | BNN | Shine Lin 林韶瑩 | V1A | 1178097 | TMKF-26-01686 | NAS |  | A | 瑞升 | VIETNAM | VIN-MK2B | 2026/04/13 | 2026/04/01 | Rayon/Polyester/Spandex 47/41/12% | Knit | Scuba | Dyed | P/D | NA,NA | 59 | 250 | 6509 | yds | NgocBich | SNOW DAY | Discuss | 1926.9 | 1926.9 | 456.7 | 14.9 | 139.4 | 317.3 | 0 | 1.5% | 斷紗(斷經/斷緯),油/髒/色污,異纖/飛花,破洞 |  |  |  |  | 布邊不良 |  | 單色扣點為B級,結論為Discuss | [16 empty] | 色樣、品質樣廠商提供 | 已簽核 | 請參考驗貨員意見。(Please refer QA's comments.) |  |  |  | 2026/04/14 | 2026/06/05 |  |  |  |  | VIN-MK2
194621 | 2026/03/06 | Auto |  | BNN | Shine Lin 林韶瑩 | V1A | 1178079 | TMKF-26-01687 | NAS |  | A | 瑞升 | VIETNAM | VIN-MK2B | 2026/04/17 | 2026/04/15 | Rayon/Polyester/Spandex 47/41/12% | Knit | Scuba | Dyed | P/D | NA,NA | 59 | 250 | 4849 | yds | NgocBich | DARK CHOCOLATE | Reject | 1364.3 | 1364.3 | 277.5 | 7.6 | 0 | 0 | 277.5 | 0% | 斷紗(斷經/斷緯),油/髒/色污,異纖/飛花,破洞 |  |  |  | 染色不均 |  |  | 單色結論為Fail,請打下並覆驗 |  | 尚未覆驗 |  |  | 1. 顏色:DARK CHOCOLATE/缸號:MAIND00097/ 全面性染色不均=>打下整缸. 2. 顏色:TAN/缸號:MAIND00096/缸差過大 & 匹差過大 & 窄幅1"=>打下整缸. | [11 empty] | 無標準樣 | 已簽核 | 請參考驗貨員意見。(Please refer QA's comments.) 因C級大貨超過20%，請打下並申請覆驗。 |  |  |  | 2026/04/14 | 2026/06/05 |  | 簽核中 |  |  | VIN-MK2
195171 | 2026/03/06 | Auto |  | BNN | Shine Lin 林韶瑩 | V1A | 1178079 | TMKF-26-01687 | NAS |  | A | 瑞升 | VIETNAM | VIN-MK2B | 2026/05/07 | 2026/04/22 | Rayon/Polyester/Spandex 47/41/12% | Knit | Scuba | Dyed | P/D | NA,NA | 59 | 250 | 4849 | yds | NgocBich | DARK CHOCOLATE | Reject | 3528.1 | 3528.1 | 721.8 | 27.3 | 112.4 | 401 | 208.4 | 5.2% | 接疋,擦傷/刮傷/勾紗,斷紗(斷經/斷緯),染折/折痕,油/髒/色污,破洞 |  |  |  | 缸差過大 | 布邊不良 | 幅寬不足 | 單色結論為Fail,請打下並覆驗 |  | 簽核中 |  |  | 1.顏色: DARK CHOCOLATE/缸號: MAIND00069/ 缸差過大 & 窄幅1" & 扣點超過C級=>打下整缸 2.顏色: TAN/ 缸號: MAIND00085/ 缸差過大 & 扣點超過C級=>打下整缸 3.1.顏色: DARK CHOCOLATE/缸號:MAIND00103/ 匹號:02/ 窄幅1" & 扣點超過C級=>打下單匹 | [11 empty] | 色樣、品質樣廠商提供 | 已簽核 | 請參考驗貨員意見。(Please refer QA's comments.) 因C級大貨超過20%，請打下並申請覆驗。 |  |  |  | 2026/04/14 | 2026/06/05 |  | 簽核中 |  |  | VIN-MK2
195534 | 2026/03/06 | Auto |  | BNN | Shine Lin 林韶瑩 | V1A | 1178079 | TMKF-26-01687 | NAS |  | A | 瑞升 | VIETNAM | VIN-MK2B | 2026/05/07 | 2026/04/29 | Rayon/Polyester/Spandex 47/41/12% | Knit | Scuba | Dyed | P/D | NA,NA | 59 | 250 | 4849 | yds | NgocBich | DARK CHOCOLATE | Reject | 350 | 350 | 138.2 | 8.7 | 0 | 0 | 138.2 | 0% | 擦傷/刮傷/勾紗 |  | 手感不符 |  | 缸差過大 |  | 克重過輕 | 單色結論為Fail,請打下並覆驗 |  | 簽核中 |  |  | 1.顏色:DARK CHOCOLATE/缸號:MAIND00104/手感不符 & 克重過輕10% & 缸差過大=>打下整缸. 沒有核可頭缸,這次檢驗主要針對布面瑕疵確認. | [11 empty] | 色樣、品質樣廠商提供 | 已簽核 | 因C級大貨超過20%，請打下並申請覆驗。 |  |  |  | 2026/04/14 | 2026/06/05 |  | 簽核中 |  |  | VIN-MK2
195533 | 2026/03/06 | Auto |  | BNN | Shine Lin 林韶瑩 | V1A | 1178079 | TMKF-26-01687 | NAS |  | A | 瑞升 | VIETNAM | VIN-MK2B | 2026/05/07 | 2026/04/29 | Rayon/Polyester/Spandex 47/41/12% | Knit | Scuba | Dyed | P/D | NA,NA | 59 | 250 | 4376 | yds | NgocBich | SOFT AGATE GREEN | Discuss | 1382 | 1382 | 285.9 | 20.3 | 73.5 | 212.4 | 0 | 3.1% | 接疋,擦傷/刮傷/勾紗,斷紗(斷經/斷緯),油/髒/色污,破洞 |  |  |  |  | 布邊不良 |  | 單色扣點為B級,結論為Discuss | [16 empty] | 無標準樣 | 已簽核 | 因C級大貨超過20%，請打下並申請覆驗。 |  |  |  | 2026/04/14 | 2026/06/05 |  |  |  |  | VIN-MK2
194287 | 2026/03/06 | Auto |  | BNN | Shine Lin 林韶瑩 | V1A | 1178079 | TMKF-26-01687 | NAS |  | A | 瑞升 | VIETNAM | VIN-MK2B | 2026/04/13 | 2026/04/09 | Rayon/Polyester/Spandex 47/41/12% | Knit | Scuba | Dyed | P/D | NA,NA | 59 | 250 | 5459 | yds | NgocBich | TAN | Reject | 1074 | 1074 | 203.8 | 10.8 | 0 | 0 | 203.8 | 0.2% | 擦傷/刮傷/勾紗,斷紗(斷經/斷緯),油/髒/色污,破洞 |  |  |  | 缸差過大 |  |  | 單色結論為Fail,請打下並覆驗 |  | 簽核中 |  |  | 1. 顏色:TAN/缸號:MAIND00095-P1/缸差過大=>請打下整缸 (請瑞升把碼布寄回台北確認). | [11 empty] | 色樣、品質樣廠商提供 | 已簽核 | 因C級大貨超過20%，請打下並申請覆驗。 |  |  |  | 2026/04/14 | 2026/06/05 |  | 簽核中 |  |  | VIN-MK2
194622 | 2026/03/06 | Auto |  | BNN | Shine Lin 林韶瑩 | V1A | 1178079 | TMKF-26-01687 | NAS |  | A | 瑞升 | VIETNAM | VIN-MK2B | 2026/04/17 | 2026/04/15 | Rayon/Polyester/Spandex 47/41/12% | Knit | Scuba | Dyed | P/D | NA,NA | 59 | 250 | 5459 | yds | NgocBich | TAN | Reject | 3327 | 3327 | 566.3 | 11.5 | 0 | 0 | 566.3 | 0.5% | 接疋,擦傷/刮傷/勾紗,斷紗(斷經/斷緯),油/髒/色污,破洞 |  |  |  | 匹差過大,缸差過大 | 布邊不良 | 幅寬不足 | 單色結論為Fail,請打下並覆驗 |  | 簽核中 |  |  | 1. 顏色:DARK CHOCOLATE/缸號:MAIND00097/ 全面性染色不均=>打下整缸. 2. 顏色:TAN/缸號:MAIND00096/缸差過大 & 匹差過大 & 窄幅1"=>打下整缸. | [11 empty] | 色樣、品質樣廠商提供 | 已簽核 | 請參考驗貨員意見。(Please refer QA's comments.) 因C級大貨超過20%，請打下並申請覆驗。 |  |  |  | 2026/04/14 | 2026/06/05 |  | 簽核中 |  |  | VIN-MK2
194705 | 2026/03/06 | Auto |  | BNN | Shine Lin 林韶瑩 | V1A | 1178079 | TMKF-26-01687 | NAS |  | A | 瑞升 | VIETNAM | VIN-MK2B | 2026/04/25 | 2026/04/16 | Rayon/Polyester/Spandex 47/41/12% | Knit | Scuba | Dyed | P/D | NA,NA | 59 | 250 | 5459 | yds | NgocBich | TAN | Reject | 202.4 | 202.4 | 138.9 | 14.4 | 0 | 0 | 138.9 | 1.3% | 斷紗(斷經/斷緯),油/髒/色污,破洞 |  |  |  | 缸差過大 |  |  | 單色結論為Fail,請打下並覆驗 |  | 簽核中 |  |  | 1.顏色:TAN/缸號:MAIND00076-P1/缸差過大=>打下整缸 | [11 empty] | 色樣、品質樣廠商提供 | 已簽核 | 因C級大貨超過20%，請打下並申請覆驗，若需出貨，請走C20簽核流程。 |  |  |  | 2026/04/14 | 2026/06/05 |  | 簽核中 |  |  | VIN-MK2
195172 | 2026/03/06 | Auto |  | BNN | Shine Lin 林韶瑩 | V1A | 1178079 | TMKF-26-01687 | NAS |  | A | 瑞升 | VIETNAM | VIN-MK2B | 2026/05/07 | 2026/04/22 | Rayon/Polyester/Spandex 47/41/12% | Knit | Scuba | Dyed | P/D | NA,NA | 59 | 250 | 5459 | yds | NgocBich | TAN | Reject | 884.8 | 884.8 | 261.2 | 55.9 | 0 | 65.6 | 195.6 | 13.8% | 接疋,擦傷/刮傷/勾紗,斷紗(斷經/斷緯),油/髒/色污,破洞 | [6 empty] | 單色結論為Fail,請打下並覆驗 |  | 簽核中 |  |  | 1.顏色: DARK CHOCOLATE/缸號: MAIND00069/ 缸差過大 & 窄幅1" & 扣點超過C級=>打下整缸 2.顏色: TAN/ 缸號: MAIND00085/ 缸差過大 & 扣點超過C級=>打下整缸 3.1.顏色: DARK CHOCOLATE/缸號:MAIND00103/ 匹號:02/ 窄幅1" & 扣點超過C級=>打下單匹 | [11 empty] | 色樣、品質樣廠商提供 | 已簽核 | 請參考驗貨員意見。(Please refer QA's comments.) 因C級大貨超過20%，請打下並申請覆驗。 |  |  |  | 2026/04/14 | 2026/06/05 |  | 簽核中 |  |  | VIN-MK2
193919 | 2026/03/06 | Auto |  | UAM | Shine Lin 林韶瑩 | V1A | 1383356_FW26 | TMKF-26-01688 | AS |  |  | HUA FENG | CHINA | IND-GLR1 STL2 | 2026/03/31 | 2026/04/01 | Polyester 100% | Woven | Plain Weave | Dyed | P/D | NA,NA | 56 | 73 | 15454 | yds | Nianhua Li 李年華 | BLACK 001 | Agree | 12804 | 12804 | 2073 | 6.6 | 1899 | 174 | 0 | 0% | 接疋,斷紗(斷經/斷緯),染折/折痕,橫檔/橫條,油/髒/色污 | [6 empty] | 部分匹扣點為B級,但單色結論為Pass | [16 empty] | 色樣、品質樣廠商提供 | 已簽核 | 請參考驗貨員意見。(Please refer QA's comments.) |  |  | 2026/04/02 | 2026/02/16 | 2026/04/07 |  |  |  |  | IND-GLR1
194678 | 2026/03/26 | Auto |  | ONY | Dash Wang 王彥智 | V7A | 784434_V1 | TMKF-26-01692 | NAS |  |  | 頡鴻紡織 | CHINA | IND-STL2 STL4 | 2026/04/16 | 2026/04/16 | Nylon/Spandex 77/23% | Knit | Tricot | Dyed | P/D,1x1 | NA,NA | 58 | 165 | 119040 | yds | Nianhua Li 李年華 | BLACK JACK | Agree | 4809.4 | 4809.4 | 582.1 | 7.2 | 411 | 89.1 | 82 | 0% | 接疋,橫檔/橫條,油/髒/色污 |  |  |  | 缸差過大 |  |  | 部分匹為C級打下,但單色結論為Pass | [16 empty] | 色樣、品質樣廠商提供 | 已簽核 | 請參考驗貨員意見。(Please refer QA's comments.) |  |  | 2026/04/30 | 2026/05/08 | 2026/06/18 |  |  |  |  | IND-STL
194147 | 2026/03/16 | Auto |  | A&F | Michelle Lin 林慧錦 | V3B | S263470008_FA26 | TMKF-26-01693,TMKF-26-01694 | AS |  |  | 江蘇華盛 | CHINA | VIN-TPLB TPLC | 2026/04/07 | 2026/04/07 | Cotton/Elastane 90/10% | Knit | Jersey | Dyed | P/D | NA,NA | 65 | 250 | 55527 | yds | Jun Yan 嚴軍 | B04B | Reject | 16471.7 | 16471.7 | 2082.3 | 10.3 | 1066.5 | 824.3 | 191.5 | 0.1% | 接疋,擦傷/刮傷/勾紗,斷紗(斷經/斷緯),染折/折痕,油/髒/色污,異纖/飛花,破洞,破洞修補痕 |  |  |  |  | 布邊不良 | 克重過輕 | 部分匹為C級打下,但單色結論為Discuss | 484932#，486039/C0193# | [15 empty] | 色樣、品質樣廠商提供 | 已簽核 | 請參考驗貨員意見。(Please refer QA's comments.) |  |  | 2026/04/13 | 2026/03/10 | 2026/04/24 |  |  |  |  | VIN-TPL
194481 | 2026/03/16 | Auto |  | A&F | Michelle Lin 林慧錦 | V3B | S263470008_FA26 | TMKF-26-01693,TMKF-26-01694 | AS |  |  | 江蘇華盛 | CHINA | VIN-TPLB TPLC | 2026/04/13 | 2026/04/13 | Cotton/Elastane 90/10% | Knit | Jersey | Dyed | P/D | NA,NA | 65 | 250 | 55527 | yds | Jun Yan 嚴軍 | B04B | Reject | 20533 | 20533 | 2853.7 | 19.8 | 64.3 | 2723.1 | 66.3 | 2.9% | 接疋,擦傷/刮傷/勾紗,斷紗(斷經/斷緯),棉粒/結頭/粗節,油/髒/色污,異纖/飛花,破洞,破洞修補痕 | [6 empty] | 部分匹為C級打下,但單色結論為Discuss | 486734# | [15 empty] | 色樣、品質樣廠商提供 | 已簽核 | 請參考驗貨員意見。(Please refer QA's comments.) |  |  | 2026/04/13 | 2026/03/10 | 2026/04/24 |  |  |  |  | VIN-TPL
194149 | 2026/03/16 | Auto |  | A&F | Michelle Lin 林慧錦 | V3B | S263470008_FA26 | TMKF-26-01693,TMKF-26-01694 | AS |  |  | 江蘇華盛 | CHINA | VIN-TPLB TPLC | 2026/04/07 | 2026/04/07 | Cotton/Elastane 90/10% | Knit | Jersey | Dyed | P/D | NA,NA | 65 | 250 | 48699 | yds | Jun Yan 嚴軍 | CASUAL BLACK | Agree | 9305.4 | 9305.4 | 1051.3 | 7.1 | 785.7 | 265.6 | 0 | 0% | 接疋,擦傷/刮傷/勾紗,斷紗(斷經/斷緯),棉粒/結頭/粗節,油/髒/色污,異纖/飛花,破洞 | [6 empty] | 部分匹扣點為B級,但單色結論為Pass | [16 empty] | 色樣、品質樣廠商提供 | 已簽核 | 請參考驗貨員意見。(Please refer QA's comments.) |  |  | 2026/04/13 | 2026/03/10 | 2026/04/24 |  |  |  |  | VIN-TPL
194482 | 2026/03/16 | Auto |  | A&F | Michelle Lin 林慧錦 | V3B | S263470008_FA26 | TMKF-26-01693,TMKF-26-01694 | AS |  |  | 江蘇華盛 | CHINA | VIN-TPLB TPLC | 2026/04/13 | 2026/04/13 | Cotton/Elastane 90/10% | Knit | Jersey | Dyed | P/D | NA,NA | 65 | 250 | 48699 | yds | Jun Yan 嚴軍 | CASUAL BLACK | Reject | 6139.8 | 6139.8 | 726 | 11.3 | 332.6 | 326.6 | 66.8 | 0.4% | 接疋,擦傷/刮傷/勾紗,斷紗(斷經/斷緯),棉粒/結頭/粗節,破洞 | [5 empty] | 克重超重 | 部分匹為C級打下,但單色結論為Discuss | 486786# | [15 empty] | 色樣、品質樣廠商提供 | 已簽核 | 請參考驗貨員意見。(Please refer QA's comments.) |  |  | 2026/04/13 | 2026/03/10 | 2026/04/24 |  |  |  |  | VIN-TPL
194148 | 2026/03/16 | Auto |  | A&F | Michelle Lin 林慧錦 | V3B | S263470008_FA26 | TMKF-26-01693,TMKF-26-01694 | AS |  |  | 江蘇華盛 | CHINA | VIN-TPLB TPLC | 2026/04/07 | 2026/04/07 | Cotton/Elastane 90/10% | Knit | Jersey | Dyed | P/D | NA,NA | 65 | 250 | 39632 | yds | Jun Yan 嚴軍 | NAVY BLAZER | Agree | 4082.3 | 4082.3 | 529 | 8.5 | 372.5 | 156.5 | 0 | 0% | 接疋,擦傷/刮傷/勾紗,斷紗(斷經/斷緯),棉粒/結頭/粗節,橫檔/橫條,破洞 | [6 empty] | 部分匹扣點為B級,但單色結論為Pass | [16 empty] | 色樣、品質樣廠商提供 | 已簽核 | 請參考驗貨員意見。(Please refer QA's comments.) |  |  | 2026/04/13 | 2026/03/10 | 2026/04/24 |  |  |  |  | VIN-TPL
194826 | 2026/03/16 | Auto |  | A&F | Nina Huang 黃美禎 | V3B | S263470008_FA26 | TMKF-26-01694 | AS |  |  | 江蘇華盛 | CHINA | VIN-TPLB TPLC | 2026/04/19 | 2026/04/19 | Cotton/Elastane 90/10% | Knit | Jersey | Dyed | P/D | NA,NA | 65 | 250 | 55527 | yds | Changzhi Wang 王昌智 | B04B | Discuss | 5795 | 5795 | 1080.2 | 18.2 | 127.4 | 952.8 | 0 | 2.5% | 接疋,斷紗(斷經/斷緯),油/髒/色污,異纖/飛花,破洞,破洞修補痕 | 布面不平整 | [5 empty] | 單色扣點為B級,結論為Discuss | [16 empty] | 色樣、品質樣廠商提供 | 已簽核 | 請參考驗貨員意見。(Please refer QA's comments.) |  |  | 2026/04/20 | 2026/03/10 | 2026/04/24 |  |  |  |  | VIN-TPL
195114 | 2026/03/16 | Auto |  | A&F | Nina Huang 黃美禎 | V3B | S263470008_FA26 | TMKF-26-01694 | AS |  |  | 江蘇華盛 | CHINA | VIN-TPLB TPLC | 2026/04/23 | 2026/04/23 | Cotton/Elastane 90/10% | Knit | Jersey | Dyed | P/D | NA,NA | 65 | 250 | 4898 | yds | Changzhi Wang 王昌智 | B25 | Reject | 5058 | 5058 | 694.8 | 11.8 | 253.6 | 377.7 | 63.5 | 0.5% | 接疋,棉粒/結頭/粗節,油/髒/色污,異纖/飛花,破洞 | [5 empty] | 克重過輕 | 部分匹為C級打下,但單色結論為Discuss | [16 empty] | 色樣、品質樣廠商提供 | 已簽核 | 請參考驗貨員意見。(Please refer QA's comments.) |  |  |  | 2026/03/10 | 2026/04/24 |  |  |  |  | VIN-TPL
195535 | 2026/03/06 | Auto |  | BNN | Shine Lin 林韶瑩 | V1A | 1178079 | TMKF-26-01698 | NAS |  | A | 瑞升 | VIETNAM | VIN-MK2B | 2026/04/29 | 2026/04/29 | Polyester/Rayon/Spandex 74/20/6% | Knit | Rib | Dyed | P/D | NA,NA | 61 | 300 | 864 | yds | NgocBich | TAN | Discuss | 952.6 | 952.6 | 249.2 | 15.2 | 0 | 249.2 | 0 | 1.6% | 接疋,斷紗(斷經/斷緯),油/髒/色污,破洞 | [6 empty] | 單色扣點為B級,結論為Discuss | [16 empty] | 無標準樣 | 已簽核 | 請參考驗貨員意見。(Please refer QA's comments.) 因C級大貨超過20%，請打下並申請覆驗。 |  |  |  | 2026/04/14 | 2026/06/05 |  |  |  |  | VIN-MK2
195536 | 2026/03/06 | Auto |  | BNN | Shine Lin 林韶瑩 | V1A | 1178079 | TMKF-26-01698 | NAS |  | A | 瑞升 | VIETNAM | VIN-MK2B | 2026/04/29 | 2026/04/29 | Polyester/Rayon/Spandex 74/20/6% | Knit | Rib | Dyed | P/D | NA,NA | 61 | 300 | 235 | yds | NgocBich | VINO ROSSO | Reject | 262.9 | 262.9 | 53.7 | 18.6 | 0 | 0 | 53.7 | 2.6% | 斷紗(斷經/斷緯),棉粒/結頭/粗節,破洞 | [5 empty] | 克重超重 | 單色結論為Fail,請打下並覆驗 |  | 尚未覆驗 |  |  | 1. 顏色:VINO ROSSO/ 缸號:MAIND00090/ 克重過重13.67%=>打下整缸. 沒有核可頭缸, 這次檢驗主要針對布面瑕疵確認 | [11 empty] | 無標準樣 | 已簽核 | 請參考驗貨員意見。(Please refer QA's comments.) 因C級大貨超過20%，請打下並申請覆驗。 |  |  |  | 2026/04/14 | 2026/06/05 |  | 簽核中 |  |  | VIN-MK2
195540 | 2026/03/06 | Auto |  | BNN | Shine Lin 林韶瑩 | V1A | 1178215 | TMKF-26-01705 | NAS |  | A | 瑞升 | VIETNAM | VIN-MK2A | 2026/04/29 | 2026/04/29 | Rayon/Polyester/Spandex 47/41/12% | Knit | Scuba | Dyed | P/D | NA,NA | 59 | 250 | 8564 | yds | NgocBich | PREPPY NAVY | Discuss | 3024 | 3024 | 411.3 | 14.8 | 206 | 205.3 | 0 | 1.4% | 接疋,擦傷/刮傷/勾紗,斷紗(斷經/斷緯),染折/折痕,油/髒/色污,異纖/飛花,破洞 |  |  |  |  | 布邊不良 |  | 單色扣點為B級,結論為Discuss | [16 empty] | 色樣、品質樣廠商提供 | 已簽核 | 請參考驗貨員意見。(Please refer QA's comments.) |  |  |  | 2026/05/04 | 2026/06/05 |  |  |  |  | VIN-MK2
194203 | 2026/03/06 | Auto |  | UAM | Shine Lin 林韶瑩 | V1A | 1390434_FW26 | TMKF-26-01708 | AS |  |  | 得力(VIN) | VIETNAM | IND-GLS2 GLS3 | 2026/04/08 | 2026/04/08 | Polyester/Spandex 89/11% | Woven | Plain Weave | Dyed | P/D | NA,NA | 53 | 148 | 2162 | yds | HoaNguyen | BLUE ATLANTIS | Reject | 2112 | 2112 | 512 | 3.5 | 0 | 0 | 512 | 0% | 擦傷/刮傷/勾紗,斷紗(斷經/斷緯),油/髒/色污,針痕/直條 | [6 empty] | 單色結論為Fail,請打下並覆驗 |  | 簽核完成 |  |  | 顏色:BLUE ATLANTIS /缸號: 1 & 2 & 3 & 4 /全缸性離布邊12",15",34" 直條，整缸判C級。 | 不出貨 | [10 empty] | 色樣、品質樣廠商提供 | 已簽核 | 請參考驗貨員意見。(Please refer QA's comments.) 因C級大貨超過20%，請打下並申請覆驗。 |  |  | 2026/04/09 | 2026/03/03 | 2026/04/13 |  | 此面料後續不再安排出貨 |  |  | IND-GLS
194202 | 2026/03/06 | Auto |  | UAM | Shine Lin 林韶瑩 | V1A | 1390434_FW26 | TMKF-26-01708 | AS |  |  | 得力(VIN) | VIETNAM | IND-GLS2 GLS3 | 2026/04/08 | 2026/04/08 | Polyester/Spandex 89/11% | Woven | Plain Weave | Dyed | P/D | NA,NA | 53 | 148 | 2778 | yds | HoaNguyen | KHAKI BASE | Agree | 2206 | 2206 | 470 | 3.6 | 470 | 0 | 0 | 0% | 棉粒/結頭/粗節,橫檔/橫條,油/髒/色污 | [6 empty] | 大貨品質在接受標準內 | [16 empty] | 色樣、品質樣廠商提供 | 已簽核 | 請參考驗貨員意見。(Please refer QA's comments.) 因C級大貨超過20%，請打下並申請覆驗。 |  |  | 2026/04/09 | 2026/03/03 | 2026/04/13 |  |  |  |  | IND-GLS
194204 | 2026/03/06 | Auto |  | UAM | Shine Lin 林韶瑩 | V1A | 1390434_FW26 | TMKF-26-01708 | AS |  |  | 得力(VIN) | VIETNAM | IND-GLS2 GLS3 | 2026/04/08 | 2026/04/08 | Polyester/Spandex 89/11% | Woven | Plain Weave | Dyed | P/D | NA,NA | 53 | 148 | 3816 | yds | HoaNguyen | ORANGE BASE | Agree | 2707 | 2707 | 649 | 0.9 | 649 | 0 | 0 | 0% | 斷紗(斷經/斷緯),油/髒/色污 | [6 empty] | 大貨品質在接受標準內 | [16 empty] | 色樣、品質樣廠商提供 | 已簽核 | 請參考驗貨員意見。(Please refer QA's comments.) 因C級大貨超過20%，請打下並申請覆驗。 |  |  | 2026/04/09 | 2026/03/03 | 2026/04/13 |  |  |  |  | IND-GLS
193918 | 2026/03/06 | Auto |  | UAM | Shine Lin 林韶瑩 | V1A | 6014063 | TMKF-26-01717 | AS |  |  | HUA FENG | CHINA | IND-GLS2 | 2026/04/01 | 2026/04/01 | Polyester/Spandex 87/13% | Woven | Plain Weave | Dyed | P/D | NA,DWR | 50 | 159 | 4939 | yds | Nianhua Li 李年華 | MARINE OD GREEN | Agree | 1809 | 1809 | 249 | 4.8 | 249 | 0 | 0 | 0% | 接疋,橫檔/橫條 | [6 empty] | 大貨品質在接受標準內 | [16 empty] | 色樣、品質樣廠商提供 | 已簽核 | 請參考驗貨員意見。(Please refer QA's comments.) |  |  | 2026/04/02 | 2026/02/06 | 2026/04/07 |  |  |  |  | IND-GLS
194619 | 2026/03/06 | Auto |  | UAM | Shine Lin 林韶瑩 | V1A | 6014063 | TMKF-26-01717 | AS |  |  | HUA FENG | CHINA | IND-GLS2 | 2026/04/15 | 2026/04/15 | Polyester/Spandex 87/13% | Woven | Plain Weave | Dyed | P/D | NA,DWR | 50 | 159 | 4939 | yds | Nianhua Li 李年華 | MARINE OD GREEN | Agree | 1832 | 1832 | 233 | 3.4 | 233 | 0 | 0 | 0% | 接疋 | [6 empty] | 大貨品質在接受標準內 | [16 empty] | 色樣、品質樣廠商提供 | 已簽核 | 請參考驗貨員意見。(Please refer QA's comments.) |  |  |  | 2026/04/01 | 2026/04/21 |  |  |  |  | IND-GLS
194189 | 2026/03/06 | Auto |  | UAM | Shine Lin 林韶瑩 | V1A | 60135646014063 | TMKF-26-01241,TMKF-26-01715,TMKF-26-01717 | AS |  |  | HUA FENG | CHINA | IND-GLS2 GLS3 GLS5 | 2026/04/08 | 2026/04/08 | Polyester/Spandex 87/13% | Woven | Plain Weave | Dyed | P/D | NA,DWR | 50 | 159 | 4939 | yds | Nianhua Li 李年華 | MARINE OD GREEN | Discuss | 1743 | 1743 | 220 | 10.9 | 123 | 97 | 0 | 0.3% | 接疋,擦傷/刮傷/勾紗,橫檔/橫條,油/髒/色污 | [6 empty] | 部分匹扣點為B級,但單色結論為Pass | [16 empty] | 色樣、品質樣廠商提供 | 已簽核 | 請參考驗貨員意見。(Please refer QA's comments.) |  |  |  | 2026/02/11 | 2026/04/14 |  |  |  |  | IND-GLS
194191 | 2026/03/06 | Auto |  | UAM | Shine Lin 林韶瑩 | V1A | 60135646014063 | TMKF-26-01241,TMKF-26-01715,TMKF-26-01717 | AS |  |  | HUA FENG | CHINA | IND-GLS2 GLS3 GLS5 | 2026/04/08 | 2026/04/08 | Polyester/Spandex 87/13% | Woven | Plain Weave | Dyed | P/D | NA,DWR | 50 | 159 | 7614 | yds | Nianhua Li 李年華 | PEPPERCORN | Discuss | 1744 | 1744 | 228 | 7.5 | 103 | 125 | 0 | 0% | 接疋,擦傷/刮傷/勾紗,斷紗(斷經/斷緯),橫檔/橫條,油/髒/色污 | [6 empty] | 單色扣點為B級,結論為Discuss | [16 empty] | 色樣、品質樣廠商提供 | 已簽核 | 請參考驗貨員意見。(Please refer QA's comments.) |  |  |  | 2026/02/11 | 2026/04/14 |  |  |  |  | IND-GLS
194190 | 2026/03/06 | Auto |  | UAM | Shine Lin 林韶瑩 | V1A | 60135646014063 | TMKF-26-01241,TMKF-26-01715,TMKF-26-01717 | AS |  |  | HUA FENG | CHINA | IND-GLS2 GLS3 GLS5 | 2026/04/08 | 2026/04/08 | Polyester/Spandex 87/13% | Woven | Plain Weave | Dyed | P/D | NA,DWR | 50 | 159 | 8909 | yds | Nianhua Li 李年華 | PURPLE ECHO | Agree | 3316 | 3316 | 488 | 4.1 | 488 | 0 | 0 | 0% | 接疋,橫檔/橫條 | [6 empty] | 大貨品質在接受標準內 | [16 empty] | 色樣、品質樣廠商提供 | 已簽核 | 請參考驗貨員意見。(Please refer QA's comments.) |  |  |  | 2026/02/11 | 2026/04/14 |  |  |  |  | IND-GLS
194915 | 2026/03/06 | Auto |  | UAM | Shine Lin 林韶瑩 | V1A | 6014063 | TMKF-26-01718 | AS |  |  | 綿春(VIN) | VIETNAM | IND-GLS2 | 2026/04/20 | 2026/04/20 | Polyester 100% | Knit | Mesh | Dyed | P/D | NA,NA | 60 | 52 | 2706 | yds | HoaNguyen | BLACK | Agree | 2714 | 2714 | 463 | 3.7 | 463 | 0 | 0 | 0% | 橫檔/橫條,油/髒/色污 | [6 empty] | 大貨品質在接受標準內 | [16 empty] | 色樣、品質樣廠商提供 | 已簽核 | 請參考驗貨員意見。(Please refer QA's comments.) |  |  |  | 2026/04/01 | 2026/04/21 |  |  |  |  | IND-GLS
194905 | 2026/03/06 | Auto |  | UAM | Shine Lin 林韶瑩 | V1A | 6014063 | TMKF-26-01718 | AS |  |  | 綿春(VIN) | VIETNAM | IND-GLS2 | 2026/04/20 | 2026/04/20 | Polyester 100% | Knit | Mesh | Dyed | P/D | NA,NA | 60 | 52 | 920 | yds | HoaNguyen | MARINE OD GREEN | Reject | 5428 | 5428 | 903 | 3.9 | 0 | 0 | 903 | 0% | 擦傷/刮傷/勾紗,橫檔/橫條,油/髒/色污,破洞 |  |  |  | 缸差過大 | 布邊不良 |  | 單色結論為Fail,請打下並覆驗 |  | 簽核完成 |  |  | 顏色: MARINE OD GREEN 390/缸號: P1-26040000401-01 & P1-26040000402-01/缸差過大，整缸判C級。 | 不出貨 | [10 empty] | 色樣、品質樣廠商提供 | 已簽核 | 請參考驗貨員意見。(Please refer QA's comments.) |  |  |  | 2026/04/01 | 2026/04/21 |  | 此面料後續不再安排出貨 |  |  | IND-GLS
194192 | 2026/03/06 | Auto |  | UAM | Shine Lin 林韶瑩 | V1A | 1383166_FW26 | TMKF-26-01737 | AS |  |  | HUA FENG | CHINA | IND-GLR1 | 2026/04/08 | 2026/04/08 | Polyester 100% | Woven | Plain Weave | Dyed | P/D | NA,NA | 56 | 73 | 1929 | yds | Nianhua Li 李年華 | WASHED NAVY | Reject | 1770 | 1770 | 258 | 20.2 | 0 | 0 | 258 | 3.1% | 接疋,染折/折痕,橫檔/橫條,油/髒/色污 | [6 empty] | 單色結論為Fail,請打下並覆驗 |  | 簽核完成 |  |  | 1. 抽驗匹瑕疵扣分為B級，若有超損以成衣廠反應為準。 2. WASHED NAVY：LOT PD260320179#鸡爪痕方向性较明显，C级REJECT。 | [11 empty] | 色樣、品質樣廠商提供 | 已簽核 | 請參考驗貨員意見。(Please refer QA's comments.) |  |  |  | 2026/02/20 | 2026/04/14 |  | 覆驗完成 |  |  | IND-GLR1
195044 | 2026/03/06 | Auto |  | UAM | Shine Lin 林韶瑩 | V1A | 1383166_FW26 | TMKF-26-01737 | AS |  |  | HUA FENG | CHINA | IND-GLR1 | 2026/04/22 | 2026/04/22 | Polyester 100% | Woven | Plain Weave | Dyed | P/D | NA,NA | 56 | 73 | 1929 | yds | Nianhua Li 李年華 | WASHED NAVY | Agree | 1450 | 1450 | 230 | 3.5 | 230 | 0 | 0 | 0% | 接疋,擦傷/刮傷/勾紗 | [6 empty] | 大貨品質在接受標準內 | [16 empty] | 色樣、品質樣廠商提供 | 已簽核 | 請參考驗貨員意見。(Please refer QA's comments.) |  |  |  | 2026/04/01 | 2026/04/28 |  |  |  |  | IND-GLR1
194567 | 2026/03/06 | Auto |  | KOH | Jenna Chan 詹靖宜 | V3C | MX43A409_FA26,MX43A413_FA26,MX6FJ410_FA26,MX6FJ411 | TMKF-26-01739 | AS |  |  | HONGGANG | CHINA | VIN-MK3B | 2026/04/14 | 2026/04/14 | Recycled Polyester/Polyester 57/43% | Knit | Tricot | Dyed | P/D | NA,NA | 45 | 220 | 12654 | yds | Nianhua Li 李年華 | 14_6305 PELICAN | Agree | 1707 | 1707 | 181 | 3.9 | 181 | 0 | 0 | 0% | 接疋,油/髒/色污 | [6 empty] | 大貨品質在接受標準內 | [16 empty] | 色樣、品質樣廠商提供 | 已簽核 | 請參考驗貨員意見。(Please refer QA's comments.) |  |  | 2026/04/29 | 2026/04/14 | 2026/06/01 |  |  |  |  | VIN-MK3
194566 | 2026/03/06 | Auto |  | KOH | Jenna Chan 詹靖宜 | V3C | MX43A409_FA26,MX43A413_FA26,MX6FJ410_FA26,MX6FJ411 | TMKF-26-01739 | AS |  |  | HONGGANG | CHINA | VIN-MK3B | 2026/04/14 | 2026/04/14 | Recycled Polyester/Polyester 57/43% | Knit | Tricot | Dyed | P/D | NA,NA | 45 | 220 | 10003 | yds | Nianhua Li 李年華 | 18_1112 WALNUT | Agree | 2805 | 2805 | 337 | 9.2 | 173 | 164 | 0 | 0% | 接疋,橫檔/橫條,油/髒/色污 | [6 empty] | 部分匹扣點為B級,但單色結論為Pass | [16 empty] | 色樣、品質樣廠商提供 | 已簽核 | 請參考驗貨員意見。(Please refer QA's comments.) |  |  | 2026/04/29 | 2026/04/14 | 2026/06/01 |  |  |  |  | VIN-MK3
194565 | 2026/03/06 | Auto |  | KOH | Jenna Chan 詹靖宜 | V3C | MX43A409_FA26,MX43A413_FA26,MX6FJ410_FA26,MX6FJ411 | TMKF-26-01739 | AS |  |  | HONGGANG | CHINA | VIN-MK3B | 2026/04/14 | 2026/04/14 | Recycled Polyester/Polyester 57/43% | Knit | Tricot | Dyed | P/D | NA,NA | 45 | 220 | 6904 | yds | Nianhua Li 李年華 | 549_820 CARLIN OLV | Agree | 2793 | 2793 | 288 | 8.3 | 192 | 96 | 0 | 0% | 接疋,擦傷/刮傷/勾紗,油/髒/色污 | [6 empty] | 部分匹扣點為B級,但單色結論為Pass | [16 empty] | 色樣、品質樣廠商提供 | 已簽核 | 請參考驗貨員意見。(Please refer QA's comments.) |  |  | 2026/04/29 | 2026/04/14 | 2026/06/01 |  |  |  |  | VIN-MK3
194933 | 2026/03/06 | Auto |  | KOH | Jenna Chan 詹靖宜 | V3C | MX43A409_FA26,MX43A413_FA26,MX6FJ410_FA26,MX6FJ411 | TMKF-26-01741,TMKF-26-03021 | AS |  |  | 吳江景鴻 | CHINA | VIN-MK3B | 2026/04/21 | 2026/04/21 | Polyester 100% | Woven | Poplin | Dyed | P/D | NA,NA | 57 | 98 | 3987 | yds | Ajun He 何緒君 | 14_6305 PELICAN | Agree | 5015 | 5015 | 479 | 7.7 | 479 | 0 | 0 | 0% | 擦傷/刮傷/勾紗,橫檔/橫條,油/髒/色污 | [6 empty] | 大貨品質在接受標準內 | [16 empty] | 色樣、品質樣廠商提供 | 已簽核 | 請參考驗貨員意見。(Please refer QA's comments.) |  |  | 2026/04/22 | 2026/04/14 | 2026/06/01 |  |  |  |  | VIN-MK3
194932 | 2026/03/06 | Auto |  | KOH | Jenna Chan 詹靖宜 | V3C | MX43A409_FA26,MX43A413_FA26,MX6FJ410_FA26,MX6FJ411 | TMKF-26-01741,TMKF-26-03021 | AS |  |  | 吳江景鴻 | CHINA | VIN-MK3B | 2026/04/21 | 2026/04/21 | Polyester 100% | Woven | Poplin | Dyed | P/D | NA,NA | 57 | 98 | 1342 | yds | Ajun He 何緒君 | 19_4215 TURBULENCE | Agree | 1755 | 1755 | 166 | 9.6 | 166 | 0 | 0 | 0% | 擦傷/刮傷/勾紗,斷紗(斷經/斷緯),橫檔/橫條,油/髒/色污 | [6 empty] | 大貨品質在接受標準內 | [16 empty] | 色樣、品質樣廠商提供 | 已簽核 | 請參考驗貨員意見。(Please refer QA's comments.) |  |  | 2026/04/22 | 2026/04/14 | 2026/06/01 |  |  |  |  | VIN-MK3
194935 | 2026/03/06 | Auto |  | KOH | Jenna Chan 詹靖宜 | V3C | MX43A409_FA26,MX43A413_FA26,MX6FJ410_FA26,MX6FJ411 | TMKF-26-01741,TMKF-26-03021 | AS |  |  | 吳江景鴻 | CHINA | VIN-MK3B | 2026/04/21 | 2026/04/21 | Polyester 100% | Woven | Poplin | Dyed | P/D | NA,NA | 57 | 98 | 2984 | yds | Ajun He 何緒君 | 546_431 AUTUMN WHEAT | Agree | 3225 | 3225 | 344 | 8.1 | 344 | 0 | 0 | 0% | 擦傷/刮傷/勾紗,橫檔/橫條,油/髒/色污 | [6 empty] | 大貨品質在接受標準內 | [16 empty] | 色樣、品質樣廠商提供 | 已簽核 | 請參考驗貨員意見。(Please refer QA's comments.) |  |  | 2026/04/22 | 2026/04/14 | 2026/06/01 |  |  |  |  | VIN-MK3
194929 | 2026/03/06 | Auto |  | KOH | Jenna Chan 詹靖宜 | V3C | MX43A409_FA26,MX43A413_FA26,MX6FJ410_FA26,MX6FJ411 | TMKF-26-01741,TMKF-26-03021 | AS |  |  | 吳江景鴻 | CHINA | VIN-MK3B | 2026/04/21 | 2026/04/21 | Polyester 100% | Woven | Poplin | Dyed | P/D | NA,NA | 57 | 98 | 140 | yds | Ajun He 何緒君 | 546_650 WOODBRIDGE | Discuss | 160 | 160 | 160 | 13.8 | 0 | 160 | 0 | 1.1% | 擦傷/刮傷/勾紗,斷紗(斷經/斷緯),橫檔/橫條 | [6 empty] | 單色扣點為B級,結論為Discuss | [16 empty] | 色樣、品質樣廠商提供 | 已簽核 | 請參考驗貨員意見。(Please refer QA's comments.) |  |  | 2026/04/22 | 2026/04/14 | 2026/06/01 |  |  |  |  | VIN-MK3
194936 | 2026/03/06 | Auto |  | KOH | Jenna Chan 詹靖宜 | V3C | MX43A409_FA26,MX43A413_FA26,MX6FJ410_FA26,MX6FJ411 | TMKF-26-01741,TMKF-26-03021 | AS |  |  | 吳江景鴻 | CHINA | VIN-MK3B | 2026/04/21 | 2026/04/21 | Polyester 100% | Woven | Poplin | Dyed | P/D | NA,NA | 57 | 98 | 2707 | yds | Ajun He 何緒君 | 654_560 TURNBRY BLUE | Agree | 3261 | 3261 | 323 | 7.4 | 323 | 0 | 0 | 0% | 擦傷/刮傷/勾紗,棉粒/結頭/粗節,橫檔/橫條 | [6 empty] | 大貨品質在接受標準內 | [16 empty] | 色樣、品質樣廠商提供 | 已簽核 | 請參考驗貨員意見。(Please refer QA's comments.) |  |  | 2026/04/22 | 2026/04/14 | 2026/06/01 |  |  |  |  | VIN-MK3
194934 | 2026/03/06 | Auto |  | KOH | Jenna Chan 詹靖宜 | V3C | MX43A409_FA26,MX43A413_FA26,MX6FJ410_FA26,MX6FJ411 | TMKF-26-01741,TMKF-26-03021 | AS |  |  | 吳江景鴻 | CHINA | VIN-MK3B | 2026/04/21 | 2026/04/21 | Polyester 100% | Woven | Poplin | Dyed | P/D | NA,NA | 57 | 98 | 2664 | yds | Ajun He 何緒君 | 659_220 SILVER PEARL | Agree | 3151 | 3151 | 398 | 7 | 398 | 0 | 0 | 0% | 接疋,擦傷/刮傷/勾紗,橫檔/橫條,油/髒/色污 | [6 empty] | 大貨品質在接受標準內 | [16 empty] | 色樣、品質樣廠商提供 | 已簽核 | 請參考驗貨員意見。(Please refer QA's comments.) |  |  | 2026/04/22 | 2026/04/14 | 2026/06/01 |  |  |  |  | VIN-MK3
194931 | 2026/03/06 | Auto |  | KOH | Jenna Chan 詹靖宜 | V3C | MX43A409_FA26,MX43A413_FA26,MX6FJ410_FA26,MX6FJ411 | TMKF-26-01741,TMKF-26-03021 | AS |  |  | 吳江景鴻 | CHINA | VIN-MK3B | 2026/04/21 | 2026/04/21 | Polyester 100% | Woven | Poplin | Dyed | P/D | NA,NA | 57 | 98 | 6365 | yds | Ajun He 何緒君 | 660_941 MINERAL BLACK | Agree | 6798 | 6798 | 699 | 8.3 | 699 | 0 | 0 | 0% | 擦傷/刮傷/勾紗,斷紗(斷經/斷緯),棉粒/結頭/粗節,橫檔/橫條,油/髒/色污 | [6 empty] | 大貨品質在接受標準內 | [16 empty] | 色樣、品質樣廠商提供 | 已簽核 | 請參考驗貨員意見。(Please refer QA's comments.) |  |  | 2026/04/22 | 2026/04/14 | 2026/06/01 |  |  |  |  | VIN-MK3
194151 | 2026/03/06 | Auto |  | KOH | Michelle Lin 林慧錦 | V3C | MX6FK111 | TMKF-26-01745 | NAS |  | A | 聚益 | CHINA | VIN-MK1 | 2026/04/07 | 2026/04/07 | Cotton/Polyester 59/41% | Knit | Jacquard | Dyed | P/D,Jacquard | NA,NA | 64 | 290 | 25361 | yds | Ken Kong 孔祥松 | CALIBER GREEN | Agree | 3409 | 3409 | 375.9 | 8.8 | 271.9 | 104 | 0 | 0% | 接疋,擦傷/刮傷/勾紗,斷紗(斷經/斷緯),油/髒/色污,破洞 |  |  |  |  | 布邊不良,背面瑕疵 |  | 部分匹扣點為B級,但單色結論為Pass | [16 empty] | 色樣、品質樣廠商提供 | 已簽核 | 請參考驗貨員意見。(Please refer QA's comments.) | Email:jovilin@ecolot.com.tw |  | 2026/04/13 | 2026/05/15 | 2026/06/15 |  |  |  |  | VIN-MK1
194524 | 2026/03/06 | Auto |  | KOH | Michelle Lin 林慧錦 | V3C | MX6FK111 | TMKF-26-01745 | NAS |  | A | 聚益 | CHINA | VIN-MK1 | 2026/04/13 | 2026/04/13 | Cotton/Polyester 59/41% | Knit | Jacquard | Dyed | P/D,Jacquard | NA,NA | 64 | 290 | 25361 | yds | Junde Zhang 張俊德 | CALIBER GREEN | Discuss | 11404 | 11404 | 1320.9 | 17 | 107.4 | 1213.5 | 0 | 2.1% | 接疋,擦傷/刮傷/勾紗,斷紗(斷經/斷緯),棉粒/結頭/粗節,油/髒/色污,破洞,針痕/直條 |  |  |  |  | 布邊不良 |  | 單色扣點為B級,結論為Discuss | [16 empty] | 色樣、品質樣廠商提供 | 已簽核 | 請參考驗貨員意見。(Please refer QA's comments.) | Email:jovilin@ecolot.com.tw |  | 2026/04/13 | 2026/05/15 | 2026/06/15 |  |  |  |  | VIN-MK1
195036 | 2026/03/06 | Auto |  | KOH | Michelle Lin 林慧錦 | V3C | MX6FK111 | TMKF-26-01745 | NAS |  | A | 聚益 | CHINA | VIN-MK1 | 2026/04/22 | 2026/04/22 | Cotton/Polyester 59/41% | Knit | Jacquard | Dyed | P/D,Jacquard | NA,NA | 64 | 290 | 25361 | yds | Junde Zhang 張俊德 | CALIBER GREEN | Discuss | 2570 | 2570 | 265.4 | 12.1 | 108.3 | 157.1 | 0 | 0.6% | 接疋,擦傷/刮傷/勾紗,斷紗(斷經/斷緯),棉粒/結頭/粗節,油/髒/色污,破洞 | [6 empty] | 單色扣點為B級,結論為Discuss | [16 empty] | 色樣、品質樣廠商提供 | 已簽核 | 請參考驗貨員意見。(Please refer QA's comments.) | Email:jovilin@ecolot.com.tw |  | 2026/04/27 | 2026/05/15 | 2026/06/15 |  |  |  |  | VIN-MK1
195510 | 2026/03/06 | Auto |  | KOH | Michelle Lin 林慧錦 | V3C | MX6FK111 | TMKF-26-01745 | NAS |  | A | 聚益 | CHINA | VIN-MK1 | 2026/04/29 | 2026/04/29 | Cotton/Polyester 59/41% | Knit | Jacquard | Dyed | P/D,Jacquard | NA,NA | 64 | 290 | 25361 | yds | Leo Li 李勇 | CALIBER GREEN | Agree | 1643 | 1643 | 144.7 | 5.5 | 144.7 | 0 | 0 | 0% | 油/髒/色污 | [6 empty] | 大貨品質在接受標準內 | [16 empty] | 色樣、品質樣廠商提供 | 已簽核 | 請參考驗貨員意見。(Please refer QA's comments.) | Email:jovilin@ecolot.com.tw |  | 2026/05/08 | 2026/05/15 | 2026/06/15 |  |  |  |  | VIN-MK1
195034 | 2026/03/06 | Auto |  | KOH | Michelle Lin 林慧錦 | V3C | MX6FK111 | TMKF-26-01745 | NAS |  | A | 聚益 | CHINA | VIN-MK1 | 2026/04/22 | 2026/04/22 | Cotton/Polyester 59/41% | Knit | Jacquard | Dyed | P/D,Jacquard | NA,NA | 64 | 290 | 26186 | yds | Junde Zhang 張俊德 | CHESAPEAKE BLUE | Discuss | 14087 | 14087 | 1481 | 12.1 | 475.3 | 1005.7 | 0 | 0.6% | 接疋,擦傷/刮傷/勾紗,斷紗(斷經/斷緯),棉粒/結頭/粗節,橫檔/橫條,油/髒/色污,破洞 |  |  |  |  | 布邊不良 |  | 單色扣點為B級,結論為Discuss | [16 empty] | 色樣、品質樣廠商提供 | 已簽核 | 請參考驗貨員意見。(Please refer QA's comments.) | Email:jovilin@ecolot.com.tw |  | 2026/04/27 | 2026/05/15 | 2026/06/15 |  |  |  |  | VIN-MK1
195512 | 2026/03/06 | Auto |  | KOH | Michelle Lin 林慧錦 | V3C | MX6FK111 | TMKF-26-01745 | NAS |  | A | 聚益 | CHINA | VIN-MK1 | 2026/04/29 | 2026/04/29 | Cotton/Polyester 59/41% | Knit | Jacquard | Dyed | P/D,Jacquard | NA,NA | 64 | 290 | 26186 | yds | Leo Li 李勇 | CHESAPEAKE BLUE | Agree | 2486 | 2486 | 250.9 | 9.6 | 155.9 | 95 | 0 | 0% | 接疋,斷紗(斷經/斷緯),破洞 |  |  |  |  | 布邊不良 |  | 部分匹扣點為B級,但單色結論為Pass | [16 empty] | 色樣、品質樣廠商提供 | 已簽核 | 請參考驗貨員意見。(Please refer QA's comments.) | Email:jovilin@ecolot.com.tw |  | 2026/05/08 | 2026/05/15 | 2026/06/15 |  |  |  |  | VIN-MK1
195509 | 2026/03/06 | Auto |  | KOH | Michelle Lin 林慧錦 | V3C | MX6FK111 | TMKF-26-01745 | NAS |  | A | 聚益 | CHINA | VIN-MK1 | 2026/04/29 | 2026/04/29 | Cotton/Polyester 59/41% | Knit | Jacquard | Dyed | P/D,Jacquard | NA,NA | 64 | 290 | 30640 | yds | Leo Li 李勇 | MINERAL BLACK | Reject | 16942 | 16942 | 2004 | 9.8 | 1230.4 | 717.6 | 56 | 0% | 接疋,油/髒/色污,破洞 |  |  |  |  | 布邊不良 |  | 部分匹為C級打下,但單色結論為Discuss | [16 empty] | 色樣、品質樣廠商提供 | 已簽核 | 請參考驗貨員意見。(Please refer QA's comments.) | Email:jovilin@ecolot.com.tw |  | 2026/05/08 | 2026/05/15 | 2026/06/15 |  |  |  |  | VIN-MK1
195035 | 2026/03/06 | Auto |  | KOH | Michelle Lin 林慧錦 | V3C | MX6FK111 | TMKF-26-01745 | NAS |  | A | 聚益 | CHINA | VIN-MK1 | 2026/04/22 | 2026/04/22 | Cotton/Polyester 59/41% | Knit | Jacquard | Dyed | P/D,Jacquard | NA,NA | 64 | 290 | 15447 | yds | Junde Zhang 張俊德 | MOONWALK NAVY | Discuss | 15350 | 15350 | 1554.3 | 13 | 542.1 | 1012.2 | 0 | 0.9% | 接疋,擦傷/刮傷/勾紗,斷紗(斷經/斷緯),棉粒/結頭/粗節,橫檔/橫條,油/髒/色污,破洞 |  |  |  |  | 布邊不良 |  | 單色扣點為B級,結論為Discuss | [16 empty] | 色樣、品質樣廠商提供 | 已簽核 | 請參考驗貨員意見。(Please refer QA's comments.) | Email:jovilin@ecolot.com.tw |  | 2026/04/27 | 2026/05/15 | 2026/06/15 |  |  |  |  | VIN-MK1
195513 | 2026/03/06 | Auto |  | KOH | Michelle Lin 林慧錦 | V3C | MX6FK111 | TMKF-26-01745 | NAS |  | A | 聚益 | CHINA | VIN-MK1 | 2026/04/29 | 2026/04/29 | Cotton/Polyester 59/41% | Knit | Jacquard | Dyed | P/D,Jacquard | NA,NA | 64 | 290 | 15447 | yds | Leo Li 李勇 | MOONWALK NAVY | Agree | 900 | 900 | 101.1 | 7.9 | 101.1 | 0 | 0 | 0% | 破洞 | [6 empty] | 大貨品質在接受標準內 | [16 empty] | 色樣、品質樣廠商提供 | 已簽核 | 請參考驗貨員意見。(Please refer QA's comments.) | Email:jovilin@ecolot.com.tw |  | 2026/05/08 | 2026/05/15 | 2026/06/15 |  |  |  |  | VIN-MK1
194150 | 2026/03/06 | Auto |  | KOH | Michelle Lin 林慧錦 | V3C | MX6FK111 | TMKF-26-01745 | NAS |  | A | 聚益 | CHINA | VIN-MK1 | 2026/04/07 | 2026/04/07 | Cotton/Polyester 59/41% | Knit | Jacquard | Dyed | P/D,Jacquard | NA,NA | 64 | 290 | 14527 | yds | Ken Kong 孔祥松 | PLUM FACADE | Reject | 11271 | 11271 | 1209 | 16.7 | 376 | 723.2 | 109.8 | 2% | 接疋,擦傷/刮傷/勾紗,斷紗(斷經/斷緯),橫檔/橫條,油/髒/色污,破洞 |  |  |  |  | 布邊不良,背面瑕疵 |  | 部分匹為C級打下,但單色結論為Discuss | 5#/21，7#/20 | [15 empty] | 色樣、品質樣廠商提供 | 已簽核 | 請參考驗貨員意見。(Please refer QA's comments.) | Email:jovilin@ecolot.com.tw |  | 2026/04/13 | 2026/05/15 | 2026/06/15 |  |  |  |  | VIN-MK1
194525 | 2026/03/06 | Auto |  | KOH | Michelle Lin 林慧錦 | V3C | MX6FK111 | TMKF-26-01745 | NAS |  | A | 聚益 | CHINA | VIN-MK1 | 2026/04/13 | 2026/04/13 | Cotton/Polyester 59/41% | Knit | Jacquard | Dyed | P/D,Jacquard | NA,NA | 64 | 290 | 14527 | yds | Junde Zhang 張俊德 | PLUM FACADE | Reject | 3567 | 3567 | 416 | 16.1 | 103.8 | 260.9 | 51.3 | 1.8% | 接疋,擦傷/刮傷/勾紗,斷紗(斷經/斷緯),棉粒/結頭/粗節,油/髒/色污,破洞 |  |  |  |  | 布邊不良 |  | 部分匹為C級打下,但單色結論為Discuss | 10#/24 | [15 empty] | 色樣、品質樣廠商提供 | 已簽核 | 請參考驗貨員意見。(Please refer QA's comments.) | Email:jovilin@ecolot.com.tw |  | 2026/04/13 | 2026/05/15 | 2026/06/15 |  |  |  |  | VIN-MK1
194152 | 2026/03/06 | Auto |  | KOH | Michelle Lin 林慧錦 | V3C | MX6FK111 | TMKF-26-01745 | NAS |  | A | 聚益 | CHINA | VIN-MK1 | 2026/04/07 | 2026/04/07 | Cotton/Polyester 59/41% | Knit | Jacquard | Dyed | P/D,Jacquard | NA,NA | 64 | 290 | 17038 | yds | Ken Kong 孔祥松 | SAHARA WIND | Discuss | 11838 | 11838 | 1250.1 | 11.9 | 585.2 | 664.9 | 0 | 0.6% | 接疋,擦傷/刮傷/勾紗,斷紗(斷經/斷緯),棉粒/結頭/粗節,油/髒/色污,破洞 |  |  |  |  | 布邊不良,布頭/尾瑕疵,背面瑕疵 |  | 單色扣點為B級,結論為Discuss | [16 empty] | 色樣、品質樣廠商提供 | 已簽核 | 請參考驗貨員意見。(Please refer QA's comments.) | Email:jovilin@ecolot.com.tw |  | 2026/04/13 | 2026/05/15 | 2026/06/15 |  |  |  |  | VIN-MK1
195511 | 2026/03/06 | Auto |  | KOH | Michelle Lin 林慧錦 | V3C | MX6FK111 | TMKF-26-01745 | NAS |  | A | 聚益 | CHINA | VIN-MK1 | 2026/04/29 | 2026/04/29 | Cotton/Polyester 59/41% | Knit | Jacquard | Dyed | P/D,Jacquard | NA,NA | 64 | 290 | 17038 | yds | Leo Li 李勇 | SAHARA WIND | Agree | 806 | 806 | 92.7 | 2.2 | 92.7 | 0 | 0 | 0% | 油/髒/色污 | [6 empty] | 大貨品質在接受標準內 | [16 empty] | 色樣、品質樣廠商提供 | 已簽核 | 請參考驗貨員意見。(Please refer QA's comments.) | Email:jovilin@ecolot.com.tw |  | 2026/05/08 | 2026/05/15 | 2026/06/15 |  |  |  |  | VIN-MK1
194040 | 2026/03/06 | Auto |  | KOH | Michelle Lin 林慧錦 | V3C | MX6FJ409,MX6FK108 | TMKF-26-01727,TMKF-26-01757 | NAS |  | A | 聚益 | CHINA | IND-GLD5 GLS3 | 2026/04/03 | 2026/04/03 | Cotton/Polyester 59/41% | Knit | Jacquard | Dyed | P/D,Jacquard | NA,NA | 64 | 290 | 13651 | yds | Qiang Chen 陳強 | CALIBER GREEN | Discuss | 12912 | 12912 | 1549.2 | 13 | 567.1 | 982.1 | 0 | 0.9% | 接疋,擦傷/刮傷/勾紗,斷紗(斷經/斷緯),棉粒/結頭/粗節,橫檔/橫條,油/髒/色污,破洞 | [6 empty] | 單色扣點為B級,結論為Discuss | [16 empty] | 色樣、品質樣廠商提供 | 已簽核 | 請參考驗貨員意見。(Please refer QA's comments.) | Email:jovilin@ecolot.com.tw |  | 2026/04/13 | 2026/05/15 | 2026/05/25 |  |  |  |  | IND-GLD
194391 | 2026/03/06 | Auto |  | KOH | Michelle Lin 林慧錦 | V3C | MX6FJ409,MX6FK108 | TMKF-26-01727,TMKF-26-01757 | NAS |  | A | 聚益 | CHINA | IND-GLD5 GLS3 | 2026/04/11 | 2026/04/11 | Cotton/Polyester 59/41% | Knit | Jacquard | Dyed | P/D,Jacquard | NA,NA | 64 | 290 | 13651 | yds | Junde Zhang 張俊德 | CALIBER GREEN | Discuss | 3584 | 3584 | 420.3 | 16.2 | 52.9 | 367.4 | 0 | 1.9% | 接疋,擦傷/刮傷/勾紗,斷紗(斷經/斷緯),棉粒/結頭/粗節,油/髒/色污,破洞,破洞修補痕 | [6 empty] | 單色扣點為B級,結論為Discuss | [16 empty] | 色樣、品質樣廠商提供 | 已簽核 | 請參考驗貨員意見。(Please refer QA's comments.) | Email:jovilin@ecolot.com.tw |  | 2026/04/13 | 2026/05/15 | 2026/05/25 |  |  |  |  | IND-GLD
194389 | 2026/03/06 | Auto |  | KOH | Michelle Lin 林慧錦 | V3C | MX6FJ409,MX6FK108 | TMKF-26-01727,TMKF-26-01757 | NAS |  | A | 聚益 | CHINA | IND-GLD5 GLS3 | 2026/04/11 | 2026/04/11 | Cotton/Polyester 59/41% | Knit | Jacquard | Dyed | P/D,Jacquard | NA,NA | 64 | 290 | 13620 | yds | Junde Zhang 張俊德 | CHESAPEAKE BLUE | Discuss | 1174 | 1174 | 167.4 | 16.7 | 0 | 167.4 | 0 | 2% | 擦傷/刮傷/勾紗,斷紗(斷經/斷緯),棉粒/結頭/粗節,油/髒/色污,破洞 |  |  |  |  | 布邊不良 |  | 單色扣點為B級,結論為Discuss | [16 empty] | 色樣、品質樣廠商提供 | 已簽核 | 請參考驗貨員意見。(Please refer QA's comments.) | Email:jovilin@ecolot.com.tw |  | 2026/04/13 | 2026/05/15 | 2026/05/25 |  |  |  |  | IND-GLD
194521 | 2026/03/06 | Auto |  | KOH | Michelle Lin 林慧錦 | V3C | MX6FJ409,MX6FK108 | TMKF-26-01727,TMKF-26-01757 | NAS |  | A | 聚益 | CHINA | IND-GLD5 GLS3 | 2026/04/13 | 2026/04/13 | Cotton/Polyester 59/41% | Knit | Jacquard | Dyed | P/D,Jacquard | NA,NA | 64 | 290 | 13620 | yds | Junde Zhang 張俊德 | CHESAPEAKE BLUE | Discuss | 8839 | 8839 | 1022.3 | 13.8 | 275.8 | 746.5 | 0 | 1.1% | 接疋,擦傷/刮傷/勾紗,斷紗(斷經/斷緯),棉粒/結頭/粗節,油/髒/色污,破洞 |  |  |  |  | 布邊不良 |  | 單色扣點為B級,結論為Discuss | [16 empty] | 色樣、品質樣廠商提供 | 已簽核 | 請參考驗貨員意見。(Please refer QA's comments.) | Email:jovilin@ecolot.com.tw |  | 2026/04/13 | 2026/05/15 | 2026/05/25 |  |  |  |  | IND-GLD
194955 | 2026/03/06 | Auto |  | KOH | Michelle Lin 林慧錦 | V3C | MX6FJ409,MX6FK108 | TMKF-26-01727,TMKF-26-01757 | NAS |  | A | 聚益 | CHINA | IND-GLD5 GLS3 | 2026/04/21 | 2026/04/21 | Cotton/Polyester 59/41% | Knit | Jacquard | Dyed | P/D,Jacquard | NA,NA | 64 | 290 | 13620 | yds | Junde Zhang 張俊德 | CHESAPEAKE BLUE | Discuss | 4803 | 4803 | 525 | 11.6 | 106.9 | 418.1 | 0 | 0.5% | 接疋,擦傷/刮傷/勾紗,棉粒/結頭/粗節,油/髒/色污,破洞 | [6 empty] | 單色扣點為B級,結論為Discuss | [16 empty] | 色樣、品質樣廠商提供 | 已簽核 | 請參考驗貨員意見。(Please refer QA's comments.) | Email:jovilin@ecolot.com.tw |  | 2026/04/27 | 2026/05/15 | 2026/05/25 |  |  |  |  | IND-GLD
194390 | 2026/03/06 | Auto |  | KOH | Michelle Lin 林慧錦 | V3C | MX6FJ409,MX6FK108 | TMKF-26-01727,TMKF-26-01757 | NAS |  | A | 聚益 | CHINA | IND-GLD5 GLS3 | 2026/04/11 | 2026/04/11 | Cotton/Polyester 59/41% | Knit | Jacquard | Dyed | P/D,Jacquard | NA,NA | 64 | 290 | 29834 | yds | Junde Zhang 張俊德 | MINERAL BLACK | Discuss | 2251 | 2251 | 339.1 | 17.7 | 78.3 | 260.8 | 0 | 2.3% | 接疋,擦傷/刮傷/勾紗,斷紗(斷經/斷緯),棉粒/結頭/粗節,油/髒/色污,破洞 |  |  |  |  | 布邊不良 |  | 單色扣點為B級,結論為Discuss | [16 empty] | 色樣、品質樣廠商提供 | 已簽核 | 請參考驗貨員意見。(Please refer QA's comments.) | Email:jovilin@ecolot.com.tw |  | 2026/04/13 | 2026/05/15 | 2026/05/25 |  |  |  |  | IND-GLD
194523 | 2026/03/06 | Auto |  | KOH | Michelle Lin 林慧錦 | V3C | MX6FJ409,MX6FK108 | TMKF-26-01727,TMKF-26-01757 | NAS |  | A | 聚益 | CHINA | IND-GLD5 GLS3 | 2026/04/13 | 2026/04/13 | Cotton/Polyester 59/41% | Knit | Jacquard | Dyed | P/D,Jacquard | NA,NA | 64 | 290 | 29834 | yds | Junde Zhang 張俊德 | MINERAL BLACK | Discuss | 9246 | 9246 | 1009.8 | 14.3 | 53.6 | 956.2 | 0 | 1.3% | 接疋,擦傷/刮傷/勾紗,斷紗(斷經/斷緯),棉粒/結頭/粗節,油/髒/色污,破洞 |  |  |  |  | 布邊不良 |  | 單色扣點為B級,結論為Discuss | [16 empty] | 色樣、品質樣廠商提供 | 已簽核 | 請參考驗貨員意見。(Please refer QA's comments.) | Email:jovilin@ecolot.com.tw |  | 2026/04/13 | 2026/05/15 | 2026/05/25 |  |  |  |  | IND-GLD
194957 | 2026/03/06 | Auto |  | KOH | Michelle Lin 林慧錦 | V3C | MX6FJ409,MX6FK108 | TMKF-26-01727,TMKF-26-01757 | NAS |  | A | 聚益 | CHINA | IND-GLD5 GLS3 | 2026/04/21 | 2026/04/21 | Cotton/Polyester 59/41% | Knit | Jacquard | Dyed | P/D,Jacquard | NA,NA | 64 | 290 | 29834 | yds | Junde Zhang 張俊德 | MINERAL BLACK | Discuss | 11099 | 11099 | 1241.9 | 11.8 | 426.7 | 815.2 | 0 | 0.5% | 接疋,擦傷/刮傷/勾紗,斷紗(斷經/斷緯),棉粒/結頭/粗節,油/髒/色污,破洞 |  |  |  |  | 布邊不良 |  | 單色扣點為B級,結論為Discuss | [16 empty] | 色樣、品質樣廠商提供 | 已簽核 | 請參考驗貨員意見。(Please refer QA's comments.) | Email:jovilin@ecolot.com.tw |  | 2026/04/27 | 2026/05/15 | 2026/05/25 |  |  |  |  | IND-GLD
194042 | 2026/03/06 | Auto |  | KOH | Michelle Lin 林慧錦 | V3C | MX6FJ409,MX6FK108 | TMKF-26-01727,TMKF-26-01757 | NAS |  | A | 聚益 | CHINA | IND-GLD5 GLS3 | 2026/04/03 | 2026/04/03 | Cotton/Polyester 59/41% | Knit | Jacquard | Dyed | P/D,Jacquard | NA,NA | 64 | 290 | 12988 | yds | Qiang Chen 陳強 | MOONWALK NAVY | Discuss | 2885 | 2885 | 338.2 | 11.2 | 173.7 | 164.5 | 0 | 0.4% | 接疋,擦傷/刮傷/勾紗,斷紗(斷經/斷緯),油/髒/色污,破洞,破洞修補痕 | [6 empty] | 單色扣點為B級,結論為Discuss | [16 empty] | 色樣、品質樣廠商提供 | 已簽核 | 請參考驗貨員意見。(Please refer QA's comments.) | Email:jovilin@ecolot.com.tw |  | 2026/04/13 | 2026/05/15 | 2026/05/25 |  |  |  |  | IND-GLD
194522 | 2026/03/06 | Auto |  | KOH | Michelle Lin 林慧錦 | V3C | MX6FJ409,MX6FK108 | TMKF-26-01727,TMKF-26-01757 | NAS |  | A | 聚益 | CHINA | IND-GLD5 GLS3 | 2026/04/13 | 2026/04/13 | Cotton/Polyester 59/41% | Knit | Jacquard | Dyed | P/D,Jacquard | NA,NA | 64 | 290 | 12988 | yds | Junde Zhang 張俊德 | MOONWALK NAVY | Discuss | 5050 | 5050 | 541.1 | 17 | 110.3 | 430.8 | 0 | 2.1% | 接疋,擦傷/刮傷/勾紗,斷紗(斷經/斷緯),棉粒/結頭/粗節,油/髒/色污,破洞 |  |  |  |  | 布邊不良 |  | 單色扣點為B級,結論為Discuss | [16 empty] | 色樣、品質樣廠商提供 | 已簽核 | 請參考驗貨員意見。(Please refer QA's comments.) | Email:jovilin@ecolot.com.tw |  | 2026/04/13 | 2026/05/15 | 2026/05/25 |  |  |  |  | IND-GLD
194956 | 2026/03/06 | Auto |  | KOH | Michelle Lin 林慧錦 | V3C | MX6FJ409,MX6FK108 | TMKF-26-01727,TMKF-26-01757 | NAS |  | A | 聚益 | CHINA | IND-GLD5 GLS3 | 2026/04/21 | 2026/04/21 | Cotton/Polyester 59/41% | Knit | Jacquard | Dyed | P/D,Jacquard | NA,NA | 64 | 290 | 12988 | yds | Junde Zhang 張俊德 | MOONWALK NAVY | Discuss | 5116 | 5116 | 528.7 | 10.8 | 102.9 | 425.8 | 0 | 0.2% | 接疋,擦傷/刮傷/勾紗,斷紗(斷經/斷緯),棉粒/結頭/粗節,油/髒/色污,破洞 | [6 empty] | 單色扣點為B級,結論為Discuss | [16 empty] | 色樣、品質樣廠商提供 | 已簽核 | 請參考驗貨員意見。(Please refer QA's comments.) | Email:jovilin@ecolot.com.tw |  | 2026/04/27 | 2026/05/15 | 2026/05/25 |  |  |  |  | IND-GLD
194041 | 2026/03/06 | Auto |  | KOH | Michelle Lin 林慧錦 | V3C | MX6FJ409,MX6FK108 | TMKF-26-01727,TMKF-26-01757 | NAS |  | A | 聚益 | CHINA | IND-GLD5 GLS3 | 2026/04/03 | 2026/04/03 | Cotton/Polyester 59/41% | Knit | Jacquard | Dyed | P/D,Jacquard | NA,NA | 64 | 290 | 14882 | yds | Qiang Chen 陳強 | SAHARA WIND | Discuss | 13335 | 13335 | 1489.7 | 14.9 | 314.4 | 1175.3 | 0 | 1.5% | 接疋,擦傷/刮傷/勾紗,斷紗(斷經/斷緯),棉粒/結頭/粗節,油/髒/色污,異纖/飛花,破洞 |  |  |  |  | 布邊不良 |  | 單色扣點為B級,結論為Discuss | [16 empty] | 色樣、品質樣廠商提供 | 已簽核 | 請參考驗貨員意見。(Please refer QA's comments.) | Email:jovilin@ecolot.com.tw |  | 2026/04/13 | 2026/05/15 | 2026/05/25 |  |  |  |  | IND-GLD
194980 | 2026/03/06 | Auto |  | KOH | Jenna Chan 詹靖宜 | V3C | MX43A401_FA26,MX51A206_FA26 | TMKF-26-01758 | AS |  |  | HONGGANG | CHINA | IND-GLD1 | 2026/04/21 | 2026/04/21 | Recycled Polyester/Polyester 57/43% | Knit | Tricot | Dyed | P/D | NA,NA | 45 | 220 | 53486 | yds | Nianhua Li 李年華 | 546_431 AUTUMN WHEAT | Agree | 8991 | 8991 | 1000 | 5.9 | 1000 | 0 | 0 | 0% | 接疋,橫檔/橫條,油/髒/色污 | [6 empty] | 大貨品質在接受標準內 | [16 empty] | 色樣、品質樣廠商提供 | 已簽核 | 請參考驗貨員意見。(Please refer QA's comments.) |  |  |  | 2026/04/07 | 2026/05/04 |  |  |  |  | IND-GLD
193989 | 2026/03/06 | Auto |  | KOH | Jenna Chan 詹靖宜 | V3C | MX43A401_FA26,MX51A206_FA26,MX5FJ425_FA26 | TMKF-26-01722,TMKF-26-01758 | AS |  |  | HONGGANG | CHINA | IND-GLD1 GLD6 GLR2 GLS2 GLS3 | 2026/04/02 | 2026/04/02 | Recycled Polyester/Polyester 57/43% | Knit | Tricot | Dyed | P/D | NA,NA | 45 | 220 | 47244 | yds | Nianhua Li 李年華 | 14_6305 PELICAN | Discuss | 3225 | 3225 | 371 | 12.9 | 275 | 96 | 0 | 0.9% | 接疋,油/髒/色污 |  |  |  |  | 布邊不良 |  | 單色扣點為B級,結論為Discuss | [16 empty] | 色樣、品質樣廠商提供 | 已簽核 | 請參考驗貨員意見。(Please refer QA's comments.) |  |  | 2026/04/02 | 2026/04/07 | 2026/05/04 |  |  |  |  | IND-GLD
194502 | 2026/03/06 | Auto |  | KOH | Jenna Chan 詹靖宜 | V3C | MX43A401_FA26,MX51A206_FA26,MX5FJ425_FA26 | TMKF-26-01722,TMKF-26-01758 | AS |  |  | HONGGANG | CHINA | IND-GLD1 GLD6 GLR2 GLS2 GLS3 | 2026/04/17 | 2026/04/13 | Recycled Polyester/Polyester 57/43% | Knit | Tricot | Dyed | P/D | NA,NA | 45 | 220 | 47244 | yds | Nianhua Li 李年華 | 14_6305 PELICAN | Agree | 6107 | 6107 | 724 | 9.4 | 447 | 277 | 0 | 0% | 接疋,擦傷/刮傷/勾紗,染折/折痕,橫檔/橫條,油/髒/色污 | [6 empty] | 部分匹扣點為B級,但單色結論為Pass | [16 empty] | 色樣、品質樣廠商提供 | 已簽核 | 請參考驗貨員意見。(Please refer QA's comments.) |  |  | 2026/04/16 | 2026/04/07 | 2026/05/04 |  |  |  |  | IND-GLD
194560 | 2026/03/06 | Auto |  | KOH | Jenna Chan 詹靖宜 | V3C | MX43A401_FA26,MX51A206_FA26,MX5FJ425_FA26 | TMKF-26-01722,TMKF-26-01758 | AS |  |  | HONGGANG | CHINA | IND-GLD1 GLD6 GLR2 GLS2 GLS3 | 2026/04/14 | 2026/04/14 | Recycled Polyester/Polyester 57/43% | Knit | Tricot | Dyed | P/D | NA,NA | 45 | 220 | 47244 | yds | Nianhua Li 李年華 | 14_6305 PELICAN | Agree | 3057 | 3057 | 345 | 6.1 | 345 | 0 | 0 | 0% | 接疋,油/髒/色污 | [6 empty] | 大貨品質在接受標準內 | [16 empty] | 色樣、品質樣廠商提供 | 已簽核 | 請參考驗貨員意見。(Please refer QA's comments.) |  |  | 2026/04/16 | 2026/04/07 | 2026/05/04 |  |  |  |  | IND-GLD
194564 | 2026/03/06 | Auto |  | KOH | Jenna Chan 詹靖宜 | V3C | MX43A401_FA26,MX51A206_FA26,MX5FJ425_FA26 | TMKF-26-01722,TMKF-26-01758 | AS |  |  | HONGGANG | CHINA | IND-GLD1 GLD6 GLR2 GLS2 GLS3 | 2026/04/14 | 2026/04/14 | Recycled Polyester/Polyester 57/43% | Knit | Tricot | Dyed | P/D | NA,NA | 45 | 220 | 0 | yds | Nianhua Li 李年華 | 19_3907TCX FORGED IRO | Reject | 2742 | 2742 | 349 | 13.5 | 0 | 263 | 86 | 1.1% | 接疋,棉粒/結頭/粗節,橫檔/橫條,油/髒/色污 |  |  |  | 匹差過大 | 布邊不良 |  | 單色結論為Fail,請打下並覆驗 |  | 簽核完成 |  |  | 1. 抽驗匹瑕疵扣分為B級，若有超損以成衣廠反應為準。 2. 19_4011 SALUTE：LOT F260228257#鸡爪痕明显，C级REJECT。 3. 19_3907TCX FORGED IRO：LOT F260228232#匹差明显,C级REJECT | [11 empty] | 色樣、品質樣廠商提供 | 已簽核 | 請參考驗貨員意見。(Please refer QA's comments.) |  |  | 2026/04/16 | 2026/04/07 | 2026/05/04 |  | 覆驗完成 |  |  | IND-GLD
195081 | 2026/03/06 | Auto |  | KOH | Jenna Chan 詹靖宜 | V3C | MX43A401_FA26,MX51A206_FA26,MX5FJ425_FA26 | TMKF-26-01722,TMKF-26-01758 | AS |  |  | HONGGANG | CHINA | IND-GLD1 GLD6 GLR2 GLS2 GLS3 | 2026/04/22 | 2026/04/23 | Recycled Polyester/Polyester 57/43% | Knit | Tricot | Dyed | P/D | NA,NA | 45 | 220 | 0 | yds | Nianhua Li 李年華 | 19_3907TCX FORGED IRO | Reject | 4869 | 4869 | 558 | 5.2 | 377 | 0 | 181 | 0% | 接疋,橫檔/橫條,油/髒/色污,針痕/直條 | [6 empty] | 單色結論為Fail,請打下並覆驗 |  | 簽核完成 |  |  | 1. 19_3907TCX FORGED IRO：LOT F260228223#部分疋布面多条直条较明显，C级REJECT。 2. 660_941 MINERAL BLACK：LOT F260228307#鸡爪痕较明显，C级REJECT。 3. 546_431 AUTUMN WHEAT：LOT F260228246-TRD1#匹差较明显，C级REJECT。 4. 抽驗匹瑕疵扣分為B級，若有超損以成衣廠反應為準。 | [11 empty] | 色樣、品質樣廠商提供 | 已簽核 | 請參考驗貨員意見。(Please refer QA's comments.) |  |  |  | 2026/04/07 | 2026/05/04 |  | 覆驗完成 |  |  | IND-GLD
194496 | 2026/03/06 | Auto |  | KOH | Jenna Chan 詹靖宜 | V3C | MX43A401_FA26,MX51A206_FA26,MX5FJ425_FA26 | TMKF-26-01722,TMKF-26-01758 | AS |  |  | HONGGANG | CHINA | IND-GLD1 GLD6 GLR2 GLS2 GLS3 | 2026/04/17 | 2026/04/13 | Recycled Polyester/Polyester 57/43% | Knit | Tricot | Dyed | P/D | NA,NA | 45 | 220 | 72966 | yds | Nianhua Li 李年華 | 19_4011 SALUTE | Agree | 2862 | 2862 | 276 | 4.3 | 276 | 0 | 0 | 0% | 接疋,橫檔/橫條 | [6 empty] | 大貨品質在接受標準內 | [16 empty] | 色樣、品質樣廠商提供 | 已簽核 | 請參考驗貨員意見。(Please refer QA's comments.) |  |  | 2026/04/16 | 2026/04/07 | 2026/05/04 |  |  |  |  | IND-GLD
194562 | 2026/03/06 | Auto |  | KOH | Jenna Chan 詹靖宜 | V3C | MX43A401_FA26,MX51A206_FA26,MX5FJ425_FA26 | TMKF-26-01722,TMKF-26-01758 | AS |  |  | HONGGANG | CHINA | IND-GLD1 GLD6 GLR2 GLS2 GLS3 | 2026/04/14 | 2026/04/14 | Recycled Polyester/Polyester 57/43% | Knit | Tricot | Dyed | P/D | NA,NA | 45 | 220 | 72966 | yds | Nianhua Li 李年華 | 19_4011 SALUTE | Agree | 11028 | 11028 | 1250 | 7.1 | 1160 | 0 | 90 | 0% | 接疋,染折/折痕,棉粒/結頭/粗節,橫檔/橫條,油/髒/色污,破洞 | [6 empty] | 部分匹為C級打下,但單色結論為Pass | [16 empty] | 色樣、品質樣廠商提供 | 已簽核 | 請參考驗貨員意見。(Please refer QA's comments.) |  |  | 2026/04/16 | 2026/04/07 | 2026/05/04 |  |  |  |  | IND-GLD
195084 | 2026/03/06 | Auto |  | KOH | Jenna Chan 詹靖宜 | V3C | MX43A401_FA26,MX51A206_FA26,MX5FJ425_FA26 | TMKF-26-01722,TMKF-26-01758 | AS |  |  | HONGGANG | CHINA | IND-GLD1 GLD6 GLR2 GLS2 GLS3 | 2026/04/22 | 2026/04/23 | Recycled Polyester/Polyester 57/43% | Knit | Tricot | Dyed | P/D | NA,NA | 45 | 220 | 72966 | yds | Nianhua Li 李年華 | 19_4011 SALUTE | Discuss | 2425 | 2425 | 355 | 10.1 | 180 | 175 | 0 | 0% | 接疋,斷紗(斷經/斷緯),橫檔/橫條,油/髒/色污,破洞 | [6 empty] | 單色扣點為B級,結論為Discuss | [16 empty] | 色樣、品質樣廠商提供 | 已簽核 | 請參考驗貨員意見。(Please refer QA's comments.) |  |  |  | 2026/04/07 | 2026/05/04 |  |  |  |  | IND-GLD
194501 | 2026/03/06 | Auto |  | KOH | Jenna Chan 詹靖宜 | V3C | MX43A401_FA26,MX51A206_FA26,MX5FJ425_FA26 | TMKF-26-01722,TMKF-26-01758 | AS |  |  | HONGGANG | CHINA | IND-GLD1 GLD6 GLR2 GLS2 GLS3 | 2026/04/17 | 2026/04/13 | Recycled Polyester/Polyester 57/43% | Knit | Tricot | Dyed | P/D | NA,NA | 45 | 220 | 8592 | yds | Nianhua Li 李年華 | 19_4215 TURBULENCE | Agree | 2365 | 2365 | 264 | 6.1 | 264 | 0 | 0 | 0% | 接疋,棉粒/結頭/粗節,橫檔/橫條,油/髒/色污,針痕/直條 | [6 empty] | 大貨品質在接受標準內 | [16 empty] | 色樣、品質樣廠商提供 | 已簽核 | 請參考驗貨員意見。(Please refer QA's comments.) |  |  | 2026/04/16 | 2026/04/07 | 2026/05/04 |  |  |  |  | IND-GLD
193990 | 2026/03/06 | Auto |  | KOH | Jenna Chan 詹靖宜 | V3C | MX43A401_FA26,MX51A206_FA26,MX5FJ425_FA26 | TMKF-26-01722,TMKF-26-01758 | AS |  |  | HONGGANG | CHINA | IND-GLD1 GLD6 GLR2 GLS2 GLS3 | 2026/04/02 | 2026/04/02 | Recycled Polyester/Polyester 57/43% | Knit | Tricot | Dyed | P/D | NA,NA | 45 | 220 | 94852 | yds | Nianhua Li 李年華 | 546_431 AUTUMN WHEAT | Agree | 1914 | 1914 | 278 | 5.4 | 189 | 89 | 0 | 0% | 接疋,橫檔/橫條,油/髒/色污 | [6 empty] | 部分匹扣點為B級,但單色結論為Pass | [16 empty] | 色樣、品質樣廠商提供 | 已簽核 | 請參考驗貨員意見。(Please refer QA's comments.) |  |  | 2026/04/02 | 2026/04/07 | 2026/05/04 |  |  |  |  | IND-GLD
194500 | 2026/03/06 | Auto |  | KOH | Jenna Chan 詹靖宜 | V3C | MX43A401_FA26,MX51A206_FA26,MX5FJ425_FA26 | TMKF-26-01722,TMKF-26-01758 | AS |  |  | HONGGANG | CHINA | IND-GLD1 GLD6 GLR2 GLS2 GLS3 | 2026/04/17 | 2026/04/13 | Recycled Polyester/Polyester 57/43% | Knit | Tricot | Dyed | P/D | NA,NA | 45 | 220 | 94852 | yds | Nianhua Li 李年華 | 546_431 AUTUMN WHEAT | Agree | 5892 | 5892 | 676 | 7.8 | 597 | 79 | 0 | 0% | 接疋,橫檔/橫條,油/髒/色污 | [6 empty] | 部分匹扣點為B級,但單色結論為Pass | [16 empty] | 色樣、品質樣廠商提供 | 已簽核 | 請參考驗貨員意見。(Please refer QA's comments.) |  |  | 2026/04/16 | 2026/04/07 | 2026/05/04 |  |  |  |  | IND-GLD
194563 | 2026/03/06 | Auto |  | KOH | Jenna Chan 詹靖宜 | V3C | MX43A401_FA26,MX51A206_FA26,MX5FJ425_FA26 | TMKF-26-01722,TMKF-26-01758 | AS |  |  | HONGGANG | CHINA | IND-GLD1 GLD6 GLR2 GLS2 GLS3 | 2026/04/14 | 2026/04/14 | Recycled Polyester/Polyester 57/43% | Knit | Tricot | Dyed | P/D | NA,NA | 45 | 220 | 94852 | yds | Nianhua Li 李年華 | 546_431 AUTUMN WHEAT | Agree | 3123 | 3123 | 347 | 7.8 | 266 | 81 | 0 | 0% | 接疋,擦傷/刮傷/勾紗,橫檔/橫條,油/髒/色污,破洞 | [6 empty] | 部分匹扣點為B級,但單色結論為Pass | [16 empty] | 色樣、品質樣廠商提供 | 已簽核 | 請參考驗貨員意見。(Please refer QA's comments.) |  |  | 2026/04/16 | 2026/04/07 | 2026/05/04 |  |  |  |  | IND-GLD
195082 | 2026/03/06 | Auto |  | KOH | Jenna Chan 詹靖宜 | V3C | MX43A401_FA26,MX51A206_FA26,MX5FJ425_FA26 | TMKF-26-01722,TMKF-26-01758 | AS |  |  | HONGGANG | CHINA | IND-GLD1 GLD6 GLR2 GLS2 GLS3 | 2026/04/22 | 2026/04/23 | Recycled Polyester/Polyester 57/43% | Knit | Tricot | Dyed | P/D | NA,NA | 45 | 220 | 94852 | yds | Nianhua Li 李年華 | 546_431 AUTUMN WHEAT | Reject | 1897 | 1897 | 258 | 12 | 0 | 0 | 258 | 0.6% | 接疋,擦傷/刮傷/勾紗,油/髒/色污 |  |  |  | 匹差過大 |  |  | 單色結論為Fail,請打下並覆驗 |  | 尚未覆驗 |  |  | 1. 19_3907TCX FORGED IRO：LOT F260228223#部分疋布面多条直条较明显，C级REJECT。 2. 660_941 MINERAL BLACK：LOT F260228307#鸡爪痕较明显，C级REJECT。 3. 546_431 AUTUMN WHEAT：LOT F260228246-TRD1#匹差较明显，C级REJECT。 4. 抽驗匹瑕疵扣分為B級，若有超損以成衣廠反應為準。 | [11 empty] | 色樣、品質樣廠商提供 | 已簽核 | 請參考驗貨員意見。(Please refer QA's comments.) |  |  |  | 2026/04/07 | 2026/05/04 |  | 簽核中 |  |  | IND-GLD
193987 | 2026/03/06 | Auto |  | KOH | Jenna Chan 詹靖宜 | V3C | MX43A401_FA26,MX51A206_FA26,MX5FJ425_FA26 | TMKF-26-01722,TMKF-26-01758 | AS |  |  | HONGGANG | CHINA | IND-GLD1 GLD6 GLR2 GLS2 GLS3 | 2026/04/02 | 2026/04/02 | Recycled Polyester/Polyester 57/43% | Knit | Tricot | Dyed | P/D | NA,NA | 45 | 220 | 5584 | yds | Nianhua Li 李年華 | 546_650 WOODBRIDGE | Agree | 2643 | 2643 | 281 | 8.2 | 185 | 96 | 0 | 0% | 接疋,橫檔/橫條,油/髒/色污 | [6 empty] | 部分匹扣點為B級,但單色結論為Pass | [16 empty] | 色樣、品質樣廠商提供 | 已簽核 | 請參考驗貨員意見。(Please refer QA's comments.) |  |  | 2026/04/02 | 2026/04/07 | 2026/05/04 |  |  |  |  | IND-GLD
194499 | 2026/03/06 | Auto |  | KOH | Jenna Chan 詹靖宜 | V3C | MX43A401_FA26,MX51A206_FA26,MX5FJ425_FA26 | TMKF-26-01722,TMKF-26-01758 | AS |  |  | HONGGANG | CHINA | IND-GLD1 GLD6 GLR2 GLS2 GLS3 | 2026/04/17 | 2026/04/13 | Recycled Polyester/Polyester 57/43% | Knit | Tricot | Dyed | P/D | NA,NA | 45 | 220 | 38096 | yds | Nianhua Li 李年華 | 654_950 NAVY WATER | Agree | 7881 | 7881 | 946 | 8.2 | 778 | 83 | 85 | 0% | 接疋,擦傷/刮傷/勾紗,斷紗(斷經/斷緯),橫檔/橫條,油/髒/色污,破洞 |  |  |  |  | 布邊不良 |  | 部分匹為C級打下,但單色結論為Pass | [16 empty] | 色樣、品質樣廠商提供 | 已簽核 | 請參考驗貨員意見。(Please refer QA's comments.) |  |  | 2026/04/16 | 2026/04/07 | 2026/05/04 |  |  |  |  | IND-GLD
193988 | 2026/03/06 | Auto |  | KOH | Jenna Chan 詹靖宜 | V3C | MX43A401_FA26,MX51A206_FA26,MX5FJ425_FA26 | TMKF-26-01722,TMKF-26-01758 | AS |  |  | HONGGANG | CHINA | IND-GLD1 GLD6 GLR2 GLS2 GLS3 | 2026/04/02 | 2026/04/02 | Recycled Polyester/Polyester 57/43% | Knit | Tricot | Dyed | P/D | NA,NA | 45 | 220 | 49577 | yds | Nianhua Li 李年華 | 660_310 SILVER NICKEL | Agree | 2975 | 2975 | 337 | 7.7 | 252 | 85 | 0 | 0% | 接疋,橫檔/橫條,油/髒/色污 | [6 empty] | 部分匹扣點為B級,但單色結論為Pass | [16 empty] | 色樣、品質樣廠商提供 | 已簽核 | 請參考驗貨員意見。(Please refer QA's comments.) |  |  | 2026/04/02 | 2026/04/07 | 2026/05/04 |  |  |  |  | IND-GLD
194498 | 2026/03/06 | Auto |  | KOH | Jenna Chan 詹靖宜 | V3C | MX43A401_FA26,MX51A206_FA26,MX5FJ425_FA26 | TMKF-26-01722,TMKF-26-01758 | AS |  |  | HONGGANG | CHINA | IND-GLD1 GLD6 GLR2 GLS2 GLS3 | 2026/04/17 | 2026/04/13 | Recycled Polyester/Polyester 57/43% | Knit | Tricot | Dyed | P/D | NA,NA | 45 | 220 | 49577 | yds | Nianhua Li 李年華 | 660_310 SILVER NICKEL | Reject | 3665 | 3665 | 463 | 9.9 | 285 | 0 | 178 | 0% | 接疋,斷紗(斷經/斷緯),橫檔/橫條,油/髒/色污,針痕/直條 | [6 empty] | 單色結論為Fail,請打下並覆驗 |  | 簽核完成 |  |  | 1. 抽驗匹瑕疵扣分為B級，若有超損以成衣廠反應為準。 2. 660_310 SILVER NICKEL：LOT F260228199#部分疋距边5"、17"位直条方向性较明显，C级REJECT。（寄样） 3. 654_950 NAVY WATER：LOT F260228193#部分疋切边不良C级，REJECT。（寄样） 4. 660_941 MINERAL BLACK：LOT F260228307#漏针、横档扣分C级，REJECT。 5. 以碼重估算碼長，LOT F260228307#短碼 1.38%，請布厂更改碼長。 | [11 empty] | 色樣、品質樣廠商提供 | 已簽核 | 請參考驗貨員意見。(Please refer QA's comments.) |  |  | 2026/04/16 | 2026/04/07 | 2026/05/04 |  | 覆驗完成 |  |  | IND-GLD
193986 | 2026/03/06 | Auto |  | KOH | Jenna Chan 詹靖宜 | V3C | MX43A401_FA26,MX51A206_FA26,MX5FJ425_FA26 | TMKF-26-01722,TMKF-26-01758 | AS |  |  | HONGGANG | CHINA | IND-GLD1 GLD6 GLR2 GLS2 GLS3 | 2026/04/02 | 2026/04/02 | Recycled Polyester/Polyester 57/43% | Knit | Tricot | Dyed | P/D | NA,NA | 45 | 220 | 165922 | yds | Nianhua Li 李年華 | 660_941 MINERAL BLACK | Agree | 12851 | 12851 | 1520 | 6.8 | 1520 | 0 | 0 | 0% | 接疋,染折/折痕,橫檔/橫條,油/髒/色污 | [6 empty] | 大貨品質在接受標準內 | [16 empty] | 色樣、品質樣廠商提供 | 已簽核 | 請參考驗貨員意見。(Please refer QA's comments.) |  |  | 2026/04/02 | 2026/04/07 | 2026/05/04 |  |  |  |  | IND-GLD
194497 | 2026/03/06 | Auto |  | KOH | Jenna Chan 詹靖宜 | V3C | MX43A401_FA26,MX51A206_FA26,MX5FJ425_FA26 | TMKF-26-01722,TMKF-26-01758 | AS |  |  | HONGGANG | CHINA | IND-GLD1 GLD6 GLR2 GLS2 GLS3 | 2026/04/17 | 2026/04/13 | Recycled Polyester/Polyester 57/43% | Knit | Tricot | Dyed | P/D | NA,NA | 45 | 220 | 165922 | yds | Nianhua Li 李年華 | 660_941 MINERAL BLACK | Reject | 5123 | 5123 | 821 | 20.5 | 560 | 167 | 94 | 3.2% | 接疋,橫檔/橫條,油/髒/色污 | [6 empty] | 部分匹為C級打下,但單色結論為Discuss | [16 empty] | 色樣、品質樣業務提供 | 已簽核 | 請參考驗貨員意見。(Please refer QA's comments.) |  |  | 2026/04/16 | 2026/04/07 | 2026/05/04 |  |  |  |  | IND-GLD
194561 | 2026/03/06 | Auto |  | KOH | Jenna Chan 詹靖宜 | V3C | MX43A401_FA26,MX51A206_FA26,MX5FJ425_FA26 | TMKF-26-01722,TMKF-26-01758 | AS |  |  | HONGGANG | CHINA | IND-GLD1 GLD6 GLR2 GLS2 GLS3 | 2026/04/14 | 2026/04/14 | Recycled Polyester/Polyester 57/43% | Knit | Tricot | Dyed | P/D | NA,NA | 45 | 220 | 165922 | yds | Nianhua Li 李年華 | 660_941 MINERAL BLACK | Discuss | 9578 | 9578 | 1117 | 11.4 | 524 | 593 | 0 | 0.4% | 接疋,斷紗(斷經/斷緯),染折/折痕,橫檔/橫條,油/髒/色污,破洞 | [6 empty] | 單色扣點為B級,結論為Discuss | [16 empty] | 色樣、品質樣廠商提供 | 已簽核 | 請參考驗貨員意見。(Please refer QA's comments.) |  |  | 2026/04/16 | 2026/04/07 | 2026/05/04 |  |  |  |  | IND-GLD
195095 | 2026/03/06 | Auto |  | KOH | Jenna Chan 詹靖宜 | V3C | MX43A401_FA26,MX51A206_FA26,MX5FJ425_FA26 | TMKF-26-01722,TMKF-26-01758 | AS |  |  | HONGGANG | CHINA | IND-GLD1 GLD6 GLR2 GLS2 GLS3 | 2026/04/22 | 2026/04/23 | Recycled Polyester/Polyester 57/43% | Knit | Tricot | Dyed | P/D | NA,NA | 45 | 220 | 165922 | yds | Nianhua Li 李年華 | 660_941 MINERAL BLACK | Reject | 4761 | 4761 | 522 | 9.6 | 176 | 89 | 257 | 0% | 接疋,擦傷/刮傷/勾紗,染折/折痕,橫檔/橫條 | [6 empty] | 單色結論為Fail,請打下並覆驗 |  | 簽核完成 |  |  | 1. 19_3907TCX FORGED IRO：LOT F260228223#部分疋布面多条直条较明显，C级REJECT。 2. 660_941 MINERAL BLACK：LOT F260228307#鸡爪痕较明显，C级REJECT。 3. 546_431 AUTUMN WHEAT：LOT F260228246-TRD1#匹差较明显，C级REJECT。 4. 抽驗匹瑕疵扣分為B級，若有超損以成衣廠反應為準。 | [11 empty] | 色樣、品質樣廠商提供 | 已簽核 | 請參考驗貨員意見。(Please refer QA's comments.) |  |  |  | 2026/04/07 | 2026/05/04 |  | 覆驗完成 |  |  | IND-GLD
194068 | 2026/03/06 | Auto |  | KOH | Jenna Chan 詹靖宜 | V3C | MX43A401_FA26,MX51A206_FA26,MX5FJ425_FA26,MX6FJ404 | TMKF-26-01683,TMKF-26-01722,TMKF-26-01758 | AS |  |  | HONGGANG | CHINA | IND-GLD1 GLD6 GLR2 GLS2 GLS3 | 2026/04/03 | 2026/04/03 | Recycled Polyester/Polyester 57/43% | Knit | Tricot | Dyed | P/D | NA,NA | 45 | 220 | 0 | yds | Nianhua Li 李年華 | 19_3907TCX FORGED IRO | Agree | 835 | 835 | 93 | 8.6 | 93 | 0 | 0 | 0% | 接疋,橫檔/橫條 | [6 empty] | 大貨品質在接受標準內 | [16 empty] | 色樣、品質樣廠商提供 | 已簽核 | 請參考驗貨員意見。(Please refer QA's comments.) |  |  | 2026/04/09 | 2026/04/07 | 2026/05/04 |  |  |  |  | IND-GLD
194069 | 2026/03/06 | Auto |  | KOH | Jenna Chan 詹靖宜 | V3C | MX43A401_FA26,MX51A206_FA26,MX5FJ425_FA26,MX6FJ404 | TMKF-26-01683,TMKF-26-01722,TMKF-26-01758 | AS |  |  | HONGGANG | CHINA | IND-GLD1 GLD6 GLR2 GLS2 GLS3 | 2026/04/03 | 2026/04/03 | Recycled Polyester/Polyester 57/43% | Knit | Tricot | Dyed | P/D | NA,NA | 45 | 220 | 74934 | yds | Nianhua Li 李年華 | 19_4011 SALUTE | Agree | 631 | 631 | 98 | 8.2 | 98 | 0 | 0 | 0% | 接疋,橫檔/橫條 | [6 empty] | 大貨品質在接受標準內 | [16 empty] | 色樣、品質樣廠商提供 | 已簽核 | 請參考驗貨員意見。(Please refer QA's comments.) |  |  | 2026/04/09 | 2026/04/07 | 2026/05/04 |  |  |  |  | IND-GLD
194070 | 2026/03/06 | Auto |  | KOH | Jenna Chan 詹靖宜 | V3C | MX43A401_FA26,MX51A206_FA26,MX5FJ425_FA26,MX6FJ404 | TMKF-26-01683,TMKF-26-01722,TMKF-26-01758 | AS |  |  | HONGGANG | CHINA | IND-GLD1 GLD6 GLR2 GLS2 GLS3 | 2026/04/03 | 2026/04/03 | Recycled Polyester/Polyester 57/43% | Knit | Tricot | Dyed | P/D | NA,NA | 45 | 220 | 96446 | yds | Nianhua Li 李年華 | 546_431 AUTUMN WHEAT | Reject | 4748 | 4748 | 679 | 9.6 | 0 | 328 | 351 | 0% | 接疋,擦傷/刮傷/勾紗,染折/折痕,橫檔/橫條,油/髒/色污,破洞 | [6 empty] | 單色結論為Fail,請打下並覆驗 |  | 簽核完成 |  |  | 此次覆驗打下的C級缸號LOT F260228114# ，結果如下: 1. 抽驗匹瑕疵扣分為B級，若有超損以成衣廠反應為準。 2. 546_431 AUTUMN WHEAT：LOT F260228139-WBM1#布两边距边6"内折痕较明显，C级REJECT。（寄样） 3. 660_941 MINERAL BLACK：LOT F260228210#布边不良扣分C级，REJECT。 | 距兩布邊6”內折痕 | 折痕某個角度看比較明顯，同意布廠先出貨，若後續工廠call out，需補損會再請布廠補足 | [9 empty] | 色樣、品質樣廠商提供 | 已簽核 | 請參考驗貨員意見。(Please refer QA's comments.) |  |  | 2026/04/09 | 2026/04/07 | 2026/05/04 | 游蓓玟 同意出貨 持續關注大貨生產狀況&補布需求 | 同意出貨-瑕疵無法重修，補損出貨 |  |  | IND-GLD
194071 | 2026/03/06 | Auto |  | KOH | Jenna Chan 詹靖宜 | V3C | MX43A401_FA26,MX51A206_FA26,MX5FJ425_FA26,MX6FJ404 | TMKF-26-01683,TMKF-26-01722,TMKF-26-01758 | AS |  |  | HONGGANG | CHINA | IND-GLD1 GLD6 GLR2 GLS2 GLS3 | 2026/04/03 | 2026/04/03 | Recycled Polyester/Polyester 57/43% | Knit | Tricot | Dyed | P/D | NA,NA | 45 | 220 | 42648 | yds | Nianhua Li 李年華 | 549_620 CAMERON OLIVE | Discuss | 3452 | 3452 | 470 | 14.7 | 192 | 278 | 0 | 1.4% | 接疋,擦傷/刮傷/勾紗,斷紗(斷經/斷緯),橫檔/橫條,油/髒/色污,針痕/直條 | [6 empty] | 單色扣點為B級,結論為Discuss | [16 empty] | 色樣、品質樣廠商提供 | 已簽核 | 請參考驗貨員意見。(Please refer QA's comments.) |  |  | 2026/04/09 | 2026/04/07 | 2026/05/04 |  |  |  |  | IND-GLD
194072 | 2026/03/06 | Auto |  | KOH | Jenna Chan 詹靖宜 | V3C | MX43A401_FA26,MX51A206_FA26,MX5FJ425_FA26,MX6FJ404 | TMKF-26-01683,TMKF-26-01722,TMKF-26-01758 | AS |  |  | HONGGANG | CHINA | IND-GLD1 GLD6 GLR2 GLS2 GLS3 | 2026/04/03 | 2026/04/03 | Recycled Polyester/Polyester 57/43% | Knit | Tricot | Dyed | P/D | NA,NA | 45 | 220 | 49577 | yds | Nianhua Li 李年華 | 660_310 SILVER NICKEL | Agree | 3073 | 3073 | 347 | 7.2 | 347 | 0 | 0 | 0% | 接疋,橫檔/橫條,油/髒/色污 | [6 empty] | 大貨品質在接受標準內 | [16 empty] | 色樣、品質樣廠商提供 | 已簽核 | 請參考驗貨員意見。(Please refer QA's comments.) |  |  | 2026/04/09 | 2026/04/07 | 2026/05/04 |  |  |  |  | IND-GLD
194073 | 2026/03/06 | Auto |  | KOH | Jenna Chan 詹靖宜 | V3C | MX43A401_FA26,MX51A206_FA26,MX5FJ425_FA26,MX6FJ404 | TMKF-26-01683,TMKF-26-01722,TMKF-26-01758 | AS |  |  | HONGGANG | CHINA | IND-GLD1 GLD6 GLR2 GLS2 GLS3 | 2026/04/03 | 2026/04/03 | Recycled Polyester/Polyester 57/43% | Knit | Tricot | Dyed | P/D | NA,NA | 45 | 220 | 168869 | yds | Nianhua Li 李年華 | 660_941 MINERAL BLACK | Reject | 10680 | 10680 | 1434 | 12.1 | 809 | 450 | 175 | 0.6% | 接疋,橫檔/橫條,油/髒/色污 |  |  |  |  | 布邊不良 |  | 部分匹為C級打下,但單色結論為Discuss | [16 empty] | 色樣、品質樣廠商提供 | 已簽核 | 請參考驗貨員意見。(Please refer QA's comments.) |  |  | 2026/04/09 | 2026/04/07 | 2026/05/04 |  |  |  |  | IND-GLD
194869 | 2026/03/06 | Auto |  | KOH | Jenna Chan 詹靖宜 | V3C | MX43A401_FA26,MX51A206_FA26,MX5FJ425_FA26 | TMKF-26-01726,TMKF-26-01761,TMKF-26-02095,TMKF-26-02351 | AS |  |  | 吳江景鴻 | CHINA | IND-GLD1 GLR2 GLS3 | 2026/04/20 | 2026/04/20 | Polyester 100% | Woven | Poplin | Dyed | P/D | NA,NA | 56 | 98 | 10911 | yds | Ajun He 何緒君 | 14_6305 PELICAN | Agree | 3381 | 3381 | 325 | 8.6 | 325 | 0 | 0 | 0% | 擦傷/刮傷/勾紗,染折/折痕,橫檔/橫條,油/髒/色污 | [6 empty] | 大貨品質在接受標準內 | [16 empty] | 色樣、品質樣廠商提供 | 已簽核 | 請參考驗貨員意見。(Please refer QA's comments.) |  |  | 2026/04/20 | 2026/04/07 | 2026/05/04 |  |  |  |  | IND-GLD
194866 | 2026/03/06 | Auto |  | KOH | Jenna Chan 詹靖宜 | V3C | MX43A401_FA26,MX51A206_FA26,MX5FJ425_FA26 | TMKF-26-01726,TMKF-26-01761,TMKF-26-02095,TMKF-26-02351 | AS |  |  | 吳江景鴻 | CHINA | IND-GLD1 GLR2 GLS3 | 2026/04/20 | 2026/04/20 | Polyester 100% | Woven | Poplin | Dyed | P/D | NA,NA | 56 | 98 | 0 | yds | Ajun He 何緒君 | 19_3907TCX FORGED IRO | Agree | 5122 | 5122 | 541 | 7.6 | 541 | 0 | 0 | 0% | 擦傷/刮傷/勾紗,斷紗(斷經/斷緯),棉粒/結頭/粗節,橫檔/橫條 | [6 empty] | 大貨品質在接受標準內 | [16 empty] | 色樣、品質樣廠商提供 | 已簽核 | 請參考驗貨員意見。(Please refer QA's comments.) |  |  | 2026/04/20 | 2026/04/07 | 2026/05/04 |  |  |  |  | IND-GLD
194867 | 2026/03/06 | Auto |  | KOH | Jenna Chan 詹靖宜 | V3C | MX43A401_FA26,MX51A206_FA26,MX5FJ425_FA26 | TMKF-26-01726,TMKF-26-01761,TMKF-26-02095,TMKF-26-02351 | AS |  |  | 吳江景鴻 | CHINA | IND-GLD1 GLR2 GLS3 | 2026/04/20 | 2026/04/20 | Polyester 100% | Woven | Poplin | Dyed | P/D | NA,NA | 56 | 98 | 16655 | yds | Ajun He 何緒君 | 19_4011 SALUTE | Agree | 6461 | 6461 | 693 | 6.1 | 693 | 0 | 0 | 0% | 擦傷/刮傷/勾紗,斷紗(斷經/斷緯),棉粒/結頭/粗節,橫檔/橫條,油/髒/色污 | [6 empty] | 大貨品質在接受標準內 | [16 empty] | 色樣、品質樣廠商提供 | 已簽核 | 請參考驗貨員意見。(Please refer QA's comments.) |  |  | 2026/04/20 | 2026/04/07 | 2026/05/04 |  |  |  |  | IND-GLD
194868 | 2026/03/06 | Auto |  | KOH | Jenna Chan 詹靖宜 | V3C | MX43A401_FA26,MX51A206_FA26,MX5FJ425_FA26 | TMKF-26-01726,TMKF-26-01761,TMKF-26-02095,TMKF-26-02351 | AS |  |  | 吳江景鴻 | CHINA | IND-GLD1 GLR2 GLS3 | 2026/04/20 | 2026/04/20 | Polyester 100% | Woven | Poplin | Dyed | P/D | NA,NA | 56 | 98 | 23304 | yds | Ajun He 何緒君 | 546_431 AUTUMN WHEAT | Agree | 8716 | 8716 | 1004 | 6.7 | 1004 | 0 | 0 | 0% | 擦傷/刮傷/勾紗,斷紗(斷經/斷緯),染折/折痕,棉粒/結頭/粗節,橫檔/橫條,油/髒/色污 |  |  |  |  | 背面瑕疵 |  | 大貨品質在接受標準內 | [16 empty] | 色樣、品質樣廠商提供 | 已簽核 | 請參考驗貨員意見。(Please refer QA's comments.) |  |  | 2026/04/20 | 2026/04/07 | 2026/05/04 |  |  |  |  | IND-GLD
194865 | 2026/03/06 | Auto |  | KOH | Jenna Chan 詹靖宜 | V3C | MX43A401_FA26,MX51A206_FA26,MX5FJ425_FA26 | TMKF-26-01726,TMKF-26-01761,TMKF-26-02095,TMKF-26-02351 | AS |  |  | 吳江景鴻 | CHINA | IND-GLD1 GLR2 GLS3 | 2026/04/20 | 2026/04/20 | Polyester 100% | Woven | Poplin | Dyed | P/D | NA,NA | 56 | 98 | 10677 | yds | Ajun He 何緒君 | 654_950 NAVY WATER | Agree | 5107 | 5107 | 540 | 7 | 540 | 0 | 0 | 0% | 擦傷/刮傷/勾紗,斷紗(斷經/斷緯),棉粒/結頭/粗節,橫檔/橫條,油/髒/色污 | [6 empty] | 大貨品質在接受標準內 | [16 empty] | 色樣、品質樣廠商提供 | 已簽核 | 請參考驗貨員意見。(Please refer QA's comments.) |  |  | 2026/04/20 | 2026/04/07 | 2026/05/04 |  |  |  |  | IND-GLD
194864 | 2026/03/06 | Auto |  | KOH | Jenna Chan 詹靖宜 | V3C | MX43A401_FA26,MX51A206_FA26,MX5FJ425_FA26 | TMKF-26-01726,TMKF-26-01761,TMKF-26-02095,TMKF-26-02351 | AS |  |  | 吳江景鴻 | CHINA | IND-GLD1 GLR2 GLS3 | 2026/04/20 | 2026/04/20 | Polyester 100% | Woven | Poplin | Dyed | P/D | NA,NA | 56 | 98 | 41138 | yds | Ajun He 何緒君 | 660_941 MINERAL BLACK | Agree | 16469 | 16469 | 1813 | 5.9 | 1813 | 0 | 0 | 0% | 擦傷/刮傷/勾紗,斷紗(斷經/斷緯),棉粒/結頭/粗節,橫檔/橫條,油/髒/色污 |  |  |  |  | 背面瑕疵 |  | 大貨品質在接受標準內 | [16 empty] | 色樣、品質樣廠商提供 | 已簽核 | 請參考驗貨員意見。(Please refer QA's comments.) |  |  | 2026/04/20 | 2026/04/07 | 2026/05/04 |  |  |  |  | IND-GLD
194881 | 2026/03/31 | Auto |  | NET | Daniel Lu 呂沛旺 | V3A | 4/4700_ALL,4/6715_ALL | TMKF-26-01771 | AS |  |  | 坤鴻 | CHINA | VIN-CTP | 2026/04/26 | 2026/04/20 | Cotton 100% | Knit | Interlock | Dyed | P/D | Brush (1 side),NA | 69 | 205 | 15155 | yds | Jiangao Zhang 張建高 | #002 WHITE_P | Reject | 11757 | 11757 | 1205.4 | 12.1 | 262.8 | 736.7 | 205.9 | 0.6% | 接疋,擦傷/刮傷/勾紗,斷紗(斷經/斷緯),棉粒/結頭/粗節,油/髒/色污,異纖/飛花,破洞,針痕/直條 |  | 手感不符 |  |  |  |  | 部分匹為C級打下,但單色結論為Discuss | [16 empty] | 色樣、品質樣廠商提供 | 已簽核 | 請參考驗貨員意見。(Please refer QA's comments.) |  |  | 2026/04/28 | 2026/06/12 | 2026/07/31 |  |  |  |  | VIN-CTP
194877 | 2026/03/31 | Auto |  | NET | Daniel Lu 呂沛旺 | V3A | 4/4700_ALL,4/6715_ALL | TMKF-26-01771 | AS |  |  | 坤鴻 | CHINA | VIN-CTP | 2026/04/26 | 2026/04/20 | Cotton 100% | Knit | Interlock | Dyed | P/D | Brush (1 side),NA | 69 | 205 | 2519 | yds | Jiangao Zhang 張建高 | #005 GRAYISH WHITE_P | Discuss | 1999 | 1999 | 275.8 | 8.7 | 205.3 | 70.5 | 0 | 0% | 接疋,油/髒/色污,破洞 | [6 empty] | 單色扣點為B級,結論為Discuss | [16 empty] | 色樣、品質樣廠商提供 | 已簽核 | 請參考驗貨員意見。(Please refer QA's comments.) |  |  | 2026/04/28 | 2026/06/12 | 2026/07/31 |  |  |  |  | VIN-CTP
194880 | 2026/03/31 | Auto |  | NET | Daniel Lu 呂沛旺 | V3A | 4/4700_ALL,4/6715_ALL | TMKF-26-01771 | AS |  |  | 坤鴻 | CHINA | VIN-CTP | 2026/04/26 | 2026/04/20 | Cotton 100% | Knit | Interlock | Dyed | P/D | Brush (1 side),NA | 69 | 205 | 2025 | yds | Jiangao Zhang 張建高 | #103 GRAY KHAKI_P | Discuss | 2875 | 2875 | 343.2 | 7.9 | 273.6 | 69.6 | 0 | 0% | 接疋,染折/折痕,棉粒/結頭/粗節,油/髒/色污 | [6 empty] | 單色扣點為B級,結論為Discuss | [16 empty] | 色樣、品質樣廠商提供 | 已簽核 | 請參考驗貨員意見。(Please refer QA's comments.) |  |  | 2026/04/28 | 2026/06/12 | 2026/07/31 |  |  |  |  | VIN-CTP
194878 | 2026/03/31 | Auto |  | NET | Daniel Lu 呂沛旺 | V3A | 4/4700_ALL,4/6715_ALL | TMKF-26-01771 | AS |  |  | 坤鴻 | CHINA | VIN-CTP | 2026/04/26 | 2026/04/20 | Cotton 100% | Knit | Interlock | Dyed | P/D | Brush (1 side),NA | 69 | 205 | 1228 | yds | Jiangao Zhang 張建高 | #202 DARK COFFEE_P | Discuss | 1271 | 1271 | 139 | 14.4 | 0 | 139 | 0 | 1.3% | 接疋,棉粒/結頭/粗節,油/髒/色污,異纖/飛花,破洞 | [6 empty] | 單色扣點為B級,結論為Discuss | [16 empty] | 色樣、品質樣廠商提供 | 已簽核 | 請參考驗貨員意見。(Please refer QA's comments.) |  |  | 2026/04/28 | 2026/06/12 | 2026/07/31 |  |  |  |  | VIN-CTP
194879 | 2026/03/31 | Auto |  | NET | Daniel Lu 呂沛旺 | V3A | 4/4700_ALL,4/6715_ALL | TMKF-26-01771 | AS |  |  | 坤鴻 | CHINA | VIN-CTP | 2026/04/26 | 2026/04/20 | Cotton 100% | Knit | Interlock | Dyed | P/D | Brush (1 side),NA | 69 | 205 | 1978 | yds | Jiangao Zhang 張建高 | #325 DARK RED_P | Discuss | 2092 | 2092 | 272.2 | 12.5 | 130.6 | 141.6 | 0 | 0.8% | 接疋,擦傷/刮傷/勾紗,棉粒/結頭/粗節,油/髒/色污,異纖/飛花,破洞 | [6 empty] | 單色扣點為B級,結論為Discuss | [16 empty] | 色樣、品質樣廠商提供 | 已簽核 | 請參考驗貨員意見。(Please refer QA's comments.) |  |  | 2026/04/28 | 2026/06/12 | 2026/07/31 |  |  |  |  | VIN-CTP
194875 | 2026/03/31 | Auto |  | NET | Daniel Lu 呂沛旺 | V3A | 4/4700_ALL,4/6715_ALL | TMKF-26-01771 | AS |  |  | 坤鴻 | CHINA | VIN-CTP | 2026/04/26 | 2026/04/20 | Cotton 100% | Knit | Interlock | Dyed | P/D | Brush (1 side),NA | 69 | 205 | 2073 | yds | Jiangao Zhang 張建高 | #615 AGENT GREEN_P | Discuss | 3242 | 3242 | 414.6 | 7.5 | 277.3 | 137.3 | 0 | 0% | 接疋,斷紗(斷經/斷緯),棉粒/結頭/粗節,油/髒/色污,破洞 | [6 empty] | 單色扣點為B級,結論為Discuss | [16 empty] | 色樣、品質樣廠商提供 | 已簽核 | 請參考驗貨員意見。(Please refer QA's comments.) |  |  | 2026/04/28 | 2026/06/12 | 2026/07/31 |  |  |  |  | VIN-CTP
194876 | 2026/03/31 | Auto |  | NET | Daniel Lu 呂沛旺 | V3A | 4/4700_ALL,4/6715_ALL | TMKF-26-01771 | AS |  |  | 坤鴻 | CHINA | VIN-CTP | 2026/04/26 | 2026/04/20 | Cotton 100% | Knit | Interlock | Dyed | P/D | Brush (1 side),NA | 69 | 205 | 6595 | yds | Jiangao Zhang 張建高 | #623 ROSIN_P | Discuss | 1083 | 1083 | 139.4 | 10 | 70 | 69.4 | 0 | 0% | 接疋,油/髒/色污,異纖/飛花,破洞 | [6 empty] | 單色扣點為B級,結論為Discuss | [16 empty] | 色樣、品質樣廠商提供 | 已簽核 | 請參考驗貨員意見。(Please refer QA's comments.) |  |  | 2026/04/28 | 2026/06/12 | 2026/07/31 |  |  |  |  | VIN-CTP
194871 | 2026/03/31 | Auto |  | NET | Daniel Lu 呂沛旺 | V3A | 4/4700_ALL,4/6715_ALL | TMKF-26-01771 | AS |  |  | 坤鴻 | CHINA | VIN-CTP | 2026/04/26 | 2026/04/20 | Cotton 100% | Knit | Interlock | Dyed | P/D | Brush (1 side),NA | 69 | 205 | 1838 | yds | Jiangao Zhang 張建高 | #626 DEEP GREEN_P | Reject | 2319 | 2319 | 287.8 | 13.9 | 0 | 215.7 | 72.1 | 1.2% | 接疋,擦傷/刮傷/勾紗,斷紗(斷經/斷緯),油/髒/色污,異纖/飛花,破洞,針痕/直條 |  |  |  | 缸差過大 |  |  | 單色結論為Fail,請打下並覆驗 |  | 簽核完成 |  |  | 1:部分大货匹差大，评C级，已取样寄台北。 2：大货瑕疵超分，需补裁损。 3：部分大货布面潮湿，评C级。 4：部分大货正反面搞反，请修正后出货。 5：按码重换算码长，部分大货短码0.5%-2.9%，需修正唛头补足。 | [11 empty] | 色樣、品質樣廠商提供 | 已簽核 | 請參考驗貨員意見。(Please refer QA's comments.) |  |  | 2026/04/28 | 2026/06/12 | 2026/07/31 |  | 覆驗完成 |  |  | VIN-CTP
194872 | 2026/03/31 | Auto |  | NET | Daniel Lu 呂沛旺 | V3A | 4/4700_ALL,4/6715_ALL | TMKF-26-01771 | AS |  |  | 坤鴻 | CHINA | VIN-CTP | 2026/04/26 | 2026/04/20 | Cotton 100% | Knit | Interlock | Dyed | P/D | Brush (1 side),NA | 69 | 205 | 4098 | yds | Jiangao Zhang 張建高 | #705 BLUE_P | Discuss | 3240 | 3240 | 339.6 | 11.8 | 133.6 | 206 | 0 | 0.5% | 接疋,擦傷/刮傷/勾紗,斷紗(斷經/斷緯),油/髒/色污,異纖/飛花,破洞 | [6 empty] | 單色扣點為B級,結論為Discuss | [16 empty] | 色樣、品質樣廠商提供 | 已簽核 | 請參考驗貨員意見。(Please refer QA's comments.) |  |  | 2026/04/28 | 2026/06/12 | 2026/07/31 |  |  |  |  | VIN-CTP
194873 | 2026/03/31 | Auto |  | NET | Daniel Lu 呂沛旺 | V3A | 4/4700_ALL,4/6715_ALL | TMKF-26-01771 | AS |  |  | 坤鴻 | CHINA | VIN-CTP | 2026/04/26 | 2026/04/20 | Cotton 100% | Knit | Interlock | Dyed | P/D | Brush (1 side),NA | 69 | 205 | 8161 | yds | Jiangao Zhang 張建高 | #711 DARK BLUE_P | Discuss | 4336 | 4336 | 472.5 | 13.1 | 132.6 | 339.9 | 0 | 0.9% | 接疋,斷紗(斷經/斷緯),油/髒/色污,異纖/飛花 | [6 empty] | 單色扣點為B級,結論為Discuss | [16 empty] | 色樣、品質樣廠商提供 | 已簽核 | 請參考驗貨員意見。(Please refer QA's comments.) |  |  | 2026/04/28 | 2026/06/12 | 2026/07/31 |  |  |  |  | VIN-CTP
194882 | 2026/03/31 | Auto |  | NET | Daniel Lu 呂沛旺 | V3A | 4/4700_ALL,4/6715_ALL | TMKF-26-01771 | AS |  |  | 坤鴻 | CHINA | VIN-CTP | 2026/04/26 | 2026/04/20 | Cotton 100% | Knit | Interlock | Dyed | P/D | Brush (1 side),NA | 69 | 205 | 0 | yds | Jiangao Zhang 張建高 | #716 LIGHT ACID BLUE_ | Discuss | 1069 | 1069 | 138.4 | 19.5 | 0 | 138.4 | 0 | 2.9% | 油/髒/色污,破洞 | [6 empty] | 單色扣點為B級,結論為Discuss | [16 empty] | 色樣、品質樣廠商提供 | 已簽核 | 請參考驗貨員意見。(Please refer QA's comments.) |  |  | 2026/04/28 | 2026/06/12 | 2026/07/31 |  |  |  |  | VIN-CTP
194870 | 2026/03/31 | Auto |  | NET | Daniel Lu 呂沛旺 | V3A | 4/4700_ALL,4/6715_ALL | TMKF-26-01771 | AS |  |  | 坤鴻 | CHINA | VIN-CTP | 2026/04/26 | 2026/04/20 | Cotton 100% | Knit | Interlock | Dyed | P/D | Brush (1 side),NA | 69 | 205 | 5888 | yds | Jiangao Zhang 張建高 | #722 SAPPHIRE BLUE_P | Discuss | 1089 | 1089 | 140.4 | 15 | 0 | 140.4 | 0 | 1.5% | 接疋,擦傷/刮傷/勾紗,斷紗(斷經/斷緯),油/髒/色污,異纖/飛花 | [6 empty] | 單色扣點為B級,結論為Discuss | [16 empty] | 色樣、品質樣廠商提供 | 已簽核 | 請參考驗貨員意見。(Please refer QA's comments.) |  |  | 2026/04/28 | 2026/06/12 | 2026/07/31 |  |  |  |  | VIN-CTP
194874 | 2026/03/31 | Auto |  | NET | Daniel Lu 呂沛旺 | V3A | 4/4700_ALL,4/6715_ALL | TMKF-26-01771 | AS |  |  | 坤鴻 | CHINA | VIN-CTP | 2026/04/26 | 2026/04/20 | Cotton 100% | Knit | Interlock | Dyed | P/D | Brush (1 side),NA | 69 | 205 | 9840 | yds | Jiangao Zhang 張建高 | #900 BLACK_P | Discuss | 6915 | 6915 | 721.3 | 12.1 | 287.2 | 434.1 | 0 | 0.6% | 接疋,擦傷/刮傷/勾紗,橫檔/橫條,油/髒/色污,異纖/飛花,針痕/直條 | [6 empty] | 單色扣點為B級,結論為Discuss | [16 empty] | 色樣、品質樣廠商提供 | 已簽核 | 請參考驗貨員意見。(Please refer QA's comments.) |  |  | 2026/04/28 | 2026/06/12 | 2026/07/31 |  |  |  |  | VIN-CTP
194396 | 2026/03/09 | Auto |  | KOH | Jenna Chan 詹靖宜 | V3C | ZC6FR420R/P | TMKF-26-01783 | AS |  | A | 聚益 | CHINA | IND-GLD5 | 2026/04/11 | 2026/04/11 | Polyester 100% | Knit | Plush Terry | PRT | Disperse PRT | Brush (2 side),NA | 58 | 260 | 12973 | kgs | Changzhi Wang 王昌智 | HOLIDAY HARVEST | Agree | 5325.21 | 14670 | 1537 | 3.1 | 1343.1 | 117.4 | 76.5 | 0% | 接疋,擦傷/刮傷/勾紗,橫檔/橫條,破洞,針痕/直條 |  |  |  | 邊中色差 |  |  | 部分匹為C級打下,但單色結論為Pass | [16 empty] | 色樣、品質樣廠商提供 | 已簽核 | 請參考驗貨員意見。(Please refer QA's comments.) | Email:jovilin@ecolot.com.tw |  | 2026/04/20 | 2026/05/22 | 2026/06/29 |  |  |  |  | IND-GLD
195280 | 2026/03/09 | Auto |  | KOH | Jenna Chan 詹靖宜 | V3C | ZC6FR420R/P | TMKF-26-01783 | AS |  | A | 聚益 | CHINA | IND-GLD5 | 2026/04/25 | 2026/04/25 | Polyester 100% | Knit | Plush Terry | PRT | Disperse PRT | Brush (2 side),NA | 58 | 260 | 12973 | kgs | Changzhi Wang 王昌智 | HOLIDAY HARVEST | Agree | 1230.57 | 3390 | 401.8 | 3.5 | 401.8 | 0 | 0 | 0% | 印花瑕疵(印白),接疋,針痕/直條 | [6 empty] | 大貨品質在接受標準內 | [16 empty] | 色樣、品質樣廠商提供 | 已簽核 | 請參考驗貨員意見。(Please refer QA's comments.) | Email:jovilin@ecolot.com.tw |  | 2026/04/27 | 2026/05/22 | 2026/06/29 |  |  |  |  | IND-GLD
194670 | 2026/03/09 | Auto |  | KOH | Jenna Chan 詹靖宜 | V3C | ZC6FR420R/P | TMKF-26-01783 | AS |  | A | 聚益 | CHINA | IND-GLD5 | 2026/04/16 | 2026/04/16 | Polyester 100% | Knit | Plush Terry | PRT | Disperse PRT | Brush (2 side),NA | 58 | 260 | 2260 | kgs | Changzhi Wang 王昌智 | LIVELY DOTS | Agree | 1870.9 | 5154 | 586.7 | 4.4 | 586.7 | 0 | 0 | 0% | 接疋,油/髒/色污,破洞 | [6 empty] | 大貨品質在接受標準內 | [16 empty] | 色樣、品質樣廠商提供 | 已簽核 | 請參考驗貨員意見。(Please refer QA's comments.) | Email:jovilin@ecolot.com.tw |  | 2026/04/20 | 2026/05/22 | 2026/06/29 |  |  |  |  | IND-GLD
194669 | 2026/03/09 | Auto |  | KOH | Jenna Chan 詹靖宜 | V3C | ZC6FR420R/P | TMKF-26-01783 | AS |  | A | 聚益 | CHINA | IND-GLD5 | 2026/04/16 | 2026/04/16 | Polyester 100% | Knit | Plush Terry | PRT | Disperse PRT | Brush (2 side),NA | 58 | 260 | 18627 | kgs | Changzhi Wang 王昌智 | PETAL TRELLIS | Agree | 937.99 | 2584 | 403.4 | 2.5 | 403.4 | 0 | 0 | 0% | 接疋,油/髒/色污,針痕/直條 | [6 empty] | 大貨品質在接受標準內 | [16 empty] | 色樣、品質樣廠商提供 | 已簽核 | 請參考驗貨員意見。(Please refer QA's comments.) | Email:jovilin@ecolot.com.tw |  | 2026/04/20 | 2026/05/22 | 2026/06/29 |  |  |  |  | IND-GLD
194667 | 2026/03/09 | Auto |  | KOH | Jenna Chan 詹靖宜 | V3C | ZS5FR400_FA26 | TMKF-26-01784 | AS |  | A | 聚益 | CHINA | VIN-MK2A | 2026/04/16 | 2026/04/16 | Polyester 100% | Knit | Plush Terry | Dyed | P/D | Brush (2 side),NA | 68 | 260 | 17888 | kgs | Changzhi Wang 王昌智 | MAROON ROSE | Agree | 488.45 | 1152 | 205.3 | 5.8 | 205.3 | 0 | 0 | 0% | 接疋,橫檔/橫條 | [6 empty] | 大貨品質在接受標準內 | [16 empty] | 色樣、品質樣廠商提供 | 已簽核 | 請參考驗貨員意見。(Please refer QA's comments.) | Email:jovilin@ecolot.com.tw |  | 2026/04/24 | 2026/05/25 | 2026/07/06 |  |  |  |  | VIN-MK2
194138 | 2026/03/09 | Auto |  | KOH | Jenna Chan 詹靖宜 | V3C | ZS5FR400_FA26 | TMKF-26-01785 | AS |  | A | 聚益 | CHINA | VIN-MK2A | 2026/04/07 | 2026/04/07 | Polyester 100% | Knit | Plush Terry | PRT | Disperse PRT | Brush (2 side),NA | 58 | 260 | 18984 | kgs | Leo Li 李勇 | DUSTY PINK PLAID | Reject | 6919.87 | 19063 | 2459.9 | 3.6 | 2044.9 | 273.9 | 141.1 | 0% | 接疋,橫檔/橫條,油/髒/色污,破洞 |  |  | 緯斜/緯弧過大 |  |  |  | 部分匹為C級打下,但單色結論為Discuss | [16 empty] | 色樣、品質樣廠商提供 | 已簽核 | 請參考驗貨員意見。(Please refer QA's comments.) | Email:jovilin@ecolot.com.tw |  | 2026/04/17 | 2026/05/25 | 2026/07/06 |  |  |  |  | VIN-MK2
194176 | 2026/03/09 | Auto |  | KOH | Jenna Chan 詹靖宜 | V3C | ZS5FR400_FA26 | TMKF-26-01785 | AS |  | A | 聚益 | CHINA | VIN-MK2A | 2026/04/08 | 2026/04/08 | Polyester 100% | Knit | Plush Terry | PRT | Disperse PRT | Brush (2 side),NA | 58 | 260 | 18984 | kgs | Leo Li 李勇 | DUSTY PINK PLAID | Reject | 6495.16 | 17893 | 1933.7 | 3.9 | 1439.7 | 219.5 | 274.5 | 0% | 接疋,橫檔/橫條,油/髒/色污,破洞 |  |  | 緯斜/緯弧過大 |  |  | 克重過輕 | 部分匹為C級打下,但單色結論為Discuss | 2795 | [15 empty] | 色樣、品質樣廠商提供 | 已簽核 | 請參考驗貨員意見。(Please refer QA's comments.) | Email:jovilin@ecolot.com.tw |  | 2026/04/17 | 2026/05/25 | 2026/07/06 |  |  |  |  | VIN-MK2
194793 | 2026/03/09 | Auto |  | KOH | Jenna Chan 詹靖宜 | V3C | ZS5FR400_FA26 | TMKF-26-01785 | AS |  | A | 聚益 | CHINA | VIN-MK2A | 2026/04/18 | 2026/04/18 | Polyester 100% | Knit | Plush Terry | PRT | Disperse PRT | Brush (2 side),NA | 58 | 260 | 18984 | kgs | Jiangao Zhang 張建高 | DUSTY PINK PLAID | Discuss | 5691.48 | 15679 | 1529.9 | 11.9 | 696.2 | 833.7 | 0 | 0.6% | 印花瑕疵(印白),印花瑕疵(塞網),接疋,擦傷/刮傷/勾紗,斷紗(斷經/斷緯),染折/折痕,油/髒/色污,針痕/直條 |  |  | 緯斜/緯弧過大 |  |  |  | 單色扣點為B級,結論為Discuss | [16 empty] | 色樣、品質樣廠商提供 | 已簽核 | 請參考驗貨員意見。(Please refer QA's comments.) | Email:jovilin@ecolot.com.tw |  | 2026/04/24 | 2026/05/25 | 2026/07/06 |  |  |  |  | VIN-MK2
194139 | 2026/03/09 | Auto |  | KOH | Jenna Chan 詹靖宜 | V3C | ZS5FR400_FA26 | TMKF-26-01785 | AS |  | A | 聚益 | CHINA | VIN-MK2A | 2026/04/07 | 2026/04/07 | Polyester 100% | Knit | Plush Terry | PRT | Disperse PRT | Brush (2 side),NA | 58 | 260 | 1475 | kgs | Leo Li 李勇 | WHITE PENGUIN TOSS | Agree | 1549.28 | 4268 | 476.9 | 2.3 | 476.9 | 0 | 0 | 0% | 接疋,油/髒/色污 | [6 empty] | 大貨品質在接受標準內 | [16 empty] | 色樣、品質樣廠商提供 | 已簽核 | 請參考驗貨員意見。(Please refer QA's comments.) | Email:jovilin@ecolot.com.tw |  | 2026/04/17 | 2026/05/25 | 2026/07/06 |  |  |  |  | VIN-MK2
194275 | 2026/03/09 | Auto |  | KOH | Jenna Chan 詹靖宜 | V3C | ZS5FR400_FA26 | TMKF-26-01786 | AS |  | A | 聚益 | CHINA | VIN-MK2A | 2026/04/09 | 2026/04/09 | Polyester 100% | Knit | Plush Terry | PRT | Disperse PRT | Brush (2 side),NA | 58 | 260 | 20913 | kgs | Leo Li 李勇 | GRAY LEOPARD | Agree | 816.39 | 2249 | 290 | 1.4 | 290 | 0 | 0 | 0% | 接疋 | [6 empty] | 大貨品質在接受標準內 | [16 empty] | 色樣、品質樣廠商提供 | 已簽核 | 請參考驗貨員意見。(Please refer QA's comments.) | Email:jovilin@ecolot.com.tw |  | 2026/04/17 | 2026/05/25 | 2026/07/06 |  |  |  |  | VIN-MK2
195223 | 2026/03/09 | Auto |  | KOH | Jenna Chan 詹靖宜 | V3C | ZS5FR400_FA26 | TMKF-26-01786 | AS |  | A | 聚益 | CHINA | VIN-MK2A | 2026/04/24 | 2026/04/24 | Polyester 100% | Knit | Plush Terry | PRT | Disperse PRT | Brush (2 side),NA | 58 | 260 | 20913 | kgs | Nianhua Li 李年華 | GRAY LEOPARD | Agree | 8491.73 | 23393.2 | 2341 | 5.5 | 2139 | 202 | 0 | 0% | 接疋,斷紗(斷經/斷緯),橫檔/橫條,油/髒/色污,破洞 | [6 empty] | 部分匹扣點為B級,但單色結論為Pass | [16 empty] | 色樣、品質樣廠商提供 | 已簽核 | 請參考驗貨員意見。(Please refer QA's comments.) | Email:jovilin@ecolot.com.tw |  | 2026/05/15 | 2026/05/25 | 2026/07/06 |  |  |  |  | VIN-MK2
194559 | 2026/03/09 | Auto |  | KOH | Jenna Chan 詹靖宜 | V3C | ZS5FR410_FA26 | TMKF-26-01787 | AS |  | A | 聚益 | CHINA | IND-GLD5 | 2026/04/14 | 2026/04/14 | Polyester 100% | Knit | Plush Terry | PRT | Disperse PRT | Brush (2 side),NA | 58 | 260 | 23106 | kgs | Changzhi Wang 王昌智 | DUSTY BLUE PLAID | Agree | 6564.13 | 18083 | 1998 | 3.3 | 1928.4 | 69.6 | 0 | 0% | 接疋,斷紗(斷經/斷緯),油/髒/色污,破洞,針痕/直條 | [6 empty] | 部分匹扣點為B級,但單色結論為Pass | [16 empty] | 色樣、品質樣廠商提供 | 已簽核 | 請參考驗貨員意見。(Please refer QA's comments.) | Email:jovilin@ecolot.com.tw |  | 2026/04/20 | 2026/05/01 | 2026/06/15 |  |  |  |  | IND-GLD
194668 | 2026/03/09 | Auto |  | KOH | Jenna Chan 詹靖宜 | V3C | ZS5FR410_FA26 | TMKF-26-01787 | AS |  | A | 聚益 | CHINA | IND-GLD5 | 2026/04/16 | 2026/04/16 | Polyester 100% | Knit | Plush Terry | PRT | Disperse PRT | Brush (2 side),NA | 58 | 260 | 23106 | kgs | Changzhi Wang 王昌智 | DUSTY BLUE PLAID | Agree | 2669.86 | 7355 | 757.6 | 6.2 | 627.3 | 130.3 | 0 | 0% | 接疋,油/髒/色污 | [6 empty] | 部分匹扣點為B級,但單色結論為Pass | [16 empty] | 色樣、品質樣廠商提供 | 已簽核 | 請參考驗貨員意見。(Please refer QA's comments.) | Email:jovilin@ecolot.com.tw |  | 2026/04/20 | 2026/05/01 | 2026/06/15 |  |  |  |  | IND-GLD
194745 | 2026/03/09 | Auto |  | KOH | Jenna Chan 詹靖宜 | V3C | ZS5FR410_FA26 | TMKF-26-01787 | AS |  | A | 聚益 | CHINA | IND-GLD5 | 2026/04/17 | 2026/04/17 | Polyester 100% | Knit | Plush Terry | PRT | Disperse PRT | Brush (2 side),NA | 58 | 260 | 23106 | kgs | Changzhi Wang 王昌智 | DUSTY BLUE PLAID | Agree | 4069.96 | 11212 | 1170.2 | 7.8 | 884.7 | 285.5 | 0 | 0% | 接疋,斷紗(斷經/斷緯),油/髒/色污,破洞,針痕/直條 | [6 empty] | 部分匹扣點為B級,但單色結論為Pass | [16 empty] | 色樣、品質樣廠商提供 | 已簽核 | 請參考驗貨員意見。(Please refer QA's comments.) | Email:jovilin@ecolot.com.tw |  | 2026/04/20 | 2026/05/01 | 2026/06/15 |  |  |  |  | IND-GLD
195282 | 2026/03/09 | Auto |  | KOH | Jenna Chan 詹靖宜 | V3C | ZS5FR410_FA26 | TMKF-26-01787 | AS |  | A | 聚益 | CHINA | IND-GLD5 | 2026/04/25 | 2026/04/25 | Polyester 100% | Knit | Plush Terry | PRT | Disperse PRT | Brush (2 side),NA | 58 | 260 | 23106 | kgs | Changzhi Wang 王昌智 | DUSTY BLUE PLAID | Agree | 2858.99 | 7876 | 711.4 | 2.7 | 711.4 | 0 | 0 | 0% | 接疋,油/髒/色污 | [6 empty] | 大貨品質在接受標準內 | [16 empty] | 色樣、品質樣廠商提供 | 已簽核 | 請參考驗貨員意見。(Please refer QA's comments.) | Email:jovilin@ecolot.com.tw |  | 2026/04/27 | 2026/05/01 | 2026/06/15 |  |  |  |  | IND-GLD
194558 | 2026/03/09 | Auto |  | KOH | Jenna Chan 詹靖宜 | V3C | ZS5FR410_FA26 | TMKF-26-01788 | AS |  | A | 聚益 | CHINA | IND-GLD5 | 2026/04/14 | 2026/04/14 | Polyester 100% | Knit | Plush Terry | Dyed | P/D | Brush (2 side),NA | 68 | 260 | 28976 | kgs | Changzhi Wang 王昌智 | BASIL BROWN | Discuss | 754.3 | 1779 | 188.3 | 21.2 | 0 | 188.3 | 0 | 3.4% | 接疋,斷紗(斷經/斷緯),橫檔/橫條,破洞 | [6 empty] | 單色扣點為B級,結論為Discuss | [16 empty] | 色樣、品質樣廠商提供 | 已簽核 | 請參考驗貨員意見。(Please refer QA's comments.) | Email:jovilin@ecolot.com.tw |  | 2026/04/20 | 2026/05/01 | 2026/06/15 |  |  |  |  | IND-GLD
194397 | 2026/03/09 | Auto |  | KOH | Jenna Chan 詹靖宜 | V3C | ZS5FR410_FA26 | TMKF-26-01788 | AS |  | A | 聚益 | CHINA | IND-GLD5 | 2026/04/11 | 2026/04/11 | Polyester 100% | Knit | Plush Terry | Dyed | P/D | Brush (2 side),NA | 68 | 260 | 36347 | kgs | Changzhi Wang 王昌智 | ULTIMATE NAVY | Agree | 2338.36 | 5515 | 874 | 6.1 | 702.3 | 171.7 | 0 | 0% | 接疋,斷紗(斷經/斷緯),染折/折痕,橫檔/橫條,油/髒/色污,破洞 | [6 empty] | 部分匹扣點為B級,但單色結論為Pass | [16 empty] | 色樣、品質樣廠商提供 | 已簽核 | 請參考驗貨員意見。(Please refer QA's comments.) | Email:jovilin@ecolot.com.tw |  | 2026/04/13 | 2026/05/01 | 2026/06/15 |  |  |  |  | IND-GLD
194557 | 2026/03/09 | Auto |  | KOH | Jenna Chan 詹靖宜 | V3C | ZS5FR410_FA26 | TMKF-26-01788 | AS |  | A | 聚益 | CHINA | IND-GLD5 | 2026/04/14 | 2026/04/14 | Polyester 100% | Knit | Plush Terry | Dyed | P/D | Brush (2 side),NA | 68 | 260 | 36347 | kgs | Changzhi Wang 王昌智 | ULTIMATE NAVY | Agree | 1597.63 | 3768 | 510.6 | 6.3 | 510.6 | 0 | 0 | 0% | 接疋,斷紗(斷經/斷緯),橫檔/橫條 | [6 empty] | 大貨品質在接受標準內 | [16 empty] | 色樣、品質樣廠商提供 | 已簽核 | 請參考驗貨員意見。(Please refer QA's comments.) | Email:jovilin@ecolot.com.tw |  | 2026/04/20 | 2026/05/01 | 2026/06/15 |  |  |  |  | IND-GLD
194795 | 2026/03/09 | Auto |  | KOH | Jenna Chan 詹靖宜 | V3C | ZS5FR410_FA26 | TMKF-26-01788 | AS |  | A | 聚益 | CHINA | IND-GLD5 | 2026/04/18 | 2026/04/18 | Polyester 100% | Knit | Plush Terry | Dyed | P/D | Brush (2 side),NA | 68 | 260 | 36347 | kgs | Jiangao Zhang 張建高 | ULTIMATE NAVY | Discuss | 1075.26 | 2536 | 365.7 | 15.3 | 114.4 | 251.3 | 0 | 1.6% | 接疋,斷紗(斷經/斷緯),破洞 | [6 empty] | 單色扣點為B級,結論為Discuss | [16 empty] | 色樣、品質樣廠商提供 | 已簽核 | 請參考驗貨員意見。(Please refer QA's comments.) | Email:jovilin@ecolot.com.tw |  | 2026/04/20 | 2026/05/01 | 2026/06/15 |  |  |  |  | IND-GLD
194274 | 2026/03/09 | Auto |  | KOH | Jenna Chan 詹靖宜 | V3C | ZS5FR410_FA26 | TMKF-26-01789 | AS |  | A | 聚益 | CHINA | IND-GLD5 | 2026/04/09 | 2026/04/09 | Polyester 100% | Knit | Plush Terry | PRT | Disperse PRT | Brush (2 side),NA | 58 | 260 | 39092 | kgs | Leo Li 李勇 | GRAY LEOPARD | Agree | 8845.22 | 24367 | 2580.1 | 1.9 | 2467.1 | 113 | 0 | 0% | 接疋,油/髒/色污,破洞 |  |  |  |  | 布邊不良 |  | 部分匹扣點為B級,但單色結論為Pass | [16 empty] | 色樣、品質樣廠商提供 | 已簽核 | 請參考驗貨員意見。(Please refer QA's comments.) | Email:jovilin@ecolot.com.tw |  | 2026/04/13 | 2026/05/01 | 2026/06/15 |  |  |  |  | IND-GLD
195222 | 2026/03/09 | Auto |  | KOH | Jenna Chan 詹靖宜 | V3C | ZS5FR410_FA26 | TMKF-26-01789 | AS |  | A | 聚益 | CHINA | IND-GLD5 | 2026/04/24 | 2026/04/24 | Polyester 100% | Knit | Plush Terry | PRT | Disperse PRT | Brush (2 side),NA | 58 | 260 | 39092 | kgs | Nianhua Li 李年華 | GRAY LEOPARD | Agree | 8046.22 | 22165.9 | 2862 | 2.9 | 2862 | 0 | 0 | 0% | 接疋,斷紗(斷經/斷緯),油/髒/色污 |  |  |  |  | 布邊不良 |  | 大貨品質在接受標準內 | [16 empty] | 色樣、品質樣廠商提供 | 已簽核 | 請參考驗貨員意見。(Please refer QA's comments.) | Email:jovilin@ecolot.com.tw |  | 2026/04/27 | 2026/05/01 | 2026/06/15 |  |  |  |  | IND-GLD
194052 | 2026/04/03 | Auto |  | ONY | Gloria Wang 王芯玟 | V7B | 908514_FA26 | TMKF-26-01790 | NAS |  |  | 蘇州東奕盛 | CHINA | CAB-MH2 | 2026/04/02 | 2026/04/02 | Polyester 100% | Knit | Fleece | Dyed | P/D,1x1 | Brush (2 side),NA | 58 | 140 | 19998 | yds | Leo Li 李勇 | FA26 90085ESLPT CC001 | Agree | 11338 | 11338 | 1484.9 | 3.6 | 1484.9 | 0 | 0 | 0% | 印花瑕疵(塞網),破洞 |  |  | 緯斜/緯弧過大 |  | 布邊不良 |  | 大貨品質在接受標準內 | [16 empty] | 色樣、品質樣廠商提供 | 已簽核 | 請參考驗貨員意見。(Please refer QA's comments.) |  |  | 2026/04/13 | 2026/05/03 | 2026/06/09 |  |  |  |  | CAB-MH
194053 | 2026/04/03 | Auto |  | ONY | Gloria Wang 王芯玟 | V7B | 908514_FA26 | TMKF-26-01790 | NAS |  |  | 蘇州東奕盛 | CHINA | CAB-MH2 | 2026/04/02 | 2026/04/02 | Polyester 100% | Knit | Fleece | Dyed | P/D,1x1 | Brush (2 side),NA | 58 | 140 | 16090 | yds | Leo Li 李勇 | FA26 90085ISLPT CC003 | Agree | 9121 | 9121 | 1228.3 | 0.5 | 1228.3 | 0 | 0 | 0% | 印花瑕疵(塞網),油/髒/色污,破洞 | [6 empty] | 大貨品質在接受標準內 | [16 empty] | 色樣、品質樣廠商提供 | 已簽核 | 請參考驗貨員意見。(Please refer QA's comments.) |  |  | 2026/04/13 | 2026/05/03 | 2026/06/09 |  |  |  |  | CAB-MH
194432 | 2026/04/03 | Auto |  | ONY | Gloria Wang 王芯玟 | V7B | 908514_FA26 | TMKF-26-01790 | NAS |  |  | 蘇州東奕盛 | CHINA | CAB-MH2 | 2026/04/12 | 2026/04/12 | Polyester 100% | Knit | Fleece | Dyed | P/D,1x1 | Brush (2 side),NA | 58 | 140 | 23455 | yds | Jun Yan 嚴軍 | FA26 90117OSLPT CC009 | Agree | 12233 | 12233 | 1459.6 | 2.3 | 1459.6 | 0 | 0 | 0% | 接疋,油/髒/色污 | [6 empty] | 大貨品質在接受標準內 | [16 empty] | 色樣、品質樣廠商提供 | 已簽核 | 請參考驗貨員意見。(Please refer QA's comments.) |  |  | 2026/04/13 | 2026/05/03 | 2026/06/09 |  |  |  |  | CAB-MH
194356 | 2026/04/03 | Auto |  | ONY | Gloria Wang 王芯玟 | V7B | 910047_FA26 | TMKF-26-01791 | NAS |  |  | 蘇州東奕盛 | CHINA | IND-GLD6 | 2026/04/09 | 2026/04/10 | Polyester 100% | Woven | Flannel | Dyed | P/D,1x1 | NA,NA | 58 | 145 | 77652 | yds | Jun Yan 嚴軍 | FA26 90085OSLPT CC003 | Agree | 14978 | 14978 | 1720 | 8.1 | 1206 | 514 | 0 | 0% | 印花瑕疵,斷紗(斷經/斷緯),棉粒/結頭/粗節,橫檔/橫條,油/髒/色污 | [6 empty] | 部分匹扣點為B級,但單色結論為Pass | [16 empty] | 色樣、品質樣廠商提供 | 已簽核 | 請參考驗貨員意見。(Please refer QA's comments.) |  |  | 2026/05/04 | 2026/05/31 | 2026/07/01 |  |  |  |  | IND-GLD
195449 | 2026/04/03 | Auto |  | ONY | Gloria Wang 王芯玟 | V7B | 910047_FA26 | TMKF-26-01791 | NAS |  |  | 蘇州東奕盛 | CHINA | IND-GLD6 | 2026/04/27 | 2026/04/28 | Polyester 100% | Woven | Flannel | Dyed | P/D,1x1 | NA,NA | 58 | 145 | 37255 | yds | Jun Yan 嚴軍 | FA26 90232ISLPT CC019 | Agree | 35159 | 35159 | 3755 | 5.9 | 3755 | 0 | 0 | 0% | 接疋,擦傷/刮傷/勾紗,斷紗(斷經/斷緯),棉粒/結頭/粗節,油/髒/色污,破洞 | [6 empty] | 大貨品質在接受標準內 | [16 empty] | 色樣、品質樣廠商提供 | 已簽核 | 請參考驗貨員意見。(Please refer QA's comments.) |  |  | 2026/05/04 | 2026/05/31 | 2026/07/01 |  |  |  |  | IND-GLD
194433 | 2026/04/09 | Auto |  | ONY | Gloria Wang 王芯玟 | V7B | 910569_FA26 | TMKF-26-01796 | NAS |  |  | 蘇州東奕盛 | CHINA | CAB-MH1 | 2026/04/12 | 2026/04/12 | Polyester 100% | Knit | Fleece | Dyed | P/D,1x1 | NA,NA | 58 | 160 | 9757 | yds | Jun Yan 嚴軍 | SEA SALT | Agree | 9891 | 9891 | 1317 | 9.3 | 1117.2 | 99.9 | 99.9 | 0% | 接疋,擦傷/刮傷/勾紗,棉粒/結頭/粗節,油/髒/色污 |  |  |  |  | 布邊不良 |  | 部分匹為C級打下,但單色結論為Pass | 260460329/3# | [15 empty] | 色樣、品質樣廠商提供 | 已簽核 | 請參考驗貨員意見。(Please refer QA's comments.) |  |  | 2026/04/13 | 2026/05/04 | 2026/06/02 |  |  |  |  | CAB-MH
195497 | 2026/03/09 | Auto |  | TGT | Melody Chen 陳可縈 | V5C | 450K19_C326 | TMKF-26-01803 | NAS |  | A | 江陰申利 | CHINA | VIN-MK2B | 2026/04/28 | 2026/04/28 | Recycled Polyester 100% | Knit | Plush Terry | Dyed | P/D | NA,NA | 68 | 250 | 94820 | yds | Changzhi Wang 王昌智 | EBONY | Reject | 25252 | 25252 | 2424.4 | 15.3 | 1023.5 | 1188.2 | 212.7 | 1.6% | 接疋,擦傷/刮傷/勾紗,斷紗(斷經/斷緯),橫檔/橫條,破洞,針痕/直條 |  |  | 緯斜/緯弧過大 |  |  |  | 部分匹為C級打下,但單色結論為Discuss | [16 empty] | 色樣、品質樣廠商提供 | 已簽核 | 請參考驗貨員意見。(Please refer QA's comments.) |  |  | 2026/04/30 | 2026/05/01 | 2026/07/13 |  |  |  |  | VIN-MK2
195496 | 2026/03/09 | Auto |  | TGT | Melody Chen 陳可縈 | V5C | 450K19_C326 | TMKF-26-01803 | NAS |  | A | 江陰申利 | CHINA | VIN-MK2B | 2026/04/28 | 2026/04/28 | Recycled Polyester 100% | Knit | Plush Terry | Dyed | P/D | NA,NA | 68 | 250 | 94870 | yds | Changzhi Wang 王昌智 | GLADE GREEN | Reject | 16110 | 16110 | 1643.5 | 18.3 | 668.8 | 888.3 | 86.4 | 2.5% | 接疋,染折/折痕,橫檔/橫條,破洞,針痕/直條 |  |  | 緯斜/緯弧過大 |  | 布頭/尾瑕疵 |  | 部分匹為C級打下,但單色結論為Discuss | [16 empty] | 色樣、品質樣廠商提供 | 已簽核 | 請參考驗貨員意見。(Please refer QA's comments.) |  |  | 2026/04/30 | 2026/05/01 | 2026/07/13 |  |  |  |  | VIN-MK2
195459 | 2026/03/09 | Auto |  | TGT | Melody Chen 陳可縈 | V5C | 450K19_C326 | TMKF-26-01806 | NAS |  | A | 江陰申利 | CHINA | VIN-MK2B | 2026/04/28 | 2026/04/28 | Recycled Polyester 100% | Knit | Jersey | Dyed | P/D | NA,NA | 59 | 150 | 807 | yds | Changzhi Wang 王昌智 | EBONY | Discuss | 540 | 540 | 120.8 | 27.3 | 0 | 120.8 | 0 | 5.2% | 接疋,擦傷/刮傷/勾紗,油/髒/色污 |  |  |  |  | 布邊不良 |  | 單色扣點為B級,結論為Discuss | [16 empty] | 色樣、品質樣廠商提供 | 已簽核 | 請參考驗貨員意見。(Please refer QA's comments.) |  |  |  | 2026/05/01 | 2026/07/13 |  |  |  |  | VIN-MK2
195460 | 2026/03/09 | Auto |  | TGT | Melody Chen 陳可縈 | V5C | 450K19_C326 | TMKF-26-01806 | NAS |  | A | 江陰申利 | CHINA | VIN-MK2B | 2026/04/28 | 2026/04/28 | Recycled Polyester 100% | Knit | Jersey | Dyed | P/D | NA,NA | 59 | 150 | 777 | yds | Changzhi Wang 王昌智 | GLADE GREEN | Agree | 761 | 761 | 90.5 | 6.6 | 90.5 | 0 | 0 | 0% | 接疋,油/髒/色污 | [6 empty] | 大貨品質在接受標準內 | [16 empty] | 色樣、品質樣廠商提供 | 已簽核 | 請參考驗貨員意見。(Please refer QA's comments.) |  |  |  | 2026/05/01 | 2026/07/13 |  |  |  |  | VIN-MK2
194818 | 2026/03/18 | Auto |  | KOH | Jenna Chan 詹靖宜 | V3C | MS6FK213R_FA26,MS6FK213X_FA26 | TMKF-26-01816 | AS |  |  | NICE DYEING | CHINA | IND-STL4 | 2026/04/18 | 2026/04/18 | Cotton(BCI)/Polyester 55/45% | Knit | Fleece | Dyed | P/D | NA,NA | 72 | 275 | 40565 | lbs | Jimmy Shi 石振華 | 190414 FOREST NIGHT | Agree | 558.12 | 534 | 102 | 5.9 | 102 | 0 | 0 | 0% | 接疋,棉粒/結頭/粗節,異纖/飛花 | [6 empty] | 大貨品質在接受標準內 | [16 empty] | 色樣、品質樣廠商提供 | 已簽核 | 請參考驗貨員意見。(Please refer QA's comments.) |  |  | 2026/04/23 | 2026/05/19 | 2026/06/22 |  |  |  |  | IND-STL
195102 | 2026/03/18 | Auto |  | KOH | Jenna Chan 詹靖宜 | V3C | MS6FK213R_FA26,MS6FK213X_FA26 | TMKF-26-01816 | AS |  |  | NICE DYEING | CHINA | IND-STL4 | 2026/04/22 | 2026/04/22 | Cotton(BCI)/Polyester 55/45% | Knit | Fleece | Dyed | P/D | NA,NA | 72 | 275 | 40565 | lbs | Jimmy Shi 石振華 | 190414 FOREST NIGHT | Agree | 3496.09 | 3345 | 356 | 5.9 | 356 | 0 | 0 | 0% | 接疋,棉粒/結頭/粗節,油/髒/色污,異纖/飛花,破洞 | [6 empty] | 大貨品質在接受標準內 | [16 empty] | 色樣、品質樣廠商提供 | 已簽核 | 請參考驗貨員意見。(Please refer QA's comments.) |  |  | 2026/04/23 | 2026/05/19 | 2026/06/22 |  |  |  |  | IND-STL
195478 | 2026/03/18 | Auto |  | KOH | Jenna Chan 詹靖宜 | V3C | MS6FK213R_FA26,MS6FK213X_FA26 | TMKF-26-01816 | AS |  |  | NICE DYEING | CHINA | IND-STL4 | 2026/04/28 | 2026/04/28 | Cotton(BCI)/Polyester 55/45% | Knit | Fleece | Dyed | P/D | NA,NA | 72 | 275 | 36027 | lbs | Jimmy Shi 石振華 | 541870 MASON PLUM | Agree | 2033.9 | 1946 | 203 | 7.4 | 152 | 51 | 0 | 0% | 接疋,棉粒/結頭/粗節,異纖/飛花,破洞 | [6 empty] | 部分匹扣點為B級,但單色結論為Pass | [16 empty] | 色樣、品質樣廠商提供 | 已簽核 | 請參考驗貨員意見。(Please refer QA's comments.) |  |  | 2026/04/30 | 2026/05/19 | 2026/06/22 |  |  |  |  | IND-STL
194586 | 2026/03/18 | Auto |  | KOH | Jenna Chan 詹靖宜 | V3C | MS6FK213R_FA26,MS6FK213X_FA26 | TMKF-26-01816 | AS |  |  | NICE DYEING | CHINA | IND-STL4 | 2026/04/15 | 2026/04/15 | Cotton(BCI)/Polyester 55/45% | Knit | Fleece | Dyed | P/D | NA,NA | 72 | 275 | 34516 | lbs | Jimmy Shi 石振華 | 545770 ELGIN BEIGE | Agree | 4036.45 | 3862 | 397 | 5 | 397 | 0 | 0 | 0% | 接疋,棉粒/結頭/粗節,油/髒/色污,破洞 | [6 empty] | 大貨品質在接受標準內 | [16 empty] | 色樣、品質樣廠商提供 | 已簽核 | 請參考驗貨員意見。(Please refer QA's comments.) |  |  | 2026/04/23 | 2026/05/19 | 2026/06/22 |  |  |  |  | IND-STL
194817 | 2026/03/18 | Auto |  | KOH | Jenna Chan 詹靖宜 | V3C | MS6FK213R_FA26,MS6FK213X_FA26 | TMKF-26-01816 | AS |  |  | NICE DYEING | CHINA | IND-STL4 | 2026/04/18 | 2026/04/18 | Cotton(BCI)/Polyester 55/45% | Knit | Fleece | Dyed | P/D | NA,NA | 72 | 275 | 34516 | lbs | Jimmy Shi 石振華 | 545770 ELGIN BEIGE | Agree | 1576.12 | 1508 | 202 | 8.4 | 202 | 0 | 0 | 0% | 接疋,擦傷/刮傷/勾紗,斷紗(斷經/斷緯) | [6 empty] | 大貨品質在接受標準內 | [16 empty] | 色樣、品質樣廠商提供 | 已簽核 | 請參考驗貨員意見。(Please refer QA's comments.) |  |  | 2026/04/23 | 2026/05/19 | 2026/06/22 |  |  |  |  | IND-STL
195139 | 2026/03/18 | Auto |  | KOH | Jenna Chan 詹靖宜 | V3C | MS6FK213R_FA26,MS6FK213X_FA26 | TMKF-26-01816 | AS |  |  | NICE DYEING | CHINA | IND-STL4 | 2026/04/23 | 2026/04/23 | Cotton(BCI)/Polyester 55/45% | Knit | Fleece | Dyed | P/D | NA,NA | 72 | 275 | 34516 | lbs | Jimmy Shi 石振華 | 545770 ELGIN BEIGE | Agree | 6600.25 | 6315 | 657 | 6.5 | 657 | 0 | 0 | 0% | 接疋,斷紗(斷經/斷緯),棉粒/結頭/粗節,油/髒/色污,破洞 | [6 empty] | 大貨品質在接受標準內 | [16 empty] | 色樣、品質樣廠商提供 | 已簽核 | 請參考驗貨員意見。(Please refer QA's comments.) |  |  | 2026/04/23 | 2026/05/19 | 2026/06/22 |  |  |  |  | IND-STL
195480 | 2026/03/18 | Auto |  | KOH | Jenna Chan 詹靖宜 | V3C | MS6FK213R_FA26,MS6FK213X_FA26 | TMKF-26-01816 | AS |  |  | NICE DYEING | CHINA | IND-STL4 | 2026/04/28 | 2026/04/28 | Cotton(BCI)/Polyester 55/45% | Knit | Fleece | Dyed | P/D | NA,NA | 72 | 275 | 34516 | lbs | Jimmy Shi 石振華 | 545770 ELGIN BEIGE | Agree | 3164.77 | 3028 | 294 | 4.4 | 294 | 0 | 0 | 0% | 接疋,斷紗(斷經/斷緯),棉粒/結頭/粗節,油/髒/色污 | [6 empty] | 大貨品質在接受標準內 | [16 empty] | 色樣、品質樣廠商提供 | 已簽核 | 請參考驗貨員意見。(Please refer QA's comments.) |  |  | 2026/04/30 | 2026/05/19 | 2026/06/22 |  |  |  |  | IND-STL
195552 | 2026/03/18 | Auto |  | KOH | Jenna Chan 詹靖宜 | V3C | MS6FK213R_FA26,MS6FK213X_FA26 | TMKF-26-01816 | AS |  |  | NICE DYEING | CHINA | IND-STL4 | 2026/04/29 | 2026/04/29 | Cotton(BCI)/Polyester 55/45% | Knit | Fleece | Dyed | P/D | NA,NA | 72 | 275 | 34516 | lbs | Jimmy Shi 石振華 | 545770 ELGIN BEIGE | Agree | 313.55 | 300 | 51 | 7.8 | 51 | 0 | 0 | 0% | 接疋 | [6 empty] | 大貨品質在接受標準內 | [16 empty] | 色樣、品質樣廠商提供 | 已簽核 | 請參考驗貨員意見。(Please refer QA's comments.) |  |  | 2026/04/30 | 2026/05/19 | 2026/06/22 |  |  |  |  | IND-STL
195602 | 2026/03/18 | Auto |  | KOH | Jenna Chan 詹靖宜 | V3C | MS6FK213R_FA26,MS6FK213X_FA26 | TMKF-26-01816 | AS |  |  | NICE DYEING | CHINA | IND-STL4 | 2026/04/30 | 2026/04/30 | Cotton(BCI)/Polyester 55/45% | Knit | Fleece | Dyed | P/D | NA,NA | 72 | 275 | 34516 | lbs | Jimmy Shi 石振華 | 545770 ELGIN BEIGE | Agree | 3439.65 | 3291 | 351 | 6.3 | 301 | 50 | 0 | 0% | 接疋,擦傷/刮傷/勾紗,斷紗(斷經/斷緯),棉粒/結頭/粗節,油/髒/色污 | [6 empty] | 部分匹扣點為B級,但單色結論為Pass | [16 empty] | 色樣、品質樣廠商提供 | 已簽核 | 請參考驗貨員意見。(Please refer QA's comments.) |  |  | 2026/04/30 | 2026/05/19 | 2026/06/22 |  |  |  |  | IND-STL
194587 | 2026/03/18 | Auto |  | KOH | Jenna Chan 詹靖宜 | V3C | MS6FK213R_FA26,MS6FK213X_FA26 | TMKF-26-01816 | AS |  |  | NICE DYEING | CHINA | IND-STL4 | 2026/04/15 | 2026/04/15 | Cotton(BCI)/Polyester 55/45% | Knit | Fleece | Dyed | P/D | NA,NA | 72 | 275 | 77003 | lbs | Jimmy Shi 石振華 | 654970 MINERAL NAVY | Agree | 3114.61 | 2980 | 401 | 7.7 | 351 | 50 | 0 | 0% | 接疋,棉粒/結頭/粗節,油/髒/色污,異纖/飛花,破洞 | [6 empty] | 部分匹扣點為B級,但單色結論為Pass | [16 empty] | 色樣、品質樣廠商提供 | 已簽核 | 請參考驗貨員意見。(Please refer QA's comments.) |  |  | 2026/04/23 | 2026/05/19 | 2026/06/22 |  |  |  |  | IND-STL
194710 | 2026/03/18 | Auto |  | KOH | Jenna Chan 詹靖宜 | V3C | MS6FK213R_FA26,MS6FK213X_FA26 | TMKF-26-01816 | AS |  |  | NICE DYEING | CHINA | IND-STL4 | 2026/04/17 | 2026/04/17 | Cotton(BCI)/Polyester 55/45% | Knit | Fleece | Dyed | P/D | NA,NA | 72 | 275 | 77003 | lbs | Jimmy Shi 石振華 | 654970 MINERAL NAVY | Agree | 7234.67 | 6922 | 758 | 7.3 | 673 | 85 | 0 | 0% | 接疋,斷紗(斷經/斷緯),棉粒/結頭/粗節,油/髒/色污,異纖/飛花,破洞 | [6 empty] | 部分匹扣點為B級,但單色結論為Pass | [16 empty] | 色樣、品質樣廠商提供 | 已簽核 | 請參考驗貨員意見。(Please refer QA's comments.) |  |  | 2026/04/23 | 2026/05/19 | 2026/06/22 |  |  |  |  | IND-STL
194816 | 2026/03/18 | Auto |  | KOH | Jenna Chan 詹靖宜 | V3C | MS6FK213R_FA26,MS6FK213X_FA26 | TMKF-26-01816 | AS |  |  | NICE DYEING | CHINA | IND-STL4 | 2026/04/18 | 2026/04/18 | Cotton(BCI)/Polyester 55/45% | Knit | Fleece | Dyed | P/D | NA,NA | 72 | 275 | 77003 | lbs | Jimmy Shi 石振華 | 654970 MINERAL NAVY | Agree | 5016.82 | 4800 | 516 | 6 | 465 | 0 | 51 | 0% | 接疋,棉粒/結頭/粗節,油/髒/色污,異纖/飛花,破洞 |  |  |  | 邊中色差 |  |  | 部分匹為C級打下,但單色結論為Pass | [16 empty] | 色樣、品質樣廠商提供 | 已簽核 | 請參考驗貨員意見。(Please refer QA's comments.) |  |  | 2026/04/23 | 2026/05/19 | 2026/06/22 |  |  |  |  | IND-STL
195103 | 2026/03/18 | Auto |  | KOH | Jenna Chan 詹靖宜 | V3C | MS6FK213R_FA26,MS6FK213X_FA26 | TMKF-26-01816 | AS |  |  | NICE DYEING | CHINA | IND-STL4 | 2026/04/22 | 2026/04/22 | Cotton(BCI)/Polyester 55/45% | Knit | Fleece | Dyed | P/D | NA,NA | 72 | 275 | 77003 | lbs | Jimmy Shi 石振華 | 654970 MINERAL NAVY | Agree | 5309.46 | 5080 | 566 | 6.9 | 566 | 0 | 0 | 0% | 接疋,擦傷/刮傷/勾紗,斷紗(斷經/斷緯),棉粒/結頭/粗節,油/髒/色污,異纖/飛花 | [6 empty] | 大貨品質在接受標準內 | [16 empty] | 色樣、品質樣廠商提供 | 已簽核 | 請參考驗貨員意見。(Please refer QA's comments.) |  |  | 2026/04/23 | 2026/05/19 | 2026/06/22 |  |  |  |  | IND-STL
195137 | 2026/03/18 | Auto |  | KOH | Jenna Chan 詹靖宜 | V3C | MS6FK213R_FA26,MS6FK213X_FA26 | TMKF-26-01816 | AS |  |  | NICE DYEING | CHINA | IND-STL4 | 2026/04/23 | 2026/04/23 | Cotton(BCI)/Polyester 55/45% | Knit | Fleece | Dyed | P/D | NA,NA | 72 | 275 | 77003 | lbs | Jimmy Shi 石振華 | 654970 MINERAL NAVY | Agree | 6683.86 | 6395 | 671 | 6.9 | 671 | 0 | 0 | 0% | 接疋,棉粒/結頭/粗節,油/髒/色污,異纖/飛花,破洞 |  |  |  |  | 布邊不良 |  | 大貨品質在接受標準內 | [16 empty] | 色樣、品質樣廠商提供 | 已簽核 | 請參考驗貨員意見。(Please refer QA's comments.) |  |  | 2026/04/23 | 2026/05/19 | 2026/06/22 |  |  |  |  | IND-STL
195479 | 2026/03/18 | Auto |  | KOH | Jenna Chan 詹靖宜 | V3C | MS6FK213R_FA26,MS6FK213X_FA26 | TMKF-26-01816 | AS |  |  | NICE DYEING | CHINA | IND-STL4 | 2026/04/28 | 2026/04/28 | Cotton(BCI)/Polyester 55/45% | Knit | Fleece | Dyed | P/D | NA,NA | 72 | 275 | 77003 | lbs | Jimmy Shi 石振華 | 654970 MINERAL NAVY | Agree | 1198.81 | 1147 | 148 | 7.4 | 148 | 0 | 0 | 0% | 接疋,擦傷/刮傷/勾紗,棉粒/結頭/粗節,油/髒/色污,異纖/飛花 | [6 empty] | 大貨品質在接受標準內 | [16 empty] | 色樣、品質樣廠商提供 | 已簽核 | 請參考驗貨員意見。(Please refer QA's comments.) |  |  | 2026/04/30 | 2026/05/19 | 2026/06/22 |  |  |  |  | IND-STL
195551 | 2026/03/18 | Auto |  | KOH | Jenna Chan 詹靖宜 | V3C | MS6FK213R_FA26,MS6FK213X_FA26 | TMKF-26-01816 | AS |  |  | NICE DYEING | CHINA | IND-STL4 | 2026/04/29 | 2026/04/29 | Cotton(BCI)/Polyester 55/45% | Knit | Fleece | Dyed | P/D | NA,NA | 72 | 275 | 77003 | lbs | Jimmy Shi 石振華 | 654970 MINERAL NAVY | Agree | 3058.17 | 2926 | 345 | 9.6 | 304 | 41 | 0 | 0% | 接疋,棉粒/結頭/粗節,油/髒/色污,異纖/飛花,破洞 | [6 empty] | 部分匹扣點為B級,但單色結論為Pass | [16 empty] | 色樣、品質樣廠商提供 | 已簽核 | 請參考驗貨員意見。(Please refer QA's comments.) |  |  | 2026/04/30 | 2026/05/19 | 2026/06/22 |  |  |  |  | IND-STL
195603 | 2026/03/18 | Auto |  | KOH | Jenna Chan 詹靖宜 | V3C | MS6FK213R_FA26,MS6FK213X_FA26 | TMKF-26-01816 | AS |  |  | NICE DYEING | CHINA | IND-STL4 | 2026/04/30 | 2026/04/30 | Cotton(BCI)/Polyester 55/45% | Knit | Fleece | Dyed | P/D | NA,NA | 72 | 275 | 77003 | lbs | Jimmy Shi 石振華 | 654970 MINERAL NAVY | Agree | 6091.25 | 5828 | 612 | 7.2 | 560 | 52 | 0 | 0% | 接疋,擦傷/刮傷/勾紗,斷紗(斷經/斷緯),棉粒/結頭/粗節,油/髒/色污,異纖/飛花,破洞 | [6 empty] | 部分匹扣點為B級,但單色結論為Pass | [16 empty] | 色樣、品質樣廠商提供 | 已簽核 | 請參考驗貨員意見。(Please refer QA's comments.) |  |  | 2026/04/30 | 2026/05/19 | 2026/06/22 |  |  |  |  | IND-STL
194815 | 2026/03/18 | Auto |  | KOH | Jenna Chan 詹靖宜 | V3C | MS6FK213R_FA26,MS6FK213X_FA26 | TMKF-26-01816 | AS |  |  | NICE DYEING | CHINA | IND-STL4 | 2026/04/18 | 2026/04/18 | Cotton(BCI)/Polyester 55/45% | Knit | Fleece | Dyed | P/D | NA,NA | 72 | 275 | 86355 | lbs | Jimmy Shi 石振華 | 660930 IRON ORE | Agree | 10668.05 | 10207 | 1075 | 5.4 | 1075 | 0 | 0 | 0% | 接疋,擦傷/刮傷/勾紗,斷紗(斷經/斷緯),棉粒/結頭/粗節,油/髒/色污,異纖/飛花,破洞 | [6 empty] | 大貨品質在接受標準內 | [16 empty] | 色樣、品質樣廠商提供 | 已簽核 | 請參考驗貨員意見。(Please refer QA's comments.) |  |  | 2026/04/23 | 2026/05/19 | 2026/06/22 |  |  |  |  | IND-STL
195104 | 2026/03/18 | Auto |  | KOH | Jenna Chan 詹靖宜 | V3C | MS6FK213R_FA26,MS6FK213X_FA26 | TMKF-26-01816 | AS |  |  | NICE DYEING | CHINA | IND-STL4 | 2026/04/22 | 2026/04/22 | Cotton(BCI)/Polyester 55/45% | Knit | Fleece | Dyed | P/D | NA,NA | 72 | 275 | 86355 | lbs | Jimmy Shi 石振華 | 660930 IRON ORE | Agree | 311.46 | 298 | 50 | 10 | 50 | 0 | 0 | 0% | 接疋,棉粒/結頭/粗節 | [6 empty] | 大貨品質在接受標準內 | [16 empty] | 色樣、品質樣廠商提供 | 已簽核 | 請參考驗貨員意見。(Please refer QA's comments.) |  |  | 2026/04/23 | 2026/05/19 | 2026/06/22 |  |  |  |  | IND-STL
195138 | 2026/03/18 | Auto |  | KOH | Jenna Chan 詹靖宜 | V3C | MS6FK213R_FA26,MS6FK213X_FA26 | TMKF-26-01816 | AS |  |  | NICE DYEING | CHINA | IND-STL4 | 2026/04/23 | 2026/04/23 | Cotton(BCI)/Polyester 55/45% | Knit | Fleece | Dyed | P/D | NA,NA | 72 | 275 | 86355 | lbs | Jimmy Shi 石振華 | 660930 IRON ORE | Agree | 1992.09 | 1906 | 194 | 5.7 | 194 | 0 | 0 | 0% | 接疋,擦傷/刮傷/勾紗,棉粒/結頭/粗節,油/髒/色污 | [6 empty] | 大貨品質在接受標準內 | [16 empty] | 色樣、品質樣廠商提供 | 已簽核 | 請參考驗貨員意見。(Please refer QA's comments.) |  |  | 2026/04/23 | 2026/05/19 | 2026/06/22 |  |  |  |  | IND-STL
195107 | 2026/03/18 | Auto |  | KOH | Jenna Chan 詹靖宜 | V3C | MS6FK213R_FA26,MS6FK213X_FA26 | TMKF-26-01818 | AS |  |  | NICE DYEING | CHINA | IND-STL4 | 2026/04/22 | 2026/04/22 | Cotton(BCI)/Polyester/Spandex 57/39/4% | Knit | Rib | Dyed | P/D,2x2 | NA,NA | 42 | 330 | 9055 | lbs | Jimmy Shi 石振華 | 190414 FOREST NIGHT | Agree | 3364.24 | 4514 | 507 | 5.5 | 507 | 0 | 0 | 0% | 接疋,擦傷/刮傷/勾紗,斷紗(斷經/斷緯),棉粒/結頭/粗節 | [6 empty] | 大貨品質在接受標準內 | [16 empty] | 色樣、品質樣廠商提供 | 已簽核 | 請參考驗貨員意見。(Please refer QA's comments.) |  |  | 2026/04/23 | 2026/05/19 | 2026/06/22 |  |  |  |  | IND-STL
195106 | 2026/03/18 | Auto |  | KOH | Jenna Chan 詹靖宜 | V3C | MS6FK213R_FA26,MS6FK213X_FA26 | TMKF-26-01818 | AS |  |  | NICE DYEING | CHINA | IND-STL4 | 2026/04/22 | 2026/04/22 | Cotton(BCI)/Polyester/Spandex 57/39/4% | Knit | Rib | Dyed | P/D,2x2 | NA,NA | 42 | 330 | 7750 | lbs | Jimmy Shi 石振華 | 545770 ELGIN BEIGE | Agree | 2883.53 | 3869 | 428 | 5.4 | 428 | 0 | 0 | 0% | 接疋,斷紗(斷經/斷緯),棉粒/結頭/粗節 | [6 empty] | 大貨品質在接受標準內 | [16 empty] | 色樣、品質樣廠商提供 | 已簽核 | 請參考驗貨員意見。(Please refer QA's comments.) |  |  | 2026/04/23 | 2026/05/19 | 2026/06/22 |  |  |  |  | IND-STL
194580 | 2026/03/18 | Auto |  | KOH | Jenna Chan 詹靖宜 | V3C | MS6FK213R_FA26,MS6FK213X_FA26 | TMKF-26-01818 | AS |  |  | NICE DYEING | CHINA | IND-STL4 | 2026/04/14 | 2026/04/14 | Cotton(BCI)/Polyester/Spandex 57/39/4% | Knit | Rib | Dyed | P/D,2x2 | NA,NA | 42 | 330 | 17049 | lbs | Jimmy Shi 石振華 | 654970 MINERAL NAVY | Agree | 1218.55 | 1635 | 219 | 7.8 | 70 | 149 | 0 | 0% | 接疋,斷紗(斷經/斷緯),棉粒/結頭/粗節,破洞 | [6 empty] | 部分匹扣點為B級,但單色結論為Pass | [16 empty] | 色樣、品質樣廠商提供 | 已簽核 | 請參考驗貨員意見。(Please refer QA's comments.) |  |  | 2026/04/23 | 2026/05/19 | 2026/06/22 |  |  |  |  | IND-STL
195108 | 2026/03/18 | Auto |  | KOH | Jenna Chan 詹靖宜 | V3C | MS6FK213R_FA26,MS6FK213X_FA26 | TMKF-26-01818 | AS |  |  | NICE DYEING | CHINA | IND-STL4 | 2026/04/22 | 2026/04/22 | Cotton(BCI)/Polyester/Spandex 57/39/4% | Knit | Rib | Dyed | P/D,2x2 | NA,NA | 42 | 330 | 17049 | lbs | Jimmy Shi 石振華 | 654970 MINERAL NAVY | Agree | 1761.12 | 2363 | 218 | 5 | 218 | 0 | 0 | 0% | 接疋,斷紗(斷經/斷緯),棉粒/結頭/粗節 | [6 empty] | 大貨品質在接受標準內 | [16 empty] | 色樣、品質樣廠商提供 | 已簽核 | 請參考驗貨員意見。(Please refer QA's comments.) |  |  | 2026/04/23 | 2026/05/19 | 2026/06/22 |  |  |  |  | IND-STL
194579 | 2026/03/18 | Auto |  | KOH | Jenna Chan 詹靖宜 | V3C | MS6FK213R_FA26,MS6FK213X_FA26 | TMKF-26-01818 | AS |  |  | NICE DYEING | CHINA | IND-STL4 | 2026/04/14 | 2026/04/14 | Cotton(BCI)/Polyester/Spandex 57/39/4% | Knit | Rib | Dyed | P/D,2x2 | NA,NA | 42 | 330 | 19129 | lbs | Jimmy Shi 石振華 | 660930 IRON ORE | Agree | 2928.99 | 3930 | 525 | 5 | 449 | 0 | 76 | 0% | 接疋,擦傷/刮傷/勾紗,斷紗(斷經/斷緯),棉粒/結頭/粗節 | [5 empty] | 克重超重 | 部分匹為C級打下,但單色結論為Pass | [16 empty] | 色樣、品質樣廠商提供 | 已簽核 | 請參考驗貨員意見。(Please refer QA's comments.) |  |  | 2026/04/23 | 2026/05/19 | 2026/06/22 |  |  |  |  | IND-STL
194635 | 2026/03/18 | Auto |  | KOH | Jenna Chan 詹靖宜 | V3C | MS6FK213R_FA26,MS6FK213X_FA26 | TMKF-26-01818 | AS |  |  | NICE DYEING | CHINA | IND-STL4 | 2026/04/15 | 2026/04/15 | Cotton(BCI)/Polyester/Spandex 57/39/4% | Knit | Rib | Dyed | P/D,2x2 | NA,NA | 42 | 330 | 19129 | lbs | Jimmy Shi 石振華 | 660930 IRON ORE | Agree | 620.83 | 833 | 145 | 5.5 | 145 | 0 | 0 | 0% | 接疋,斷紗(斷經/斷緯),棉粒/結頭/粗節 | [6 empty] | 大貨品質在接受標準內 | [16 empty] | 色樣、品質樣廠商提供 | 已簽核 | 請參考驗貨員意見。(Please refer QA's comments.) |  |  | 2026/04/23 | 2026/05/19 | 2026/06/22 |  |  |  |  | IND-STL
195105 | 2026/03/18 | Auto |  | KOH | Jenna Chan 詹靖宜 | V3C | MS6FK213R_FA26,MS6FK213X_FA26 | TMKF-26-01818 | AS |  |  | NICE DYEING | CHINA | IND-STL4 | 2026/04/22 | 2026/04/22 | Cotton(BCI)/Polyester/Spandex 57/39/4% | Knit | Rib | Dyed | P/D,2x2 | NA,NA | 42 | 330 | 19129 | lbs | Jimmy Shi 石振華 | 660930 IRON ORE | Agree | 3659.37 | 4910 | 595 | 5 | 595 | 0 | 0 | 0% | 接疋,擦傷/刮傷/勾紗,斷紗(斷經/斷緯),棉粒/結頭/粗節 | [6 empty] | 大貨品質在接受標準內 | [16 empty] | 色樣、品質樣廠商提供 | 已簽核 | 請參考驗貨員意見。(Please refer QA's comments.) |  |  | 2026/04/23 | 2026/05/19 | 2026/06/22 |  |  |  |  | IND-STL
194581 | 2026/03/18 | Auto |  | KOH | Jenna Chan 詹靖宜 | V3C | MS6FK213R_FA26,MS6FK213X_FA26 | TMKF-26-01819 | AS |  |  | NICE DYEING | CHINA | IND-STL4 | 2026/04/14 | 2026/04/14 | Cotton(BCI)/Polyester 60/40% | Knit | Jersey | Dyed | P/D | NA,NA | 69 | 150 | 7137 | lbs | Jimmy Shi 石振華 | 190414 FOREST NIGHT | Reject | 1423.97 | 2604 | 275 | 9.1 | 193 | 0 | 82 | 0% | 接疋,棉粒/結頭/粗節,油/髒/色污,異纖/飛花,破洞 | [5 empty] | 克重過輕 | 單色結論為Fail,請打下並覆驗 |  | 簽核完成 |  |  | 1>190414 FOREST NIGHT：260309303克重偏輕7.33%，C級Reject。 2>依實際克重幅寬換算碼長，654970 MINERAL NAVY：260308845碼重超重1.2%（訂單買重量）。 | [11 empty] | 色樣、品質樣廠商提供 | 已簽核 | 請參考驗貨員意見。(Please refer QA's comments.) |  |  | 2026/04/23 | 2026/05/19 | 2026/06/22 |  | 覆驗完成 |  |  | IND-STL
195141 | 2026/03/18 | Auto |  | KOH | Jenna Chan 詹靖宜 | V3C | MS6FK213R_FA26,MS6FK213X_FA26 | TMKF-26-01819 | AS |  |  | NICE DYEING | CHINA | IND-STL4 | 2026/04/25 | 2026/04/23 | Cotton(BCI)/Polyester 60/40% | Knit | Jersey | Dyed | P/D | NA,NA | 69 | 150 | 7137 | lbs | Jimmy Shi 石振華 | 190414 FOREST NIGHT | Agree | 1408.66 | 2576 | 299 | 6.7 | 299 | 0 | 0 | 0% | 接疋,斷紗(斷經/斷緯),棉粒/結頭/粗節,油/髒/色污,異纖/飛花 | [6 empty] | 大貨品質在接受標準內 | [16 empty] | 色樣、品質樣廠商提供 | 已簽核 | 請參考驗貨員意見。(Please refer QA's comments.) |  |  | 2026/04/23 | 2026/05/19 | 2026/06/22 |  |  |  |  | IND-STL
194711 | 2026/03/18 | Auto |  | KOH | Jenna Chan 詹靖宜 | V3C | MS6FK213R_FA26,MS6FK213X_FA26 | TMKF-26-01819 | AS |  |  | NICE DYEING | CHINA | IND-STL4 | 2026/04/17 | 2026/04/17 | Cotton(BCI)/Polyester 60/40% | Knit | Jersey | Dyed | P/D | NA,NA | 69 | 150 | 6057 | lbs | Jimmy Shi 石振華 | 545770 ELGIN BEIGE | Agree | 3270.65 | 5981 | 687 | 8.3 | 588 | 99 | 0 | 0% | 接疋,擦傷/刮傷/勾紗,斷紗(斷經/斷緯),棉粒/結頭/粗節,油/髒/色污,異纖/飛花,破洞 | [6 empty] | 部分匹扣點為B級,但單色結論為Pass | [16 empty] | 色樣、品質樣廠商提供 | 已簽核 | 請參考驗貨員意見。(Please refer QA's comments.) |  |  | 2026/04/23 | 2026/05/19 | 2026/06/22 |  |  |  |  | IND-STL
194583 | 2026/03/18 | Auto |  | KOH | Jenna Chan 詹靖宜 | V3C | MS6FK213R_FA26,MS6FK213X_FA26 | TMKF-26-01819 | AS |  |  | NICE DYEING | CHINA | IND-STL4 | 2026/04/14 | 2026/04/14 | Cotton(BCI)/Polyester 60/40% | Knit | Jersey | Dyed | P/D | NA,NA | 69 | 150 | 13594 | lbs | Jimmy Shi 石振華 | 654970 MINERAL NAVY | Agree | 1079.46 | 1974 | 298 | 6 | 298 | 0 | 0 | 0% | 接疋,棉粒/結頭/粗節,油/髒/色污,異纖/飛花 | [6 empty] | 大貨品質在接受標準內 | [16 empty] | 色樣、品質樣廠商提供 | 已簽核 | 請參考驗貨員意見。(Please refer QA's comments.) |  |  | 2026/04/23 | 2026/05/19 | 2026/06/22 |  |  |  |  | IND-STL
194712 | 2026/03/18 | Auto |  | KOH | Jenna Chan 詹靖宜 | V3C | MS6FK213R_FA26,MS6FK213X_FA26 | TMKF-26-01819 | AS |  |  | NICE DYEING | CHINA | IND-STL4 | 2026/04/17 | 2026/04/17 | Cotton(BCI)/Polyester 60/40% | Knit | Jersey | Dyed | P/D | NA,NA | 69 | 150 | 13594 | lbs | Jimmy Shi 石振華 | 654970 MINERAL NAVY | Agree | 4390.58 | 8029 | 800 | 6.1 | 800 | 0 | 0 | 0% | 接疋,擦傷/刮傷/勾紗,棉粒/結頭/粗節,油/髒/色污,異纖/飛花,破洞 | [6 empty] | 大貨品質在接受標準內 | [16 empty] | 色樣、品質樣廠商提供 | 已簽核 | 請參考驗貨員意見。(Please refer QA's comments.) |  |  | 2026/04/23 | 2026/05/19 | 2026/06/22 |  |  |  |  | IND-STL
195140 | 2026/03/18 | Auto |  | KOH | Jenna Chan 詹靖宜 | V3C | MS6FK213R_FA26,MS6FK213X_FA26 | TMKF-26-01819 | AS |  |  | NICE DYEING | CHINA | IND-STL4 | 2026/04/25 | 2026/04/23 | Cotton(BCI)/Polyester 60/40% | Knit | Jersey | Dyed | P/D | NA,NA | 69 | 150 | 13594 | lbs | Jimmy Shi 石振華 | 654970 MINERAL NAVY | Agree | 8263.85 | 15112 | 1658 | 6.8 | 1658 | 0 | 0 | 0% | 接疋,擦傷/刮傷/勾紗,斷紗(斷經/斷緯),棉粒/結頭/粗節,油/髒/色污,異纖/飛花,破洞 | [6 empty] | 大貨品質在接受標準內 | [16 empty] | 色樣、品質樣廠商提供 | 已簽核 | 請參考驗貨員意見。(Please refer QA's comments.) |  |  | 2026/04/23 | 2026/05/19 | 2026/06/22 |  |  |  |  | IND-STL
194582 | 2026/03/18 | Auto |  | KOH | Jenna Chan 詹靖宜 | V3C | MS6FK213R_FA26,MS6FK213X_FA26 | TMKF-26-01819 | AS |  |  | NICE DYEING | CHINA | IND-STL4 | 2026/04/14 | 2026/04/14 | Cotton(BCI)/Polyester 60/40% | Knit | Jersey | Dyed | P/D | NA,NA | 69 | 150 | 15242 | lbs | Jimmy Shi 石振華 | 660930 IRON ORE | Agree | 3330.26 | 6090 | 588 | 7.1 | 588 | 0 | 0 | 0% | 接疋,擦傷/刮傷/勾紗,斷紗(斷經/斷緯),棉粒/結頭/粗節,油/髒/色污,異纖/飛花,破洞 | [6 empty] | 大貨品質在接受標準內 | [16 empty] | 色樣、品質樣廠商提供 | 已簽核 | 請參考驗貨員意見。(Please refer QA's comments.) |  |  | 2026/04/23 | 2026/05/19 | 2026/06/22 |  |  |  |  | IND-STL
194713 | 2026/03/18 | Auto |  | KOH | Jenna Chan 詹靖宜 | V3C | MS6FK213R_FA26,MS6FK213X_FA26 | TMKF-26-01819 | AS |  |  | NICE DYEING | CHINA | IND-STL4 | 2026/04/17 | 2026/04/17 | Cotton(BCI)/Polyester 60/40% | Knit | Jersey | Dyed | P/D | NA,NA | 69 | 150 | 15242 | lbs | Jimmy Shi 石振華 | 660930 IRON ORE | Agree | 272.87 | 499 | 100 | 8 | 100 | 0 | 0 | 0% | 接疋,棉粒/結頭/粗節 | [6 empty] | 大貨品質在接受標準內 | [16 empty] | 色樣、品質樣廠商提供 | 已簽核 | 請參考驗貨員意見。(Please refer QA's comments.) |  |  | 2026/04/23 | 2026/05/19 | 2026/06/22 |  |  |  |  | IND-STL
194893 | 2026/03/18 | Auto |  | KOH | Jenna Chan 詹靖宜 | V3C | MS6FK213R_FA26,MS6FK213X_FA26 | TMKF-26-01822 | AS |  | A | WOODLAND | CHINA | IND-STL4 | 2026/04/20 | 2026/04/20 | Cotton(BCI)/Polyester 51/49% | Knit | Fleece | Dyed | Single dyed | Brush (1 side),Sueded,NA | 65 | 270 | 65998 | lbs | Changzhi Wang 王昌智 | 660830 MIDNIGHT BLACK | Agree | 12285.19 | 13234 | 1303.9 | 6.8 | 1100.4 | 158.1 | 45.4 | 0% | 接疋,棉粒/結頭/粗節,油/髒/色污,異纖/飛花,破洞 |  |  |  | 匹差過大 |  |  | 部分匹為C級打下,但單色結論為Pass | [16 empty] | 色樣、品質樣廠商提供 | 已簽核 | 請參考驗貨員意見。(Please refer QA's comments.) |  |  | 2026/04/23 | 2026/05/19 | 2026/06/22 |  |  |  |  | IND-STL
194968 | 2026/03/18 | Auto |  | KOH | Jenna Chan 詹靖宜 | V3C | MS6FK213R_FA26,MS6FK213X_FA26 | TMKF-26-01822 | AS |  | A | WOODLAND | CHINA | IND-STL4 | 2026/04/21 | 2026/04/21 | Cotton(BCI)/Polyester 51/49% | Knit | Fleece | Dyed | Single dyed | Brush (1 side),Sueded,NA | 65 | 270 | 65998 | lbs | Changzhi Wang 王昌智 | 660830 MIDNIGHT BLACK | Agree | 15538.9 | 16739 | 1702.6 | 7.6 | 1182.4 | 520.2 | 0 | 0% | 接疋,棉粒/結頭/粗節,油/髒/色污,異纖/飛花,破洞 |  |  |  |  | 布邊不良 |  | 部分匹扣點為B級,但單色結論為Pass | [16 empty] | 色樣、品質樣廠商提供 | 已簽核 | 請參考驗貨員意見。(Please refer QA's comments.) |  |  | 2026/04/23 | 2026/05/19 | 2026/06/22 |  |  |  |  | IND-STL
194970 | 2026/03/18 | Auto |  | KOH | Jenna Chan 詹靖宜 | V3C | MS6FK213R_FA26,MS6FK213X_FA26 | TMKF-26-01823 | AS |  | A | WOODLAND | CHINA | IND-STL4 | 2026/04/21 | 2026/04/21 | Cotton(BCI)/Polyester/Spandex 56/37/7% | Knit | Rib | Dyed | Single dyed,2x2 | NA,NA | 43 | 290 | 12639 | lbs | Changzhi Wang 王昌智 | 660830 MIDNIGHT BLACK | Discuss | 4031.3 | 6014 | 621.1 | 11.4 | 308.8 | 312.3 | 0 | 0.4% | 接疋,斷紗(斷經/斷緯),棉粒/結頭/粗節,油/髒/色污,異纖/飛花,破洞 | [6 empty] | 單色扣點為B級,結論為Discuss | [16 empty] | 色樣、品質樣廠商提供 | 已簽核 | 請參考驗貨員意見。(Please refer QA's comments.) |  |  | 2026/04/23 | 2026/05/19 | 2026/06/22 |  |  |  |  | IND-STL
194969 | 2026/03/18 | Auto |  | KOH | Jenna Chan 詹靖宜 | V3C | MS6FK213R_FA26,MS6FK213X_FA26 | TMKF-26-01824 | AS |  | A | WOODLAND | CHINA | IND-STL4 | 2026/04/21 | 2026/04/21 | Cotton(BCI)/Polyester 60/40% | Knit | Jersey | Dyed | Single dyed | NA,NA | 67 | 145 | 11289 | lbs | Changzhi Wang 王昌智 | 660830 MIDNIGHT BLACK | Discuss | 3369.27 | 6558 | 742.3 | 11.7 | 411.7 | 330.6 | 0 | 0.5% | 接疋,棉粒/結頭/粗節,異纖/飛花,破洞,破洞修補痕 | [6 empty] | 單色扣點為B級,結論為Discuss | [16 empty] | 色樣、品質樣廠商提供 | 已簽核 | 請參考驗貨員意見。(Please refer QA's comments.) |  |  | 2026/04/23 | 2026/05/19 | 2026/06/22 |  |  |  |  | IND-STL
193912 | 2026/03/12 | Auto |  | GU | Erica Chiu 邱映瑜 | V6A | 60226F019B,60226F019H,60226F019L | TMKF-26-01849,TMKF-26-01929 | AS |  | A | 杭州福恩 | CHINA | IND-GLD1 STL | 2026/04/01 | 2026/04/01 | Recycled Polyester/Viscose/Spandex 69/29/2% | Woven | Twill | Dyed | Top/D | NA,NA | 54 | 240 | 51574 | yds | Junde Zhang 張俊德 | 09 BLACK | Discuss | 9136.3 | 9136.3 | 1017.6 | 20.1 | 0 | 1017.6 | 0 | 3% | 擦傷/刮傷/勾紗,斷紗(斷經/斷緯),棉粒/結頭/粗節,油/髒/色污,異纖/飛花 | [6 empty] | 單色扣點為B級,結論為Discuss | [16 empty] | 色樣、品質樣廠商提供 | 已簽核 | 請參考驗貨員意見。(Please refer QA's comments.) |  |  | 2026/04/13 | 2026/04/06 | 2026/04/29 |  |  |  |  | IND-GLD
194115 | 2026/03/12 | Auto |  | TGT | Angela Chen 陳柔婷 | V5B | 3G0L1K_C426 | TMKF-26-01855 | NAS |  | A | 聚益 | CHINA | VIN-LR1 | 2026/04/07 | 2026/04/07 | Recycled Polyester/Spandex 88/12% | Knit | Thermal | Dyed | P/D | Brush (1 side),NA | 58 | 200 | 41119 | yds | Changzhi Wang 王昌智 | HEATHER LIGHT PURPLE | Agree | 9033 | 9033 | 1055.5 | 5.2 | 903.5 | 152 | 0 | 0% | 接疋,棉粒/結頭/粗節,橫檔/橫條,油/髒/色污,破洞 |  |  |  |  | 背面瑕疵 |  | 部分匹扣點為B級,但單色結論為Pass | [16 empty] | 色樣、品質樣廠商提供 | 已簽核 | 請參考驗貨員意見。(Please refer QA's comments.) | Email:jovilin@ecolot.com.tw |  | 2026/04/10 | 2026/05/01 | 2026/07/28 |  |  |  |  | VIN-LR1
194179 | 2026/03/12 | Auto |  | TGT | Angela Chen 陳柔婷 | V5B | 3G0L1K_C426 | TMKF-26-01855 | NAS |  | A | 聚益 | CHINA | VIN-LR1 | 2026/04/08 | 2026/04/08 | Recycled Polyester/Spandex 88/12% | Knit | Thermal | Dyed | P/D | Brush (1 side),NA | 58 | 200 | 41119 | yds | Changzhi Wang 王昌智 | HEATHER LIGHT PURPLE | Agree | 5437 | 5437 | 615.7 | 5.8 | 540.1 | 75.6 | 0 | 0% | 接疋,斷紗(斷經/斷緯),油/髒/色污,破洞 | [6 empty] | 部分匹扣點為B級,但單色結論為Pass | [16 empty] | 色樣、品質樣廠商提供 | 已簽核 | 請參考驗貨員意見。(Please refer QA's comments.) | Email:jovilin@ecolot.com.tw |  | 2026/04/10 | 2026/05/01 | 2026/07/28 |  |  |  |  | VIN-LR1
194112 | 2026/03/12 | Auto |  | TGT | Angela Chen 陳柔婷 | V5B | 3G0L7E_C426 | TMKF-26-01856 | NAS |  | A | 聚益 | CHINA | VIN-LR2 | 2026/04/07 | 2026/04/07 | Recycled Polyester/Spandex 94/6% | Knit | Thermal | Dyed | P/D | Brush (1 side),NA | 61 | 200 | 63634 | yds | Changzhi Wang 王昌智 | BLACK ONYX | Agree | 1687 | 1687 | 247.8 | 10.1 | 163.6 | 84.2 | 0 | 0% | 接疋,擦傷/刮傷/勾紗,油/髒/色污,破洞 | [6 empty] | 部分匹扣點為B級,但單色結論為Pass | [16 empty] | 色樣、品質樣業務提供 | 已簽核 | 請參考驗貨員意見。(Please refer QA's comments.) | Email:jovilin@ecolot.com.tw |  | 2026/04/10 | 2026/05/01 | 2026/07/28 |  |  |  |  | VIN-LR2
194552 | 2026/03/12 | Auto |  | TGT | Angela Chen 陳柔婷 | V5B | 3G0L7E_C426 | TMKF-26-01856 | NAS |  | A | 聚益 | CHINA | VIN-LR2 | 2026/04/14 | 2026/04/14 | Recycled Polyester/Spandex 94/6% | Knit | Thermal | Dyed | P/D | Brush (1 side),NA | 61 | 200 | 63634 | yds | Jun Yan 嚴軍 | BLACK ONYX | Agree | 4931 | 4931 | 659.7 | 3.3 | 659.7 | 0 | 0 | 0% | 接疋,橫檔/橫條,油/髒/色污,破洞 | [6 empty] | 大貨品質在接受標準內 | [16 empty] | 色樣、品質樣廠商提供 | 已簽核 | 請參考驗貨員意見。(Please refer QA's comments.) | Email:jovilin@ecolot.com.tw |  | 2026/04/17 | 2026/05/01 | 2026/07/28 |  |  |  |  | VIN-LR2
194114 | 2026/03/12 | Auto |  | TGT | Angela Chen 陳柔婷 | V5B | 3G0L7E_C426 | TMKF-26-01857 | NAS |  | A | 聚益 | CHINA | VIN-LR2 | 2026/04/07 | 2026/04/07 | Recycled Polyester/Spandex 88/12% | Knit | Thermal | Dyed | P/D | Brush (1 side),NA | 58 | 200 | 15598 | yds | Changzhi Wang 王昌智 | HEATHER BLUE GRAY | Agree | 1789 | 1789 | 221.1 | 9 | 74.5 | 146.6 | 0 | 0% | 接疋,破洞 | [6 empty] | 部分匹扣點為B級,但單色結論為Pass | [16 empty] | 色樣、品質樣廠商提供 | 已簽核 | 請參考驗貨員意見。(Please refer QA's comments.) | Email:jovilin@ecolot.com.tw |  | 2026/04/10 | 2026/05/01 | 2026/07/28 |  |  |  |  | VIN-LR2
194178 | 2026/03/12 | Auto |  | TGT | Angela Chen 陳柔婷 | V5B | 3G0L7E_C426 | TMKF-26-01857 | NAS |  | A | 聚益 | CHINA | VIN-LR2 | 2026/04/08 | 2026/04/08 | Recycled Polyester/Spandex 88/12% | Knit | Thermal | Dyed | P/D | Brush (1 side),NA | 58 | 200 | 15598 | yds | Changzhi Wang 王昌智 | HEATHER BLUE GRAY | Agree | 3543 | 3543 | 372.5 | 5.1 | 297.3 | 75.2 | 0 | 0% | 接疋,棉粒/結頭/粗節,油/髒/色污,破洞 | [6 empty] | 部分匹扣點為B級,但單色結論為Pass | [16 empty] | 色樣、品質樣廠商提供 | 已簽核 | 請參考驗貨員意見。(Please refer QA's comments.) | Email:jovilin@ecolot.com.tw |  | 2026/04/10 | 2026/05/01 | 2026/07/28 |  |  |  |  | VIN-LR2
194113 | 2026/03/12 | Auto |  | TGT | Angela Chen 陳柔婷 | V5B | 3G0L7E_C426 | TMKF-26-01857 | NAS |  | A | 聚益 | CHINA | VIN-LR2 | 2026/04/07 | 2026/04/07 | Recycled Polyester/Spandex 88/12% | Knit | Thermal | Dyed | P/D | Brush (1 side),NA | 58 | 200 | 35010 | yds | Changzhi Wang 王昌智 | HEATHER GRAY | Agree | 3609 | 3609 | 376.2 | 5.8 | 301.7 | 74.5 | 0 | 0% | 接疋,油/髒/色污,破洞 | [6 empty] | 部分匹扣點為B級,但單色結論為Pass | [16 empty] | 色樣、品質樣廠商提供 | 已簽核 | 請參考驗貨員意見。(Please refer QA's comments.) | Email:jovilin@ecolot.com.tw |  | 2026/04/10 | 2026/05/01 | 2026/07/28 |  |  |  |  | VIN-LR2
194177 | 2026/03/12 | Auto |  | TGT | Angela Chen 陳柔婷 | V5B | 3G0L7E_C426 | TMKF-26-01857 | NAS |  | A | 聚益 | CHINA | VIN-LR2 | 2026/04/08 | 2026/04/08 | Recycled Polyester/Spandex 88/12% | Knit | Thermal | Dyed | P/D | Brush (1 side),NA | 58 | 200 | 35010 | yds | Changzhi Wang 王昌智 | HEATHER GRAY | Agree | 8969 | 8969 | 897.9 | 5.5 | 674.7 | 223.2 | 0 | 0% | 接疋,棉粒/結頭/粗節,油/髒/色污,破洞 | [6 empty] | 部分匹扣點為B級,但單色結論為Pass | [16 empty] | 色樣、品質樣廠商提供 | 已簽核 | 請參考驗貨員意見。(Please refer QA's comments.) | Email:jovilin@ecolot.com.tw |  | 2026/04/10 | 2026/05/01 | 2026/07/28 |  |  |  |  | VIN-LR2
194543 | 2026/03/12 | Auto |  | TGT | Angela Chen 陳柔婷 | V5B | 3G0L1K_C426,3G0L7E_C426 | TMKF-26-01855,TMKF-26-01857 | NAS |  | A | 聚益 | CHINA | VIN-LR1 LR2 | 2026/04/14 | 2026/04/14 | Recycled Polyester/Spandex 88/12% | Knit | Thermal | Dyed | P/D | Brush (1 side),NA | 58 | 200 | 15598 | yds | Jun Yan 嚴軍 | HEATHER BLUE GRAY | Reject | 3590 | 3590 | 452 | 4 | 226 | 0 | 226 | 0% | 接疋,油/髒/色污,破洞,針痕/直條 | [6 empty] | 單色結論為Fail,請打下並覆驗 | 26040419# | 簽核完成 |  |  | 1.檢查抽驗匹- 缸差、匹差、邊中在接受範圍，請分缸使用。 2.HEATHER BLUE GRAY色26040419缸距边22”段落竖条不OK。 | 不出貨 | [10 empty] | 色樣、品質樣廠商提供 | 已簽核 | 請參考驗貨員意見。(Please refer QA's comments.) | Email:jovilin@ecolot.com.tw |  | 2026/04/17 | 2026/05/01 | 2026/07/28 |  | 此面料後續不再安排出貨 |  |  | VIN-LR1
194545 | 2026/03/12 | Auto |  | TGT | Angela Chen 陳柔婷 | V5B | 3G0L1K_C426,3G0L7E_C426 | TMKF-26-01855,TMKF-26-01857 | NAS |  | A | 聚益 | CHINA | VIN-LR1 LR2 | 2026/04/14 | 2026/04/14 | Recycled Polyester/Spandex 88/12% | Knit | Thermal | Dyed | P/D | Brush (1 side),NA | 58 | 200 | 35010 | yds | Jun Yan 嚴軍 | HEATHER GRAY | Agree | 3609 | 3609 | 453.3 | 5.7 | 377.7 | 75.6 | 0 | 0% | 接疋,油/髒/色污,破洞 | [6 empty] | 部分匹扣點為B級,但單色結論為Pass | [16 empty] | 色樣、品質樣廠商提供 | 已簽核 | 請參考驗貨員意見。(Please refer QA's comments.) | Email:jovilin@ecolot.com.tw |  | 2026/04/17 | 2026/05/01 | 2026/07/28 |  |  |  |  | VIN-LR1
194544 | 2026/03/12 | Auto |  | TGT | Angela Chen 陳柔婷 | V5B | 3G0L1K_C426,3G0L7E_C426 | TMKF-26-01855,TMKF-26-01857 | NAS |  | A | 聚益 | CHINA | VIN-LR1 LR2 | 2026/04/14 | 2026/04/14 | Recycled Polyester/Spandex 88/12% | Knit | Thermal | Dyed | P/D | Brush (1 side),NA | 58 | 200 | 41119 | yds | Jun Yan 嚴軍 | HEATHER LIGHT PURPLE | Agree | 1797 | 1797 | 228.3 | 4.8 | 228.3 | 0 | 0 | 0% | 接疋,油/髒/色污,破洞 | [6 empty] | 大貨品質在接受標準內 | [16 empty] | 色樣、品質樣廠商提供 | 已簽核 | 請參考驗貨員意見。(Please refer QA's comments.) | Email:jovilin@ecolot.com.tw |  | 2026/04/17 | 2026/05/01 | 2026/07/28 |  |  |  |  | VIN-LR1
195229 | 2026/03/12 | Auto |  | GU | Anita Hsu 徐瑜穗 | V6A | 60226F019D | TMKF-26-01865 | AS |  | A | 天而然 | CHINA | VIN-MK3B | 2026/04/24 | 2026/04/23 | Polyester/Recycled Polyester/Viscose/Spandex 64/30/5/1% | Woven | Tweeds | Dyed | Y/D | Brush (2 side),NA | 56 | 302 | 3759 | yds | Qiang Chen 陳強 | 08 DARK GRAY | Discuss | 1713 | 1713 | 184.3 | 10.9 | 123 | 61.3 | 0 | 0.3% | 棉粒/結頭/粗節,橫檔/橫條,油/髒/色污 | [6 empty] | 單色扣點為B級,結論為Discuss | [16 empty] | 色樣、品質樣業務提供 | 已簽核 | 請參考驗貨員意見。(Please refer QA's comments.) |  |  |  | 2026/05/11 | 2026/06/05 |  |  |  |  | VIN-MK3
195230 | 2026/03/12 | Auto |  | GU | Anita Hsu 徐瑜穗 | V6A | 60226F019G | TMKF-26-01867 | AS |  | A | 天而然 | CHINA | VIN-MK3B | 2026/04/23 | 2026/04/23 | Polyester/Recycled Polyester/Viscose/Spandex 64/30/5/1% | Woven | Tweeds | Dyed | Y/D | Brush (2 side),NA | 56 | 302 | 5267 | yds | Qiang Chen 陳強 | 08 DARK GRAY | Discuss | 3051.7 | 3051.7 | 303.8 | 13.5 | 122.4 | 181.4 | 0 | 1.1% | 棉粒/結頭/粗節,異纖/飛花,破洞,針痕/直條 | [6 empty] | 單色扣點為B級,結論為Discuss | [16 empty] | 色樣、品質樣業務提供 | 已簽核 | 請參考驗貨員意見。(Please refer QA's comments.) |  |  |  | 2026/05/11 | 2026/06/05 |  |  |  |  | VIN-MK3
194140 | 2026/03/12 | Auto |  | XBODY HUNGARY KFT | Gary Yen 顏家靖 | S1A | XBODY_EMSM001,XBODY_EMSM002 | TMKF-26-01883 | NAS |  |  | 合一 | TAIWAN | VIN-LR3 | 2026/04/07 | 2026/04/07 | Nylon/Spandex 80/20% | Knit | Tricot | PRT + Dyed | Acid PRT,Y/D,1x1 | NA,NA | 58 | 215 | 3200 | yds | Bill Wang 王逢茂 | BLUE | Discuss | 5787 | 5787 | 985 | 5.2 | 929 | 56 | 0 | 0% | 接疋,擦傷/刮傷/勾紗,橫檔/橫條,油/髒/色污 | [6 empty] | 大貨品質在接受標準內 | [16 empty] | 無色樣，品質樣業務提供 | 已簽核 | 部分匹扣點為B級，但單色結論為Pass。(Some rolls are B grade, but conclusion is Pass.) |  |  | 2026/04/17 | 2026/06/12 | 2026/07/17 |  |  |  |  | VIN-LR3
195012 | 2026/03/12 | Auto |  | GU | Willson Huang 黃暐翔 | V6B | 60326N064A_3 | TMKF-26-01884 | AS |  | A | 吳江佰陸 | CHINA | IND-GLS1 | 2026/04/22 | 2026/04/22 | Recycled Nylon 100% | Woven | Plain Weave | Dyed | P/D | NA,NA | 55 | 120 | 11939 | yds | Ajun He 何緒君 | 09 BLACK | Agree | 3226 | 3226 | 503 | 8.9 | 410 | 0 | 93 | 0% | 接疋,擦傷/刮傷/勾紗,棉粒/結頭/粗節,橫檔/橫條 |  |  |  | 顏色不符 |  |  | 部分匹為C級打下,但單色結論為Pass | D6448# | [15 empty] | 色樣、品質樣業務提供 | 已簽核 | 請參考驗貨員意見。(Please refer QA's comments.) |  |  |  | 2026/04/24 | 2026/05/06 |  |  |  |  | IND-GLS
195013 | 2026/03/12 | Auto |  | GU | Willson Huang 黃暐翔 | V6B | 60326N064A_3 | TMKF-26-01884 | AS |  | A | 吳江佰陸 | CHINA | IND-GLS1 | 2026/04/22 | 2026/04/22 | Recycled Nylon 100% | Woven | Plain Weave | Dyed | P/D | NA,NA | 55 | 120 | 1277 | yds | Ajun He 何緒君 | 37 BROWN | Agree | 1203 | 1203 | 116 | 9.5 | 116 | 0 | 0 | 0% | 擦傷/刮傷/勾紗,油/髒/色污 | [6 empty] | 大貨品質在接受標準內 | [16 empty] | 色樣、品質樣業務提供 | 已簽核 | 請參考驗貨員意見。(Please refer QA's comments.) |  |  |  | 2026/04/24 | 2026/05/06 |  |  |  |  | IND-GLS
194343 | 2026/03/12 | Auto |  | GU | Willson Huang 黃暐翔 | V6B | 60326N064A_3 | TMKF-26-01884 | AS |  | A | 吳江佰陸 | CHINA | IND-GLS1 | 2026/04/10 | 2026/04/10 | Recycled Nylon 100% | Woven | Plain Weave | Dyed | P/D | NA,NA | 55 | 120 | 6669 | yds | Ajun He 何緒君 | 67 BLUE | Agree | 1233 | 1233 | 250 | 6 | 250 | 0 | 0 | 0% | 擦傷/刮傷/勾紗,棉粒/結頭/粗節,橫檔/橫條 | [6 empty] | 大貨品質在接受標準內 | [16 empty] | 色樣、品質樣業務提供 | 已簽核 | 請參考驗貨員意見。(Please refer QA's comments.) |  |  | 2026/04/14 | 2026/04/24 | 2026/05/06 |  |  |  |  | IND-GLS
194295 | 2026/03/12 | Auto |  | SMA | Ruby Nguyen 阮氏俄 | V2A | LST485_FA26 | TMKF-26-01890 | AS |  |  | PARADISE | CHINA | IND-GLR2 | 2026/04/10 | 2026/04/10 | Polyester/Spandex 90/10% | Woven | Poplin | Dyed | P/D | NA,Wicking | 56 | 120 | 1903 | yds | Ajun He 何緒君 | BLACK | Agree | 1950 | 1950 | 395.2 | 6.6 | 395.2 | 0 | 0 | 0% | 擦傷/刮傷/勾紗,斷紗(斷經/斷緯),橫檔/橫條,油/髒/色污 | [6 empty] | 大貨品質在接受標準內 | [16 empty] | 色樣、品質樣廠商提供 | 已簽核 | 請參考驗貨員意見。(Please refer QA's comments.) |  |  | 2026/04/20 | 2026/06/19 | 2026/08/20 |  |  |  |  | IND-GLR2
194835 | 2026/04/14 | Auto |  | GAP | Emma Chen 陳璟瑩 | V1B | 908925_FA26 | TMKF-26-01893 | AS |  |  | 蘇州東奕盛 | CHINA | CAB-MH3 | 2026/04/19 | 2026/04/19 | Recycled Polyester 100% | Knit | Jersey | Dyed | P/D | NA,Flame Resistant | 58 | 205 | 7036 | yds | Leo Li 李勇 | PURPLE HEART | Reject | 7249 | 7249 | 1009.9 | 4.4 | 0 | 0 | 1009.9 | 0% | 棉粒/結頭/粗節,油/髒/色污,針痕/直條 | [6 empty] | 單色結論為Fail,請打下並覆驗 |  | 簽核完成 |  |  | PURPLE HEART（紫色)：①整批大货离边24”竖条明显，评C级。寄办。 ②260460734#/12布中20码纱间，评C级。 | 大貨全面性距邊24”直條明顯+L#260460734 R#12 布疋中間20Y有粗細紗 | 瑕疵請成衣廠安排避裁，額外損耗成衣廠安排30%=2,200Y補損+自費卡車，面料完成後由布廠安排自檢擔保出貨，面料到廠後也會請成衣廠再次驗布，若有問題由布廠全權負責 | [9 empty] | 色樣、品質樣廠商提供 | 已簽核 | 請參考驗貨員意見。(Please refer QA's comments.) |  |  | 2026/05/11 | 2026/04/01 | 2026/05/12 | 張兆渝 同意出貨 安排特殊馬克避開布面固定直條，布廠補布30%，觀察到廠後實際大貨布情況 | 同意出貨-瑕疵無法重修，補損出貨 |  |  | CAB-MH
195328 | 2026/03/30 | Auto |  | GAP | Emma Chen 陳璟瑩 | V1B | 911092_FA26 | TMKF-26-01894 | AS |  |  | 蘇州東奕盛 | CHINA | VIN-MK2B | 2026/04/25 | 2026/04/25 | Recycled Polyester 100% | Woven | Flannel | Dyed | Y/D,2x1 | Brush (2 side),Flame Resistant | 55 | 150 | 7850 | yds | Jun Yan 嚴軍 | SWF262210_21A | Agree | 3361.4 | 3361.4 | 524.6 | 6.9 | 524.6 | 0 | 0 | 0% | 接疋,棉粒/結頭/粗節,異纖/飛花 | [6 empty] | 大貨品質在接受標準內 | [16 empty] | 色樣、品質樣廠商提供 | 已簽核 | 請參考驗貨員意見。(Please refer QA's comments.) |  |  | 2026/04/30 | 2026/05/14 | 2026/06/05 |  |  |  |  | VIN-MK2
195329 | 2026/03/30 | Auto |  | GAP | Emma Chen 陳璟瑩 | V1B | 911092_FA26 | TMKF-26-01894 | AS |  |  | 蘇州東奕盛 | CHINA | VIN-MK2B | 2026/04/25 | 2026/04/25 | Recycled Polyester 100% | Woven | Flannel | Dyed | Y/D,2x1 | Brush (2 side),Flame Resistant | 55 | 150 | 7657 | yds | Jun Yan 嚴軍 | SWF262540_8A | Discuss | 1580.1 | 1580.1 | 176.1 | 13.6 | 89.1 | 87 | 0 | 1.1% | 接疋,棉粒/結頭/粗節,異纖/飛花 | [6 empty] | 單色扣點為B級,結論為Discuss | [16 empty] | 色樣、品質樣廠商提供 | 已簽核 | 請參考驗貨員意見。(Please refer QA's comments.) |  |  | 2026/04/30 | 2026/05/14 | 2026/06/05 |  |  |  |  | VIN-MK2
195330 | 2026/03/30 | Auto |  | GAP | Emma Chen 陳璟瑩 | V1B | 911092_FA26 | TMKF-26-01894 | AS |  |  | 蘇州東奕盛 | CHINA | VIN-MK2B | 2026/04/25 | 2026/04/25 | Recycled Polyester 100% | Woven | Flannel | Dyed | Y/D,2x1 | Brush (2 side),Flame Resistant | 55 | 150 | 8463 | yds | Jun Yan 嚴軍 | SWF262561_2A | Discuss | 4802.5 | 4802.5 | 518.9 | 10.4 | 129.5 | 389.4 | 0 | 0.1% | 接疋,棉粒/結頭/粗節,異纖/飛花 | [6 empty] | 單色扣點為B級,結論為Discuss | [16 empty] | 色樣、品質樣廠商提供 | 已簽核 | 請參考驗貨員意見。(Please refer QA's comments.) |  |  | 2026/04/30 | 2026/05/14 | 2026/06/05 |  |  |  |  | VIN-MK2
194836 | 2026/03/30 | Auto |  | GAP | Emma Chen 陳璟瑩 | V1B | 884615_FA26,911092_FA26 | TMKF-26-01894,TMKF-26-01898 | AS |  |  | 蘇州東奕盛 | CHINA | VIN-MK2A MK2B | 2026/04/19 | 2026/04/19 | Recycled Polyester 100% | Woven | Flannel | Dyed | P/D | Brush (2 side),Flame Resistant | 55 | 150 | 18299 | yds | Leo Li 李勇 | GPF267930_3A | Agree | 19370 | 19370 | 2271 | 3.9 | 2271 | 0 | 0 | 0% | 棉粒/結頭/粗節,油/髒/色污,異纖/飛花 | [6 empty] | 大貨品質在接受標準內 | [16 empty] | 色樣、品質樣廠商提供 | 已簽核 | 請參考驗貨員意見。(Please refer QA's comments.) |  |  | 2026/04/23 | 2026/05/15 | 2026/06/05 |  |  |  |  | VIN-MK2
194429 | 2026/03/30 | Auto |  | GAP | Emma Chen 陳璟瑩 | V1B | 911092_FA26,912397_FA26 | TMKF-26-01895,TMKF-26-01897 | AS |  |  | 蘇州東奕盛 | CHINA | VIN-MK2B | 2026/04/12 | 2026/04/12 | Recycled Polyester 100% | Knit | Jersey | Dyed | P/D | NA,Flame Resistant | 58 | 205 | 587 | yds | Jun Yan 嚴軍 | CHINO | Discuss | 622 | 622 | 154.9 | 21.3 | 0 | 154.9 | 0 | 3.4% | 接疋,棉粒/結頭/粗節,油/髒/色污 | [6 empty] | 單色扣點為B級,結論為Discuss | [16 empty] | 色樣、品質樣廠商提供 | 已簽核 | 請參考驗貨員意見。(Please refer QA's comments.) |  |  | 2026/04/16 | 2026/05/14 | 2026/06/05 |  |  |  |  | VIN-MK2
194431 | 2026/03/30 | Auto |  | GAP | Emma Chen 陳璟瑩 | V1B | 911092_FA26,912397_FA26 | TMKF-26-01895,TMKF-26-01897 | AS |  |  | 蘇州東奕盛 | CHINA | VIN-MK2B | 2026/04/12 | 2026/04/12 | Recycled Polyester 100% | Knit | Jersey | Dyed | P/D | NA,Flame Resistant | 58 | 205 | 305 | yds | Jun Yan 嚴軍 | IVORY FROST | Discuss | 385 | 385 | 79 | 11.4 | 0 | 79 | 0 | 0.4% | 接疋,棉粒/結頭/粗節,油/髒/色污 | [6 empty] | 單色扣點為B級,結論為Discuss | [16 empty] | 色樣、品質樣廠商提供 | 已簽核 | 請參考驗貨員意見。(Please refer QA's comments.) |  |  | 2026/04/16 | 2026/05/14 | 2026/06/05 |  |  |  |  | VIN-MK2
194430 | 2026/03/30 | Auto |  | GAP | Emma Chen 陳璟瑩 | V1B | 911092_FA26,912397_FA26 | TMKF-26-01895,TMKF-26-01897 | AS |  |  | 蘇州東奕盛 | CHINA | VIN-MK2B | 2026/04/12 | 2026/04/12 | Recycled Polyester 100% | Knit | Jersey | Dyed | P/D | NA,Flame Resistant | 58 | 205 | 306 | yds | Jun Yan 嚴軍 | NEW OFF WHITE | Discuss | 295 | 295 | 152.5 | 10.5 | 75.2 | 77.3 | 0 | 0.2% | 接疋,棉粒/結頭/粗節,油/髒/色污 | [6 empty] | 單色扣點為B級,結論為Discuss | [16 empty] | 色樣、品質樣廠商提供 | 已簽核 | 請參考驗貨員意見。(Please refer QA's comments.) |  |  | 2026/04/16 | 2026/05/14 | 2026/06/05 |  |  |  |  | VIN-MK2
194324 | 2026/03/13 | Auto |  | GU | Willson Huang 黃暐翔 | V6B | 60326F051G | TMKF-26-01913 | AS |  | A | 杭州福恩 | CHINA | IND-GLS1 STL3 | 2026/04/10 | 2026/04/10 | Recycled Polyester/Rayon/Spandex 69/29/2% | Woven | Twill | Dyed | Y/D | NA,NA | 54 | 240 | 35006 | yds | Junde Zhang 張俊德 | 33 KHAKI | Discuss | 25887 | 25887 | 2714.7 | 17 | 0 | 2714.7 | 0 | 2.1% | 擦傷/刮傷/勾紗,斷紗(斷經/斷緯),棉粒/結頭/粗節,油/髒/色污,異纖/飛花,破洞 | [6 empty] | 單色扣點為B級,結論為Discuss | [16 empty] | 色樣、品質樣廠商提供 | 已簽核 | 請參考驗貨員意見。(Please refer QA's comments.) |  |  | 2026/04/13 | 2026/03/11 | 2026/05/20 |  |  |  |  | IND-GLS
194531 | 2026/03/13 | Auto |  | GU | Willson Huang 黃暐翔 | V6B | 60326F051G | TMKF-26-01913 | AS |  | A | 杭州福恩 | CHINA | IND-GLS1 STL3 | 2026/04/14 | 2026/04/14 | Recycled Polyester/Rayon/Spandex 69/29/2% | Woven | Twill | Dyed | Y/D | NA,NA | 54 | 240 | 35006 | yds | Ken Kong 孔祥松 | 33 KHAKI | Discuss | 9345.1 | 9345.1 | 1065.2 | 10 | 619.7 | 445.5 | 0 | 0% | 斷紗(斷經/斷緯),棉粒/結頭/粗節,橫檔/橫條,油/髒/色污,異纖/飛花 | [6 empty] | 單色扣點為B級,結論為Discuss | [16 empty] | 色樣、品質樣廠商提供 | 已簽核 | 請參考驗貨員意見。(Please refer QA's comments.) |  |  |  | 2026/03/11 | 2026/05/20 |  |  |  |  | IND-GLS
194405 | 2026/03/13 | Auto |  | GU | Willson Huang 黃暐翔 | V6B | 60326F051G | TMKF-26-01915 | NAS |  | A | 上海新聯紡 | CHINA | IND-GLS1 STL3 | 2026/04/11 | 2026/04/11 | Polyester 100% | Woven | Poplin | Dyed | P/D | NA,NA | 60 | 100 | 8972 | yds | Qiang Chen 陳強 | BLACK | Discuss | 9240.1 | 9240.1 | 1228.1 | 13.8 | 397.3 | 830.8 | 0 | 1.1% | 接疋,擦傷/刮傷/勾紗,斷紗(斷經/斷緯),棉粒/結頭/粗節,橫檔/橫條,油/髒/色污,異纖/飛花 | [6 empty] | 單色扣點為B級,結論為Discuss | [16 empty] | 色樣、品質樣業務提供 | 已簽核 | 請參考驗貨員意見。(Please refer QA's comments.) |  |  | 2026/04/13 | 2026/03/11 | 2026/05/20 |  |  |  |  | IND-GLS
194950 | 2026/03/16 | Auto |  | GU | Erica Chiu 邱映瑜 | V6A | 60226F019B,60226F019L | TMKF-26-00697,TMKF-26-01929 | AS |  | A | 杭州福恩 | CHINA | IND-GLD1 STL | 2026/04/21 | 2026/04/21 | Recycled Polyester/Viscose/Spandex 69/29/2% | Woven | Twill | Dyed | Top/D | NA,NA | 54 | 240 | 138723 | yds | Qiang Chen 陳強 | 09 BLACK | Discuss | 15518.3 | 15518.3 | 2001.9 | 11.5 | 615.2 | 1386.7 | 0 | 0.5% | 擦傷/刮傷/勾紗,斷紗(斷經/斷緯),棉粒/結頭/粗節,橫檔/橫條,油/髒/色污,異纖/飛花 | [6 empty] | 單色扣點為B級,結論為Discuss | [16 empty] | 色樣、品質樣業務提供 | 已簽核 | 請參考驗貨員意見。(Please refer QA's comments.) |  |  | 2026/04/27 | 2026/04/06 | 2026/04/29 |  |  |  |  | IND-GLD
195371 | 2026/03/16 | Auto |  | GU | Erica Chiu 邱映瑜 | V6A | 60226F019B,60226F019L | TMKF-26-00697,TMKF-26-01929 | AS |  | A | 杭州福恩 | CHINA | IND-GLD1 STL | 2026/04/27 | 2026/04/27 | Recycled Polyester/Viscose/Spandex 69/29/2% | Woven | Twill | Dyed | Top/D | NA,NA | 54 | 240 | 138723 | yds | Junde Zhang 張俊德 | 09 BLACK | Discuss | 14552.1 | 14552.1 | 1718.8 | 15.7 | 0 | 1718.8 | 0 | 1.7% | 擦傷/刮傷/勾紗,斷紗(斷經/斷緯),棉粒/結頭/粗節,橫檔/橫條,油/髒/色污,異纖/飛花 | [6 empty] | 單色扣點為B級,結論為Discuss | [16 empty] | 色樣、品質樣廠商提供 | 已簽核 | 請參考驗貨員意見。(Please refer QA's comments.) |  |  | 2026/04/27 | 2026/04/06 | 2026/04/29 |  |  |  |  | IND-GLD
193938 | 2026/03/26 | Auto |  | ASC | Vivian Lan 藍文琦 | V3B | 2011D212_AW26,2011D240_AW26,2011D242_AW26,2011D244_AW26,2011D458_AW26,2012D144_AW26,2012D145_AW26,2012D149_AW26,2012D363_AW26 | TMKF-26-01936 | AS |  |  | 綿春(VIN) | VIETNAM | VIN-LR1 LR2 LR3 | 2026/04/01 | 2026/04/01 | Recycled Polyester 100% | Knit | Mesh | Dyed | P/D | NA,Wicking | 60 | 120 | 1514 | yds | HoaNguyen | ASICS BLUE | Agree | 936 | 936 | 208 | 0 | 208 | 0 | 0 | 0% | [7 empty] | 大貨品質在接受標準內 | [16 empty] | 色樣、品質樣廠商提供 | 已簽核 | 請參考驗貨員意見。(Please refer QA's comments.) |  |  | 2026/04/13 | 2026/02/23 | 2026/04/07 |  |  |  |  | VIN-LR1
193936 | 2026/03/26 | Auto |  | ASC | Vivian Lan 藍文琦 | V3B | 2011D212_AW26,2011D240_AW26,2011D242_AW26,2011D244_AW26,2011D458_AW26,2012D144_AW26,2012D145_AW26,2012D149_AW26,2012D363_AW26 | TMKF-26-01936 | AS |  |  | 綿春(VIN) | VIETNAM | VIN-LR1 LR2 LR3 | 2026/04/01 | 2026/04/01 | Recycled Polyester 100% | Knit | Mesh | Dyed | P/D | NA,Wicking | 60 | 120 | 1104 | yds | HoaNguyen | CREAM | Agree | 1137 | 1137 | 198 | 2 | 198 | 0 | 0 | 0% | 擦傷/刮傷/勾紗,油/髒/色污 | [6 empty] | 大貨品質在接受標準內 | [16 empty] | 色樣、品質樣廠商提供 | 已簽核 | 請參考驗貨員意見。(Please refer QA's comments.) |  |  | 2026/04/13 | 2026/02/23 | 2026/04/07 |  |  |  |  | VIN-LR1
193933 | 2026/03/26 | Auto |  | ASC | Vivian Lan 藍文琦 | V3B | 2011D212_AW26,2011D240_AW26,2011D242_AW26,2011D244_AW26,2011D458_AW26,2012D144_AW26,2012D145_AW26,2012D149_AW26,2012D363_AW26 | TMKF-26-01936 | AS |  |  | 綿春(VIN) | VIETNAM | VIN-LR1 LR2 LR3 | 2026/04/01 | 2026/04/01 | Recycled Polyester 100% | Knit | Mesh | Dyed | P/D | NA,Wicking | 60 | 120 | 1726 | yds | HoaNguyen | DARK AUBERGINE | Discuss | 998 | 998 | 202 | 25.2 | 0 | 202 | 0 | 4.6% | 擦傷/刮傷/勾紗,斷紗(斷經/斷緯),橫檔/橫條,油/髒/色污 | [6 empty] | 單色扣點為B級,結論為Discuss | [16 empty] | 色樣、品質樣廠商提供 | 已簽核 | 請參考驗貨員意見。(Please refer QA's comments.) |  |  | 2026/04/13 | 2026/02/23 | 2026/04/07 |  |  |  |  | VIN-LR1
193932 | 2026/03/26 | Auto |  | ASC | Vivian Lan 藍文琦 | V3B | 2011D212_AW26,2011D240_AW26,2011D242_AW26,2011D244_AW26,2011D458_AW26,2012D144_AW26,2012D145_AW26,2012D149_AW26,2012D363_AW26 | TMKF-26-01936 | AS |  |  | 綿春(VIN) | VIETNAM | VIN-LR1 LR2 LR3 | 2026/04/01 | 2026/04/01 | Recycled Polyester 100% | Knit | Mesh | Dyed | P/D | NA,Wicking | 60 | 120 | 738 | yds | HoaNguyen | DARK PINK CLAY | Agree | 674 | 674 | 199 | 0.5 | 199 | 0 | 0 | 0% | 擦傷/刮傷/勾紗 | [6 empty] | 大貨品質在接受標準內 | [16 empty] | 色樣、品質樣廠商提供 | 已簽核 | 請參考驗貨員意見。(Please refer QA's comments.) |  |  | 2026/04/13 | 2026/02/23 | 2026/04/07 |  |  |  |  | VIN-LR1
193931 | 2026/03/26 | Auto |  | ASC | Vivian Lan 藍文琦 | V3B | 2011D212_AW26,2011D240_AW26,2011D242_AW26,2011D244_AW26,2011D458_AW26,2012D144_AW26,2012D145_AW26,2012D149_AW26,2012D363_AW26 | TMKF-26-01936 | AS |  |  | 綿春(VIN) | VIETNAM | VIN-LR1 LR2 LR3 | 2026/04/01 | 2026/04/01 | Recycled Polyester 100% | Knit | Mesh | Dyed | P/D | NA,Wicking | 60 | 120 | 1400 | yds | HoaNguyen | ENERGY AQUA | Discuss | 895.9 | 895.9 | 316 | 12 | 106 | 210 | 0 | 0.6% | 擦傷/刮傷/勾紗,油/髒/色污 | [6 empty] | 單色扣點為B級,結論為Discuss | [16 empty] | 色樣、品質樣廠商提供 | 已簽核 | 請參考驗貨員意見。(Please refer QA's comments.) |  |  | 2026/04/13 | 2026/02/23 | 2026/04/07 |  |  |  |  | VIN-LR1
193935 | 2026/03/26 | Auto |  | ASC | Vivian Lan 藍文琦 | V3B | 2011D212_AW26,2011D240_AW26,2011D242_AW26,2011D244_AW26,2011D458_AW26,2012D144_AW26,2012D145_AW26,2012D149_AW26,2012D363_AW26 | TMKF-26-01936 | AS |  |  | 綿春(VIN) | VIETNAM | VIN-LR1 LR2 LR3 | 2026/04/01 | 2026/04/01 | Recycled Polyester 100% | Knit | Mesh | Dyed | P/D | NA,Wicking | 60 | 120 | 3317 | yds | HoaNguyen | IRONCLAD | Agree | 1171 | 1171 | 210 | 5.7 | 106 | 104 | 0 | 0% | 擦傷/刮傷/勾紗 | [6 empty] | 部分匹扣點為B級,但單色結論為Pass | [16 empty] | 色樣、品質樣廠商提供 | 已簽核 | 請參考驗貨員意見。(Please refer QA's comments.) |  |  | 2026/04/13 | 2026/02/23 | 2026/04/07 |  |  |  |  | VIN-LR1
193934 | 2026/03/26 | Auto |  | ASC | Vivian Lan 藍文琦 | V3B | 2011D212_AW26,2011D240_AW26,2011D242_AW26,2011D244_AW26,2011D458_AW26,2012D144_AW26,2012D145_AW26,2012D149_AW26,2012D363_AW26 | TMKF-26-01936 | AS |  |  | 綿春(VIN) | VIETNAM | VIN-LR1 LR2 LR3 | 2026/04/01 | 2026/04/01 | Recycled Polyester 100% | Knit | Mesh | Dyed | P/D | NA,Wicking | 60 | 120 | 15957 | yds | HoaNguyen | PERFORMANCE BLACK | Agree | 1194 | 1194 | 200 | 1 | 200 | 0 | 0 | 0% | 擦傷/刮傷/勾紗 | [6 empty] | 大貨品質在接受標準內 | [16 empty] | 色樣、品質樣廠商提供 | 已簽核 | 請參考驗貨員意見。(Please refer QA's comments.) |  |  | 2026/04/13 | 2026/02/23 | 2026/04/07 |  |  |  |  | VIN-LR1
193930 | 2026/03/26 | Auto |  | ASC | Vivian Lan 藍文琦 | V3B | 2011D212_AW26,2011D240_AW26,2011D242_AW26,2011D244_AW26,2011D458_AW26,2012D144_AW26,2012D145_AW26,2012D149_AW26,2012D363_AW26 | TMKF-26-01936 | AS |  |  | 綿春(VIN) | VIETNAM | VIN-LR1 LR2 LR3 | 2026/04/01 | 2026/04/01 | Recycled Polyester 100% | Knit | Mesh | Dyed | P/D | NA,Wicking | 60 | 120 | 3951 | yds | HoaNguyen | SINGED RED | Discuss | 2282 | 2282 | 405 | 12.6 | 203 | 202 | 0 | 0.8% | 擦傷/刮傷/勾紗,斷紗(斷經/斷緯),油/髒/色污 | [6 empty] | 單色扣點為B級,結論為Discuss | [16 empty] | 色樣、品質樣廠商提供 | 已簽核 | 請參考驗貨員意見。(Please refer QA's comments.) |  |  | 2026/04/13 | 2026/02/23 | 2026/04/07 |  |  |  |  | VIN-LR1
193937 | 2026/03/26 | Auto |  | ASC | Vivian Lan 藍文琦 | V3B | 2011D212_AW26,2011D240_AW26,2011D242_AW26,2011D244_AW26,2011D458_AW26,2012D144_AW26,2012D145_AW26,2012D149_AW26,2012D363_AW26 | TMKF-26-01936 | AS |  |  | 綿春(VIN) | VIETNAM | VIN-LR1 LR2 LR3 | 2026/04/01 | 2026/04/01 | Recycled Polyester 100% | Knit | Mesh | Dyed | P/D | NA,Wicking | 60 | 120 | 1525 | yds | HoaNguyen | SPEED RED | Discuss | 1122 | 1122 | 196 | 10.7 | 0 | 196 | 0 | 0.2% | 擦傷/刮傷/勾紗,油/髒/色污 | [6 empty] | 單色扣點為B級,結論為Discuss | [16 empty] | 色樣、品質樣廠商提供 | 已簽核 | 請參考驗貨員意見。(Please refer QA's comments.) |  |  | 2026/04/13 | 2026/02/23 | 2026/04/07 |  |  |  |  | VIN-LR1
195022 | 2026/03/16 | Auto |  | DKS | Sherry Hsu 許亞渲 | V2B | DAM15201CC_Q426 | TMKF-26-01943 | NAS |  |  | 井澤 | CHINA | VIN-MK2A | 2026/04/22 | 2026/04/22 | Polyester/Spandex 91/9% | Woven | Plain Weave | Dyed | P/D | NA,UPF 50+,Wicking | 53 | 94 | 5404 | yds | Yong Wang 王勇 | PURE BLACK | Agree | 6051 | 6051 | 622 | 5.5 | 530 | 92 | 0 | 0% | 擦傷/刮傷/勾紗,斷紗(斷經/斷緯),橫檔/橫條,油/髒/色污 | [6 empty] | 部分匹扣點為B級,但單色結論為Pass | [16 empty] | 色樣、品質樣廠商提供 | 已簽核 | 請參考驗貨員意見。(Please refer QA's comments.) |  |  |  | 2026/06/09 | 2026/07/30 |  |  |  |  | VIN-MK2
194703 | 2026/03/16 | Auto |  | DKS | Sherry Hsu 許亞渲 | V2B | DAM15201CC_Q426 | TMKF-26-01945 | AS |  |  | 錦群 | TAIWAN | VIN-MK2A | 2026/04/16 | 2026/04/16 | Polyester 100% | Knit | Crepe | Dyed | P/D | NA,Wicking | 58 | 95 | 2043 | yds | Bill Wang 王逢茂 | PURE BLACK | Agree | 5252 | 5252 | 1656 | 3.9 | 1656 | 0 | 0 | 0% | 接疋,擦傷/刮傷/勾紗,油/髒/色污,破洞 | [6 empty] | 大貨品質在接受標準內 | [16 empty] | 無色樣，品質樣業務提供 | 已簽核 | 單色結論為Pass。(The conclusion is Pass.) |  |  |  | 2026/06/09 | 2026/07/30 |  |  |  |  | VIN-MK2
195025 | 2026/03/16 | Auto |  | DKS | Sherry Hsu 許亞渲 | V2B | DAM15202CC_Q426 | TMKF-26-01949 | NAS |  |  | 井澤 | CHINA | VIN-MK2A | 2026/04/22 | 2026/04/22 | Polyester/Spandex 91/9% | Woven | Plain Weave | Dyed | P/D | NA,UPF 50+,Wicking | 53 | 94 | 6060 | yds | Yong Wang 王勇 | PURE BLACK | Agree | 4156 | 4156 | 416 | 2.2 | 416 | 0 | 0 | 0% | 斷紗(斷經/斷緯),油/髒/色污 | [6 empty] | 大貨品質在接受標準內 | [16 empty] | 色樣、品質樣廠商提供 | 已簽核 | 請參考驗貨員意見。(Please refer QA's comments.) |  |  |  | 2026/06/23 | 2026/07/30 |  |  |  |  | VIN-MK2
195413 | 2026/03/16 | Auto |  | DKS | Sherry Hsu 許亞渲 | V2B | DAM15202CC_Q426 | TMKF-26-01949 | NAS |  |  | 井澤 | CHINA | VIN-MK2A | 2026/04/27 | 2026/04/27 | Polyester/Spandex 91/9% | Woven | Plain Weave | Dyed | P/D | NA,UPF 50+,Wicking | 53 | 94 | 6060 | yds | Yong Wang 王勇 | PURE BLACK | Agree | 7402 | 7402 | 767 | 0.9 | 767 | 0 | 0 | 0% | 斷紗(斷經/斷緯),油/髒/色污 | [6 empty] | 大貨品質在接受標準內 | [16 empty] | 色樣、品質樣廠商提供 | 已簽核 | 請參考驗貨員意見。(Please refer QA's comments.) |  |  |  | 2026/06/23 | 2026/07/30 |  |  |  |  | VIN-MK2
194918 | 2026/03/16 | Auto |  | DKS | Lu Lee 李璐 | V2B | DAM55CC_Q426 | TMKF-26-01953 | AS |  |  | ARCH TEXTILES | CHINA | VIN-LR3 | 2026/04/20 | 2026/04/20 | Nylon/Spandex 77/23% | Knit | Tricot | Dyed | P/D | NA,Wicking | 59 | 180 | 18160 | yds | Nianhua Li 李年華 | PURE BLACK | Agree | 19389 | 19389 | 2653 | 8 | 2104 | 451 | 98 | 0% | 接疋,染折/折痕,棉粒/結頭/粗節,橫檔/橫條,油/髒/色污,破洞,針痕/直條 | [6 empty] | 部分匹為C級打下,但單色結論為Pass | [16 empty] | 色樣、品質樣廠商提供 | 已簽核 | 請參考驗貨員意見。(Please refer QA's comments.) |  |  | 2026/05/07 | 2026/05/01 | 2026/07/30 |  |  |  |  | VIN-LR3
194846 | 2026/03/16 | Auto |  | DKS | Lu Lee 李璐 | V2B | DAM12CC_Q426 | TMKF-26-01956 | AS |  |  | ARCH TEXTILES | CHINA | VIN-MK3B | 2026/04/19 | 2026/04/19 | Nylon/Spandex 77/23% | Knit | Tricot | Dyed | P/D | NA,Wicking | 59 | 180 | 23387 | yds | Nianhua Li 李年華 | PURE BLACK | Agree | 24504 | 24504 | 3070 | 5.9 | 2787 | 283 | 0 | 0% | 接疋,擦傷/刮傷/勾紗,染折/折痕,橫檔/橫條,油/髒/色污,破洞 | [6 empty] | 部分匹扣點為B級,但單色結論為Pass | [16 empty] | 色樣、品質樣廠商提供 | 已簽核 | 請參考驗貨員意見。(Please refer QA's comments.) |  |  | 2026/05/07 | 2026/05/01 | 2026/07/30 |  |  |  |  | VIN-MK3
194845 | 2026/03/16 | Auto |  | DKS | Lu Lee 李璐 | V2B | DAM10CC_Q426 | TMKF-26-01957 | AS |  |  | ARCH TEXTILES | CHINA | IND-GLD2 | 2026/04/18 | 2026/04/18 | Nylon/Spandex 77/23% | Knit | Tricot | Dyed | P/D | NA,Wicking | 59 | 180 | 29514 | yds | Nianhua Li 李年華 | PURE BLACK | Agree | 31089 | 31089 | 3815 | 7.8 | 2986 | 533 | 296 | 0% | 接疋,擦傷/刮傷/勾紗,斷紗(斷經/斷緯),橫檔/橫條,油/髒/色污,破洞,針痕/直條 |  |  |  |  | 布邊不良 |  | 部分匹為C級打下,但單色結論為Pass | [16 empty] | 色樣、品質樣廠商提供 | 已簽核 | 請參考驗貨員意見。(Please refer QA's comments.) |  |  | 2026/05/07 | 2026/04/29 | 2026/07/27 |  |  |  |  | IND-GLD
195582 | 2026/03/17 | Auto |  | KOH | Susan Chen 陳玉書 | V3C | WX6FA216 | TMKF-26-01970 | AS |  |  | 永新印染 | CHINA | VIN-TPLB | 2026/04/30 | 2026/04/30 | Recycled Polyester/Viscose/Spandex 47/47/6% | Knit | Double Knit | Dyed | P/D | NA,NA | 60 | 300 | 1686 | kgs | Nianhua Li 李年華 | STAR ANISE | Discuss | 561.17 | 1296 | 111.3 | 18 | 55.9 | 55.4 | 0 | 2.4% | 接疋,斷紗(斷經/斷緯),橫檔/橫條,破洞 | [6 empty] | 單色扣點為B級,結論為Discuss | [16 empty] | 色樣、品質樣廠商提供 | 已簽核 | 請參考驗貨員意見。(Please refer QA's comments.) |  |  | 2026/05/08 | 2026/05/24 | 2026/06/24 |  |  |  |  | VIN-TPL
194248 | 2026/03/20 | Auto |  | WMT | Nina Huang 黃美禎 | V3B | HQ263487_FA26 | TMKF-26-01973 | NAS |  | A | 聚益 | CHINA | IND-GLD6 | 2026/04/09 | 2026/04/09 | Recycled Polyester/Spandex 90/10% | Woven | Poplin | Dyed | P/D | NA,Wicking | 57 | 99 | 1071 | yds | Ajun He 何緒君 | ASH ROSE | Agree | 1500 | 1500 | 140 | 8.6 | 140 | 0 | 0 | 0% | 橫檔/橫條,油/髒/色污 | [6 empty] | 大貨品質在接受標準內 | [16 empty] | 色樣、品質樣廠商提供 | 已簽核 | 請參考驗貨員意見。(Please refer QA's comments.) | Email:jovilin@ecolot.com.tw |  | 2026/04/13 | 2026/05/18 | 2026/06/13 |  |  |  |  | IND-GLD
194838 | 2026/03/20 | Auto |  | WMT | Nina Huang 黃美禎 | V3B | HQ263487_FA26 | TMKF-26-01973 | NAS |  | A | 聚益 | CHINA | IND-GLD6 | 2026/04/19 | 2026/04/19 | Recycled Polyester/Spandex 90/10% | Woven | Poplin | Dyed | P/D | NA,Wicking | 57 | 99 | 838 | yds | Jun Yan 嚴軍 | BEGONIA PINK | Agree | 1380 | 1380 | 233 | 9 | 233 | 0 | 0 | 0% | 斷紗(斷經/斷緯),棉粒/結頭/粗節,橫檔/橫條,油/髒/色污 | [6 empty] | 大貨品質在接受標準內 | [16 empty] | 色樣、品質樣廠商提供 | 已簽核 | 請參考驗貨員意見。(Please refer QA's comments.) | Email:jovilin@ecolot.com.tw |  | 2026/04/20 | 2026/05/18 | 2026/06/13 |  |  |  |  | IND-GLD
194250 | 2026/03/20 | Auto |  | WMT | Nina Huang 黃美禎 | V3B | HQ263487_FA26 | TMKF-26-01973 | NAS |  | A | 聚益 | CHINA | IND-GLD6 | 2026/04/09 | 2026/04/09 | Recycled Polyester/Spandex 90/10% | Woven | Poplin | Dyed | P/D | NA,Wicking | 57 | 99 | 1909 | yds | Ajun He 何緒君 | BLACK SOOT | Agree | 2400 | 2400 | 256 | 7.8 | 256 | 0 | 0 | 0% | 擦傷/刮傷/勾紗,橫檔/橫條,油/髒/色污 | [6 empty] | 大貨品質在接受標準內 | [16 empty] | 色樣、品質樣廠商提供 | 已簽核 | 請參考驗貨員意見。(Please refer QA's comments.) | Email:jovilin@ecolot.com.tw |  | 2026/04/13 | 2026/05/18 | 2026/06/13 |  |  |  |  | IND-GLD
194249 | 2026/03/20 | Auto |  | WMT | Nina Huang 黃美禎 | V3B | HQ263487_FA26 | TMKF-26-01973 | NAS |  | A | 聚益 | CHINA | IND-GLD6 | 2026/04/09 | 2026/04/09 | Recycled Polyester/Spandex 90/10% | Woven | Poplin | Dyed | P/D | NA,Wicking | 57 | 99 | 606 | yds | Ajun He 何緒君 | FOREST COVER | Discuss | 800 | 800 | 135 | 14.1 | 0 | 135 | 0 | 1.2% | 接疋,棉粒/結頭/粗節,橫檔/橫條,油/髒/色污 |  |  |  |  | 背面瑕疵 |  | 單色扣點為B級,結論為Discuss | [16 empty] | 色樣、品質樣廠商提供 | 已簽核 | 請參考驗貨員意見。(Please refer QA's comments.) | Email:jovilin@ecolot.com.tw |  | 2026/04/13 | 2026/05/18 | 2026/06/13 |  |  |  |  | IND-GLD
194839 | 2026/03/20 | Auto |  | WMT | Nina Huang 黃美禎 | V3B | HQ263487_FA26 | TMKF-26-01974 | NAS |  | A | 聚益 | CHINA | IND-GLD6 | 2026/04/19 | 2026/04/19 | Recycled Polyester/Spandex 90/10% | Woven | Poplin | Dyed | P/D | NA,Wicking | 56 | 120 | 838 | yds | Jun Yan 嚴軍 | ONEIRIC BLUE | Agree | 1074 | 1074 | 127 | 7.9 | 127 | 0 | 0 | 0% | 斷紗(斷經/斷緯),油/髒/色污 | [6 empty] | 大貨品質在接受標準內 | [16 empty] | 色樣、品質樣廠商提供 | 已簽核 | 請參考驗貨員意見。(Please refer QA's comments.) | Email:jovilin@ecolot.com.tw |  |  | 2026/05/18 | 2026/06/13 |  |  |  |  | IND-GLD
194242 | 2026/03/20 | Auto |  | WMT | Nina Huang 黃美禎 | V3B | HQ263487_FA26 | TMKF-26-01974 | NAS |  | A | 聚益 | CHINA | IND-GLD6 | 2026/04/09 | 2026/04/09 | Recycled Polyester/Spandex 90/10% | Woven | Poplin | Dyed | P/D | NA,Wicking | 56 | 120 | 838 | yds | Ajun He 何緒君 | PALE LILAC | Agree | 1000 | 1000 | 137 | 8 | 137 | 0 | 0 | 0% | 斷紗(斷經/斷緯),油/髒/色污 | [6 empty] | 大貨品質在接受標準內 | [16 empty] | 色樣、品質樣廠商提供 | 已簽核 | 請參考驗貨員意見。(Please refer QA's comments.) | Email:jovilin@ecolot.com.tw |  | 2026/04/13 | 2026/05/18 | 2026/06/13 |  |  |  |  | IND-GLD
194840 | 2026/03/20 | Auto |  | WMT | Nina Huang 黃美禎 | V3B | HQ263487_FA26 | TMKF-26-01974 | NAS |  | A | 聚益 | CHINA | IND-GLD6 | 2026/04/19 | 2026/04/19 | Recycled Polyester/Spandex 90/10% | Woven | Poplin | Dyed | P/D | NA,Wicking | 56 | 120 | 606 | yds | Jun Yan 嚴軍 | SPEARMINT SPARK | Agree | 780 | 780 | 217 | 9.2 | 217 | 0 | 0 | 0% | 接疋,油/髒/色污 | [6 empty] | 大貨品質在接受標準內 | [16 empty] | 色樣、品質樣廠商提供 | 已簽核 | 請參考驗貨員意見。(Please refer QA's comments.) | Email:jovilin@ecolot.com.tw |  |  | 2026/05/18 | 2026/06/13 |  |  |  |  | IND-GLD
194841 | 2026/03/20 | Auto |  | WMT | Nina Huang 黃美禎 | V3B | HQ263487_FA26 | TMKF-26-01974 | NAS |  | A | 聚益 | CHINA | IND-GLD6 | 2026/04/19 | 2026/04/19 | Recycled Polyester/Spandex 90/10% | Woven | Poplin | Dyed | P/D | NA,Wicking | 56 | 120 | 2959 | yds | Jun Yan 嚴軍 | VIVID WHITE | Agree | 3900 | 3900 | 729 | 9.1 | 507 | 222 | 0 | 0% | 接疋,棉粒/結頭/粗節,油/髒/色污 | [6 empty] | 部分匹扣點為B級,但單色結論為Pass | [16 empty] | 色樣、品質樣廠商提供 | 已簽核 | 請參考驗貨員意見。(Please refer QA's comments.) | Email:jovilin@ecolot.com.tw |  |  | 2026/05/18 | 2026/06/13 |  |  |  |  | IND-GLD
195049 | 2026/03/17 | Auto |  | TGT | Angela Chen 陳柔婷 | V5B | 10E250_5PK_C426 | TMKF-26-01975 | NAS |  |  | 賀鋼 | TAIWAN | VIN-MK2B | 2026/04/22 | 2026/04/22 | Recycled Polyester/Spandex 92/8% | Knit | Jersey | Dyed | P/D | NA,Wicking | 58 | 140 | 2270 | yds | Bill Wang 王逢茂 | BREAKTIME BLUE | Agree | 1224 | 1224 | 189 | 0.5 | 189 | 0 | 0 | 0% | 油/髒/色污 | [6 empty] | 大貨品質在接受標準內 | [16 empty] | 無色樣，品質樣業務提供 | 已簽核 | 單色結論為Pass。(The conclusion is Pass.) |  |  | 2026/04/26 | 2026/05/27 | 2026/08/07 |  |  |  |  | VIN-MK2
195051 | 2026/03/17 | Auto |  | TGT | Angela Chen 陳柔婷 | V5B | 10E250_5PK_C426 | TMKF-26-01975 | NAS |  |  | 賀鋼 | TAIWAN | VIN-MK2B | 2026/04/22 | 2026/04/22 | Recycled Polyester/Spandex 92/8% | Knit | Jersey | Dyed | P/D | NA,Wicking | 58 | 140 | 2360 | yds | Bill Wang 王逢茂 | EBONY | Agree | 1909 | 1909 | 187 | 0.5 | 187 | 0 | 0 | 0% | 擦傷/刮傷/勾紗 | [6 empty] | 大貨品質在接受標準內 | [16 empty] | 無色樣，品質樣業務提供 | 已簽核 | 單色結論為Pass。(The conclusion is Pass.) |  |  | 2026/04/26 | 2026/05/27 | 2026/08/07 |  |  |  |  | VIN-MK2
195050 | 2026/03/17 | Auto |  | TGT | Angela Chen 陳柔婷 | V5B | 10E250_5PK_C426 | TMKF-26-01975 | NAS |  |  | 賀鋼 | TAIWAN | VIN-MK2B | 2026/04/22 | 2026/04/22 | Recycled Polyester/Spandex 92/8% | Knit | Jersey | Dyed | P/D | NA,Wicking | 58 | 140 | 2110 | yds | Bill Wang 王逢茂 | LAVENDER LUCK | Agree | 1141 | 1141 | 176 | 1.1 | 176 | 0 | 0 | 0% | 油/髒/色污 | [6 empty] | 大貨品質在接受標準內 | [16 empty] | 無色樣，品質樣業務提供 | 已簽核 | 單色結論為Pass。(The conclusion is Pass.) |  |  | 2026/04/26 | 2026/05/27 | 2026/08/07 |  |  |  |  | VIN-MK2
195048 | 2026/03/17 | Auto |  | TGT | Angela Chen 陳柔婷 | V5B | 10E250_5PK_C426 | TMKF-26-01975 | NAS |  |  | 賀鋼 | TAIWAN | VIN-MK2B | 2026/04/22 | 2026/04/22 | Recycled Polyester/Spandex 92/8% | Knit | Jersey | Dyed | P/D | NA,Wicking | 58 | 140 | 2360 | yds | Bill Wang 王逢茂 | OCEAN SPRAY GREEN | Agree | 1324 | 1324 | 188 | 2.1 | 188 | 0 | 0 | 0% | 擦傷/刮傷/勾紗,油/髒/色污 | [6 empty] | 大貨品質在接受標準內 | [16 empty] | 無色樣，品質樣業務提供 | 已簽核 | 單色結論為Pass。(The conclusion is Pass.) |  |  | 2026/04/26 | 2026/05/27 | 2026/08/07 |  |  |  |  | VIN-MK2
195052 | 2026/03/17 | Auto |  | TGT | Angela Chen 陳柔婷 | V5B | 10E250_5PK_C426 | TMKF-26-01975 | NAS |  |  | 賀鋼 | TAIWAN | VIN-MK2B | 2026/04/22 | 2026/04/22 | Recycled Polyester/Spandex 92/8% | Knit | Jersey | Dyed | P/D | NA,Wicking | 58 | 140 | 2340 | yds | Bill Wang 王逢茂 | SILVER LILAC | Agree | 1714 | 1714 | 181 | 5.5 | 181 | 0 | 0 | 0% | 油/髒/色污 | [6 empty] | 大貨品質在接受標準內 | [16 empty] | 無色樣，品質樣業務提供 | 已簽核 | 單色結論為Pass。(The conclusion is Pass.) |  |  | 2026/04/26 | 2026/05/27 | 2026/08/07 |  |  |  |  | VIN-MK2
195606 | 2026/03/17 | Auto |  | HLF | Amei Wu 吳靜芳 | V3B | CPM253TL28_26Q3 | TMKF-26-01979 | NAS |  |  | NICE DYEING | CHINA | IND-GLD5 | 2026/04/30 | 2026/04/30 | Cotton(BCI)/Polyester 70/30% | Knit | Fleece | Dyed | P/D | NA,NA | 68 | 280 | 1827 | kgs | Jimmy Shi 石振華 | GRAY BLUE | Agree | 1424.01 | 3116 | 207 | 6.3 | 207 | 0 | 0 | 0% | 接疋,斷紗(斷經/斷緯),棉粒/結頭/粗節,油/髒/色污 | [6 empty] | 大貨品質在接受標準內 | [16 empty] | 色樣、品質樣廠商提供 | 已簽核 | 請參考驗貨員意見。(Please refer QA's comments.) |  |  | 2026/04/30 | 2026/06/07 | 2026/07/09 |  |  |  |  | IND-GLD
194642 | 2026/03/17 | Auto |  | HLF | Amei Wu 吳靜芳 | V3B | CPM253TL28_26Q3 | TMKF-26-01980 | NAS |  |  | NICE DYEING | CHINA | IND-GLD5 | 2026/04/15 | 2026/04/15 | Cotton(BCI)/Polyester 70/30% | Knit | Fleece | Dyed | Y/D | NA,NA | 68 | 280 | 2904 | kgs | Jimmy Shi 石振華 | P.SILVER HTR BC02 | Agree | 20.11 | 44 | 44 | 9.1 | 44 | 0 | 0 | 0% | 接疋 | [6 empty] | 大貨品質在接受標準內 | [16 empty] | 色樣、品質樣廠商提供 | 已簽核 | 請參考驗貨員意見。(Please refer QA's comments.) |  |  | 2026/04/23 | 2026/06/07 | 2026/07/09 |  |  |  |  | IND-GLD
195554 | 2026/03/17 | Auto |  | HLF | Amei Wu 吳靜芳 | V3B | CPM263TL65 | TMKF-26-01985 | NAS |  |  | NICE DYEING | CHINA | IND-GLD5 | 2026/04/29 | 2026/04/29 | Cotton(BCI)/Polyester 70/30% | Knit | Fleece | Dyed | P/D | NA,NA | 68 | 280 | 1747 | kgs | Jimmy Shi 石振華 | FUDGE | Agree | 1502.62 | 3288 | 332 | 6.6 | 239 | 93 | 0 | 0% | 接疋,擦傷/刮傷/勾紗,棉粒/結頭/粗節,油/髒/色污,異纖/飛花,破洞 | [6 empty] | 部分匹扣點為B級,但單色結論為Pass | [16 empty] | 色樣、品質樣廠商提供 | 已簽核 | 請參考驗貨員意見。(Please refer QA's comments.) |  |  | 2026/04/30 | 2026/06/07 | 2026/07/09 |  |  |  |  | IND-GLD
194641 | 2026/03/17 | Auto |  | HLF | Amei Wu 吳靜芳 | V3B | CPM263TL65 | TMKF-26-01985 | NAS |  |  | NICE DYEING | CHINA | IND-GLD5 | 2026/04/15 | 2026/04/15 | Cotton(BCI)/Polyester 70/30% | Knit | Fleece | Dyed | P/D | NA,NA | 68 | 280 | 1747 | kgs | Jimmy Shi 石振華 | GRIT GREEN | Agree | 188.74 | 413 | 53 | 7.5 | 53 | 0 | 0 | 0% | 接疋,異纖/飛花 | [6 empty] | 大貨品質在接受標準內 | [16 empty] | 色樣、品質樣廠商提供 | 已簽核 | 請參考驗貨員意見。(Please refer QA's comments.) |  |  | 2026/04/23 | 2026/06/07 | 2026/07/09 |  |  |  |  | IND-GLD
195553 | 2026/03/17 | Auto |  | HLF | Amei Wu 吳靜芳 | V3B | CPM263TL65 | TMKF-26-01985 | NAS |  |  | NICE DYEING | CHINA | IND-GLD5 | 2026/04/29 | 2026/04/29 | Cotton(BCI)/Polyester 70/30% | Knit | Fleece | Dyed | P/D | NA,NA | 68 | 280 | 1747 | kgs | Jimmy Shi 石振華 | GRIT GREEN | Agree | 539.26 | 1180 | 153 | 8.5 | 105 | 48 | 0 | 0% | 接疋,棉粒/結頭/粗節 | [6 empty] | 部分匹扣點為B級,但單色結論為Pass | [16 empty] | 色樣、品質樣廠商提供 | 已簽核 | 請參考驗貨員意見。(Please refer QA's comments.) |  |  | 2026/04/30 | 2026/06/07 | 2026/07/09 |  |  |  |  | IND-GLD
195604 | 2026/03/17 | Auto |  | HLF | Amei Wu 吳靜芳 | V3B | CPM263TL65 | TMKF-26-01985 | NAS |  |  | NICE DYEING | CHINA | IND-GLD5 | 2026/04/30 | 2026/04/30 | Cotton(BCI)/Polyester 70/30% | Knit | Fleece | Dyed | P/D | NA,NA | 68 | 280 | 1747 | kgs | Jimmy Shi 石振華 | ICEBERG GREEN | Agree | 1425.38 | 3119 | 312 | 9.9 | 208 | 104 | 0 | 0% | 接疋,擦傷/刮傷/勾紗,棉粒/結頭/粗節,油/髒/色污,破洞 | [6 empty] | 部分匹扣點為B級,但單色結論為Pass | [16 empty] | 色樣、品質樣廠商提供 | 已簽核 | 請參考驗貨員意見。(Please refer QA's comments.) |  |  | 2026/04/30 | 2026/06/07 | 2026/07/09 |  |  |  |  | IND-GLD
194636 | 2026/03/17 | Auto |  | HLF | Amei Wu 吳靜芳 | V3B | CPM263TL66 | TMKF-26-01991 | NAS |  |  | NICE DYEING | CHINA | IND-GLD5 | 2026/04/15 | 2026/04/15 | Cotton(BCI)/Polyester 70/30% | Knit | Fleece | Dyed | P/D | NA,NA | 68 | 280 | 1456 | kgs | Jimmy Shi 石振華 | BRIGHT WHITE | Agree | 716.12 | 1567 | 143 | 7 | 143 | 0 | 0 | 0% | 接疋,棉粒/結頭/粗節,油/髒/色污 | [6 empty] | 大貨品質在接受標準內 | [16 empty] | 色樣、品質樣廠商提供 | 已簽核 | 請參考驗貨員意見。(Please refer QA's comments.) |  |  | 2026/04/23 | 2026/06/07 | 2026/07/09 |  |  |  |  | IND-GLD
195111 | 2026/03/17 | Auto |  | HLF | Amei Wu 吳靜芳 | V3B | CPM263TL66 | TMKF-26-01991 | NAS |  |  | NICE DYEING | CHINA | IND-GLD5 | 2026/04/22 | 2026/04/22 | Cotton(BCI)/Polyester 70/30% | Knit | Fleece | Dyed | P/D | NA,NA | 68 | 280 | 1164 | kgs | Jimmy Shi 石振華 | VECTOR ESPRESSO | Agree | 266.43 | 583 | 100 | 10 | 50 | 50 | 0 | 0% | 接疋,棉粒/結頭/粗節 | [6 empty] | 部分匹扣點為B級,但單色結論為Pass | [16 empty] | 色樣、品質樣廠商提供 | 已簽核 | 請參考驗貨員意見。(Please refer QA's comments.) |  |  | 2026/04/23 | 2026/06/07 | 2026/07/09 |  |  |  |  | IND-GLD
195477 | 2026/03/17 | Auto |  | HLF | Amei Wu 吳靜芳 | V3B | CPM263TL66 | TMKF-26-01991 | NAS |  |  | NICE DYEING | CHINA | IND-GLD5 | 2026/04/28 | 2026/04/28 | Cotton(BCI)/Polyester 70/30% | Knit | Fleece | Dyed | P/D | NA,NA | 68 | 280 | 1164 | kgs | Jimmy Shi 石振華 | VECTOR ESPRESSO | Reject | 860.99 | 1884 | 213 | 4.7 | 0 | 0 | 213 | 0% | 接疋,棉粒/結頭/粗節,油/髒/色污 | [6 empty] | 單色結論為Fail,請打下並覆驗 |  | 簽核完成 |  |  | 1>260416060白色死棉粒較多，C級Reject。 | [11 empty] | 色樣、品質樣廠商提供 | 已簽核 | 請參考驗貨員意見。(Please refer QA's comments.) |  |  | 2026/04/30 | 2026/06/07 | 2026/07/09 |  | 覆驗完成 |  |  | IND-GLD
195555 | 2026/03/17 | Auto |  | HLF | Amei Wu 吳靜芳 | V3B | CPM263TL66 | TMKF-26-01991 | NAS |  |  | NICE DYEING | CHINA | IND-GLD5 | 2026/05/09 | 2026/04/29 | Cotton(BCI)/Polyester 70/30% | Knit | Fleece | Dyed | P/D | NA,NA | 68 | 280 | 1164 | kgs | Jimmy Shi 石振華 | VECTOR ESPRESSO | Agree | 860.99 | 1884 | 211 | 6.6 | 211 | 0 | 0 | 0% | 斷紗(斷經/斷緯),棉粒/結頭/粗節,油/髒/色污,破洞 | [6 empty] | 大貨品質在接受標準內 | [16 empty] | 色樣、品質樣廠商提供 | 已簽核 | 請參考驗貨員意見。(Please refer QA's comments.) |  |  | 2026/04/30 | 2026/06/07 | 2026/07/09 |  |  |  |  | IND-GLD
195112 | 2026/03/17 | Auto |  | HLF | Amei Wu 吳靜芳 | V3B | CPM263TL66 | TMKF-26-01991 | NAS |  |  | NICE DYEING | CHINA | IND-GLD5 | 2026/04/22 | 2026/04/22 | Cotton(BCI)/Polyester 70/30% | Knit | Fleece | Dyed | P/D | NA,NA | 68 | 280 | 1164 | kgs | Jimmy Shi 石振華 | WINDSOR WINE | Agree | 185.54 | 406 | 107 | 6.5 | 107 | 0 | 0 | 0% | 接疋,棉粒/結頭/粗節,油/髒/色污 | [6 empty] | 大貨品質在接受標準內 | [16 empty] | 色樣、品質樣廠商提供 | 已簽核 | 請參考驗貨員意見。(Please refer QA's comments.) |  |  | 2026/04/23 | 2026/06/07 | 2026/07/09 |  |  |  |  | IND-GLD
195109 | 2026/03/17 | Auto |  | HLF | Amei Wu 吳靜芳 | V3B | CPM263TL66 | TMKF-26-01993 | NAS |  |  | NICE DYEING | CHINA | IND-GLD5 | 2026/04/22 | 2026/04/22 | Cotton(BCI)/Polyester/Spandex 58/37/5% | Knit | Rib | Dyed | P/D | NA,NA | 46 | 300 | 279 | kgs | Jimmy Shi 石振華 | BRIGHT WHITE | Agree | 294.34 | 876 | 143 | 5.6 | 143 | 0 | 0 | 0% | 接疋,棉粒/結頭/粗節,油/髒/色污 | [6 empty] | 大貨品質在接受標準內 | [16 empty] | 色樣、品質樣廠商提供 | 已簽核 | 請參考驗貨員意見。(Please refer QA's comments.) |  |  | 2026/04/23 | 2026/06/07 | 2026/07/09 |  |  |  |  | IND-GLD
193998 | 2026/03/17 | Auto |  | WMT | Vivian Lan 藍文琦 | V3B | HQ265427 | TMKF-26-01995 | NAS |  |  | 嘉業 | CHINA | VIN-MK2A | 2026/04/02 | 2026/04/02 | Recycled Polyester/Spandex 88/12% | Knit | Jersey | Dyed | P/D | NA,Wicking | 57 | 180 | 1722 | yds | Gul Wang 王國安 | BLACK SOOT_180GSM | Discuss | 1725 | 1725 | 158 | 13.9 | 0 | 158 | 0 | 1.2% | 接疋,橫檔/橫條,油/髒/色污,破洞 | [6 empty] | 單色扣點為B級,結論為Discuss | [16 empty] | 色樣、品質樣廠商提供 | 已簽核 | 請參考驗貨員意見。(Please refer QA's comments.) |  |  | 2026/04/10 | 2026/03/19 | 2026/04/11 |  |  |  |  | VIN-MK2
193996 | 2026/03/17 | Auto |  | WMT | Vivian Lan 藍文琦 | V3B | HQ265427 | TMKF-26-01995 | NAS |  |  | 嘉業 | CHINA | VIN-MK2A | 2026/04/02 | 2026/04/02 | Recycled Polyester/Spandex 88/12% | Knit | Jersey | Dyed | P/D | NA,Wicking | 57 | 180 | 1434 | yds | Gul Wang 王國安 | BLUE BLANKET_180GSM | Agree | 1635 | 1635 | 185.5 | 8.1 | 185.5 | 0 | 0 | 0% | 接疋,油/髒/色污,破洞 | [6 empty] | 大貨品質在接受標準內 | [16 empty] | 色樣、品質樣廠商提供 | 已簽核 | 請參考驗貨員意見。(Please refer QA's comments.) |  |  | 2026/04/10 | 2026/03/19 | 2026/04/11 |  |  |  |  | VIN-MK2
193995 | 2026/03/17 | Auto |  | WMT | Vivian Lan 藍文琦 | V3B | HQ265427 | TMKF-26-01995 | NAS |  |  | 嘉業 | CHINA | VIN-MK2A | 2026/04/02 | 2026/04/02 | Recycled Polyester/Spandex 88/12% | Knit | Jersey | Dyed | P/D | NA,Wicking | 57 | 180 | 0 | yds | Gul Wang 王國安 | MOTHER OF PEARL_180GS | Discuss | 1181 | 1181 | 176.3 | 11.3 | 0 | 176.3 | 0 | 0.4% | 接疋,油/髒/色污,破洞 | [6 empty] | 單色扣點為B級,結論為Discuss | [16 empty] | 色樣、品質樣廠商提供 | 已簽核 | 請參考驗貨員意見。(Please refer QA's comments.) |  |  | 2026/04/10 | 2026/03/19 | 2026/04/11 |  |  |  |  | VIN-MK2
193997 | 2026/03/17 | Auto |  | WMT | Vivian Lan 藍文琦 | V3B | HQ265427 | TMKF-26-01995 | NAS |  |  | 嘉業 | CHINA | VIN-MK2A | 2026/04/02 | 2026/04/02 | Recycled Polyester/Spandex 88/12% | Knit | Jersey | Dyed | P/D | NA,Wicking | 57 | 180 | 1434 | yds | Gul Wang 王國安 | ROSIEST ROUGE_180GSM | Agree | 1693 | 1693 | 187.8 | 10.1 | 91.4 | 96.4 | 0 | 0% | 接疋,油/髒/色污,破洞 | [6 empty] | 部分匹扣點為B級,但單色結論為Pass | [16 empty] | 色樣、品質樣廠商提供 | 已簽核 | 請參考驗貨員意見。(Please refer QA's comments.) |  |  | 2026/04/10 | 2026/03/19 | 2026/04/11 |  |  |  |  | VIN-MK2
193993 | 2026/03/18 | Auto |  | WMT | Vivian Lan 藍文琦 | V3B | HQ265427 | TMKF-26-01998 | NAS |  |  | 嘉業 | CHINA | VIN-MK2A | 2026/04/02 | 2026/04/02 | Recycled Polyester/Spandex 88/12% | Knit | Jersey | Dyed | Cross dyed | NA,Wicking | 57 | 200 | 1421 | yds | Gul Wang 王國安 | BLACK SOOT | Discuss | 848 | 848 | 85.3 | 18.8 | 0 | 85.3 | 0 | 2.6% | 接疋,破洞 | [6 empty] | 單色扣點為B級,結論為Discuss | [16 empty] | 色樣、品質樣廠商提供 | 已簽核 | 請參考驗貨員意見。(Please refer QA's comments.) |  |  | 2026/04/10 | 2026/03/19 | 2026/04/11 |  |  |  |  | VIN-MK2
193991 | 2026/03/18 | Auto |  | WMT | Vivian Lan 藍文琦 | V3B | HQ265427 | TMKF-26-01998 | NAS |  |  | 嘉業 | CHINA | VIN-MK2A | 2026/04/02 | 2026/04/02 | Recycled Polyester/Spandex 88/12% | Knit | Jersey | Dyed | Cross dyed | NA,Wicking | 57 | 200 | 1177 | yds | Gul Wang 王國安 | BLUE BLANKET | Discuss | 494 | 494 | 79.4 | 22.7 | 0 | 79.4 | 0 | 3.8% | 接疋,油/髒/色污,破洞 | [6 empty] | 單色扣點為B級,結論為Discuss | [16 empty] | 色樣、品質樣廠商提供 | 已簽核 | 請參考驗貨員意見。(Please refer QA's comments.) |  |  | 2026/04/10 | 2026/03/19 | 2026/04/11 |  |  |  |  | VIN-MK2
193992 | 2026/03/18 | Auto |  | WMT | Vivian Lan 藍文琦 | V3B | HQ265427 | TMKF-26-01998 | NAS |  |  | 嘉業 | CHINA | VIN-MK2A | 2026/04/02 | 2026/04/02 | Recycled Polyester/Spandex 88/12% | Knit | Jersey | Dyed | Cross dyed | NA,Wicking | 57 | 200 | 941 | yds | Gul Wang 王國安 | MOTHER OF PEARL | Agree | 1274 | 1274 | 165.5 | 9.1 | 82.9 | 82.6 | 0 | 0% | 接疋,油/髒/色污,破洞 | [6 empty] | 部分匹扣點為B級,但單色結論為Pass | [16 empty] | 色樣、品質樣廠商提供 | 已簽核 | 請參考驗貨員意見。(Please refer QA's comments.) |  |  | 2026/04/10 | 2026/03/19 | 2026/04/11 |  |  |  |  | VIN-MK2
193994 | 2026/03/18 | Auto |  | WMT | Vivian Lan 藍文琦 | V3B | HQ265427 | TMKF-26-01998 | NAS |  |  | 嘉業 | CHINA | VIN-MK2A | 2026/04/02 | 2026/04/02 | Recycled Polyester/Spandex 88/12% | Knit | Jersey | Dyed | Cross dyed | NA,Wicking | 57 | 200 | 1177 | yds | Gul Wang 王國安 | ROSIEST ROUGE | Agree | 680 | 680 | 84.8 | 5.9 | 84.8 | 0 | 0 | 0% | 接疋,油/髒/色污 | [6 empty] | 大貨品質在接受標準內 | [16 empty] | 色樣、品質樣廠商提供 | 已簽核 | 請參考驗貨員意見。(Please refer QA's comments.) |  |  | 2026/04/10 | 2026/03/19 | 2026/04/11 |  |  |  |  | VIN-MK2
194142 | 2026/03/18 | Auto |  | DKS | Lu Lee 李璐 | V2B | MVG2504FS_Q426 | TMKF-26-02002 | AS |  |  | 兆升針織 | CHINA | IND-GLR1 | 2026/04/07 | 2026/04/07 | Polyamide/Elastane 71/29% | Knit | Tricot | Dyed | P/D | NA,Anti-Microbial,Anti-Odor,UPF 50+,Wick | 58 | 150 | 4311 | yds | Jimmy Shi 石振華 | HARBOR MIST | Reject | 4381 | 4381 | 625 | 5.8 | 498 | 0 | 127 | 0% | 接疋,橫檔/橫條,油/髒/色污 | [5 empty] | 幅寬不足 | 單色結論為Fail,請打下並覆驗 |  | 簽核完成 |  |  | 1>HARBOR MIST：A026007425有效幅寬偏小0.5”，C級Reject。 2>KHAKI SAND：A026007436幅寬不穩定，最小有效幅寬偏小3”，C級Reject。 3>PURE EBONY：R126007421手感偏硬，C級Reject。 4>依實際克重幅寬換算碼長，部分缸短碼0.44%~1.45%，布廠需補足碼長。 | [11 empty] | 色樣、品質樣廠商提供 | 已簽核 | 請參考驗貨員意見。(Please refer QA's comments.) |  |  | 2026/05/08 | 2026/06/12 | 2026/07/13 | 許貿昇 不同意出貨 | 覆驗完成 |  |  | IND-GLR1
194143 | 2026/03/18 | Auto |  | DKS | Lu Lee 李璐 | V2B | MVG2504FS_Q426 | TMKF-26-02002 | AS |  |  | 兆升針織 | CHINA | IND-GLR1 | 2026/04/07 | 2026/04/07 | Polyamide/Elastane 71/29% | Knit | Tricot | Dyed | P/D | NA,Anti-Microbial,Anti-Odor,UPF 50+,Wick | 58 | 150 | 3509 | yds | Jimmy Shi 石振華 | KHAKI SAND | Agree | 2544 | 2544 | 514 | 9.7 | 237 | 182 | 95 | 0% | 接疋,斷紗(斷經/斷緯),橫檔/橫條,油/髒/色污,破洞 | [5 empty] | 幅寬不足 | 部分匹為C級打下,但單色結論為Pass | [16 empty] | 色樣、品質樣廠商提供 | 已簽核 | 請參考驗貨員意見。(Please refer QA's comments.) |  |  | 2026/05/08 | 2026/06/12 | 2026/07/13 |  |  |  |  | IND-GLR1
194141 | 2026/03/18 | Auto |  | DKS | Lu Lee 李璐 | V2B | MVG2504FS_Q426 | TMKF-26-02002 | AS |  |  | 兆升針織 | CHINA | IND-GLR1 | 2026/04/07 | 2026/04/07 | Polyamide/Elastane 71/29% | Knit | Tricot | Dyed | P/D | NA,Anti-Microbial,Anti-Odor,UPF 50+,Wick | 58 | 150 | 4660 | yds | Jimmy Shi 石振華 | PURE EBONY | Agree | 4756 | 4756 | 565 | 4.2 | 460 | 0 | 105 | 0% | 接疋,擦傷/刮傷/勾紗 |  | 手感不符 |  |  |  |  | 部分匹為C級打下,但單色結論為Pass | [16 empty] | 色樣、品質樣廠商提供 | 已簽核 | 請參考驗貨員意見。(Please refer QA's comments.) |  |  | 2026/05/08 | 2026/06/12 | 2026/07/13 |  |  |  |  | IND-GLR1
194434 | 2026/03/18 | Auto |  | DKS | Lu Lee 李璐 | V2B | MVG2504FS_Q426 | TMKF-26-02002 | AS |  |  | 兆升針織 | CHINA | IND-GLR1 | 2026/04/13 | 2026/04/13 | Polyamide/Elastane 71/29% | Knit | Tricot | Dyed | P/D | NA,Anti-Microbial,Anti-Odor,UPF 50+,Wick | 58 | 150 | 4660 | yds | Jimmy Shi 石振華 | PURE EBONY | Agree | 1036 | 1036 | 218 | 0 | 218 | 0 | 0 | 0% | 接疋,橫檔/橫條 | [6 empty] | 大貨品質在接受標準內 | [16 empty] | 色樣、品質樣廠商提供 | 已簽核 | 請參考驗貨員意見。(Please refer QA's comments.) |  |  | 2026/05/08 | 2026/06/12 | 2026/07/13 |  |  |  |  | IND-GLR1
193956 | 2026/03/18 | Auto |  | GU | Cynthia Chen 陳律妏 | V6A | 60226N009A_2,60226N009B_1,60226N009C_1 | TMKF-26-02008 | AS |  | A | P.T.GISTEX | INDONESIA | IND-STL | 2026/04/02 | 2026/04/01 | Polyester 100% | Woven | Twill | Dyed | P/D | NA,NA | 54 | 210 | 11049 | yds | Irfan | 07 GRAY | Agree | 4133 | 4133 | 373 | 7.8 | 373 | 0 | 0 | 0% | 斷紗(斷經/斷緯),棉粒/結頭/粗節 | [6 empty] | 大貨品質在接受標準內 | [16 empty] | 色樣、品質樣廠商提供 | 已簽核 | 請參考驗貨員意見。(Please refer QA's comments.) |  |  | 2026/04/16 | 2026/04/06 | 2026/05/06 |  |  |  |  | IND-STL
193963 | 2026/03/18 | Auto |  | GU | Cynthia Chen 陳律妏 | V6A | 60226N009A_2,60226N009B_1,60226N009C_1 | TMKF-26-02008 | AS |  | A | P.T.GISTEX | INDONESIA | IND-STL | 2026/04/02 | 2026/04/02 | Polyester 100% | Woven | Twill | Dyed | P/D | NA,NA | 54 | 210 | 11049 | yds | Irfan | 07 GRAY | Reject | 3725 | 3725 | 204 | 6.4 | 100 | 0 | 104 | 0% | 擦傷/刮傷/勾紗,斷紗(斷經/斷緯),棉粒/結頭/粗節 |  |  |  | 漸進色差,邊中色差 |  |  | 單色結論為Fail,請打下並覆驗 |  | 簽核完成 |  |  | General found: Broken yarn, stain, knot/slub, stop mark Col 07 gray pro 320229668 reject shading head end & Side to Side Col 31 Beige pro 320230078 reject shading head end Col 31 Beige pro 320230088 reject overpoints knot/slub MK garment fty will offer the actual replenishment and loss rate, if necessary. | [11 empty] | 色樣、品質樣廠商提供 | 已簽核 | 請參考驗貨員意見。(Please refer QA's comments.) 請參考驗貨員意見。(Please refer QA's comments.) 因C級大貨超過20%，請打下並申請覆驗。 |  |  | 2026/04/16 | 2026/04/06 | 2026/05/06 |  | 覆驗完成 |  |  | IND-STL
194106 | 2026/03/18 | Auto |  | GU | Cynthia Chen 陳律妏 | V6A | 60226N009A_2,60226N009B_1,60226N009C_1 | TMKF-26-02008 | AS |  | A | P.T.GISTEX | INDONESIA | IND-STL | 2026/04/17 | 2026/04/07 | Polyester 100% | Woven | Twill | Dyed | P/D | NA,NA | 54 | 210 | 11049 | yds | Irfan | 07 GRAY | Reject | 11884 | 11884 | 639 | 7.4 | 451 | 85 | 103 | 0% | 擦傷/刮傷/勾紗,斷紗(斷經/斷緯),棉粒/結頭/粗節 |  |  |  | 漸進色差 |  |  | 單色結論為Fail,請打下並覆驗 | [16 empty] | 色樣、品質樣廠商提供 | 已簽核 | 請參考驗貨員意見。(Please refer QA's comments.) |  |  | 2026/04/16 | 2026/04/06 | 2026/05/06 |  |  |  |  | IND-STL
194169 | 2026/03/18 | Auto |  | GU | Cynthia Chen 陳律妏 | V6A | 60226N009A_2,60226N009B_1,60226N009C_1 | TMKF-26-02008 | AS |  | A | P.T.GISTEX | INDONESIA | IND-STL | 2026/04/08 | 2026/04/08 | Polyester 100% | Woven | Twill | Dyed | P/D | NA,NA | 54 | 210 | 11049 | yds | Irfan | 07 GRAY | Agree | 3314 | 3314 | 207 | 9.2 | 207 | 0 | 0 | 0% | 擦傷/刮傷/勾紗,斷紗(斷經/斷緯),棉粒/結頭/粗節 | [6 empty] | 大貨品質在接受標準內 | [16 empty] | 色樣、品質樣廠商提供 | 已簽核 | 請參考驗貨員意見。(Please refer QA's comments.) |  |  | 2026/04/16 | 2026/04/06 | 2026/05/06 |  |  |  |  | IND-STL
194465 | 2026/03/18 | Auto |  | GU | Cynthia Chen 陳律妏 | V6A | 60226N009A_2,60226N009B_1,60226N009C_1 | TMKF-26-02008 | AS |  | A | P.T.GISTEX | INDONESIA | IND-STL | 2026/04/13 | 2026/04/13 | Polyester 100% | Woven | Twill | Dyed | P/D | NA,NA | 54 | 210 | 11049 | yds | Irfan | 07 GRAY | Reject | 5927 | 5927 | 446 | 9 | 196 | 85 | 165 | 0% | 擦傷/刮傷/勾紗,斷紗(斷經/斷緯),棉粒/結頭/粗節 |  |  |  | 漸進色差 |  |  | 單色結論為Fail,請打下並覆驗 |  | 簽核完成 |  |  | General found: Broken yarn, knot, stopmark Col 07 Gray Pro 320231357 & 320232187 reject shading Head end Col 09 Black Pro 330020322 reject continue vertical line MK garment fty will offer the actual replenishment and loss rate, if necessary. | [11 empty] | 色樣、品質樣廠商提供 | 已簽核 | 因C級大貨超過20%，請打下並申請覆驗。 |  |  | 2026/04/16 | 2026/04/06 | 2026/05/06 |  | 覆驗完成 |  |  | IND-STL
194512 | 2026/03/18 | Auto |  | GU | Cynthia Chen 陳律妏 | V6A | 60226N009A_2,60226N009B_1,60226N009C_1 | TMKF-26-02008 | AS |  | A | P.T.GISTEX | INDONESIA | IND-STL | 2026/04/24 | 2026/04/14 | Polyester 100% | Woven | Twill | Dyed | P/D | NA,NA | 54 | 210 | 11049 | yds | Irfan | 07 GRAY | Discuss | 4682 | 4682 | 438 | 10.5 | 273 | 165 | 0 | 0.2% | 擦傷/刮傷/勾紗,斷紗(斷經/斷緯),棉粒/結頭/粗節 | [6 empty] | 部分匹扣點為B級,但單色結論為Pass | [16 empty] | 色樣、品質樣廠商提供 | 已簽核 | 請參考驗貨員意見。(Please refer QA's comments.) |  |  | 2026/04/16 | 2026/04/06 | 2026/05/06 |  |  |  |  | IND-STL
195131 | 2026/03/18 | Auto |  | GU | Cynthia Chen 陳律妏 | V6A | 60226N009A_2,60226N009B_1,60226N009C_1 | TMKF-26-02008 | AS |  | A | P.T.GISTEX | INDONESIA | IND-STL | 2026/04/23 | 2026/04/22 | Polyester 100% | Woven | Twill | Dyed | P/D | NA,NA | 54 | 210 | 11049 | yds | Irfan | 07 GRAY | Agree | 7966 | 7966 | 820 | 7 | 665 | 155 | 0 | 0% | 擦傷/刮傷/勾紗,斷紗(斷經/斷緯),棉粒/結頭/粗節 | [6 empty] | 部分匹扣點為B級,但單色結論為Pass | [16 empty] | 色樣、品質樣廠商提供 | 已簽核 | 請參考驗貨員意見。(Please refer QA's comments.) |  |  |  | 2026/04/06 | 2026/05/06 |  |  |  |  | IND-STL
195132 | 2026/03/18 | Auto |  | GU | Cynthia Chen 陳律妏 | V6A | 60226N009A_2,60226N009B_1,60226N009C_1 | TMKF-26-02008 | AS |  | A | P.T.GISTEX | INDONESIA | IND-STL | 2026/04/23 | 2026/04/23 | Polyester 100% | Woven | Twill | Dyed | P/D | NA,NA | 54 | 210 | 11049 | yds | Irfan | 07 GRAY | Agree | 8600 | 8600 | 874 | 8.8 | 695 | 179 | 0 | 0% | 擦傷/刮傷/勾紗,斷紗(斷經/斷緯),棉粒/結頭/粗節 | [6 empty] | 部分匹扣點為B級,但單色結論為Pass | [16 empty] | 色樣、品質樣廠商提供 | 已簽核 | 請參考驗貨員意見。(Please refer QA's comments.) |  |  |  | 2026/04/06 | 2026/05/06 |  |  |  |  | IND-STL
193957 | 2026/03/18 | Auto |  | GU | Cynthia Chen 陳律妏 | V6A | 60226N009A_2,60226N009B_1,60226N009C_1 | TMKF-26-02008 | AS |  | A | P.T.GISTEX | INDONESIA | IND-STL | 2026/04/02 | 2026/04/01 | Polyester 100% | Woven | Twill | Dyed | P/D | NA,NA | 54 | 210 | 43340 | yds | Irfan | 09 BLACK | Agree | 8471 | 8471 | 485 | 6.6 | 485 | 0 | 0 | 0% | 擦傷/刮傷/勾紗,斷紗(斷經/斷緯),棉粒/結頭/粗節 | [6 empty] | 大貨品質在接受標準內 | [16 empty] | 色樣、品質樣廠商提供 | 已簽核 | 請參考驗貨員意見。(Please refer QA's comments.) |  |  | 2026/04/16 | 2026/04/06 | 2026/05/06 |  |  |  |  | IND-STL
193962 | 2026/03/18 | Auto |  | GU | Cynthia Chen 陳律妏 | V6A | 60226N009A_2,60226N009B_1,60226N009C_1 | TMKF-26-02008 | AS |  | A | P.T.GISTEX | INDONESIA | IND-STL | 2026/04/02 | 2026/04/02 | Polyester 100% | Woven | Twill | Dyed | P/D | NA,NA | 54 | 210 | 43340 | yds | Irfan | 09 BLACK | Agree | 11781 | 11781 | 869 | 6.1 | 769 | 100 | 0 | 0% | 擦傷/刮傷/勾紗,斷紗(斷經/斷緯),棉粒/結頭/粗節 | [6 empty] | 部分匹扣點為B級,但單色結論為Pass | [16 empty] | 色樣、品質樣廠商提供 | 已簽核 | 請參考驗貨員意見。(Please refer QA's comments.) 請參考驗貨員意見。(Please refer QA's comments.) 因C級大貨超過20%，請打下並申請覆驗。 |  |  | 2026/04/16 | 2026/04/06 | 2026/05/06 |  |  |  |  | IND-STL
194105 | 2026/03/18 | Auto |  | GU | Cynthia Chen 陳律妏 | V6A | 60226N009A_2,60226N009B_1,60226N009C_1 | TMKF-26-02008 | AS |  | A | P.T.GISTEX | INDONESIA | IND-STL | 2026/04/17 | 2026/04/07 | Polyester 100% | Woven | Twill | Dyed | P/D | NA,NA | 54 | 210 | 43340 | yds | Irfan | 09 BLACK | Agree | 16468 | 16468 | 871 | 9 | 531 | 340 | 0 | 0% | 擦傷/刮傷/勾紗,斷紗(斷經/斷緯),棉粒/結頭/粗節 | [6 empty] | 部分匹扣點為B級,但單色結論為Pass | [16 empty] | 色樣、品質樣廠商提供 | 已簽核 | 請參考驗貨員意見。(Please refer QA's comments.) |  |  | 2026/04/16 | 2026/04/06 | 2026/05/06 |  |  |  |  | IND-STL
194167 | 2026/03/18 | Auto |  | GU | Cynthia Chen 陳律妏 | V6A | 60226N009A_2,60226N009B_1,60226N009C_1 | TMKF-26-02008 | AS |  | A | P.T.GISTEX | INDONESIA | IND-STL | 2026/04/08 | 2026/04/08 | Polyester 100% | Woven | Twill | Dyed | P/D | NA,NA | 54 | 210 | 43340 | yds | Irfan | 09 BLACK | Agree | 12907 | 12907 | 906 | 8.2 | 657 | 249 | 0 | 0% | 擦傷/刮傷/勾紗,斷紗(斷經/斷緯),棉粒/結頭/粗節 | [6 empty] | 部分匹扣點為B級,但單色結論為Pass | [16 empty] | 色樣、品質樣廠商提供 | 已簽核 | 請參考驗貨員意見。(Please refer QA's comments.) |  |  | 2026/04/16 | 2026/04/06 | 2026/05/06 |  |  |  |  | IND-STL
194464 | 2026/03/18 | Auto |  | GU | Cynthia Chen 陳律妏 | V6A | 60226N009A_2,60226N009B_1,60226N009C_1 | TMKF-26-02008 | AS |  | A | P.T.GISTEX | INDONESIA | IND-STL | 2026/04/13 | 2026/04/13 | Polyester 100% | Woven | Twill | Dyed | P/D | NA,NA | 54 | 210 | 43340 | yds | Irfan | 09 BLACK | Reject | 6920 | 6920 | 822 | 6.7 | 602 | 132 | 88 | 0% | 擦傷/刮傷/勾紗,斷紗(斷經/斷緯),棉粒/結頭/粗節,針痕/直條 | [6 empty] | 單色結論為Fail,請打下並覆驗 | [16 empty] | 色樣、品質樣廠商提供 | 已簽核 | 因C級大貨超過20%，請打下並申請覆驗。 |  |  | 2026/04/16 | 2026/04/06 | 2026/05/06 |  |  |  |  | IND-STL
194510 | 2026/03/18 | Auto |  | GU | Cynthia Chen 陳律妏 | V6A | 60226N009A_2,60226N009B_1,60226N009C_1 | TMKF-26-02008 | AS |  | A | P.T.GISTEX | INDONESIA | IND-STL | 2026/04/24 | 2026/04/14 | Polyester 100% | Woven | Twill | Dyed | P/D | NA,NA | 54 | 210 | 43340 | yds | Irfan | 09 BLACK | Agree | 640 | 640 | 104 | 7.7 | 104 | 0 | 0 | 0% | 擦傷/刮傷/勾紗 | [6 empty] | 大貨品質在接受標準內 | [16 empty] | 色樣、品質樣廠商提供 | 已簽核 | 請參考驗貨員意見。(Please refer QA's comments.) |  |  | 2026/04/16 | 2026/04/06 | 2026/05/06 |  |  |  |  | IND-STL
195507 | 2026/03/18 | Auto |  | GU | Cynthia Chen 陳律妏 | V6A | 60226N009A_2,60226N009B_1,60226N009C_1 | TMKF-26-02008 | AS |  | A | P.T.GISTEX | INDONESIA | IND-STL | 2026/04/29 | 2026/04/28 | Polyester 100% | Woven | Twill | Dyed | P/D | NA,NA | 54 | 210 | 43340 | yds | Irfan | 09 BLACK | Agree | 3901 | 3901 | 601 | 9.3 | 356 | 245 | 0 | 0% | 擦傷/刮傷/勾紗,斷紗(斷經/斷緯),棉粒/結頭/粗節 | [6 empty] | 部分匹扣點為B級,但單色結論為Pass | [16 empty] | 色樣、品質樣廠商提供 | 已簽核 | 請參考驗貨員意見。(Please refer QA's comments.) |  |  |  | 2026/04/06 | 2026/05/06 |  |  |  |  | IND-STL
195508 | 2026/03/18 | Auto |  | GU | Cynthia Chen 陳律妏 | V6A | 60226N009A_2,60226N009B_1,60226N009C_1 | TMKF-26-02008 | AS |  | A | P.T.GISTEX | INDONESIA | IND-STL | 2026/04/29 | 2026/04/29 | Polyester 100% | Woven | Twill | Dyed | P/D | NA,NA | 54 | 210 | 43340 | yds | Irfan | 09 BLACK | Reject | 4293 | 4293 | 796 | 8.7 | 161 | 298 | 337 | 0% | 擦傷/刮傷/勾紗,斷紗(斷經/斷緯),棉粒/結頭/粗節 |  |  |  | 漸進色差 |  |  | 單色結論為Fail,請打下並覆驗 |  | 簽核完成 |  |  | General found: knot, broken yarn, stopmark reject shading head end PRO 320231059 MK garment fty will offer the actual replenishment and loss rate, if necessary. | 不出貨 | [10 empty] | 色樣、品質樣廠商提供 | 已簽核 | 因C級大貨超過20%，請打下並申請覆驗。 |  |  |  | 2026/04/06 | 2026/05/06 |  | 此面料後續不再安排出貨 |  |  | IND-STL
193955 | 2026/03/18 | Auto |  | GU | Cynthia Chen 陳律妏 | V6A | 60226N009A_2,60226N009B_1,60226N009C_1 | TMKF-26-02008 | AS |  | A | P.T.GISTEX | INDONESIA | IND-STL | 2026/04/02 | 2026/04/01 | Polyester 100% | Woven | Twill | Dyed | P/D | NA,NA | 54 | 210 | 33701 | yds | Irfan | 31 BEIGE | Agree | 10226 | 10226 | 485 | 6.4 | 485 | 0 | 0 | 0% | 斷紗(斷經/斷緯),棉粒/結頭/粗節,油/髒/色污 | [6 empty] | 大貨品質在接受標準內 | [16 empty] | 色樣、品質樣廠商提供 | 已簽核 | 請參考驗貨員意見。(Please refer QA's comments.) |  |  | 2026/04/16 | 2026/04/06 | 2026/05/06 |  |  |  |  | IND-STL
193961 | 2026/03/18 | Auto |  | GU | Cynthia Chen 陳律妏 | V6A | 60226N009A_2,60226N009B_1,60226N009C_1 | TMKF-26-02008 | AS |  | A | P.T.GISTEX | INDONESIA | IND-STL | 2026/04/02 | 2026/04/02 | Polyester 100% | Woven | Twill | Dyed | P/D | NA,NA | 54 | 210 | 33701 | yds | Irfan | 31 BEIGE | Reject | 19325 | 19325 | 1047 | 7.7 | 630 | 180 | 237 | 0% | 斷紗(斷經/斷緯),棉粒/結頭/粗節,油/髒/色污 |  |  |  | 漸進色差 |  |  | 單色結論為Fail,請打下並覆驗 |  | 簽核完成 |  |  | General found: Broken yarn, stain, knot/slub, stop mark Col 07 gray pro 320229668 reject shading head end & Side to Side Col 31 Beige pro 320230078 reject shading head end Col 31 Beige pro 320230088 reject overpoints knot/slub MK garment fty will offer the actual replenishment and loss rate, if necessary. | [11 empty] | 色樣、品質樣廠商提供 | 已簽核 | 請參考驗貨員意見。(Please refer QA's comments.) 請參考驗貨員意見。(Please refer QA's comments.) 因C級大貨超過20%，請打下並申請覆驗。 |  |  | 2026/04/16 | 2026/04/06 | 2026/05/06 |  | 覆驗完成 |  |  | IND-STL
194107 | 2026/03/18 | Auto |  | GU | Cynthia Chen 陳律妏 | V6A | 60226N009A_2,60226N009B_1,60226N009C_1 | TMKF-26-02008 | AS |  | A | P.T.GISTEX | INDONESIA | IND-STL | 2026/04/17 | 2026/04/07 | Polyester 100% | Woven | Twill | Dyed | P/D | NA,NA | 54 | 210 | 33701 | yds | Irfan | 31 BEIGE | Agree | 1598 | 1598 | 80 | 7.5 | 80 | 0 | 0 | 0% | 棉粒/結頭/粗節,油/髒/色污 | [6 empty] | 大貨品質在接受標準內 | [16 empty] | 色樣、品質樣廠商提供 | 已簽核 | 請參考驗貨員意見。(Please refer QA's comments.) |  |  | 2026/04/16 | 2026/04/06 | 2026/05/06 |  |  |  |  | IND-STL
194166 | 2026/03/18 | Auto |  | GU | Cynthia Chen 陳律妏 | V6A | 60226N009A_2,60226N009B_1,60226N009C_1 | TMKF-26-02008 | AS |  | A | P.T.GISTEX | INDONESIA | IND-STL | 2026/04/08 | 2026/04/08 | Polyester 100% | Woven | Twill | Dyed | P/D | NA,NA | 54 | 210 | 33701 | yds | Irfan | 31 BEIGE | Agree | 11461 | 11461 | 673 | 7.4 | 673 | 0 | 0 | 0% | 斷紗(斷經/斷緯),棉粒/結頭/粗節,油/髒/色污 | [6 empty] | 大貨品質在接受標準內 | [16 empty] | 色樣、品質樣廠商提供 | 已簽核 | 請參考驗貨員意見。(Please refer QA's comments.) |  |  | 2026/04/16 | 2026/04/06 | 2026/05/06 |  |  |  |  | IND-STL
194511 | 2026/03/18 | Auto |  | GU | Cynthia Chen 陳律妏 | V6A | 60226N009A_2,60226N009B_1,60226N009C_1 | TMKF-26-02008 | AS |  | A | P.T.GISTEX | INDONESIA | IND-STL | 2026/04/24 | 2026/04/14 | Polyester 100% | Woven | Twill | Dyed | P/D | NA,NA | 54 | 210 | 33701 | yds | Irfan | 31 BEIGE | Agree | 509 | 509 | 99 | 6.1 | 99 | 0 | 0 | 0% | 斷紗(斷經/斷緯),棉粒/結頭/粗節,油/髒/色污 | [6 empty] | 大貨品質在接受標準內 | [16 empty] | 色樣、品質樣廠商提供 | 已簽核 | 請參考驗貨員意見。(Please refer QA's comments.) |  |  | 2026/04/16 | 2026/04/06 | 2026/05/06 |  |  |  |  | IND-STL
193954 | 2026/03/18 | Auto |  | GU | Cynthia Chen 陳律妏 | V6A | 60226N009A_2,60226N009B_1,60226N009C_1 | TMKF-26-02008 | AS |  | A | P.T.GISTEX | INDONESIA | IND-STL | 2026/04/02 | 2026/04/01 | Polyester 100% | Woven | Twill | Dyed | P/D | NA,NA | 54 | 210 | 7821.01 | yds | Irfan | 63 BLUE | Agree | 13924 | 13924 | 714 | 6 | 714 | 0 | 0 | 0% | 斷紗(斷經/斷緯),棉粒/結頭/粗節,油/髒/色污 | [6 empty] | 大貨品質在接受標準內 | [16 empty] | 色樣、品質樣廠商提供 | 已簽核 | 請參考驗貨員意見。(Please refer QA's comments.) |  |  | 2026/04/16 | 2026/04/06 | 2026/05/06 |  |  |  |  | IND-STL
194909 | 2026/03/18 | Auto |  | DKS | Lu Lee 李璐 | V2B | MVG2504FS_Q426 | TMKF-26-02010 | NAS |  |  | 井澤 | CHINA | IND-GLR1 | 2026/04/20 | 2026/04/20 | Polyester/Spandex 89/11% | Woven | Plain Weave | Dyed | P/D | NA,UPF 50+,Wicking | 53 | 125 | 717 | yds | Yong Wang 王勇 | KHAKI SAND | Agree | 1697 | 1697 | 193 | 8.8 | 109 | 84 | 0 | 0% | 橫檔/橫條,油/髒/色污 | [6 empty] | 部分匹扣點為B級,但單色結論為Pass | [16 empty] | 色樣、品質樣廠商提供 | 已簽核 | 請參考驗貨員意見。(Please refer QA's comments.) |  |  | 2026/04/24 | 2026/06/12 | 2026/07/13 |  |  |  |  | IND-GLR1
194910 | 2026/03/18 | Auto |  | DKS | Lu Lee 李璐 | V2B | MVG2504FS_Q426 | TMKF-26-02010 | NAS |  |  | 井澤 | CHINA | IND-GLR1 | 2026/04/20 | 2026/04/20 | Polyester/Spandex 89/11% | Woven | Plain Weave | Dyed | P/D | NA,UPF 50+,Wicking | 53 | 125 | 1018 | yds | Yong Wang 王勇 | PURE EBONY | Agree | 1011 | 1011 | 113 | 0 | 113 | 0 | 0 | 0% | [7 empty] | 大貨品質在接受標準內 | [16 empty] | 色樣、品質樣廠商提供 | 已簽核 | 請參考驗貨員意見。(Please refer QA's comments.) |  |  | 2026/04/24 | 2026/06/12 | 2026/07/13 |  |  |  |  | IND-GLR1
194808 | 2026/03/18 | Auto |  | NET | Daniel Lu 呂沛旺 | V3A | 4/3312_26FF | TMKF-26-02037 | AS |  |  | 國泰國盛 | CHINA | VIN-BN | 2026/04/18 | 2026/04/18 | Polyester/Cotton 65/35% | Woven | Poplin | Dyed | P/D | NA,NA | 56 | 105 | 2658 | yds | Yao Deng 鄧堯 | #002 WHITE | Discuss | 2730.2 | 2730.2 | 273.4 | 21.9 | 0 | 273.4 | 0 | 3.6% | 接疋,斷紗(斷經/斷緯),棉粒/結頭/粗節,油/髒/色污,異纖/飛花 | [6 empty] | 單色扣點為B級,結論為Discuss | [16 empty] | 色樣、品質樣廠商提供 | 已簽核 | 請參考驗貨員意見。(Please refer QA's comments.) |  |  | 2026/04/20 | 2026/05/19 | 2026/06/25 |  |  |  |  | VIN-BN
194900 | 2026/03/18 | Auto |  | NET | Daniel Lu 呂沛旺 | V3A | 4/3312_26FF | TMKF-26-02037 | AS |  |  | 國泰國盛 | CHINA | VIN-BN | 2026/04/20 | 2026/04/20 | Polyester/Cotton 65/35% | Woven | Poplin | Dyed | P/D | NA,NA | 56 | 105 | 1720 | yds | Yao Deng 鄧堯 | #215 COFFEE | Discuss | 1757.2 | 1757.2 | 193.3 | 29 | 0 | 193.3 | 0 | 5.7% | 接疋,擦傷/刮傷/勾紗,斷紗(斷經/斷緯),棉粒/結頭/粗節,橫檔/橫條 | [6 empty] | 單色扣點為B級,結論為Discuss | [16 empty] | 色樣、品質樣廠商提供 | 已簽核 | 請參考驗貨員意見。(Please refer QA's comments.) |  |  | 2026/04/20 | 2026/05/19 | 2026/06/25 |  |  |  |  | VIN-BN
194899 | 2026/03/18 | Auto |  | NET | Daniel Lu 呂沛旺 | V3A | 4/3312_26FF | TMKF-26-02037 | AS |  |  | 國泰國盛 | CHINA | VIN-BN | 2026/04/20 | 2026/04/20 | Polyester/Cotton 65/35% | Woven | Poplin | Dyed | P/D | NA,NA | 56 | 105 | 2189 | yds | Yao Deng 鄧堯 | #313 LIGHT PINK | Discuss | 2219.5 | 2219.5 | 229.5 | 23.1 | 0 | 229.5 | 0 | 3.9% | 接疋,擦傷/刮傷/勾紗,斷紗(斷經/斷緯),棉粒/結頭/粗節,橫檔/橫條,油/髒/色污,異纖/飛花 | [6 empty] | 單色扣點為B級,結論為Discuss | [16 empty] | 色樣、品質樣廠商提供 | 已簽核 | 請參考驗貨員意見。(Please refer QA's comments.) |  |  | 2026/04/20 | 2026/05/19 | 2026/06/25 |  |  |  |  | VIN-BN
194807 | 2026/03/18 | Auto |  | NET | Daniel Lu 呂沛旺 | V3A | 4/3312_26FF | TMKF-26-02037 | AS |  |  | 國泰國盛 | CHINA | VIN-BN | 2026/04/18 | 2026/04/18 | Polyester/Cotton 65/35% | Woven | Poplin | Dyed | P/D | NA,NA | 56 | 105 | 2189 | yds | Yao Deng 鄧堯 | #704 MEDIUM BLUE | Discuss | 2248.7 | 2248.7 | 344.4 | 14.2 | 238.4 | 106 | 0 | 1.3% | 擦傷/刮傷/勾紗,斷紗(斷經/斷緯),棉粒/結頭/粗節,油/髒/色污 |  |  |  |  | 修布痕 |  | 單色扣點為B級,結論為Discuss | [16 empty] | 色樣、品質樣廠商提供 | 已簽核 | 請參考驗貨員意見。(Please refer QA's comments.) |  |  | 2026/04/20 | 2026/05/19 | 2026/06/25 |  |  |  |  | VIN-BN
194898 | 2026/03/18 | Auto |  | NET | Daniel Lu 呂沛旺 | V3A | 4/3312_26FF | TMKF-26-02037 | AS |  |  | 國泰國盛 | CHINA | VIN-BN | 2026/04/20 | 2026/04/20 | Polyester/Cotton 65/35% | Woven | Poplin | Dyed | P/D | NA,NA | 56 | 105 | 2189 | yds | Yao Deng 鄧堯 | #712 WATER BLUE | Discuss | 2254 | 2254 | 206 | 19.9 | 0 | 206 | 0 | 3% | 接疋,擦傷/刮傷/勾紗,斷紗(斷經/斷緯),棉粒/結頭/粗節,油/髒/色污,異纖/飛花,破洞 | [6 empty] | 單色扣點為B級,結論為Discuss | [16 empty] | 色樣、品質樣廠商提供 | 已簽核 | 請參考驗貨員意見。(Please refer QA's comments.) |  |  | 2026/04/20 | 2026/05/19 | 2026/06/25 |  |  |  |  | VIN-BN
194045 | 2026/03/18 | Auto |  | GU | Willson Huang 黃暐翔 | V6B | 60326F062C | TMKF-26-02040 | AS |  | A | 吳江佰陸 | CHINA | IND-GLS1 | 2026/04/03 | 2026/04/03 | Recycled Polyester/Polyester 50/50% | Woven | Plain Weave | Dyed | Y/D | NA,NA | 56 | 260 | 46203 | yds | Ken Kong 孔祥松 | 06 GRAY | Agree | 4940 | 4940 | 529 | 1.5 | 529 | 0 | 0 | 0% | 接疋 | [6 empty] | 大貨品質在接受標準內 | [16 empty] | 色樣、品質樣廠商提供 | 已簽核 | 請參考驗貨員意見。(Please refer QA's comments.) |  |  | 2026/04/13 | 2026/05/15 | 2026/05/26 |  |  |  |  | IND-GLS
194449 | 2026/03/18 | Auto |  | GU | Willson Huang 黃暐翔 | V6B | 60326F062C | TMKF-26-02040 | AS |  | A | 吳江佰陸 | CHINA | IND-GLS1 | 2026/04/13 | 2026/04/13 | Recycled Polyester/Polyester 50/50% | Woven | Plain Weave | Dyed | Y/D | NA,NA | 56 | 260 | 46203 | yds | Ajun He 何緒君 | 06 GRAY | Agree | 8639 | 8639 | 932 | 3.8 | 932 | 0 | 0 | 0% | 棉粒/結頭/粗節 |  |  |  |  | 背面瑕疵 |  | 大貨品質在接受標準內 | [16 empty] | 色樣、品質樣業務提供 | 已簽核 | 請參考驗貨員意見。(Please refer QA's comments.) |  |  | 2026/04/13 | 2026/05/15 | 2026/05/26 |  |  |  |  | IND-GLS
194044 | 2026/03/18 | Auto |  | GU | Willson Huang 黃暐翔 | V6B | 60326F062C | TMKF-26-02040 | AS |  | A | 吳江佰陸 | CHINA | IND-GLS1 | 2026/04/03 | 2026/04/03 | Recycled Polyester/Polyester 50/50% | Woven | Plain Weave | Dyed | Y/D | NA,NA | 56 | 260 | 23545 | yds | Ken Kong 孔祥松 | 47 YELLOW | Agree | 4750 | 4750 | 523 | 3.3 | 523 | 0 | 0 | 0% | 接疋,斷紗(斷經/斷緯),棉粒/結頭/粗節 | [6 empty] | 大貨品質在接受標準內 | [16 empty] | 色樣、品質樣廠商提供 | 已簽核 | 請參考驗貨員意見。(Please refer QA's comments.) |  |  | 2026/04/13 | 2026/05/15 | 2026/05/26 |  |  |  |  | IND-GLS
194450 | 2026/03/18 | Auto |  | GU | Willson Huang 黃暐翔 | V6B | 60326F062C | TMKF-26-02040 | AS |  | A | 吳江佰陸 | CHINA | IND-GLS1 | 2026/04/13 | 2026/04/13 | Recycled Polyester/Polyester 50/50% | Woven | Plain Weave | Dyed | Y/D | NA,NA | 56 | 260 | 23545 | yds | Ajun He 何緒君 | 47 YELLOW | Agree | 1508 | 1508 | 196 | 5.6 | 196 | 0 | 0 | 0% | 棉粒/結頭/粗節 |  |  |  |  | 背面瑕疵 |  | 大貨品質在接受標準內 | [16 empty] | 色樣、品質樣業務提供 | 已簽核 | 請參考驗貨員意見。(Please refer QA's comments.) |  |  | 2026/04/13 | 2026/05/15 | 2026/05/26 |  |  |  |  | IND-GLS
194676 | 2026/03/18 | Auto |  | KOH | Jenna Chan 詹靖宜 | V3C | MS6FK213R_FA26,MS6FK213X_FA26 | TMKF-26-02048 | AS |  | A | 聚益 | CHINA | IND-STL4 | 2026/04/15 | 2026/04/16 | Polyester 100% | Knit | Sherpa | Dyed | P/D | Anti-pilling,NA | 59 | 210 | 61740 | yds | Jiangao Zhang 張建高 | BLACK | Discuss | 10546 | 10546 | 1082.2 | 19 | 0 | 1082.2 | 0 | 2.7% | 接疋,擦傷/刮傷/勾紗,斷紗(斷經/斷緯),染折/折痕,橫檔/橫條,油/髒/色污,針痕/直條 |  |  | 緯斜/緯弧過大 |  | 布邊不良 |  | 單色扣點為B級,結論為Discuss | [16 empty] | 色樣、品質樣廠商提供 | 已簽核 | 請參考驗貨員意見。(Please refer QA's comments.) | Email:jovilin@ecolot.com.tw |  | 2026/04/20 | 2026/05/19 | 2026/06/22 |  |  |  |  | IND-STL
195033 | 2026/03/18 | Auto |  | KOH | Jenna Chan 詹靖宜 | V3C | MS6FK213R_FA26,MS6FK213X_FA26 | TMKF-26-02048 | AS |  | A | 聚益 | CHINA | IND-STL4 | 2026/04/22 | 2026/04/22 | Polyester 100% | Knit | Sherpa | Dyed | P/D | Anti-pilling,NA | 59 | 210 | 61740 | yds | Yao Deng 鄧堯 | BLACK | Agree | 6688.1 | 6688.1 | 721.5 | 8.5 | 562.3 | 79.1 | 80.1 | 0% | 接疋,擦傷/刮傷/勾紗,橫檔/橫條,油/髒/色污,破洞 | [6 empty] | 部分匹為C級打下,但單色結論為Pass | [16 empty] | 色樣、品質樣廠商提供 | 已簽核 | 請參考驗貨員意見。(Please refer QA's comments.) | Email:jovilin@ecolot.com.tw |  | 2026/04/27 | 2026/05/19 | 2026/06/22 |  |  |  |  | IND-STL
194675 | 2026/03/18 | Auto |  | KOH | Jenna Chan 詹靖宜 | V3C | MS6FK213R_FA26,MS6FK213X_FA26 | TMKF-26-02048 | AS |  | A | 聚益 | CHINA | IND-STL4 | 2026/04/15 | 2026/04/16 | Polyester 100% | Knit | Sherpa | Dyed | P/D | Anti-pilling,NA | 59 | 210 | 216492 | yds | Jiangao Zhang 張建高 | IVORY | Reject | 39423 | 39423 | 3784.2 | 17.7 | 463.6 | 2804.3 | 516.3 | 2.3% | 接疋,擦傷/刮傷/勾紗,斷紗(斷經/斷緯),橫檔/橫條,油/髒/色污,破洞,針痕/直條 |  |  | 緯斜/緯弧過大 | 匹差過大,缸差過大 | 布邊不良 |  | 部分匹為C級打下,但單色結論為Discuss | [16 empty] | 色樣、品質樣廠商提供 | 已簽核 | 請參考驗貨員意見。(Please refer QA's comments.) | Email:jovilin@ecolot.com.tw |  | 2026/04/20 | 2026/05/19 | 2026/06/22 |  |  |  |  | IND-STL
195032 | 2026/03/18 | Auto |  | KOH | Jenna Chan 詹靖宜 | V3C | MS6FK213R_FA26,MS6FK213X_FA26 | TMKF-26-02048 | AS |  | A | 聚益 | CHINA | IND-STL4 | 2026/04/22 | 2026/04/22 | Polyester 100% | Knit | Sherpa | Dyed | P/D | Anti-pilling,NA | 59 | 210 | 216492 | yds | Yao Deng 鄧堯 | IVORY | Reject | 11122.9 | 11122.9 | 1041.3 | 18.6 | 0 | 575.9 | 465.4 | 2.6% | 接疋,斷紗(斷經/斷緯),橫檔/橫條,油/髒/色污,破洞 |  |  |  | 匹差過大 | 全匹性瑕疵 |  | 單色結論為Fail,請打下並覆驗 |  | 簽核完成 |  |  | 1>IVORY 大货色偏红,对核可缸差,在接受范围内,260301568#匹差明显不ok,C级Reject. 2>部分匹瑕疵超疵有裁损需补足,超損以成衣廠反應為準. 3>依码重计算码长,IVORY 260301568#短码4%,布厂需更正码长出. 4>部分匹布面横档较明,剪办看勉强可接受,其中BLACK 260301341#-0019号卷,IVORY 260301343#/260301566#布面横档明显不ok（寄样）,C级Reject. 5>IVORY 260301350#-0013号卷布湿不ok,C级Reject. | 橫條 | 由於横条回修可能会影响布面风格和毛长，加上看過碼布，因用於大身內裡和帽內裡，不影響整體賣相，同意該品質讓布廠出貨 | [9 empty] | 色樣、品質樣廠商提供 | 已簽核 | 請參考驗貨員意見。(Please refer QA's comments.) | Email:jovilin@ecolot.com.tw |  | 2026/04/27 | 2026/05/19 | 2026/06/22 | 游蓓玟 同意出貨 用於大身內裡和帽內裡, 評估不影響整體賣相. | 同意出貨-業務核可此瑕疵 |  |  | IND-STL
195375 | 2026/03/18 | Auto |  | KOH | Jenna Chan 詹靖宜 | V3C | MS6FK213R_FA26,MS6FK213X_FA26 | TMKF-26-02048 | AS |  | A | 聚益 | CHINA | IND-STL4 | 2026/04/26 | 2026/04/26 | Polyester 100% | Knit | Sherpa | Dyed | P/D | Anti-pilling,NA | 59 | 210 | 216492 | yds | Changzhi Wang 王昌智 | IVORY | Reject | 43019 | 43019 | 4694.2 | 10.5 | 2294.5 | 2023.2 | 376.5 | 0.2% | 接疋,擦傷/刮傷/勾紗,橫檔/橫條,油/髒/色污,破洞,針痕/直條 |  |  |  | 匹差過大,缸差過大 | 布邊不良,背面瑕疵 |  | 部分匹為C級打下,但單色結論為Discuss | [16 empty] | 色樣、品質樣廠商提供 | 已簽核 | 請參考驗貨員意見。(Please refer QA's comments.) | Email:jovilin@ecolot.com.tw |  | 2026/04/27 | 2026/05/19 | 2026/06/22 |  |  |  |  | IND-STL
193975 | 2026/03/18 | Auto |  | GU | Cynthia Chen 陳律妏 | V6A | 60226F037A,60226F037A_1 | TMKF-26-02049 | AS |  | A | 吳江佰陸 | CHINA | CAB-MK2 | 2026/04/01 | 2026/04/01 | Recycled Polyester/Polyester 57/43% | Woven | Twill | Dyed | P/D | NA,NA | 52 | 230 | 10154 | yds | Ken Kong 孔祥松 | 02 LIGHT GRAY | Discuss | 9927 | 9927 | 1127 | 11.4 | 717 | 313 | 97 | 0.4% | 斷紗(斷經/斷緯),棉粒/結頭/粗節,橫檔/橫條,油/髒/色污 | [6 empty] | 部分匹為C級打下,但單色結論為Pass | 5449# | [15 empty] | 色樣、品質樣廠商提供 | 已簽核 | 請參考驗貨員意見。(Please refer QA's comments.) |  |  | 2026/04/27 | 2026/04/20 | 2026/05/06 |  |  |  |  | CAB-MK2
194413 | 2026/03/18 | Auto |  | GU | Cynthia Chen 陳律妏 | V6A | 60226F037A,60226F037A_1 | TMKF-26-02049 | AS |  | A | 吳江佰陸 | CHINA | CAB-MK2 | 2026/04/10 | 2026/04/12 | Recycled Polyester/Polyester 57/43% | Woven | Twill | Dyed | P/D | NA,NA | 52 | 230 | 10154 | yds | Ajun He 何緒君 | 02 LIGHT GRAY | Discuss | 15887 | 15887 | 1652 | 10.7 | 717 | 935 | 0 | 0.2% | 斷紗(斷經/斷緯),棉粒/結頭/粗節,橫檔/橫條,油/髒/色污 |  |  |  |  | 背面瑕疵 |  | 單色扣點為B級,結論為Discuss | [16 empty] | 色樣、品質樣業務提供 | 已簽核 | 請參考驗貨員意見。(Please refer QA's comments.) |  |  | 2026/04/27 | 2026/04/20 | 2026/05/06 |  |  |  |  | CAB-MK2
194647 | 2026/03/18 | Auto |  | GU | Cynthia Chen 陳律妏 | V6A | 60226F037A,60226F037A_1 | TMKF-26-02049 | AS |  | A | 吳江佰陸 | CHINA | CAB-MK2 | 2026/04/15 | 2026/04/15 | Recycled Polyester/Polyester 57/43% | Woven | Twill | Dyed | P/D | NA,NA | 52 | 230 | 10154 | yds | Ajun He 何緒君 | 02 LIGHT GRAY | Agree | 4049 | 4049 | 418 | 9.1 | 418 | 0 | 0 | 0% | 棉粒/結頭/粗節,油/髒/色污 |  |  |  |  | 背面瑕疵 |  | 大貨品質在接受標準內 | [16 empty] | 色樣、品質樣業務提供 | 已簽核 | 請參考驗貨員意見。(Please refer QA's comments.) |  |  | 2026/04/27 | 2026/04/20 | 2026/05/06 |  |  |  |  | CAB-MK2
194852 | 2026/03/18 | Auto |  | GU | Cynthia Chen 陳律妏 | V6A | 60226F037A,60226F037A_1 | TMKF-26-02049 | AS |  | A | 吳江佰陸 | CHINA | CAB-MK2 | 2026/04/20 | 2026/04/20 | Recycled Polyester/Polyester 57/43% | Woven | Twill | Dyed | P/D | NA,NA | 52 | 230 | 10154 | yds | Ajun He 何緒君 | 02 LIGHT GRAY | Discuss | 8259 | 8259 | 901 | 10.5 | 531 | 370 | 0 | 0.2% | 斷紗(斷經/斷緯),棉粒/結頭/粗節,橫檔/橫條,油/髒/色污 |  |  |  |  | 背面瑕疵 |  | 單色扣點為B級,結論為Discuss | [16 empty] | 色樣、品質樣業務提供 | 已簽核 | 請參考驗貨員意見。(Please refer QA's comments.) |  |  | 2026/04/27 | 2026/04/20 | 2026/05/06 |  |  |  |  | CAB-MK2
195393 | 2026/03/18 | Auto |  | GU | Cynthia Chen 陳律妏 | V6A | 60226F037A,60226F037A_1 | TMKF-26-02049 | AS |  | A | 吳江佰陸 | CHINA | CAB-MK2 | 2026/04/27 | 2026/04/27 | Recycled Polyester/Polyester 57/43% | Woven | Twill | Dyed | P/D | NA,NA | 52 | 230 | 10154 | yds | Ajun He 何緒君 | 02 LIGHT GRAY | Discuss | 1751 | 1751 | 180 | 12.2 | 0 | 180 | 0 | 0.7% | 斷紗(斷經/斷緯),棉粒/結頭/粗節,油/髒/色污 |  |  |  |  | 背面瑕疵 |  | 單色扣點為B級,結論為Discuss | [16 empty] | 色樣、品質樣業務提供 | 已簽核 | 請參考驗貨員意見。(Please refer QA's comments.) |  |  | 2026/04/27 | 2026/04/20 | 2026/05/06 |  |  |  |  | CAB-MK2
193977 | 2026/03/18 | Auto |  | GU | Cynthia Chen 陳律妏 | V6A | 60226F037A,60226F037A_1 | TMKF-26-02049 | AS |  | A | 吳江佰陸 | CHINA | CAB-MK2 | 2026/04/01 | 2026/04/01 | Recycled Polyester/Polyester 57/43% | Woven | Twill | Dyed | P/D | NA,NA | 52 | 230 | 23174 | yds | Ken Kong 孔祥松 | 09 BLACK | Agree | 9010 | 9010 | 1100 | 5 | 1100 | 0 | 0 | 0% | 擦傷/刮傷/勾紗,棉粒/結頭/粗節,橫檔/橫條 | [6 empty] | 大貨品質在接受標準內 | [16 empty] | 色樣、品質樣廠商提供 | 已簽核 | 請參考驗貨員意見。(Please refer QA's comments.) |  |  | 2026/04/27 | 2026/04/20 | 2026/05/06 |  |  |  |  | CAB-MK2
194414 | 2026/03/18 | Auto |  | GU | Cynthia Chen 陳律妏 | V6A | 60226F037A,60226F037A_1 | TMKF-26-02049 | AS |  | A | 吳江佰陸 | CHINA | CAB-MK2 | 2026/04/10 | 2026/04/12 | Recycled Polyester/Polyester 57/43% | Woven | Twill | Dyed | P/D | NA,NA | 52 | 230 | 23174 | yds | Ajun He 何緒君 | 09 BLACK | Discuss | 19585 | 19585 | 2500 | 8.4 | 1997 | 503 | 0 | 0% | 接疋,擦傷/刮傷/勾紗,斷紗(斷經/斷緯),染折/折痕,棉粒/結頭/粗節,橫檔/橫條,油/髒/色污,破洞 |  |  |  |  | 背面瑕疵 |  | 單色扣點為B級,結論為Discuss | [16 empty] | 色樣、品質樣業務提供 | 已簽核 | 請參考驗貨員意見。(Please refer QA's comments.) |  |  | 2026/04/27 | 2026/04/20 | 2026/05/06 |  |  |  |  | CAB-MK2
194646 | 2026/03/18 | Auto |  | GU | Cynthia Chen 陳律妏 | V6A | 60226F037A,60226F037A_1 | TMKF-26-02049 | AS |  | A | 吳江佰陸 | CHINA | CAB-MK2 | 2026/04/15 | 2026/04/15 | Recycled Polyester/Polyester 57/43% | Woven | Twill | Dyed | P/D | NA,NA | 52 | 230 | 23174 | yds | Ajun He 何緒君 | 09 BLACK | Discuss | 16953 | 16953 | 2157 | 11.5 | 908 | 1249 | 0 | 0.5% | 擦傷/刮傷/勾紗,斷紗(斷經/斷緯),染折/折痕,棉粒/結頭/粗節,橫檔/橫條,油/髒/色污 |  |  |  |  | 背面瑕疵 |  | 單色扣點為B級,結論為Discuss | [16 empty] | 色樣、品質樣業務提供 | 已簽核 | 請參考驗貨員意見。(Please refer QA's comments.) |  |  | 2026/04/27 | 2026/04/20 | 2026/05/06 |  |  |  |  | CAB-MK2
194853 | 2026/03/18 | Auto |  | GU | Cynthia Chen 陳律妏 | V6A | 60226F037A,60226F037A_1 | TMKF-26-02049 | AS |  | A | 吳江佰陸 | CHINA | CAB-MK2 | 2026/04/20 | 2026/04/20 | Recycled Polyester/Polyester 57/43% | Woven | Twill | Dyed | P/D | NA,NA | 52 | 230 | 23174 | yds | Ajun He 何緒君 | 09 BLACK | Discuss | 15108 | 15108 | 1976 | 12.6 | 828 | 1148 | 0 | 0.8% | 擦傷/刮傷/勾紗,斷紗(斷經/斷緯),染折/折痕,棉粒/結頭/粗節,橫檔/橫條,油/髒/色污 |  |  |  |  | 背面瑕疵 |  | 單色扣點為B級,結論為Discuss | [16 empty] | 色樣、品質樣業務提供 | 已簽核 | 請參考驗貨員意見。(Please refer QA's comments.) |  |  | 2026/04/27 | 2026/04/20 | 2026/05/06 |  |  |  |  | CAB-MK2
195313 | 2026/03/18 | Auto |  | GU | Cynthia Chen 陳律妏 | V6A | 60226F037A,60226F037A_1 | TMKF-26-02049 | AS |  | A | 吳江佰陸 | CHINA | CAB-MK2 | 2026/04/23 | 2026/04/25 | Recycled Polyester/Polyester 57/43% | Woven | Twill | Dyed | P/D | NA,NA | 52 | 230 | 23174 | yds | Ajun He 何緒君 | 09 BLACK | Discuss | 22881 | 22881 | 2999 | 11.8 | 1148 | 1851 | 0 | 0.5% | 接疋,擦傷/刮傷/勾紗,斷紗(斷經/斷緯),染折/折痕,棉粒/結頭/粗節,橫檔/橫條,油/髒/色污 |  |  |  |  | 背面瑕疵 |  | 單色扣點為B級,結論為Discuss | [16 empty] | 色樣、品質樣業務提供 | 已簽核 | 請參考驗貨員意見。(Please refer QA's comments.) |  |  | 2026/04/27 | 2026/04/20 | 2026/05/06 |  |  |  |  | CAB-MK2
195392 | 2026/03/18 | Auto |  | GU | Cynthia Chen 陳律妏 | V6A | 60226F037A,60226F037A_1 | TMKF-26-02049 | AS |  | A | 吳江佰陸 | CHINA | CAB-MK2 | 2026/04/27 | 2026/04/27 | Recycled Polyester/Polyester 57/43% | Woven | Twill | Dyed | P/D | NA,NA | 52 | 230 | 23174 | yds | Ajun He 何緒君 | 09 BLACK | Discuss | 7592 | 7592 | 1030 | 10.7 | 510 | 520 | 0 | 0.2% | 擦傷/刮傷/勾紗,斷紗(斷經/斷緯),棉粒/結頭/粗節,橫檔/橫條,油/髒/色污 |  |  |  |  | 背面瑕疵 |  | 單色扣點為B級,結論為Discuss | [16 empty] | 色樣、品質樣業務提供 | 已簽核 | 請參考驗貨員意見。(Please refer QA's comments.) |  |  | 2026/04/27 | 2026/04/20 | 2026/05/06 |  |  |  |  | CAB-MK2
193976 | 2026/03/18 | Auto |  | GU | Cynthia Chen 陳律妏 | V6A | 60226F037A,60226F037A_1 | TMKF-26-02049 | AS |  | A | 吳江佰陸 | CHINA | CAB-MK2 | 2026/04/01 | 2026/04/01 | Recycled Polyester/Polyester 57/43% | Woven | Twill | Dyed | P/D | NA,NA | 52 | 230 | 7289 | yds | Ken Kong 孔祥松 | 69 NAVY | Agree | 8725 | 8725 | 1138 | 6.9 | 1033 | 105 | 0 | 0% | 擦傷/刮傷/勾紗,斷紗(斷經/斷緯),棉粒/結頭/粗節,油/髒/色污 | [6 empty] | 部分匹扣點為B級,但單色結論為Pass | [16 empty] | 色樣、品質樣廠商提供 | 已簽核 | 請參考驗貨員意見。(Please refer QA's comments.) |  |  | 2026/04/27 | 2026/04/20 | 2026/05/06 |  |  |  |  | CAB-MK2
194412 | 2026/03/18 | Auto |  | GU | Cynthia Chen 陳律妏 | V6A | 60226F037A,60226F037A_1 | TMKF-26-02049 | AS |  | A | 吳江佰陸 | CHINA | CAB-MK2 | 2026/04/10 | 2026/04/12 | Recycled Polyester/Polyester 57/43% | Woven | Twill | Dyed | P/D | NA,NA | 52 | 230 | 7289 | yds | Ajun He 何緒君 | 69 NAVY | Discuss | 6278 | 6278 | 908 | 15.1 | 396 | 512 | 0 | 1.5% | 擦傷/刮傷/勾紗,斷紗(斷經/斷緯),染折/折痕,棉粒/結頭/粗節,橫檔/橫條,油/髒/色污,破洞 |  |  |  |  | 背面瑕疵 |  | 單色扣點為B級,結論為Discuss | [16 empty] | 色樣、品質樣業務提供 | 已簽核 | 請參考驗貨員意見。(Please refer QA's comments.) |  |  | 2026/04/27 | 2026/04/20 | 2026/05/06 |  |  |  |  | CAB-MK2
194854 | 2026/03/18 | Auto |  | GU | Cynthia Chen 陳律妏 | V6A | 60226F037A,60226F037A_1 | TMKF-26-02049 | AS |  | A | 吳江佰陸 | CHINA | CAB-MK2 | 2026/04/20 | 2026/04/20 | Recycled Polyester/Polyester 57/43% | Woven | Twill | Dyed | P/D | NA,NA | 52 | 230 | 7289 | yds | Ajun He 何緒君 | 69 NAVY | Agree | 830 | 830 | 75 | 9.3 | 75 | 0 | 0 | 0% | 斷紗(斷經/斷緯),棉粒/結頭/粗節 |  |  |  |  | 背面瑕疵 |  | 大貨品質在接受標準內 | [16 empty] | 色樣、品質樣業務提供 | 已簽核 | 請參考驗貨員意見。(Please refer QA's comments.) |  |  | 2026/04/27 | 2026/04/20 | 2026/05/06 |  |  |  |  | CAB-MK2
195391 | 2026/03/18 | Auto |  | GU | Cynthia Chen 陳律妏 | V6A | 60226F037A,60226F037A_1 | TMKF-26-02049 | AS |  | A | 吳江佰陸 | CHINA | CAB-MK2 | 2026/04/27 | 2026/04/27 | Recycled Polyester/Polyester 57/43% | Woven | Twill | Dyed | P/D | NA,NA | 52 | 230 | 7289 | yds | Ajun He 何緒君 | 69 NAVY | Discuss | 1406 | 1406 | 197 | 11.7 | 101 | 96 | 0 | 0.5% | 擦傷/刮傷/勾紗,斷紗(斷經/斷緯),棉粒/結頭/粗節 | [6 empty] | 單色扣點為B級,結論為Discuss | [16 empty] | 色樣、品質樣業務提供 | 已簽核 | 請參考驗貨員意見。(Please refer QA's comments.) |  |  | 2026/04/27 | 2026/04/20 | 2026/05/06 |  |  |  |  | CAB-MK2
195335 | 2026/03/19 | Auto |  | KOH | Michelle Lin 林慧錦 | V3C | ZS6FP001R/P,ZS6FX001R/P | TMKF-26-02054,TMKF-26-02061 | AS |  |  | 潤泰 | CHINA | IND-GLS3 | 2026/05/07 | 2026/04/26 | Cotton(BCI) 100% | Woven | Flannel | PRT + Dyed | Reactive PRT,P/D | Brush (2 side),NA | 53 | 142 | 3383 | yds | Yao Deng 鄧堯 | BLUE SKI PEOPLE | Reject | 2000 | 2000 | 198 | 11.6 | 0 | 0 | 198 | 0.5% | 棉粒/結頭/粗節,油/髒/色污,異纖/飛花 |  | 手感不符 |  |  |  |  | 單色結論為Fail,請打下並覆驗 |  | 覆驗日期簽核中 |  |  | 1>抽驗匹瑕疵扣分為B級，若有超損以成衣廠反應為準. 2>PINK HOLIDAY STRIPE A#-11距边32"循环塞网布ok,C级Reject. 3>PINK HOLIDAY STRIPE 抽验匹距边27"循环小色点（针尖大小）暂不判C级,前已寄样,待业务确认. 4>BLUE SKI PEOPLE B#手感干不ok,C级Reject. 注：因验货时间不足,BLUE SKI PEOPLE 已验2000码,剩余1500码未验. | 因下個出貨日為6/12，故安排6/10驗 | [10 empty] | 色樣、品質樣廠商提供 | 已簽核 | 請參考驗貨員意見。(Please refer QA's comments.) |  |  | 2026/04/28 | 2026/06/06 | 2026/06/29 |  | 簽核中 |  |  | IND-GLS
194946 | 2026/03/19 | Auto |  | KOH | Michelle Lin 林慧錦 | V3C | ZS6FP001R/P,ZS6FX001R/P | TMKF-26-02054,TMKF-26-02061 | AS |  |  | 潤泰 | CHINA | IND-GLS3 | 2026/04/21 | 2026/04/21 | Cotton(BCI) 100% | Woven | Flannel | PRT + Dyed | Reactive PRT,P/D | Brush (2 side),NA | 53 | 142 | 8226 | yds | Yao Deng 鄧堯 | CREAM PUP PORTRAITS | Discuss | 8226 | 8226 | 828.5 | 10.5 | 429 | 399.5 | 0 | 0.2% | 接疋,棉粒/結頭/粗節,油/髒/色污,異纖/飛花,破洞,針痕/直條 | [6 empty] | 單色扣點為B級,結論為Discuss | [16 empty] | 色樣、品質樣廠商提供 | 已簽核 | 請參考驗貨員意見。(Please refer QA's comments.) |  |  | 2026/04/21 | 2026/06/06 | 2026/06/29 |  |  |  |  | IND-GLS
194834 | 2026/03/19 | Auto |  | KOH | Michelle Lin 林慧錦 | V3C | ZS6FP001R/P,ZS6FX001R/P | TMKF-26-02054,TMKF-26-02061 | AS |  |  | 潤泰 | CHINA | IND-GLS3 | 2026/04/19 | 2026/04/19 | Cotton(BCI) 100% | Woven | Flannel | Dyed | Y/D | Brush (2 side),NA | 56 | 137 | 8846 | yds | Yao Deng 鄧堯 | FESTIVE HOLIDAY PLAID | Agree | 8846.5 | 8846.5 | 899.2 | 8.9 | 701.7 | 197.5 | 0 | 0% | 擦傷/刮傷/勾紗,斷紗(斷經/斷緯),棉粒/結頭/粗節,橫檔/橫條,油/髒/色污,異纖/飛花 | [6 empty] | 部分匹扣點為B級,但單色結論為Pass | [16 empty] | 色樣、品質樣廠商提供 | 已簽核 | 請參考驗貨員意見。(Please refer QA's comments.) |  |  | 2026/04/21 | 2026/06/06 | 2026/06/29 |  |  |  |  | IND-GLS
194825 | 2026/03/19 | Auto |  | KOH | Michelle Lin 林慧錦 | V3C | ZS6FP001R/P,ZS6FX001R/P | TMKF-26-02054,TMKF-26-02061 | AS |  |  | 潤泰 | CHINA | IND-GLS3 | 2026/04/19 | 2026/04/19 | Cotton(BCI) 100% | Woven | Flannel | Dyed | Y/D | Brush (2 side),NA | 56 | 137 | 16242 | yds | Yao Deng 鄧堯 | GREEN FAIRYTALE PLAID | Discuss | 8985 | 8985 | 999.4 | 11.8 | 231.6 | 767.8 | 0 | 0.5% | 擦傷/刮傷/勾紗,棉粒/結頭/粗節,異纖/飛花,破洞 | [6 empty] | 單色扣點為B級,結論為Discuss | [16 empty] | 色樣、品質樣廠商提供 | 已簽核 | 請參考驗貨員意見。(Please refer QA's comments.) |  |  | 2026/04/21 | 2026/06/06 | 2026/06/29 |  |  |  |  | IND-GLS
195213 | 2026/03/19 | Auto |  | KOH | Michelle Lin 林慧錦 | V3C | ZS6FP001R/P,ZS6FX001R/P | TMKF-26-02054,TMKF-26-02061 | AS |  |  | 潤泰 | CHINA | IND-GLS3 | 2026/04/24 | 2026/04/24 | Cotton(BCI) 100% | Woven | Flannel | Dyed | Y/D | Brush (2 side),NA | 56 | 137 | 16242 | yds | Yao Deng 鄧堯 | GREEN FAIRYTALE PLAID | Agree | 7259.6 | 7259.6 | 751.6 | 9.4 | 437.2 | 314.4 | 0 | 0% | 棉粒/結頭/粗節,油/髒/色污,異纖/飛花 | [6 empty] | 部分匹扣點為B級,但單色結論為Pass | [16 empty] | 色樣、品質樣廠商提供 | 已簽核 | 請參考驗貨員意見。(Please refer QA's comments.) |  |  | 2026/04/28 | 2026/06/06 | 2026/06/29 |  |  |  |  | IND-GLS
195214 | 2026/03/19 | Auto |  | KOH | Michelle Lin 林慧錦 | V3C | ZS6FP001R/P,ZS6FX001R/P | TMKF-26-02054,TMKF-26-02061 | AS |  |  | 潤泰 | CHINA | IND-GLS3 | 2026/04/24 | 2026/04/24 | Cotton(BCI) 100% | Woven | Flannel | Dyed | Y/D | Brush (2 side),NA | 56 | 137 | 973 | yds | Yao Deng 鄧堯 | GREY FAIRYTALE PLAID | Discuss | 973 | 973 | 118.2 | 10.2 | 0 | 118.2 | 0 | 0.1% | 棉粒/結頭/粗節,異纖/飛花 | [6 empty] | 單色扣點為B級,結論為Discuss | [16 empty] | 色樣、品質樣廠商提供 | 已簽核 | 請參考驗貨員意見。(Please refer QA's comments.) |  |  | 2026/04/28 | 2026/06/06 | 2026/06/29 |  |  |  |  | IND-GLS
195154 | 2026/03/19 | Auto |  | KOH | Michelle Lin 林慧錦 | V3C | ZS6FP001R/P,ZS6FX001R/P | TMKF-26-02054,TMKF-26-02061 | AS |  |  | 潤泰 | CHINA | IND-GLS3 | 2026/04/23 | 2026/04/23 | Cotton(BCI) 100% | Woven | Flannel | PRT + Dyed | Reactive PRT,P/D | Brush (2 side),NA | 53 | 142 | 3041 | yds | Yao Deng 鄧堯 | MULTI DEER PRINT | Agree | 3043.2 | 3043.2 | 326.6 | 4.9 | 326.6 | 0 | 0 | 0% | 接疋,棉粒/結頭/粗節,油/髒/色污,異纖/飛花 | [6 empty] | 大貨品質在接受標準內 | [16 empty] | 色樣、品質樣廠商提供 | 已簽核 | 請參考驗貨員意見。(Please refer QA's comments.) |  |  | 2026/04/28 | 2026/06/06 | 2026/06/29 |  |  |  |  | IND-GLS
195153 | 2026/03/19 | Auto |  | KOH | Michelle Lin 林慧錦 | V3C | ZS6FP001R/P,ZS6FX001R/P | TMKF-26-02054,TMKF-26-02061 | AS |  |  | 潤泰 | CHINA | IND-GLS3 | 2026/04/23 | 2026/04/23 | Cotton(BCI) 100% | Woven | Flannel | PRT + Dyed | Reactive PRT,P/D | Brush (2 side),NA | 53 | 142 | 1124 | yds | Yao Deng 鄧堯 | NAVY LITTLE FOREST | Reject | 1116.5 | 1116.5 | 142 | 5.6 | 0 | 0 | 142 | 0% | 印花瑕疵(塞網),棉粒/結頭/粗節,異纖/飛花 |  |  |  | 邊中色差 |  |  | 單色結論為Fail,請打下並覆驗 |  | 簽核完成 |  |  | 1>NAVY LITTLE FOREST 左右色色差明显不ok,C级Reject. 2>PINK HOLIDAY STRIPE 抽验匹循环塞网全匹,连续性勾纱全匹布ok（详见查布明细）,C级Reject. 3>PINK HOLIDAY STRIPE 大货底布纬斜4.5"（8.3%）,保扭度,在业务接受范围. 4>PINK HOLIDAY STRIPE 部分匹距边27"循环小色点（针尖大小）全匹（详见查布明细）,暂不判C级,寄样待台北确认. | [11 empty] | 色樣、品質樣廠商提供 | 已簽核 | 請參考驗貨員意見。(Please refer QA's comments.) |  |  | 2026/04/28 | 2026/06/06 | 2026/06/29 |  | 覆驗完成 |  |  | IND-GLS
195152 | 2026/03/19 | Auto |  | KOH | Michelle Lin 林慧錦 | V3C | ZS6FP001R/P,ZS6FX001R/P | TMKF-26-02054,TMKF-26-02061 | AS |  |  | 潤泰 | CHINA | IND-GLS3 | 2026/04/23 | 2026/04/23 | Cotton(BCI) 100% | Woven | Flannel | PRT + Dyed | Reactive PRT,P/D | Brush (2 side),NA | 53 | 142 | 3345 | yds | Yao Deng 鄧堯 | PINK HOLIDAY STRIPE | Reject | 3085.3 | 3085.3 | 438.5 | 13.5 | 0 | 0 | 438.5 | 1.1% | 印花瑕疵(塞網),接疋,擦傷/刮傷/勾紗,斷紗(斷經/斷緯),油/髒/色污,異纖/飛花,破洞 | [6 empty] | 單色結論為Fail,請打下並覆驗 |  | 簽核完成 |  |  | 1>NAVY LITTLE FOREST 左右色色差明显不ok,C级Reject. 2>PINK HOLIDAY STRIPE 抽验匹循环塞网全匹,连续性勾纱全匹布ok（详见查布明细）,C级Reject. 3>PINK HOLIDAY STRIPE 大货底布纬斜4.5"（8.3%）,保扭度,在业务接受范围. 4>PINK HOLIDAY STRIPE 部分匹距边27"循环小色点（针尖大小）全匹（详见查布明细）,暂不判C级,寄样待台北确认. | [11 empty] | 色樣、品質樣廠商提供 | 已簽核 | 請參考驗貨員意見。(Please refer QA's comments.) |  |  | 2026/04/28 | 2026/06/06 | 2026/06/29 |  | 覆驗完成 |  |  | IND-GLS
195334 | 2026/03/19 | Auto |  | KOH | Michelle Lin 林慧錦 | V3C | ZS6FP001R/P,ZS6FX001R/P | TMKF-26-02054,TMKF-26-02061 | AS |  |  | 潤泰 | CHINA | IND-GLS3 | 2026/05/07 | 2026/04/26 | Cotton(BCI) 100% | Woven | Flannel | PRT + Dyed | Reactive PRT,P/D | Brush (2 side),NA | 53 | 142 | 3345 | yds | Yao Deng 鄧堯 | PINK HOLIDAY STRIPE | Reject | 3085 | 3085 | 398.7 | 19.6 | 0 | 251.2 | 147.5 | 2.9% | 印花瑕疵(塞網),接疋,斷紗(斷經/斷緯),棉粒/結頭/粗節,油/髒/色污,異纖/飛花 | [6 empty] | 單色結論為Fail,請打下並覆驗 |  | 簽核完成 |  |  | 1>抽驗匹瑕疵扣分為B級，若有超損以成衣廠反應為準. 2>PINK HOLIDAY STRIPE A#-11距边32"循环塞网布ok,C级Reject. 3>PINK HOLIDAY STRIPE 抽验匹距边27"循环小色点（针尖大小）暂不判C级,前已寄样,待业务确认. 4>BLUE SKI PEOPLE B#手感干不ok,C级Reject. 注：因验货时间不足,BLUE SKI PEOPLE 已验2000码,剩余1500码未验. | [11 empty] | 色樣、品質樣廠商提供 | 已簽核 | 請參考驗貨員意見。(Please refer QA's comments.) |  |  | 2026/04/28 | 2026/06/06 | 2026/06/29 |  | 覆驗完成 |  |  | IND-GLS
194833 | 2026/03/19 | Auto |  | KOH | Michelle Lin 林慧錦 | V3C | ZS6FP001R/P,ZS6FX001R/P | TMKF-26-02054,TMKF-26-02061 | AS |  |  | 潤泰 | CHINA | IND-GLS3 | 2026/04/19 | 2026/04/19 | Cotton(BCI) 100% | Woven | Flannel | Dyed | Y/D | Brush (2 side),NA | 56 | 137 | 0 | yds | Yao Deng 鄧堯 | PURPLE WHIMSICAL PLAI | Discuss | 8965 | 8965 | 890.2 | 12.8 | 276.2 | 614 | 0 | 0.8% | 擦傷/刮傷/勾紗,斷紗(斷經/斷緯),棉粒/結頭/粗節,橫檔/橫條,異纖/飛花 |  |  |  |  | 修布痕 |  | 單色扣點為B級,結論為Discuss | [16 empty] | 色樣、品質樣廠商提供 | 已簽核 | 請參考驗貨員意見。(Please refer QA's comments.) |  |  | 2026/04/21 | 2026/06/06 | 2026/06/29 |  |  |  |  | IND-GLS
194947 | 2026/03/19 | Auto |  | KOH | Michelle Lin 林慧錦 | V3C | ZS6FP001R/P,ZS6FX001R/P | TMKF-26-02054,TMKF-26-02061 | AS |  |  | 潤泰 | CHINA | IND-GLS3 | 2026/04/21 | 2026/04/21 | Cotton(BCI) 100% | Woven | Flannel | PRT + Dyed | Reactive PRT,P/D | Brush (2 side),NA | 53 | 142 | 8324 | yds | Yao Deng 鄧堯 | WHITE SKI SCENIC | Agree | 8185.1 | 8185.1 | 836 | 5.4 | 527.5 | 146 | 162.5 | 0% | 斷紗(斷經/斷緯),油/髒/色污,異纖/飛花 | [6 empty] | 部分匹為C級打下,但單色結論為Pass | [16 empty] | 色樣、品質樣廠商提供 | 已簽核 | 請參考驗貨員意見。(Please refer QA's comments.) |  |  | 2026/04/21 | 2026/06/06 | 2026/06/29 |  |  |  |  | IND-GLS
194764 | 2026/03/19 | Auto |  | KOH | Michelle Lin 林慧錦 | V3C | ZS6FP002R/P/E/L,ZS6FR004R/P,ZS6FY000R/P | TMKF-26-02056,TMKF-26-02057,TMKF-26-02059 | AS |  |  | 潤泰 | CHINA | VIN-MK3A | 2026/04/17 | 2026/04/17 | Cotton(BCI) 100% | Woven | Flannel | Dyed | Y/D | Brush (2 side),NA | 53 | 137 | 118010 | yds | Yao Deng 鄧堯 | GREEN FAIRYTALE PLAID | Discuss | 13000 | 13000 | 1303.9 | 11.2 | 243.7 | 1060.2 | 0 | 0.4% | 擦傷/刮傷/勾紗,棉粒/結頭/粗節,異纖/飛花 | [6 empty] | 單色扣點為B級,結論為Discuss | [16 empty] | 色樣、品質樣廠商提供 | 已簽核 | 請參考驗貨員意見。(Please refer QA's comments.) |  |  | 2026/04/17 | 2026/05/22 | 2026/07/20 |  |  |  |  | VIN-MK3
195216 | 2026/03/19 | Auto |  | KOH | Michelle Lin 林慧錦 | V3C | ZS6FP002R/P/E/L,ZS6FR004R/P,ZS6FY000R/P | TMKF-26-02056,TMKF-26-02057,TMKF-26-02059 | AS |  |  | 潤泰 | CHINA | VIN-MK3A | 2026/04/24 | 2026/04/24 | Cotton(BCI) 100% | Woven | Flannel | Dyed | Y/D | Brush (2 side),NA | 53 | 137 | 118010 | yds | Yao Deng 鄧堯 | GREEN FAIRYTALE PLAID | Agree | 12000 | 12000 | 1219.9 | 6.7 | 1088.9 | 131 | 0 | 0% | 擦傷/刮傷/勾紗,棉粒/結頭/粗節,油/髒/色污,異纖/飛花 | [6 empty] | 部分匹扣點為B級,但單色結論為Pass | [16 empty] | 色樣、品質樣廠商提供 | 已簽核 | 請參考驗貨員意見。(Please refer QA's comments.) |  |  | 2026/04/24 | 2026/05/22 | 2026/07/20 |  |  |  |  | VIN-MK3
194763 | 2026/03/19 | Auto |  | KOH | Michelle Lin 林慧錦 | V3C | ZS6FP002R/P/E/L,ZS6FR004R/P,ZS6FY000R/P | TMKF-26-02056,TMKF-26-02057,TMKF-26-02059 | AS |  |  | 潤泰 | CHINA | VIN-MK3A | 2026/04/17 | 2026/04/17 | Cotton(BCI) 100% | Woven | Flannel | Dyed | Y/D | Brush (2 side),NA | 53 | 137 | 76342 | yds | Yao Deng 鄧堯 | GREEN PLAID | Discuss | 20312 | 20312 | 1981.7 | 9.5 | 1267.9 | 713.8 | 0 | 0% | 擦傷/刮傷/勾紗,斷紗(斷經/斷緯),棉粒/結頭/粗節,油/髒/色污,異纖/飛花 | [6 empty] | 單色扣點為B級,結論為Discuss | [16 empty] | 色樣、品質樣廠商提供 | 已簽核 | 請參考驗貨員意見。(Please refer QA's comments.) |  |  | 2026/04/17 | 2026/05/22 | 2026/07/20 |  |  |  |  | VIN-MK3
194765 | 2026/03/19 | Auto |  | KOH | Michelle Lin 林慧錦 | V3C | ZS6FP002R/P/E/L,ZS6FR004R/P,ZS6FY000R/P | TMKF-26-02056,TMKF-26-02057,TMKF-26-02059 | AS |  |  | 潤泰 | CHINA | VIN-MK3A | 2026/04/17 | 2026/04/17 | Cotton(BCI) 100% | Woven | Flannel | Dyed | Y/D | Brush (2 side),NA | 53 | 137 | 8990 | yds | Yao Deng 鄧堯 | GREY FAIRYTALE PLAID | Agree | 2370 | 2370 | 307.6 | 9.4 | 307.6 | 0 | 0 | 0% | 擦傷/刮傷/勾紗,棉粒/結頭/粗節,異纖/飛花 | [6 empty] | 大貨品質在接受標準內 | [16 empty] | 色樣、品質樣廠商提供 | 已簽核 | 請參考驗貨員意見。(Please refer QA's comments.) |  |  | 2026/04/17 | 2026/05/22 | 2026/07/20 |  |  |  |  | VIN-MK3
195215 | 2026/03/19 | Auto |  | KOH | Michelle Lin 林慧錦 | V3C | ZS6FP002R/P/E/L,ZS6FR004R/P,ZS6FY000R/P | TMKF-26-02056,TMKF-26-02057,TMKF-26-02059 | AS |  |  | 潤泰 | CHINA | VIN-MK3A | 2026/04/24 | 2026/04/24 | Cotton(BCI) 100% | Woven | Flannel | Dyed | Y/D | Brush (2 side),NA | 53 | 137 | 93904 | yds | Yao Deng 鄧堯 | HOLIDAY GREEN PLAID | Agree | 10003.8 | 10003.8 | 1059.7 | 9.2 | 539 | 520.7 | 0 | 0% | 斷紗(斷經/斷緯),棉粒/結頭/粗節,異纖/飛花,針痕/直條 | [6 empty] | 部分匹扣點為B級,但單色結論為Pass | [16 empty] | 色樣、品質樣廠商提供 | 已簽核 | 請參考驗貨員意見。(Please refer QA's comments.) |  |  | 2026/04/24 | 2026/05/22 | 2026/07/20 |  |  |  |  | VIN-MK3
194948 | 2026/03/19 | Auto |  | KOH | Michelle Lin 林慧錦 | V3C | ZS6FP002R/P/E/L,ZS6FR004R/P,ZS6FY000R/P | TMKF-26-02056,TMKF-26-02057,TMKF-26-02059 | AS |  |  | 潤泰 | CHINA | VIN-MK3A | 2026/04/21 | 2026/04/21 | Cotton(BCI) 100% | Woven | Flannel | PRT + Dyed | Reactive PRT,P/D | Brush (2 side),NA | 53 | 142 | 43374 | yds | Yao Deng 鄧堯 | MULTI DEER PRINT | Discuss | 3068 | 3068 | 314.8 | 11.8 | 0 | 314.8 | 0 | 0.5% | 印花瑕疵(塞網),接疋,棉粒/結頭/粗節,油/髒/色污,異纖/飛花 | [6 empty] | 單色扣點為B級,結論為Discuss | [16 empty] | 色樣、品質樣廠商提供 | 已簽核 | 請參考驗貨員意見。(Please refer QA's comments.) |  |  | 2026/04/24 | 2026/05/22 | 2026/07/20 |  |  |  |  | VIN-MK3
194949 | 2026/03/19 | Auto |  | KOH | Michelle Lin 林慧錦 | V3C | ZS6FP002R/P/E/L,ZS6FR004R/P,ZS6FY000R/P | TMKF-26-02056,TMKF-26-02057,TMKF-26-02059 | AS |  |  | 潤泰 | CHINA | VIN-MK3A | 2026/04/21 | 2026/04/21 | Cotton(BCI) 100% | Woven | Flannel | PRT + Dyed | Reactive PRT,P/D | Brush (2 side),NA | 53 | 142 | 29347 | yds | Yao Deng 鄧堯 | WHITE SKI SCENIC | Agree | 9421.5 | 9421.5 | 992.2 | 9.5 | 596.8 | 395.4 | 0 | 0% | 接疋,斷紗(斷經/斷緯),棉粒/結頭/粗節,油/髒/色污,異纖/飛花 | [6 empty] | 部分匹扣點為B級,但單色結論為Pass | [16 empty] | 色樣、品質樣廠商提供 | 已簽核 | 請參考驗貨員意見。(Please refer QA's comments.) |  |  | 2026/04/24 | 2026/05/22 | 2026/07/20 |  |  |  |  | VIN-MK3
195337 | 2026/03/19 | Auto |  | KOH | Michelle Lin 林慧錦 | V3C | ZS6FP002R/P/E/L,ZS6FR004R/P,ZS6FY000R/P | TMKF-26-02056,TMKF-26-02057,TMKF-26-02059 | AS |  |  | 潤泰 | CHINA | VIN-MK3A | 2026/05/07 | 2026/04/26 | Cotton(BCI) 100% | Woven | Flannel | PRT + Dyed | Reactive PRT,P/D | Brush (2 side),NA | 53 | 142 | 53450 | yds | Yao Deng 鄧堯 | BLUE SKI PEOPLE | Discuss | 3500 | 3500 | 359.8 | 22.5 | 0 | 359.8 | 0 | 3.8% | 擦傷/刮傷/勾紗,斷紗(斷經/斷緯),棉粒/結頭/粗節,油/髒/色污,異纖/飛花 | [6 empty] | 單色扣點為B級,結論為Discuss | [16 empty] | 色樣、品質樣廠商提供 | 已簽核 | 請參考驗貨員意見。(Please refer QA's comments.) |  |  | 2026/04/30 | 2026/05/22 | 2026/07/20 |  |  |  |  | VIN-MK3
195579 | 2026/03/19 | Auto |  | KOH | Michelle Lin 林慧錦 | V3C | ZS6FP002R/P/E/L,ZS6FR004R/P,ZS6FY000R/P | TMKF-26-02056,TMKF-26-02057,TMKF-26-02059 | AS |  |  | 潤泰 | CHINA | VIN-MK3A | 2026/04/30 | 2026/04/30 | Cotton(BCI) 100% | Woven | Flannel | Dyed | Y/D | Brush (2 side),NA | 53 | 137 | 118010 | yds | Yao Deng 鄧堯 | GREEN FAIRYTALE PLAID | Agree | 12750 | 12750 | 1275 | 7.4 | 1079.5 | 195.5 | 0 | 0% | 接疋,擦傷/刮傷/勾紗,棉粒/結頭/粗節,異纖/飛花,破洞 | [6 empty] | 部分匹扣點為B級,但單色結論為Pass | [16 empty] | 色樣、品質樣廠商提供 | 已簽核 | 請參考驗貨員意見。(Please refer QA's comments.) |  |  | 2026/04/30 | 2026/05/22 | 2026/07/20 |  |  |  |  | VIN-MK3
195577 | 2026/03/19 | Auto |  | KOH | Michelle Lin 林慧錦 | V3C | ZS6FP002R/P/E/L,ZS6FR004R/P,ZS6FY000R/P | TMKF-26-02056,TMKF-26-02057,TMKF-26-02059 | AS |  |  | 潤泰 | CHINA | VIN-MK3A | 2026/04/30 | 2026/04/30 | Cotton(BCI) 100% | Woven | Flannel | Dyed | Y/D | Brush (2 side),NA | 53 | 137 | 76342 | yds | Yao Deng 鄧堯 | GREEN PLAID | Agree | 10000 | 10000 | 1003.5 | 8.7 | 886.3 | 117.2 | 0 | 0% | 擦傷/刮傷/勾紗,棉粒/結頭/粗節,油/髒/色污,異纖/飛花,破洞 | [6 empty] | 部分匹扣點為B級,但單色結論為Pass | [16 empty] | 色樣、品質樣廠商提供 | 已簽核 | 請參考驗貨員意見。(Please refer QA's comments.) |  |  | 2026/04/30 | 2026/05/22 | 2026/07/20 |  |  |  |  | VIN-MK3
195578 | 2026/03/19 | Auto |  | KOH | Michelle Lin 林慧錦 | V3C | ZS6FP002R/P/E/L,ZS6FR004R/P,ZS6FY000R/P | TMKF-26-02056,TMKF-26-02057,TMKF-26-02059 | AS |  |  | 潤泰 | CHINA | VIN-MK3A | 2026/04/30 | 2026/04/30 | Cotton(BCI) 100% | Woven | Flannel | Dyed | Y/D | Brush (2 side),NA | 53 | 137 | 8990 | yds | Yao Deng 鄧堯 | GREY FAIRYTALE PLAID | Agree | 2370 | 2370 | 238.1 | 8 | 124.5 | 113.6 | 0 | 0% | 棉粒/結頭/粗節,異纖/飛花,破洞 | [6 empty] | 部分匹扣點為B級,但單色結論為Pass | [16 empty] | 色樣、品質樣廠商提供 | 已簽核 | 請參考驗貨員意見。(Please refer QA's comments.) |  |  | 2026/04/30 | 2026/05/22 | 2026/07/20 |  |  |  |  | VIN-MK3
194663 | 2026/03/19 | Auto |  | KOH | Michelle Lin 林慧錦 | V3C | ZS6FP002R/P/E/L,ZS6FR004R/P,ZS6FY000R/P | TMKF-26-02056,TMKF-26-02057,TMKF-26-02059 | AS |  |  | 潤泰 | CHINA | VIN-MK3A | 2026/04/15 | 2026/04/15 | Cotton(BCI) 100% | Woven | Flannel | Dyed | Y/D | Brush (2 side),NA | 53 | 137 | 93904 | yds | Yao Deng 鄧堯 | HOLIDAY GREEN PLAID | Discuss | 10000 | 10000 | 1045.5 | 12.7 | 276.6 | 768.9 | 0 | 0.8% | 擦傷/刮傷/勾紗,斷紗(斷經/斷緯),棉粒/結頭/粗節,油/髒/色污,異纖/飛花 | [6 empty] | 單色扣點為B級,結論為Discuss | [16 empty] | 色樣、品質樣廠商提供 | 已簽核 | 請參考驗貨員意見。(Please refer QA's comments.) |  |  | 2026/04/17 | 2026/05/22 | 2026/07/20 |  |  |  |  | VIN-MK3
195576 | 2026/03/19 | Auto |  | KOH | Michelle Lin 林慧錦 | V3C | ZS6FP002R/P/E/L,ZS6FR004R/P,ZS6FY000R/P | TMKF-26-02056,TMKF-26-02057,TMKF-26-02059 | AS |  |  | 潤泰 | CHINA | VIN-MK3A | 2026/04/30 | 2026/04/30 | Cotton(BCI) 100% | Woven | Flannel | Dyed | Y/D | Brush (2 side),NA | 53 | 137 | 93904 | yds | Yao Deng 鄧堯 | HOLIDAY GREEN PLAID | Agree | 5400 | 5400 | 539.5 | 8 | 539.5 | 0 | 0 | 0% | 擦傷/刮傷/勾紗,棉粒/結頭/粗節,異纖/飛花 | [6 empty] | 大貨品質在接受標準內 | [16 empty] | 色樣、品質樣廠商提供 | 已簽核 | 請參考驗貨員意見。(Please refer QA's comments.) |  |  | 2026/04/30 | 2026/05/22 | 2026/07/20 |  |  |  |  | VIN-MK3
195156 | 2026/03/19 | Auto |  | KOH | Michelle Lin 林慧錦 | V3C | ZS6FP002R/P/E/L,ZS6FR004R/P,ZS6FY000R/P | TMKF-26-02056,TMKF-26-02057,TMKF-26-02059 | AS |  |  | 潤泰 | CHINA | VIN-MK3A | 2026/05/07 | 2026/04/23 | Cotton(BCI) 100% | Woven | Flannel | PRT + Dyed | Reactive PRT,P/D | Brush (2 side),NA | 53 | 142 | 7600 | yds | Yao Deng 鄧堯 | NAVY LITTLE FOREST | Agree | 1826.4 | 1826.4 | 215.2 | 3.7 | 215.2 | 0 | 0 | 0% | 印花瑕疵(塞網),棉粒/結頭/粗節,油/髒/色污,異纖/飛花 | [6 empty] | 大貨品質在接受標準內 | [16 empty] | 色樣、品質樣廠商提供 | 已簽核 | 請參考驗貨員意見。(Please refer QA's comments.) |  |  | 2026/04/24 | 2026/05/22 | 2026/07/20 |  |  |  |  | VIN-MK3
195336 | 2026/03/19 | Auto |  | KOH | Michelle Lin 林慧錦 | V3C | ZS6FP002R/P/E/L,ZS6FR004R/P,ZS6FY000R/P | TMKF-26-02056,TMKF-26-02057,TMKF-26-02059 | AS |  |  | 潤泰 | CHINA | VIN-MK3A | 2026/05/07 | 2026/04/26 | Cotton(BCI) 100% | Woven | Flannel | PRT + Dyed | Reactive PRT,P/D | Brush (2 side),NA | 53 | 142 | 7600 | yds | Yao Deng 鄧堯 | NAVY LITTLE FOREST | Discuss | 1116.5 | 1116.5 | 119 | 20.2 | 0 | 119 | 0 | 3.1% | 印花瑕疵(塞網),油/髒/色污,異纖/飛花 | [6 empty] | 單色扣點為B級,結論為Discuss | [16 empty] | 色樣、品質樣廠商提供 | 已簽核 | 請參考驗貨員意見。(Please refer QA's comments.) |  |  | 2026/04/30 | 2026/05/22 | 2026/07/20 |  |  |  |  | VIN-MK3
195155 | 2026/03/19 | Auto |  | KOH | Michelle Lin 林慧錦 | V3C | ZS6FP002R/P/E/L,ZS6FR004R/P,ZS6FY000R/P | TMKF-26-02056,TMKF-26-02057,TMKF-26-02059 | AS |  |  | 潤泰 | CHINA | VIN-MK3A | 2026/05/07 | 2026/04/23 | Cotton(BCI) 100% | Woven | Flannel | PRT + Dyed | Reactive PRT,P/D | Brush (2 side),NA | 53 | 142 | 29347 | yds | Yao Deng 鄧堯 | WHITE SKI SCENIC | Agree | 8937.9 | 8937.9 | 935.5 | 6.9 | 935.5 | 0 | 0 | 0% | 接疋,棉粒/結頭/粗節,油/髒/色污,異纖/飛花 | [6 empty] | 大貨品質在接受標準內 | [16 empty] | 色樣、品質樣廠商提供 | 已簽核 | 請參考驗貨員意見。(Please refer QA's comments.) |  |  | 2026/04/24 | 2026/05/22 | 2026/07/20 |  |  |  |  | VIN-MK3
195452 | 2026/03/19 | Auto |  | KOH | Michelle Lin 林慧錦 | V3C | ZS6FP002R/P/E/L,ZS6FR004R/P,ZS6FY000R/P | TMKF-26-02056,TMKF-26-02057,TMKF-26-02059 | AS |  |  | 潤泰 | CHINA | VIN-MK3A | 2026/04/28 | 2026/04/28 | Cotton(BCI) 100% | Woven | Flannel | PRT + Dyed | Reactive PRT,P/D | Brush (2 side),NA | 53 | 142 | 213800 | yds | Yao Deng 鄧堯 | BLUE SKI PEOPLE | Discuss | 2800 | 2800 | 280.8 | 22.4 | 0 | 280.8 | 0 | 3.7% | 棉粒/結頭/粗節,橫檔/橫條,油/髒/色污,異纖/飛花 | [6 empty] | 單色扣點為B級,結論為Discuss | [16 empty] | 色樣、品質樣廠商提供 | 已簽核 | 請參考驗貨員意見。(Please refer QA's comments.) |  |  | 2026/04/30 | 2026/05/22 | 2026/07/20 |  |  |  |  | VIN-MK3
195451 | 2026/03/19 | Auto |  | KOH | Michelle Lin 林慧錦 | V3C | ZS6FP002R/P/E/L,ZS6FR004R/P,ZS6FY000R/P | TMKF-26-02056,TMKF-26-02057,TMKF-26-02059 | AS |  |  | 潤泰 | CHINA | VIN-MK3A | 2026/04/28 | 2026/04/28 | Cotton(BCI) 100% | Woven | Flannel | PRT + Dyed | Reactive PRT,P/D | Brush (2 side),NA | 53 | 142 | 173496 | yds | Yao Deng 鄧堯 | MULTI DEER PRINT | Reject | 7903.2 | 7903.2 | 805.9 | 9.3 | 138 | 190 | 477.9 | 0% | 接疋,棉粒/結頭/粗節,油/髒/色污,異纖/飛花 |  |  |  | 缸差過大 |  |  | 單色結論為Fail,請打下並覆驗 |  | 尚未覆驗 |  |  | 1>MULTI FESTIVE DOGS 颜色未核可,缸差互对,C#缸色偏绿不ok（寄样）,C级Reject,F#左右色明显不ok（寄样）,C级Reject.MULTI DEER PRINT B#色偏红明显不ok,C级Reject. 2>抽驗匹瑕疵扣分為B級,若有超損以成衣廠反應為準. 3>MULTI DEER PRINT 距边26"循环小色点（针尖大小）全匹,暂不判C级,寄样待确认. 4>MULTI DEER PRINT 布两边1.5-2.5"连续性沾色全匹影响可裁不ok（详见查布明细）,C级Reject. 5>PINK HOLIDAY STRIPE 大货整体距边19"循环塞网全匹不ok寄样（详见查布明细）,C级Reject. 6>PINK HOLIDAY STRIPE 部分匹距边24"循环小色点（针尖大小）全匹（详见查布明细）,暂不判C级,寄样待确认. 注：因验货时间不足,BLUE SKI PEOPLE 已验2800码,剩余1900码未验,MULTI DEER PRINT 已验7900码,剩余5700码未验,MULTI FESTIVE DOGS 已验13580码,剩余15712码未验,PINK HOLIDAY STRIPE 已验8200码,剩余4900码未验. | [11 empty] | 色樣、品質樣廠商提供 | 已簽核 | 請參考驗貨員意見。(Please refer QA's comments.) |  |  | 2026/04/30 | 2026/05/22 | 2026/07/20 |  | 簽核中 |  |  | VIN-MK3
195453 | 2026/03/19 | Auto |  | KOH | Michelle Lin 林慧錦 | V3C | ZS6FP002R/P/E/L,ZS6FR004R/P,ZS6FY000R/P | TMKF-26-02056,TMKF-26-02057,TMKF-26-02059 | AS |  |  | 潤泰 | CHINA | VIN-MK3A | 2026/04/28 | 2026/04/28 | Cotton(BCI) 100% | Woven | Flannel | PRT + Dyed | Reactive PRT,P/D | Brush (2 side),NA | 53 | 142 | 200847 | yds | Yao Deng 鄧堯 | MULTI FESTIVE DOGS | Reject | 13580 | 13580 | 1367 | 14.6 | 517.2 | 565.7 | 284.1 | 1.4% | 印花瑕疵(塞網),擦傷/刮傷/勾紗,斷紗(斷經/斷緯),棉粒/結頭/粗節,油/髒/色污,異纖/飛花 |  |  |  | 缸差過大,邊中色差 | 布邊不良 |  | 單色結論為Fail,請打下並覆驗 |  | 簽核完成 |  |  | 1>MULTI FESTIVE DOGS 颜色未核可,缸差互对,C#缸色偏绿不ok（寄样）,C级Reject,F#左右色明显不ok（寄样）,C级Reject.MULTI DEER PRINT B#色偏红明显不ok,C级Reject. 2>抽驗匹瑕疵扣分為B級,若有超損以成衣廠反應為準. 3>MULTI DEER PRINT 距边26"循环小色点（针尖大小）全匹,暂不判C级,寄样待确认. 4>MULTI DEER PRINT 布两边1.5-2.5"连续性沾色全匹影响可裁不ok（详见查布明细）,C级Reject. 5>PINK HOLIDAY STRIPE 大货整体距边19"循环塞网全匹不ok寄样（详见查布明细）,C级Reject. 6>PINK HOLIDAY STRIPE 部分匹距边24"循环小色点（针尖大小）全匹（详见查布明细）,暂不判C级,寄样待确认. 注：因验货时间不足,BLUE SKI PEOPLE 已验2800码,剩余1900码未验,MULTI DEER PRINT 已验7900码,剩余5700码未验,MULTI FESTIVE DOGS 已验13580码,剩余15712码未验,PINK HOLIDAY STRIPE 已验8200码,剩余4900码未验. | [11 empty] | 無標準樣 | 已簽核 | 請參考驗貨員意見。(Please refer QA's comments.) |  |  | 2026/04/30 | 2026/05/22 | 2026/07/20 |  | 覆驗完成 |  |  | VIN-MK3
195450 | 2026/03/19 | Auto |  | KOH | Michelle Lin 林慧錦 | V3C | ZS6FP002R/P/E/L,ZS6FR004R/P,ZS6FY000R/P | TMKF-26-02056,TMKF-26-02057,TMKF-26-02059 | AS |  |  | 潤泰 | CHINA | VIN-MK3A | 2026/04/28 | 2026/04/28 | Cotton(BCI) 100% | Woven | Flannel | PRT + Dyed | Reactive PRT,P/D | Brush (2 side),NA | 53 | 142 | 187148 | yds | Yao Deng 鄧堯 | PINK HOLIDAY STRIPE | Reject | 8270 | 8270 | 822.4 | 10.3 | 0 | 184.7 | 637.7 | 0.1% | 印花瑕疵(塞網),斷紗(斷經/斷緯),棉粒/結頭/粗節,油/髒/色污,異纖/飛花 | [6 empty] | 單色結論為Fail,請打下並覆驗 |  | 簽核完成 |  |  | 1>MULTI FESTIVE DOGS 颜色未核可,缸差互对,C#缸色偏绿不ok（寄样）,C级Reject,F#左右色明显不ok（寄样）,C级Reject.MULTI DEER PRINT B#色偏红明显不ok,C级Reject. 2>抽驗匹瑕疵扣分為B級,若有超損以成衣廠反應為準. 3>MULTI DEER PRINT 距边26"循环小色点（针尖大小）全匹,暂不判C级,寄样待确认. 4>MULTI DEER PRINT 布两边1.5-2.5"连续性沾色全匹影响可裁不ok（详见查布明细）,C级Reject. 5>PINK HOLIDAY STRIPE 大货整体距边19"循环塞网全匹不ok寄样（详见查布明细）,C级Reject. 6>PINK HOLIDAY STRIPE 部分匹距边24"循环小色点（针尖大小）全匹（详见查布明细）,暂不判C级,寄样待确认. 注：因验货时间不足,BLUE SKI PEOPLE 已验2800码,剩余1900码未验,MULTI DEER PRINT 已验7900码,剩余5700码未验,MULTI FESTIVE DOGS 已验13580码,剩余15712码未验,PINK HOLIDAY STRIPE 已验8200码,剩余4900码未验. | [11 empty] | 色樣、品質樣廠商提供 | 已簽核 | 請參考驗貨員意見。(Please refer QA's comments.) |  |  | 2026/04/30 | 2026/05/22 | 2026/07/20 |  | 覆驗完成 |  |  | VIN-MK3
194612 | 2026/03/19 | Auto |  | KOH | Michelle Lin 林慧錦 | V3C | ZS6FP002R/P/E/L,ZS6FY000R/P | TMKF-26-02057,TMKF-26-02059 | AS |  |  | 潤泰 | CHINA | VIN-MK3A | 2026/04/15 | 2026/04/15 | Cotton(BCI) 100% | Woven | Flannel | Dyed | Y/D | Brush (2 side),NA | 53 | 137 | 116271 | yds | Jun Yan 嚴軍 | PINK PURPLE PLAID | Agree | 21241 | 21241 | 2247.5 | 7.6 | 2247.5 | 0 | 0 | 0% | 接疋,斷紗(斷經/斷緯),棉粒/結頭/粗節,油/髒/色污,異纖/飛花 | [6 empty] | 大貨品質在接受標準內 | [16 empty] | 色樣、品質樣廠商提供 | 已簽核 | 請參考驗貨員意見。(Please refer QA's comments.) |  |  | 2026/04/17 | 2026/05/22 | 2026/07/20 |  |  |  |  | VIN-MK3
195338 | 2026/03/19 | Auto |  | KOH | Michelle Lin 林慧錦 | V3C | ZS6FP002R/P/E/L,ZS6FY000R/P | TMKF-26-02057,TMKF-26-02059 | AS |  |  | 潤泰 | CHINA | VIN-MK3A | 2026/04/26 | 2026/04/26 | Cotton(BCI) 100% | Woven | Flannel | Dyed | Y/D | Brush (2 side),NA | 53 | 137 | 116271 | yds | Yao Deng 鄧堯 | PINK PURPLE PLAID | Agree | 7300 | 7300 | 730.1 | 7.4 | 615.6 | 114.5 | 0 | 0% | 斷紗(斷經/斷緯),棉粒/結頭/粗節,油/髒/色污,異纖/飛花 | [6 empty] | 部分匹扣點為B級,但單色結論為Pass | [16 empty] | 色樣、品質樣廠商提供 | 已簽核 | 請參考驗貨員意見。(Please refer QA's comments.) |  |  | 2026/04/30 | 2026/05/22 | 2026/07/20 |  |  |  |  | VIN-MK3
195158 | 2026/03/19 | Auto |  | KOH | Michelle Lin 林慧錦 | V3C | ZS6FX000R/P/L | TMKF-26-02058 | AS |  |  | 潤泰 | CHINA | IND-GLR1 | 2026/04/23 | 2026/04/23 | Cotton(BCI) 100% | Woven | Flannel | PRT + Dyed | Reactive PRT,P/D | Brush (2 side),NA | 53 | 142 | 9511 | yds | Yao Deng 鄧堯 | BLUE JOLLY DOGS | Discuss | 5111.2 | 5111.2 | 594.3 | 15.8 | 0 | 594.3 | 0 | 1.7% | 棉粒/結頭/粗節,油/髒/色污,異纖/飛花 | [6 empty] | 單色扣點為B級,結論為Discuss | [16 empty] | 色樣、品質樣廠商提供 | 已簽核 | 請參考驗貨員意見。(Please refer QA's comments.) |  |  | 2026/04/28 | 2026/06/06 | 2026/06/29 |  |  |  |  | IND-GLR1
195157 | 2026/03/19 | Auto |  | KOH | Michelle Lin 林慧錦 | V3C | ZS6FX000R/P/L | TMKF-26-02058 | AS |  |  | 潤泰 | CHINA | IND-GLR1 | 2026/04/23 | 2026/04/23 | Cotton(BCI) 100% | Woven | Flannel | PRT + Dyed | Reactive PRT,P/D | Brush (2 side),NA | 53 | 142 | 39456 | yds | Yao Deng 鄧堯 | CREAM PUP PORTRAITS | Agree | 10106.6 | 10106.6 | 1054.2 | 9.1 | 636.2 | 418 | 0 | 0% | 接疋,擦傷/刮傷/勾紗,斷紗(斷經/斷緯),油/髒/色污,異纖/飛花 | [6 empty] | 部分匹扣點為B級,但單色結論為Pass | [16 empty] | 色樣、品質樣廠商提供 | 已簽核 | 請參考驗貨員意見。(Please refer QA's comments.) |  |  | 2026/04/28 | 2026/06/06 | 2026/06/29 |  |  |  |  | IND-GLR1
195402 | 2026/03/19 | Auto |  | KOH | Michelle Lin 林慧錦 | V3C | ZS6FX000R/P/L | TMKF-26-02058 | AS |  |  | 潤泰 | CHINA | IND-GLS3 | 2026/04/27 | 2026/04/27 | Cotton(BCI) 100% | Woven | Flannel | Dyed | Y/D | Brush (2 side),NA | 53 | 137 | 51970 | yds | Yao Deng 鄧堯 | FESTIVE HOLIDAY PLAID | Agree | 5600 | 5600 | 563.8 | 9 | 275.8 | 288 | 0 | 0% | 擦傷/刮傷/勾紗,棉粒/結頭/粗節,油/髒/色污,異纖/飛花 | [6 empty] | 部分匹扣點為B級,但單色結論為Pass | [16 empty] | 色樣、品質樣廠商提供 | 已簽核 | 請參考驗貨員意見。(Please refer QA's comments.) |  |  | 2026/04/28 | 2026/06/06 | 2026/06/29 |  |  |  |  | IND-GLS
195378 | 2026/03/19 | Auto |  | KOH | Michelle Lin 林慧錦 | V3C | ZS6FX000R/P/L | TMKF-26-02058 | AS |  |  | 潤泰 | CHINA | IND-GLS3 | 2026/04/27 | 2026/04/27 | Cotton(BCI) 100% | Woven | Flannel | Dyed | Y/D | Brush (2 side),NA | 53 | 137 | 56471 | yds | Yao Deng 鄧堯 | GREEN CHIPPER CHECK | Discuss | 5300 | 5300 | 535.4 | 11 | 150.9 | 384.5 | 0 | 0.3% | 擦傷/刮傷/勾紗,棉粒/結頭/粗節,油/髒/色污,異纖/飛花 | [6 empty] | 單色扣點為B級,結論為Discuss | [16 empty] | 色樣、品質樣廠商提供 | 已簽核 | 請參考驗貨員意見。(Please refer QA's comments.) |  |  | 2026/04/28 | 2026/06/06 | 2026/06/29 |  |  |  |  | IND-GLS
195377 | 2026/03/19 | Auto |  | KOH | Michelle Lin 林慧錦 | V3C | ZS6FX000R/P/L | TMKF-26-02058 | AS |  |  | 潤泰 | CHINA | IND-GLS3 | 2026/04/27 | 2026/04/27 | Cotton(BCI) 100% | Woven | Flannel | Dyed | Y/D | Brush (2 side),NA | 53 | 137 | 77836 | yds | Yao Deng 鄧堯 | GREEN FAIRYTALE PLAID | Agree | 6800 | 6800 | 681.4 | 5.7 | 681.4 | 0 | 0 | 0% | 擦傷/刮傷/勾紗,棉粒/結頭/粗節,異纖/飛花 | [6 empty] | 大貨品質在接受標準內 | [16 empty] | 色樣、品質樣廠商提供 | 已簽核 | 請參考驗貨員意見。(Please refer QA's comments.) |  |  | 2026/04/28 | 2026/06/06 | 2026/06/29 |  |  |  |  | IND-GLS
195340 | 2026/03/19 | Auto |  | KOH | Michelle Lin 林慧錦 | V3C | ZS6FX000R/P/L | TMKF-26-02058 | AS |  |  | 潤泰 | CHINA | IND-GLR1 | 2026/04/26 | 2026/04/26 | Cotton(BCI) 100% | Woven | Flannel | PRT + Dyed | Reactive PRT,P/D | Brush (2 side),NA | 53 | 142 | 7625 | yds | Yao Deng 鄧堯 | NAVY PATCH PATTERN | Agree | 4438 | 4438 | 472.3 | 5.3 | 472.3 | 0 | 0 | 0% | 印花瑕疵(塞網),接疋,棉粒/結頭/粗節,油/髒/色污,異纖/飛花 | [6 empty] | 大貨品質在接受標準內 | [16 empty] | 色樣、品質樣廠商提供 | 已簽核 | 請參考驗貨員意見。(Please refer QA's comments.) |  |  | 2026/04/28 | 2026/06/06 | 2026/06/29 |  |  |  |  | IND-GLR1
195401 | 2026/03/19 | Auto |  | KOH | Michelle Lin 林慧錦 | V3C | ZS6FX000R/P/L | TMKF-26-02058 | AS |  |  | 潤泰 | CHINA | IND-GLS3 | 2026/04/27 | 2026/04/27 | Cotton(BCI) 100% | Woven | Flannel | Dyed | Y/D | Brush (2 side),NA | 53 | 137 | 0 | yds | Yao Deng 鄧堯 | PURPLE WHIMSICAL PLAI | Discuss | 7900 | 7900 | 793.4 | 17 | 0 | 793.4 | 0 | 2.1% | 擦傷/刮傷/勾紗,棉粒/結頭/粗節,異纖/飛花 | [6 empty] | 單色扣點為B級,結論為Discuss | [16 empty] | 色樣、品質樣廠商提供 | 已簽核 | 請參考驗貨員意見。(Please refer QA's comments.) |  |  | 2026/04/28 | 2026/06/06 | 2026/06/29 |  |  |  |  | IND-GLS
195341 | 2026/03/19 | Auto |  | KOH | Michelle Lin 林慧錦 | V3C | ZS6FX000R/P/L | TMKF-26-02058 | AS |  |  | 潤泰 | CHINA | IND-GLS3 | 2026/04/25 | 2026/04/26 | Cotton(BCI) 100% | Woven | Flannel | Dyed | Y/D | Brush (2 side),NA | 53 | 137 | 48031 | yds | Yao Deng 鄧堯 | RED LIGHTHEART CHECK | Discuss | 4800 | 4800 | 485.8 | 10.3 | 227.5 | 258.3 | 0 | 0.1% | 擦傷/刮傷/勾紗,斷紗(斷經/斷緯),棉粒/結頭/粗節,油/髒/色污,異纖/飛花 | [6 empty] | 單色扣點為B級,結論為Discuss | [16 empty] | 色樣、品質樣廠商提供 | 已簽核 | 請參考驗貨員意見。(Please refer QA's comments.) |  |  | 2026/04/28 | 2026/06/06 | 2026/06/29 |  |  |  |  | IND-GLS
194730 | 2026/03/19 | Auto |  | KOH | Michelle Lin 林慧錦 | V3C | ZS6FP002R/P/E/L,ZS6FR004R/P,ZS6FY000R/P | TMKF-26-02056,TMKF-26-02057,TMKF-26-02059 | AS |  |  | 潤泰 | CHINA | VIN-MK3A | 2026/04/17 | 2026/04/17 | Cotton(BCI) 100% | Woven | Flannel | PRT + Dyed | Reactive PRT,P/D | Brush (2 side),NA | 53 | 142 | 53450 | yds | Ken Kong 孔祥松 | BLUE SKI PEOPLE | Discuss | 12051 | 12051 | 1125.6 | 15.3 | 279.5 | 846.1 | 0 | 1.6% | 接疋,棉粒/結頭/粗節,油/髒/色污,異纖/飛花,破洞 | [6 empty] | 單色扣點為B級,結論為Discuss | [16 empty] | 色樣、品質樣廠商提供 | 已簽核 | 請參考驗貨員意見。(Please refer QA's comments.) |  |  | 2026/04/17 | 2026/05/22 | 2026/07/20 |  |  |  |  | VIN-MK3
194728 | 2026/03/19 | Auto |  | KOH | Michelle Lin 林慧錦 | V3C | ZS6FP002R/P/E/L,ZS6FR004R/P,ZS6FY000R/P | TMKF-26-02056,TMKF-26-02057,TMKF-26-02059 | AS |  |  | 潤泰 | CHINA | VIN-MK3A | 2026/04/17 | 2026/04/17 | Cotton(BCI) 100% | Woven | Flannel | PRT + Dyed | Reactive PRT,P/D | Brush (2 side),NA | 53 | 142 | 43374 | yds | Ken Kong 孔祥松 | MULTI DEER PRINT | Agree | 10932 | 10932 | 1160.3 | 5.8 | 1160.3 | 0 | 0 | 0% | 接疋,棉粒/結頭/粗節,油/髒/色污 | [6 empty] | 大貨品質在接受標準內 | [16 empty] | 色樣、品質樣廠商提供 | 已簽核 | 請參考驗貨員意見。(Please refer QA's comments.) |  |  | 2026/04/17 | 2026/05/22 | 2026/07/20 |  |  |  |  | VIN-MK3
194729 | 2026/03/19 | Auto |  | KOH | Michelle Lin 林慧錦 | V3C | ZS6FP002R/P/E/L,ZS6FR004R/P,ZS6FY000R/P | TMKF-26-02056,TMKF-26-02057,TMKF-26-02059 | AS |  |  | 潤泰 | CHINA | VIN-MK3A | 2026/04/17 | 2026/04/17 | Cotton(BCI) 100% | Woven | Flannel | PRT + Dyed | Reactive PRT,P/D | Brush (2 side),NA | 53 | 142 | 46787 | yds | Ken Kong 孔祥松 | PINK HOLIDAY STRIPE | Agree | 11506 | 11506 | 1129.2 | 3.9 | 1129.2 | 0 | 0 | 0% | 接疋,棉粒/結頭/粗節,油/髒/色污 | [6 empty] | 大貨品質在接受標準內 | [16 empty] | 色樣、品質樣廠商提供 | 已簽核 | 請參考驗貨員意見。(Please refer QA's comments.) |  |  | 2026/04/17 | 2026/05/22 | 2026/07/20 |  |  |  |  | VIN-MK3
195342 | 2026/03/19 | Auto |  | KOH | Michelle Lin 林慧錦 | V3C | ZS6FP001R/P | TMKF-26-02061 | AS |  |  | 潤泰 | CHINA | IND-GLS3 | 2026/04/26 | 2026/04/26 | Cotton(BCI) 100% | Woven | Flannel | Dyed | Y/D | Brush (2 side),NA | 53 | 137 | 6586 | yds | Yao Deng 鄧堯 | PINK PURPLE PLAID | Agree | 3700 | 3700 | 379.5 | 5 | 379.5 | 0 | 0 | 0% | 棉粒/結頭/粗節,異纖/飛花 | [6 empty] | 大貨品質在接受標準內 | [16 empty] | 色樣、品質樣廠商提供 | 已簽核 | 請參考驗貨員意見。(Please refer QA's comments.) |  |  | 2026/04/28 | 2026/06/06 | 2026/06/29 |  |  |  |  | IND-GLS
195373 | 2026/03/19 | Auto |  | KOH | Michelle Lin 林慧錦 | V3C | ZS6FP001R/P,ZS6FX001R/P | TMKF-26-02054,TMKF-26-02061 | AS |  |  | 潤泰 | CHINA | IND-GLS3 | 2026/04/27 | 2026/04/27 | Cotton(BCI) 100% | Woven | Flannel | Dyed | Y/D | Brush (2 side),NA | 53 | 137 | 6333 | yds | Yao Deng 鄧堯 | GREEN PLAID | Discuss | 3800 | 3800 | 385.4 | 11.7 | 0 | 385.4 | 0 | 0.5% | 擦傷/刮傷/勾紗,斷紗(斷經/斷緯),棉粒/結頭/粗節,異纖/飛花 | [6 empty] | 單色扣點為B級,結論為Discuss | [16 empty] | 色樣、品質樣廠商提供 | 已簽核 | 請參考驗貨員意見。(Please refer QA's comments.) |  |  | 2026/04/28 | 2026/06/06 | 2026/06/29 |  |  |  |  | IND-GLS
195374 | 2026/03/19 | Auto |  | KOH | Michelle Lin 林慧錦 | V3C | ZS6FP001R/P,ZS6FX001R/P | TMKF-26-02054,TMKF-26-02061 | AS |  |  | 潤泰 | CHINA | IND-GLS3 | 2026/04/27 | 2026/04/27 | Cotton(BCI) 100% | Woven | Flannel | Dyed | Y/D | Brush (2 side),NA | 53 | 137 | 5151 | yds | Yao Deng 鄧堯 | HOLIDAY GREEN PLAID | Agree | 2600 | 2600 | 264 | 8.7 | 140 | 124 | 0 | 0% | 棉粒/結頭/粗節,異纖/飛花 | [6 empty] | 部分匹扣點為B級,但單色結論為Pass | [16 empty] | 色樣、品質樣廠商提供 | 已簽核 | 請參考驗貨員意見。(Please refer QA's comments.) |  |  | 2026/04/28 | 2026/06/06 | 2026/06/29 |  |  |  |  | IND-GLS
194737 | 2026/03/19 | Auto |  | KOH | Michelle Lin 林慧錦 | V3C | ZS6FP001R/P,ZS6FX001R/P | TMKF-26-02054,TMKF-26-02061 | AS |  |  | 潤泰 | CHINA | IND-GLS3 | 2026/04/17 | 2026/04/15 | Cotton(BCI) 100% | Woven | Flannel | PRT + Dyed | Reactive PRT,P/D | Brush (2 side),NA | 53 | 142 | 1124 | yds | Ken Kong 孔祥松 | NAVY LITTLE FOREST | Agree | 3000 | 3000 | 371.5 | 6.5 | 371.5 | 0 | 0 | 0% | 印花瑕疵,斷紗(斷經/斷緯),棉粒/結頭/粗節 | [6 empty] | 大貨品質在接受標準內 | [16 empty] | 色樣、品質樣廠商提供 | 已簽核 | 請參考驗貨員意見。(Please refer QA's comments.) |  |  | 2026/04/21 | 2026/06/06 | 2026/06/29 |  |  |  |  | IND-GLS
195455 | 2026/03/19 | Auto |  | KOH | Michelle Lin 林慧錦 | V3C | ZS6FP001R/P,ZS6FX001R/P | TMKF-26-02054,TMKF-26-02061 | AS |  |  | 潤泰 | CHINA | IND-GLS3 | 2026/05/07 | 2026/04/28 | Cotton(BCI) 100% | Woven | Flannel | PRT + Dyed | Reactive PRT,P/D | Brush (2 side),NA | 53 | 142 | 3915 | yds | Yao Deng 鄧堯 | MULTI FESTIVE DOGS | Discuss | 1900 | 1900 | 196 | 4.1 | 196 | 0 | 0 | 0% | 印花瑕疵(塞網),棉粒/結頭/粗節,異纖/飛花 | [6 empty] | 大貨品質在接受標準內 | [16 empty] | 無標準樣 | 已簽核 | 請參考驗貨員意見。(Please refer QA's comments.) |  |  | 2026/04/28 | 2026/06/06 | 2026/06/29 |  |  |  |  | IND-GLS
195454 | 2026/03/19 | Auto |  | KOH | Michelle Lin 林慧錦 | V3C | ZS6FP001R/P,ZS6FX001R/P | TMKF-26-02054,TMKF-26-02061 | AS |  |  | 潤泰 | CHINA | IND-GLS3 | 2026/05/07 | 2026/04/28 | Cotton(BCI) 100% | Woven | Flannel | PRT + Dyed | Reactive PRT,P/D | Brush (2 side),NA | 53 | 142 | 3345 | yds | Yao Deng 鄧堯 | PINK HOLIDAY STRIPE | Discuss | 3900 | 3900 | 396 | 12.1 | 0 | 396 | 0 | 0.6% | 斷紗(斷經/斷緯),棉粒/結頭/粗節,油/髒/色污 | [6 empty] | 單色扣點為B級,結論為Discuss | [16 empty] | 色樣、品質樣廠商提供 | 已簽核 | 請參考驗貨員意見。(Please refer QA's comments.) |  |  | 2026/04/28 | 2026/06/06 | 2026/06/29 |  |  |  |  | IND-GLS
195133 | 2026/04/09 | Auto |  | A&F | Vivian Lan 藍文琦 | V3B | 222260046 | TMKF-26-02062 | AS |  |  | 江蘇漢帛 | CHINA | VIN-TPLB | 2026/04/23 | 2026/04/23 | Polyester 100% | Knit | Bonded | Dyed | P/D | Brush (1 side),NA | 61 | 375 | 2073 | yds | Leo Li 李勇 | ABF26032V1443 | Reject | 6052 | 6052 | 827.5 | 23.3 | 264 | 447.9 | 115.6 | 4% | 印花瑕疵(印白),接疋,擦傷/刮傷/勾紗,斷紗(斷經/斷緯),橫檔/橫條,油/髒/色污,破洞,針痕/直條 | 布面不平整 |  |  |  | 布邊不良 |  | 部分匹為C級打下,但單色結論為Discuss | [16 empty] | 色樣、品質樣廠商提供 | 已簽核 | 請參考驗貨員意見。(Please refer QA's comments.) |  |  | 2026/04/28 | 2026/05/22 | 2026/07/06 |  |  |  |  | VIN-TPL
195136 | 2026/04/09 | Auto |  | A&F | Vivian Lan 藍文琦 | V3B | 222260046 | TMKF-26-02062 | AS |  |  | 江蘇漢帛 | CHINA | VIN-TPLB | 2026/04/23 | 2026/04/23 | Polyester 100% | Knit | Bonded | Dyed | P/D | Brush (1 side),NA | 61 | 375 | 2073 | yds | Leo Li 李勇 | BLACK IRIS | Reject | 2035 | 2035 | 443.6 | 16.2 | 66 | 73 | 304.6 | 1.9% | 接疋,斷紗(斷經/斷緯),破洞,針痕/直條 | 布面不平整 |  |  | 顏色不符 | 布邊不良 | 幅寬不足 | 單色結論為Fail,請打下並覆驗 |  | 簽核完成 |  |  | 1.ABF26032V1443（迷彩印花）：①第1#/7，88，两疋布面不平整（乱毛），布边不良，超分多，评C级。②手感稍涩，对核可样可接受。 2.BLACK IRIS（丈青）：①第1419#，0969#/18，接疋，破洞，布面不平整（乱毛），门幅不足，评C级。②对头缸偏浅明显，评C级。 3.PHANTOM（灰色）：对头缸稍偏浅，可接受。 4.破洞，接疋，布面不良整，布边不良超分，有裁损，请补足。 5.部分疋短码0.9~3.1%，请补足，见验货明细。 | 刷毛效果不均及缸差問題。 | 1. 收到亂毛的布 (1)大貨嚴重的都有打下; 會看實際尾數生產情況是否可先預補 (2)面料到成衣廠會依實際情形回報, 追蹤產區驗貨與生產狀況,不足再補損 2. 缸差, col:black iris #1419#0969#0970 客人缸差都核可了 | [9 empty] | 色樣、品質樣廠商提供 | 已簽核 | 請參考驗貨員意見。(Please refer QA's comments.) |  |  | 2026/04/28 | 2026/05/22 | 2026/07/06 | 袁怡茹 同意出貨 Replenishment is based on actual cutting. | 同意出貨-客戶核可此瑕疵 |  |  | VIN-TPL
195135 | 2026/04/09 | Auto |  | A&F | Vivian Lan 藍文琦 | V3B | 222260046 | TMKF-26-02062 | AS |  |  | 江蘇漢帛 | CHINA | VIN-TPLB | 2026/04/23 | 2026/04/23 | Polyester 100% | Knit | Bonded | Dyed | P/D | Brush (1 side),NA | 61 | 375 | 2073 | yds | Leo Li 李勇 | PHANTOM | Discuss | 2263 | 2263 | 410.4 | 7.8 | 274.1 | 136.3 | 0 | 0% | 接疋,破洞 |  |  |  |  | 布邊不良 |  | 單色扣點為B級,結論為Discuss | [16 empty] | 色樣、品質樣廠商提供 | 已簽核 | 請參考驗貨員意見。(Please refer QA's comments.) |  |  | 2026/04/28 | 2026/05/22 | 2026/07/06 |  |  |  |  | VIN-TPL
195134 | 2026/04/09 | Auto |  | A&F | Vivian Lan 藍文琦 | V3B | 222260046 | TMKF-26-02062 | AS |  |  | 江蘇漢帛 | CHINA | VIN-TPLB | 2026/04/23 | 2026/04/23 | Polyester 100% | Knit | Bonded | Dyed | P/D | Brush (1 side),NA | 61 | 375 | 2073 | yds | Leo Li 李勇 | PORTABELLA | Discuss | 2180 | 2180 | 417.1 | 12.7 | 153.7 | 263.4 | 0 | 0.8% | 接疋,油/髒/色污,破洞 |  |  |  |  | 布邊不良 |  | 單色扣點為B級,結論為Discuss | [16 empty] | 色樣、品質樣廠商提供 | 已簽核 | 請參考驗貨員意見。(Please refer QA's comments.) |  |  | 2026/04/28 | 2026/05/22 | 2026/07/06 |  |  |  |  | VIN-TPL
194411 | 2026/03/19 | Auto |  | GU | Cynthia Chen 陳律妏 | V6B | 60326F051B | TMKF-26-02065 | AS |  | A | 澳洋呢絨 | CHINA | VIN-MK3C | 2026/04/11 | 2026/04/11 | Recycled Polyester/Rayon 80/20% | Woven | Plain Weave | Dyed | Top/D | Brush (2 side),NA | 56 | 250 | 40208 | yds | Yong Wang 王勇 | 18 WINE | Reject | 13032 | 13032 | 1352.3 | 19.5 | 159.9 | 932.7 | 259.7 | 2.9% | 斷紗(斷經/斷緯),棉粒/結頭/粗節,油/髒/色污,破洞 | [6 empty] | 部分匹為C級打下,但單色結論為Discuss | [16 empty] | 色樣、品質樣廠商提供 | 已簽核 | 請參考驗貨員意見。(Please refer QA's comments.) |  |  | 2026/04/13 | 2026/05/25 | 2026/06/05 |  |  |  |  | VIN-MK3
194820 | 2026/03/19 | Auto |  | GU | Cynthia Chen 陳律妏 | V6B | 60326F051B | TMKF-26-02065 | AS |  | A | 澳洋呢絨 | CHINA | VIN-MK3C | 2026/04/18 | 2026/04/18 | Recycled Polyester/Rayon 80/20% | Woven | Plain Weave | Dyed | Top/D | Brush (2 side),NA | 56 | 250 | 40208 | yds | Yong Wang 王勇 | 18 WINE | Reject | 18482.5 | 18482.5 | 1880.4 | 21.3 | 164.5 | 1637.5 | 78.4 | 3.4% | 接疋,擦傷/刮傷/勾紗,斷紗(斷經/斷緯),棉粒/結頭/粗節,橫檔/橫條,油/髒/色污,破洞 | 格/條距不符 | [5 empty] | 部分匹為C級打下,但單色結論為Discuss | [16 empty] | 色樣、品質樣廠商提供 | 已簽核 | 請參考驗貨員意見。(Please refer QA's comments.) |  |  | 2026/04/20 | 2026/05/25 | 2026/06/05 |  |  |  |  | VIN-MK3
195314 | 2026/03/19 | Auto |  | GU | Cynthia Chen 陳律妏 | V6B | 60326F051B | TMKF-26-02065 | AS |  | A | 澳洋呢絨 | CHINA | VIN-MK3C | 2026/04/25 | 2026/04/25 | Recycled Polyester/Rayon 80/20% | Woven | Plain Weave | Dyed | Top/D | Brush (2 side),NA | 56 | 250 | 40208 | yds | Yong Wang 王勇 | 18 WINE | Reject | 7320.5 | 7320.5 | 743.6 | 21.4 | 0 | 660.5 | 83.1 | 3.4% | 斷紗(斷經/斷緯),棉粒/結頭/粗節,橫檔/橫條,油/髒/色污 |  |  |  |  | 布邊不良 |  | 部分匹為C級打下,但單色結論為Discuss | [16 empty] | 色樣、品質樣廠商提供 | 已簽核 | 請參考驗貨員意見。(Please refer QA's comments.) |  |  | 2026/04/27 | 2026/05/25 | 2026/06/05 |  |  |  |  | VIN-MK3
195315 | 2026/03/19 | Auto |  | GU | Cynthia Chen 陳律妏 | V6B | 60326F051B | TMKF-26-02067 | AS |  | A | 澳洋呢絨 | CHINA | VIN-MK3C | 2026/04/25 | 2026/04/25 | Recycled Polyester/Rayon 80/20% | Woven | Plain Weave | Dyed | Top/D | Brush (2 side),NA | 56 | 250 | 32217 | yds | Yong Wang 王勇 | 18 WINE | Reject | 17362.9 | 17362.9 | 1678.5 | 22.9 | 0 | 1516 | 162.5 | 3.9% | 擦傷/刮傷/勾紗,斷紗(斷經/斷緯),棉粒/結頭/粗節,橫檔/橫條,油/髒/色污,破洞 | 布面毛羽長 |  |  |  | 布邊不良 |  | 部分匹為C級打下,但單色結論為Discuss | [16 empty] | 色樣、品質樣廠商提供 | 已簽核 | 請參考驗貨員意見。(Please refer QA's comments.) |  |  | 2026/04/27 | 2026/05/25 | 2026/06/05 |  |  |  |  | VIN-MK3
194043 | 2026/03/20 | Auto |  | GU | Cynthia Chen 陳律妏 | V6A | 60226H024G_1 | TMKF-26-02104 | AS |  | A | 吳江佰陸 | CHINA | VIN-MK3C | 2026/04/03 | 2026/04/03 | Recycled Polyester/Polyester 75/25% | Woven | Twill | Dyed | P/D | NA,Cool | 56 | 180 | 9734 | yds | Ken Kong 孔祥松 | 01 OFF WHITE | Discuss | 892 | 892 | 141 | 19.1 | 0 | 141 | 0 | 2.7% | 染折/折痕,油/髒/色污 | [6 empty] | 單色扣點為B級,結論為Discuss | [16 empty] | 色樣、品質樣業務提供 | 已簽核 | 請參考驗貨員意見。(Please refer QA's comments.) |  |  | 2026/04/13 | 2026/03/06 | 2026/04/10 |  |  |  |  | VIN-MK3
194146 | 2026/03/20 | Auto |  | GU | Cynthia Chen 陳律妏 | V6A | 60226H024G_1 | TMKF-26-02104 | AS |  | A | 吳江佰陸 | CHINA | VIN-MK3C | 2026/04/07 | 2026/04/07 | Recycled Polyester/Polyester 75/25% | Woven | Twill | Dyed | P/D | NA,Cool | 56 | 180 | 23918 | yds | Ajun He 何緒君 | 56 OLIVE | Agree | 920 | 920 | 142 | 6.3 | 142 | 0 | 0 | 0% | 斷紗(斷經/斷緯),棉粒/結頭/粗節,油/髒/色污 | [6 empty] | 大貨品質在接受標準內 | [16 empty] | 色樣、品質樣業務提供 | 已簽核 | 請參考驗貨員意見。(Please refer QA's comments.) |  |  | 2026/04/13 | 2026/03/06 | 2026/04/10 |  |  |  |  | VIN-MK3
195202 | 2026/03/20 | Auto |  | MTG | Jonathan Wu 鄔宗甫 | S1A | MTG_EMSACC004_C | TMKF-26-02119 | NAS |  |  | 恒達 | CHINA | VIN-LR3 | 2026/04/24 | 2026/04/24 | Polyester/Spandex 88/12% | Knit | Scuba | PRT + Dyed | Digital PRT,Cross dyed,1x1 | NA,NA | 57 | 360 | 4400 | yds | Jun Yan 嚴軍 | GRAY | Reject | 2437 | 2437 | 600 | 33.7 | 47 | 367 | 186 | 7.1% | 印花瑕疵,接疋,擦傷/刮傷/勾紗,染折/折痕,油/髒/色污,破洞 | [5 empty] | 克重過輕 | 單色結論為Fail,請打下並覆驗 |  | 簽核完成 |  |  | 1.077#缸部分匹克重偏轻7.5%左右不OK。 2.部分匹因折痕，色污，破洞等有裁损，布厂需承担相应损耗（006#缸布面折痕多不OK布厂已放片）。 *跟机验货 | 1. 顏色問題經客戶確認，同意使用。 2. 壓痕問題，如過經過熨燙後仍無法抹平，會請廠商再補片。 3. 污痕無法閃過，會請廠商補片。 4.克種會請工廠端再次抽驗。 | 針對無法使用的片數，會請廠商再次補片。 | [9 empty] | 色樣、品質樣廠商提供 | 已簽核 | 請參考驗貨員意見。(Please refer QA's comments.) |  |  |  | 2026/05/13 | 2026/06/05 | 蔡維溢 同意出貨 因最終產品的交期考量 同意出貨。但請落實對供應商的要求。 | 同意出貨-客戶允收標準內 |  |  | VIN-LR3
194418 | 2026/03/20 | Auto |  | TGT | Ariel Hu 胡銥芸 | V5B | G9M018_C426 | TMKF-26-02120 | NAS |  |  | 蘇州東奕盛 | CHINA | IND-GLD6 | 2026/04/10 | 2026/04/11 | Recycled Polyester 100% | Knit | Jersey | Dyed | P/D | NA,Flame Resistant | 58 | 190 | 54612 | yds | Leo Li 李勇 | SCUBA | Discuss | 3339 | 3339 | 517.1 | 10.4 | 259.9 | 257.2 | 0 | 0.1% | 擦傷/刮傷/勾紗,棉粒/結頭/粗節,油/髒/色污,異纖/飛花,破洞修補痕 | [6 empty] | 單色扣點為B級,結論為Discuss | [16 empty] | 色樣、品質樣廠商提供 | 已簽核 | 請參考驗貨員意見。(Please refer QA's comments.) |  |  | 2026/04/16 | 2026/05/12 | 2026/07/04 |  |  |  |  | IND-GLD
194821 | 2026/03/20 | Auto |  | TGT | Ariel Hu 胡銥芸 | V5B | G9M018_C426 | TMKF-26-02120 | NAS |  |  | 蘇州東奕盛 | CHINA | IND-GLD6 | 2026/04/16 | 2026/04/18 | Recycled Polyester 100% | Knit | Jersey | Dyed | P/D | NA,Flame Resistant | 58 | 190 | 54612 | yds | Leo Li 李勇 | SCUBA | Discuss | 6608 | 6608 | 916.3 | 18.2 | 182.7 | 733.6 | 0 | 2.5% | 接疋,棉粒/結頭/粗節,異纖/飛花,破洞 |  |  |  |  | 布邊不良 |  | 單色扣點為B級,結論為Discuss | [16 empty] | 色樣、品質樣廠商提供 | 已簽核 | 請參考驗貨員意見。(Please refer QA's comments.) |  |  | 2026/04/23 | 2026/05/12 | 2026/07/04 |  |  |  |  | IND-GLD
195237 | 2026/03/20 | Auto |  | TGT | Ariel Hu 胡銥芸 | V5B | G9M018_C426 | TMKF-26-02120 | NAS |  |  | 蘇州東奕盛 | CHINA | IND-GLD6 | 2026/04/24 | 2026/04/24 | Recycled Polyester 100% | Knit | Jersey | Dyed | P/D | NA,Flame Resistant | 58 | 190 | 54612 | yds | Leo Li 李勇 | SCUBA | Discuss | 8809 | 8809 | 944.2 | 17.4 | 430.6 | 513.6 | 0 | 2.2% | 染折/折痕,棉粒/結頭/粗節,橫檔/橫條,異纖/飛花,破洞,破洞修補痕 |  |  |  |  | 布邊不良 |  | 單色扣點為B級,結論為Discuss | [16 empty] | 色樣、品質樣廠商提供 | 已簽核 | 請參考驗貨員意見。(Please refer QA's comments.) |  |  | 2026/04/30 | 2026/05/12 | 2026/07/04 |  |  |  |  | IND-GLD
194417 | 2026/03/20 | Auto |  | TGT | Ariel Hu 胡銥芸 | V5B | G9M018_C426 | TMKF-26-02120 | NAS |  |  | 蘇州東奕盛 | CHINA | IND-GLD6 | 2026/04/10 | 2026/04/11 | Recycled Polyester 100% | Knit | Jersey | Dyed | P/D | NA,Flame Resistant | 58 | 190 | 44680 | yds | Leo Li 李勇 | TRADITIONAL RED | Discuss | 6626 | 6626 | 847.5 | 9.4 | 511.4 | 336.1 | 0 | 0% | 棉粒/結頭/粗節,油/髒/色污,異纖/飛花 | [6 empty] | 單色扣點為B級,結論為Discuss | [16 empty] | 色樣、品質樣廠商提供 | 已簽核 | 請參考驗貨員意見。(Please refer QA's comments.) |  |  | 2026/04/16 | 2026/05/12 | 2026/07/04 |  |  |  |  | IND-GLD
194822 | 2026/03/20 | Auto |  | TGT | Ariel Hu 胡銥芸 | V5B | G9M018_C426 | TMKF-26-02120 | NAS |  |  | 蘇州東奕盛 | CHINA | IND-GLD6 | 2026/04/16 | 2026/04/18 | Recycled Polyester 100% | Knit | Jersey | Dyed | P/D | NA,Flame Resistant | 58 | 190 | 44680 | yds | Leo Li 李勇 | TRADITIONAL RED | Discuss | 5484 | 5484 | 692.2 | 9.2 | 432.8 | 259.4 | 0 | 0% | 棉粒/結頭/粗節,橫檔/橫條,油/髒/色污,異纖/飛花,破洞,破洞修補痕 | [6 empty] | 單色扣點為B級,結論為Discuss | [16 empty] | 色樣、品質樣廠商提供 | 已簽核 | 請參考驗貨員意見。(Please refer QA's comments.) |  |  | 2026/04/23 | 2026/05/12 | 2026/07/04 |  |  |  |  | IND-GLD
195236 | 2026/03/20 | Auto |  | TGT | Ariel Hu 胡銥芸 | V5B | G9M018_C426 | TMKF-26-02120 | NAS |  |  | 蘇州東奕盛 | CHINA | IND-GLD6 | 2026/04/24 | 2026/04/24 | Recycled Polyester 100% | Knit | Jersey | Dyed | P/D | NA,Flame Resistant | 58 | 190 | 44680 | yds | Leo Li 李勇 | TRADITIONAL RED | Agree | 836 | 836 | 85.4 | 4.7 | 85.4 | 0 | 0 | 0% | 擦傷/刮傷/勾紗,棉粒/結頭/粗節,油/髒/色污 | [6 empty] | 大貨品質在接受標準內 | [16 empty] | 色樣、品質樣廠商提供 | 已簽核 | 請參考驗貨員意見。(Please refer QA's comments.) |  |  | 2026/04/30 | 2026/05/12 | 2026/07/04 |  |  |  |  | IND-GLD
194419 | 2026/03/20 | Auto |  | TGT | Ariel Hu 胡銥芸 | V5B | G9M018_C426 | TMKF-26-02121 | NAS |  |  | 蘇州東奕盛 | CHINA | IND-GLD6 | 2026/04/10 | 2026/04/11 | Recycled Polyester 100% | Knit | Jersey | Dyed | P/D | NA,Flame Resistant | 58 | 210 | 44742 | yds | Leo Li 李勇 | ENLIGHTENED PINK | Discuss | 10789 | 10789 | 1231.4 | 28.8 | 0 | 1231.4 | 0 | 5.6% | 棉粒/結頭/粗節,油/髒/色污 | [6 empty] | 單色扣點為B級,結論為Discuss | [16 empty] | 色樣、品質樣廠商提供 | 已簽核 | 請參考驗貨員意見。(Please refer QA's comments.) |  |  | 2026/04/16 | 2026/05/12 | 2026/07/04 |  |  |  |  | IND-GLD
194824 | 2026/03/20 | Auto |  | TGT | Ariel Hu 胡銥芸 | V5B | G9M018_C426,MRLPMM_C426 | TMKF-26-02121,TMKF-26-02124 | NAS |  |  | 蘇州東奕盛 | CHINA | IND-GLD6 | 2026/04/16 | 2026/04/18 | Recycled Polyester 100% | Knit | Jersey | Dyed | P/D | NA,Flame Resistant | 58 | 210 | 47971 | yds | Leo Li 李勇 | SOUR CREAM | Reject | 6741 | 6741 | 856.8 | 36.2 | 0 | 780.6 | 76.2 | 7.9% | 接疋,棉粒/結頭/粗節,油/髒/色污,異纖/飛花,破洞 | [6 empty] | 部分匹為C級打下,但單色結論為Discuss | [16 empty] | 色樣、品質樣廠商提供 | 已簽核 | 請參考驗貨員意見。(Please refer QA's comments.) |  |  | 2026/04/23 | 2026/05/24 | 2026/07/01 |  |  |  |  | IND-GLD
194844 | 2026/03/20 | Auto |  | TGT | Ariel Hu 胡銥芸 | V5B | G9M018_C426 | TMKF-26-02122 | NAS |  |  | 江蘇斯巴達 | CHINA | IND-GLD6 | 2026/04/19 | 2026/04/19 | Recycled Polyester 100% | Knit | Polar Fleece | PRT | Paper PRT | NA,NA | 61 | 140 | 58351 | yds | Xijin Huang 黃錫金 | C426CJSLPAOP119_1 | Discuss | 10000 | 10000 | 1085.9 | 23.4 | 110.7 | 975.2 | 0 | 4% | 印花瑕疵(印白),接疋,油/髒/色污,破洞 | 經向歪斜 |  | 緯斜/緯弧過大 |  | 布邊不良 |  | 單色扣點為B級,結論為Discuss | [16 empty] | 色樣、品質樣廠商提供 | 已簽核 | 請參考驗貨員意見。(Please refer QA's comments.) | Email:zxf@js-jf.cn |  | 2026/04/30 | 2026/05/12 | 2026/07/04 |  |  |  |  | IND-GLD
194908 | 2026/03/20 | Auto |  | TGT | Ariel Hu 胡銥芸 | V5B | G9M018_C426 | TMKF-26-02122 | NAS |  |  | 江蘇斯巴達 | CHINA | IND-GLD6 | 2026/04/20 | 2026/04/20 | Recycled Polyester 100% | Knit | Polar Fleece | PRT | Paper PRT | NA,NA | 61 | 140 | 58351 | yds | Xijin Huang 黃錫金 | C426CJSLPAOP119_1 | Reject | 10000 | 10000 | 1110.2 | 25.3 | 111.8 | 774.4 | 224 | 4.6% | 接疋,油/髒/色污,破洞 | 經向歪斜 |  | 緯斜/緯弧過大 |  | 布邊不良 |  | 單色結論為Fail,請打下並覆驗 | 1445 | 尚未覆驗 |  |  | 1.檢查抽驗匹- 缸差、匹差、匹內差(邊中/頭尾)在接受範圍，請分缸使用。 2.抽驗匹瑕疵扣分為B級，若有超損以成衣廠反應為準。 3.抽验大货部分纬弧，7字纹超标评C级，请布厂复查大货。 4.以碼重估算碼長，部分大货短碼 2.9%，請更改碼長。 | C級布不可出貨 | [10 empty] | 色樣、品質樣廠商提供 | 已簽核 | 請參考驗貨員意見。(Please refer QA's comments.) | Email:zxf@js-jf.cn |  | 2026/04/30 | 2026/05/12 | 2026/07/04 |  | 簽核中 |  |  | IND-GLD
194989 | 2026/03/20 | Auto |  | TGT | Ariel Hu 胡銥芸 | V5B | G9M018_C426 | TMKF-26-02122 | NAS |  |  | 江蘇斯巴達 | CHINA | IND-GLD6 | 2026/04/21 | 2026/04/21 | Recycled Polyester 100% | Knit | Polar Fleece | PRT | Paper PRT | NA,NA | 61 | 140 | 58351 | yds | Xijin Huang 黃錫金 | C426CJSLPAOP119_1 | Reject | 13945 | 13945 | 1501.6 | 26.6 | 419.9 | 971.9 | 109.8 | 5% | 印花瑕疵(印白),接疋,油/髒/色污,破洞 | 經向歪斜 |  | 緯斜/緯弧過大 |  | 布邊不良 |  | 部分匹為C級打下,但單色結論為Discuss | [16 empty] | 色樣、品質樣廠商提供 | 已簽核 | 請參考驗貨員意見。(Please refer QA's comments.) | Email:zxf@js-jf.cn |  | 2026/04/30 | 2026/05/12 | 2026/07/04 |  |  |  |  | IND-GLD
194988 | 2026/03/20 | Auto |  | TGT | Ariel Hu 胡銥芸 | V5B | G9M018_C426 | TMKF-26-02122 | NAS |  |  | 江蘇斯巴達 | CHINA | IND-GLD6 | 2026/04/21 | 2026/04/21 | Recycled Polyester 100% | Knit | Polar Fleece | PRT | Paper PRT | NA,NA | 61 | 140 | 44027 | yds | Xijin Huang 黃錫金 | C426CJSLPAOP122_1 | Discuss | 10000 | 10000 | 1087.9 | 11.9 | 432.5 | 655.4 | 0 | 0.6% | 接疋,橫檔/橫條,油/髒/色污,破洞 | 經向歪斜 |  |  |  | 布邊不良 |  | 單色扣點為B級,結論為Discuss | [16 empty] | 色樣、品質樣廠商提供 | 已簽核 | 請參考驗貨員意見。(Please refer QA's comments.) | Email:zxf@js-jf.cn |  | 2026/04/30 | 2026/05/12 | 2026/07/04 |  |  |  |  | IND-GLD
195542 | 2026/03/20 | Auto |  | TGT | Ariel Hu 胡銥芸 | V5B | G9M018_C426 | TMKF-26-02122 | NAS |  |  | 江蘇斯巴達 | CHINA | IND-GLD6 | 2026/04/28 | 2026/04/29 | Recycled Polyester 100% | Knit | Polar Fleece | PRT | Paper PRT | NA,NA | 61 | 140 | 58419 | yds | Xijin Huang 黃錫金 | C426CJSLPAOP123_1 | Reject | 30000 | 30000 | 3224.8 | 24.2 | 534.3 | 1811.5 | 879 | 4.3% | 印花瑕疵,印花瑕疵(印白),接疋,油/髒/色污,破洞 | 經向歪斜 | 手感不符 | 緯斜/緯弧過大 |  | 布邊不良 |  | 部分匹為C級打下,但單色結論為Discuss |  | 覆驗日期簽核中 |  |  | 1.檢查抽驗匹-匹差、匹內差(邊中/頭尾)在接受範圍，大货缸差颜色整体稍偏浅，勉强可接受大货缸差，請分缸使用。 2.抽驗匹部分布面瑕疵（段落性纬斜/纬弧）记点超分评C级（详见验货明细），请布厂复查大货出货。 3.抽验大货部分布面有印花渗透不良（详见验货明细），评C级，请布厂复查大货出货。 4.以碼重估算碼長，大货短碼2.6%~8.3%，請更改碼長。 | C級布不可出貨 | [10 empty] | 色樣、品質樣廠商提供 | 已簽核 | 請參考驗貨員意見。(Please refer QA's comments.) | Email:zxf@js-jf.cn |  | 2026/04/30 | 2026/05/12 | 2026/07/04 |  | 簽核中 |  |  | IND-GLD
194809 | 2026/03/20 | Auto |  | TGT | Ariel Hu 胡銥芸 | V5B | G9M018_C426 | TMKF-26-02122 | NAS |  |  | 江蘇斯巴達 | CHINA | IND-GLD6 | 2026/04/18 | 2026/04/19 | Recycled Polyester 100% | Knit | Polar Fleece | PRT | Paper PRT | NA,NA | 61 | 140 | 69388 | yds | Xijin Huang 黃錫金 | C426CJSLPAOP125_1 | Discuss | 10000 | 10000 | 1065.4 | 13.4 | 523.3 | 542.1 | 0 | 1% | 印花瑕疵(印白),接疋,油/髒/色污,破洞 |  |  |  |  | 布邊不良 |  | 單色扣點為B級,結論為Discuss | [16 empty] | 色樣、品質樣廠商提供 | 已簽核 | 請參考驗貨員意見。(Please refer QA's comments.) | Email:zxf@js-jf.cn |  | 2026/04/30 | 2026/05/12 | 2026/07/04 |  |  |  |  | IND-GLD
195343 | 2026/03/20 | Auto |  | TGT | Ariel Hu 胡銥芸 | V5B | G9M018_C426 | TMKF-26-02122 | NAS |  |  | 江蘇斯巴達 | CHINA | IND-GLD6 | 2026/04/26 | 2026/04/26 | Recycled Polyester 100% | Knit | Polar Fleece | PRT | Paper PRT | NA,NA | 61 | 140 | 69388 | yds | Xijin Huang 黃錫金 | C426CJSLPAOP125_1 | Reject | 20000 | 20000 | 2205.9 | 20 | 437.3 | 1657.3 | 111.3 | 3% | 印花瑕疵(印白),接疋,斷紗(斷經/斷緯),染折/折痕,油/髒/色污,破洞 |  |  |  |  | 布邊不良 |  | 部分匹為C級打下,但單色結論為Discuss | [16 empty] | 色樣、品質樣廠商提供 | 已簽核 | 請參考驗貨員意見。(Please refer QA's comments.) | Email:zxf@js-jf.cn |  | 2026/04/30 | 2026/05/12 | 2026/07/04 |  |  |  |  | IND-GLD
195494 | 2026/03/20 | Auto |  | TGT | Ariel Hu 胡銥芸 | V5B | MRLPMM_C426 | TMKF-26-02123 | NAS |  |  | 蘇州東奕盛 | CHINA | IND-GLD6 | 2026/04/28 | 2026/04/29 | Recycled Polyester 100% | Knit | Jersey | Dyed | P/D | NA,Flame Resistant | 58 | 190 | 14797 | yds | Jun Yan 嚴軍 | SCUBA | Reject | 7043 | 7043 | 793.2 | 33.7 | 0 | 423.7 | 369.5 | 7.1% | 接疋,斷紗(斷經/斷緯),棉粒/結頭/粗節,油/髒/色污,破洞,破洞修補痕 | [6 empty] | 單色結論為Fail,請打下並覆驗 | 26043050#，26043053# | 簽核完成 |  |  | 1. 大货色对布厂提供确认头缸稍偏深勉强可接受。 2. 26043050和26043053#缸布面纱结多超分不OK. | 布廠同意後續換片補損 | 工廠同意換片，並請布廠承擔挑片費及補損 | [9 empty] | 色樣、品質樣廠商提供 | 已簽核 | 請參考驗貨員意見。(Please refer QA's comments.) |  |  | 2026/04/30 | 2026/05/24 | 2026/07/01 | 林雪芬 同意出貨 Due to a two-week fabric remake and port congestion, we are prioritizing the CRFP deadline. The mill will provide FOC replenishment and cover all extra labor for panel inspection. We have aligned with the factory to proceed with this C20 shipment. | 同意出貨-瑕疵無法重修，補損出貨 |  |  | IND-GLD
195235 | 2026/03/20 | Auto |  | TGT | Ariel Hu 胡銥芸 | V5B | MRLPMM_C426 | TMKF-26-02124 | NAS |  |  | 蘇州東奕盛 | CHINA | IND-GLD6 | 2026/04/24 | 2026/04/24 | Recycled Polyester 100% | Knit | Jersey | Dyed | P/D | NA,Flame Resistant | 58 | 210 | 20500 | yds | Leo Li 李勇 | ENLIGHTENED PINK | Discuss | 8015 | 8015 | 902 | 26.1 | 0 | 902 | 0 | 4.8% | 棉粒/結頭/粗節,油/髒/色污 | [6 empty] | 單色扣點為B級,結論為Discuss | [16 empty] | 色樣、品質樣廠商提供 | 已簽核 | 請參考驗貨員意見。(Please refer QA's comments.) |  |  | 2026/04/30 | 2026/05/24 | 2026/07/01 |  |  |  |  | IND-GLD
194424 | 2026/03/20 | Auto |  | TGT | Ariel Hu 胡銥芸 | V5B | MRLPMM_C426 | TMKF-26-02124 | NAS |  |  | 蘇州東奕盛 | CHINA | IND-GLD6 | 2026/04/10 | 2026/04/11 | Recycled Polyester 100% | Knit | Jersey | Dyed | P/D | NA,Flame Resistant | 58 | 210 | 13183 | yds | Leo Li 李勇 | SOUR CREAM | Reject | 5052 | 5052 | 603.6 | 29.3 | 0 | 529.1 | 74.5 | 5.8% | 接疋,棉粒/結頭/粗節,油/髒/色污,破洞 | [6 empty] | 部分匹為C級打下,但單色結論為Discuss | [16 empty] | 色樣、品質樣廠商提供 | 已簽核 | 請參考驗貨員意見。(Please refer QA's comments.) |  |  | 2026/04/16 | 2026/05/24 | 2026/07/01 |  |  |  |  | IND-GLD
194987 | 2026/03/20 | Auto |  | TGT | Ariel Hu 胡銥芸 | V5B | MRLPMM_C426 | TMKF-26-02125 | NAS |  |  | 江蘇斯巴達 | CHINA | IND-GLD6 | 2026/04/21 | 2026/04/21 | Recycled Polyester 100% | Knit | Fleece | PRT | Paper PRT | NA,Flame Resistant | 61 | 150 | 12436 | yds | Xijin Huang 黃錫金 | C426CJSLPAOP119_1 | Discuss | 10000 | 10000 | 1009.1 | 14.1 | 379.1 | 630 | 0 | 1.2% | 接疋,油/髒/色污 |  |  | 緯斜/緯弧過大 |  |  |  | 單色扣點為B級,結論為Discuss | [16 empty] | 無色樣，品質樣廠商提供 | 已簽核 | 請參考驗貨員意見。(Please refer QA's comments.) | Email:zxf@js-jf.cn |  | 2026/04/30 | 2026/05/24 | 2026/07/01 |  |  |  |  | IND-GLD
194409 | 2026/03/20 | Auto |  | TGT | Ariel Hu 胡銥芸 | V5B | MRLPMM_C426 | TMKF-26-02125 | NAS |  |  | 江蘇斯巴達 | CHINA | IND-GLD6 | 2026/04/11 | 2026/04/11 | Recycled Polyester 100% | Knit | Fleece | PRT | Paper PRT | NA,Flame Resistant | 61 | 150 | 8683 | yds | Xijin Huang 黃錫金 | C426CJSLPAOP122_1 | Reject | 8000 | 8000 | 1045.4 | 16.5 | 530.3 | 385.4 | 129.7 | 2% | 接疋,油/髒/色污,破洞 |  |  |  |  | 布邊不良 |  | 單色結論為Fail,請打下並覆驗 | [16 empty] | 無色樣，品質樣廠商提供 | 已簽核 | 請參考驗貨員意見。(Please refer QA's comments.) | Email:zxf@js-jf.cn |  | 2026/04/16 | 2026/05/24 | 2026/07/01 |  |  |  |  | IND-GLD
195465 | 2026/03/20 | Auto |  | TGT | Ariel Hu 胡銥芸 | V5B | MRLPMM_C426 | TMKF-26-02125 | NAS |  |  | 江蘇斯巴達 | CHINA | IND-GLD6 | 2026/04/28 | 2026/04/28 | Recycled Polyester 100% | Knit | Fleece | PRT | Paper PRT | NA,Flame Resistant | 61 | 150 | 8683 | yds | Xijin Huang 黃錫金 | C426CJSLPAOP122_1 | Discuss | 4246 | 4246 | 445.9 | 14.6 | 130.6 | 315.3 | 0 | 1.4% | 接疋,油/髒/色污 | [6 empty] | 單色扣點為B級,結論為Discuss | [16 empty] | 色樣、品質樣廠商提供 | 已簽核 | 請參考驗貨員意見。(Please refer QA's comments.) | Email:zxf@js-jf.cn |  | 2026/04/30 | 2026/05/24 | 2026/07/01 |  |  |  |  | IND-GLD
195199 | 2026/03/20 | Auto |  | TGT | Ariel Hu 胡銥芸 | V5B | MRLPMM_C426 | TMKF-26-02125 | NAS |  |  | 江蘇斯巴達 | CHINA | IND-GLD6 | 2026/04/24 | 2026/04/24 | Recycled Polyester 100% | Knit | Fleece | PRT | Paper PRT | NA,Flame Resistant | 61 | 150 | 15385 | yds | Xijin Huang 黃錫金 | C426CJSLPAOP123_1 | Reject | 15265 | 15265 | 1655.1 | 13.9 | 392.7 | 502.7 | 759.7 | 1.2% | 印花瑕疵(印白),接疋,油/髒/色污,破洞,針痕/直條 |  |  | 緯斜/緯弧過大 | 匹差過大,漸進色差 |  | 幅寬不足 | 單色結論為Fail,請打下並覆驗 |  | 尚未覆驗 |  |  | 1.抽验大货1149缸匹差，头尾色差明显评C级。大货缸差颜色稍明显，手感稍硬，勉强可接受大货缸差颜色及手感，请分缸使用。 2.抽驗匹瑕疵扣分為B級，若有超損以成衣廠反應為準。其中1149缸第1卷瑕疵扣分超分评C级。 3.抽验大货1150缸，部分有效门幅偏小0.5~0.7吋，评C级。 4.抽验大货1151缸第39匹，7字纹6%~8%，评C级，请布厂复查大货。 | C級布不可出貨 | [10 empty] | 色樣、品質樣廠商提供 | 已簽核 | 請參考驗貨員意見。(Please refer QA's comments.) | Email:zxf@js-jf.cn |  | 2026/04/30 | 2026/05/24 | 2026/07/01 |  | 簽核中 |  |  | IND-GLD
195464 | 2026/03/20 | Auto |  | TGT | Ariel Hu 胡銥芸 | V5B | MRLPMM_C426 | TMKF-26-02125 | NAS |  |  | 江蘇斯巴達 | CHINA | IND-GLD6 | 2026/04/28 | 2026/04/28 | Recycled Polyester 100% | Knit | Fleece | PRT | Paper PRT | NA,Flame Resistant | 61 | 150 | 9753 | yds | Xijin Huang 黃錫金 | C426CJSLPAOP125_1 | Agree | 3869 | 3869 | 388.7 | 4.9 | 388.7 | 0 | 0 | 0% | 接疋,油/髒/色污 | [6 empty] | 大貨品質在接受標準內 | [16 empty] | 色樣、品質樣廠商提供 | 已簽核 | 請參考驗貨員意見。(Please refer QA's comments.) | Email:zxf@js-jf.cn |  | 2026/04/30 | 2026/05/24 | 2026/07/01 |  |  |  |  | IND-GLD
195130 | 2026/03/25 | Auto |  | DKS | Lu Lee 李璐 | V2B | MVG1001_Q426 | TMKF-26-02128 | NAS |  |  | 金旭 | CHINA | VIN-MK1 | 2026/04/23 | 2026/04/23 | Polyester/Spandex 88/12% | Knit | Mesh | PRT + Dyed | Paper PRT,P/D | NA,Anti-Microbial,Anti-Odor,Quick Dry,Wi | 60 | 200 | 9514 | yds | Changzhi Wang 王昌智 | SKETCHED CLUB STRIPE | Agree | 9063 | 9063 | 1061 | 6.8 | 893 | 168 | 0 | 0% | 印花瑕疵(印白),接疋,棉粒/結頭/粗節,油/髒/色污,破洞 |  |  |  |  | 布邊不良,背面瑕疵 |  | 部分匹扣點為B級,但單色結論為Pass | [16 empty] | 色樣、品質樣廠商提供 | 已簽核 | 請參考驗貨員意見。(Please refer QA's comments.) |  |  | 2026/05/15 | 2026/06/05 | 2026/07/16 |  |  |  |  | VIN-MK1
195575 | 2026/03/25 | Auto |  | DKS | Lu Lee 李璐 | V2B | MVG10058_Q426 | TMKF-26-02129 | NAS |  |  | 金旭 | CHINA | VIN-MK2A | 2026/04/30 | 2026/04/30 | Polyester/Spandex 88/12% | Knit | Mesh | PRT + Dyed | Paper PRT,P/D | NA,Anti-Microbial,Anti-Odor,Quick Dry,Wi | 60 | 200 | 5915 | yds | Jiangao Zhang 張建高 | PAISLEY PURE WHITE | Agree | 6150 | 6150 | 712 | 6.9 | 558 | 154 | 0 | 0% | 接疋,擦傷/刮傷/勾紗,染折/折痕,油/髒/色污,破洞 | [6 empty] | 部分匹扣點為B級,但單色結論為Pass | [16 empty] | 色樣、品質樣廠商提供 | 已簽核 | 請參考驗貨員意見。(Please refer QA's comments.) |  |  | 2026/05/15 | 2026/07/10 | 2026/08/10 |  |  |  |  | VIN-MK2
195244 | 2026/03/24 | Auto |  | DKS | Lu Lee 李璐 | V2B | MVG3029_Q426 | TMKF-26-02130 | NAS |  |  | 吳江景鴻 | CHINA | IND-GLR1 | 2026/04/25 | 2026/04/25 | Nylon 100% | Woven | Plain Weave | PRT + Dyed | Digital PRT,P/D | NA,UPF 50+,Water Repellent,Wrinklefree | 56 | 81 | 686 | yds | Ken Kong 孔祥松 | PAISLEY KHAKI SAND | Discuss | 812 | 812 | 202 | 20.3 | 0 | 202 | 0 | 3.1% | 接疋,油/髒/色污 | [6 empty] | 單色扣點為B級,結論為Discuss | [16 empty] | 色樣、品質樣廠商提供 | 已簽核 | 請參考驗貨員意見。(Please refer QA's comments.) |  |  | 2026/05/08 | 2026/06/05 | 2026/07/16 |  |  |  |  | IND-GLR1
194993 | 2026/03/26 | Auto |  | DKS | Lu Lee 李璐 | V2B | WCG1006_Q426 | TMKF-26-02142 | NAS |  |  | HONGGANG | CHINA | IND-GLR2 | 2026/04/21 | 2026/04/21 | Nylon/Elastane 83/17% | Knit | Interlock | Dyed | P/D,Jacquard | NA,Anti-Microbial,Wicking | 56 | 175 | 2377 | yds | Nianhua Li 李年華 | BLUE WHISP | Agree | 2450 | 2450 | 276 | 4.7 | 276 | 0 | 0 | 0% | 接疋,油/髒/色污 | [6 empty] | 大貨品質在接受標準內 | [16 empty] | 色樣、品質樣廠商提供 | 已簽核 | 請參考驗貨員意見。(Please refer QA's comments.) |  |  | 2026/04/30 | 2026/06/03 | 2026/07/06 |  |  |  |  | IND-GLR2
194992 | 2026/03/26 | Auto |  | DKS | Lu Lee 李璐 | V2B | WCG1006_Q426 | TMKF-26-02142 | NAS |  |  | HONGGANG | CHINA | IND-GLR2 | 2026/04/21 | 2026/04/21 | Nylon/Elastane 83/17% | Knit | Interlock | Dyed | P/D,Jacquard | NA,Anti-Microbial,Wicking | 56 | 175 | 994 | yds | Nianhua Li 李年華 | BURGUNDY VELVET | Reject | 1040 | 1040 | 180 | 11.1 | 0 | 0 | 180 | 0.3% | 接疋,斷紗(斷經/斷緯),橫檔/橫條,油/髒/色污,破洞 |  |  |  | 邊中色差 |  |  | 單色結論為Fail,請打下並覆驗 |  | 簽核完成 |  |  | 1. 对布厂提供核可缸差在接受范围。 2. BURGUNDY VELVET：LOT F260326057#边中色差明显，C级REJECT。 3. 以碼重估算碼長，部分缸短碼 0.67%~1.9%，請布厂更改碼長。 | [11 empty] | 色樣、品質樣廠商提供 | 已簽核 | 請參考驗貨員意見。(Please refer QA's comments.) |  |  | 2026/04/30 | 2026/06/03 | 2026/07/06 |  | 覆驗完成 |  |  | IND-GLR2
194994 | 2026/03/26 | Auto |  | DKS | Lu Lee 李璐 | V2B | WCG1006_Q426 | TMKF-26-02142 | NAS |  |  | HONGGANG | CHINA | IND-GLR2 | 2026/04/21 | 2026/04/21 | Nylon/Elastane 83/17% | Knit | Interlock | Dyed | P/D,Jacquard | NA,Anti-Microbial,Wicking | 56 | 175 | 129 | yds | Nianhua Li 李年華 | DARKER ARDOSIA SLATE | Agree | 361 | 361 | 89 | 4.5 | 89 | 0 | 0 | 0% | 接疋 | [6 empty] | 大貨品質在接受標準內 | [16 empty] | 色樣、品質樣廠商提供 | 已簽核 | 請參考驗貨員意見。(Please refer QA's comments.) |  |  | 2026/04/30 | 2026/06/03 | 2026/07/06 |  |  |  |  | IND-GLR2
194991 | 2026/03/26 | Auto |  | DKS | Lu Lee 李璐 | V2B | WCG1006_Q426 | TMKF-26-02142 | NAS |  |  | HONGGANG | CHINA | IND-GLR2 | 2026/04/21 | 2026/04/21 | Nylon/Elastane 83/17% | Knit | Interlock | Dyed | P/D,Jacquard | NA,Anti-Microbial,Wicking | 56 | 175 | 375 | yds | Nianhua Li 李年華 | KHAKI SAND | Agree | 415 | 415 | 108 | 7.4 | 108 | 0 | 0 | 0% | 接疋,油/髒/色污 | [6 empty] | 大貨品質在接受標準內 | [16 empty] | 色樣、品質樣廠商提供 | 已簽核 | 請參考驗貨員意見。(Please refer QA's comments.) |  |  | 2026/04/30 | 2026/06/03 | 2026/07/06 |  |  |  |  | IND-GLR2
194990 | 2026/03/26 | Auto |  | DKS | Lu Lee 李璐 | V2B | WCG1006_Q426 | TMKF-26-02142 | NAS |  |  | HONGGANG | CHINA | IND-GLR2 | 2026/04/21 | 2026/04/21 | Nylon/Elastane 83/17% | Knit | Interlock | Dyed | P/D,Jacquard | NA,Anti-Microbial,Wicking | 56 | 175 | 2320 | yds | Nianhua Li 李年華 | PURE EBONY | Agree | 2591 | 2591 | 339 | 5 | 339 | 0 | 0 | 0% | 接疋,橫檔/橫條,油/髒/色污 | [6 empty] | 大貨品質在接受標準內 | [16 empty] | 色樣、品質樣廠商提供 | 已簽核 | 請參考驗貨員意見。(Please refer QA's comments.) |  |  | 2026/04/30 | 2026/06/03 | 2026/07/06 |  |  |  |  | IND-GLR2
194995 | 2026/03/26 | Auto |  | DKS | Lu Lee 李璐 | V2B | WCG1006_Q426 | TMKF-26-02142 | NAS |  |  | HONGGANG | CHINA | IND-GLR2 | 2026/04/21 | 2026/04/21 | Nylon/Elastane 83/17% | Knit | Interlock | Dyed | P/D,Jacquard | NA,Anti-Microbial,Wicking | 56 | 175 | 742 | yds | Nianhua Li 李年華 | PURE WHITE | Agree | 764 | 764 | 87 | 5.7 | 87 | 0 | 0 | 0% | 接疋,油/髒/色污 | [6 empty] | 大貨品質在接受標準內 | [16 empty] | 色樣、品質樣廠商提供 | 已簽核 | 請參考驗貨員意見。(Please refer QA's comments.) |  |  | 2026/04/30 | 2026/06/03 | 2026/07/06 |  |  |  |  | IND-GLR2
194230 | 2026/03/20 | Auto |  | GU | Anita Hsu 徐瑜穗 | V6B | 60326F068B | TMKF-26-02145 | AS |  | A | 吳江佰陸 | CHINA | IND-GLS1 GLS5 | 2026/04/08 | 2026/04/09 | Nylon 100% | Woven | Plain Weave | Dyed | P/D | NA,NA | 56 | 125 | 10040 | yds | Ajun He 何緒君 | 09 BLACK | Agree | 17757 | 17757 | 1854 | 5.5 | 1854 | 0 | 0 | 0% | 擦傷/刮傷/勾紗,斷紗(斷經/斷緯),染折/折痕,棉粒/結頭/粗節,橫檔/橫條,油/髒/色污 | [6 empty] | 大貨品質在接受標準內 | [16 empty] | 色樣、品質樣業務提供 | 已簽核 | 請參考驗貨員意見。(Please refer QA's comments.) |  |  | 2026/04/20 | 2026/04/27 | 2026/05/13 |  |  |  |  | IND-GLS
194971 | 2026/03/20 | Auto |  | GU | Anita Hsu 徐瑜穗 | V6B | 60326F068B | TMKF-26-02145 | AS |  | A | 吳江佰陸 | CHINA | IND-GLS1 GLS5 | 2026/04/21 | 2026/04/22 | Nylon 100% | Woven | Plain Weave | Dyed | P/D | NA,NA | 56 | 125 | 10040 | yds | Ajun He 何緒君 | 09 BLACK | Agree | 11145 | 11145 | 1188 | 6.6 | 1081 | 107 | 0 | 0% | 擦傷/刮傷/勾紗,斷紗(斷經/斷緯),染折/折痕,棉粒/結頭/粗節,橫檔/橫條,油/髒/色污 | [6 empty] | 部分匹扣點為B級,但單色結論為Pass | [16 empty] | 色樣、品質樣業務提供 | 已簽核 | 請參考驗貨員意見。(Please refer QA's comments.) |  |  |  | 2026/04/27 | 2026/05/13 |  |  |  |  | IND-GLS
194231 | 2026/03/20 | Auto |  | GU | Anita Hsu 徐瑜穗 | V6B | 60326F068B | TMKF-26-02145 | AS |  | A | 吳江佰陸 | CHINA | IND-GLS1 GLS5 | 2026/04/08 | 2026/04/09 | Nylon 100% | Woven | Plain Weave | Dyed | P/D | NA,NA | 56 | 125 | 4218 | yds | Ajun He 何緒君 | 56 OLIVE | Agree | 9732 | 9732 | 1104 | 5 | 1104 | 0 | 0 | 0% | 擦傷/刮傷/勾紗,棉粒/結頭/粗節,橫檔/橫條,油/髒/色污 | [6 empty] | 大貨品質在接受標準內 | [16 empty] | 色樣、品質樣業務提供 | 已簽核 | 請參考驗貨員意見。(Please refer QA's comments.) |  |  | 2026/04/20 | 2026/04/27 | 2026/05/13 |  |  |  |  | IND-GLS
194972 | 2026/03/20 | Auto |  | GU | Anita Hsu 徐瑜穗 | V6B | 60326F068B | TMKF-26-02145 | AS |  | A | 吳江佰陸 | CHINA | IND-GLS1 GLS5 | 2026/04/21 | 2026/04/22 | Nylon 100% | Woven | Plain Weave | Dyed | P/D | NA,NA | 56 | 125 | 4218 | yds | Ajun He 何緒君 | 56 OLIVE | Agree | 4230 | 4230 | 478 | 6.3 | 478 | 0 | 0 | 0% | 擦傷/刮傷/勾紗,斷紗(斷經/斷緯),棉粒/結頭/粗節,橫檔/橫條,油/髒/色污 | [6 empty] | 大貨品質在接受標準內 | [16 empty] | 色樣、品質樣業務提供 | 已簽核 | 請參考驗貨員意見。(Please refer QA's comments.) |  |  |  | 2026/04/27 | 2026/05/13 |  |  |  |  | IND-GLS
194229 | 2026/03/20 | Auto |  | GU | Anita Hsu 徐瑜穗 | V6B | 60326F068B | TMKF-26-02145 | AS |  | A | 吳江佰陸 | CHINA | IND-GLS1 GLS5 | 2026/04/08 | 2026/04/09 | Nylon 100% | Woven | Plain Weave | Dyed | P/D | NA,NA | 56 | 125 | 4716 | yds | Ajun He 何緒君 | 69 NAVY | Agree | 17551 | 17551 | 2152 | 3.4 | 2152 | 0 | 0 | 0% | 擦傷/刮傷/勾紗,棉粒/結頭/粗節,橫檔/橫條,油/髒/色污 | [6 empty] | 大貨品質在接受標準內 | [16 empty] | 色樣、品質樣業務提供 | 已簽核 | 請參考驗貨員意見。(Please refer QA's comments.) |  |  | 2026/04/20 | 2026/04/27 | 2026/05/13 |  |  |  |  | IND-GLS
194973 | 2026/03/20 | Auto |  | GU | Anita Hsu 徐瑜穗 | V6B | 60326F068B | TMKF-26-02145 | AS |  | A | 吳江佰陸 | CHINA | IND-GLS1 GLS5 | 2026/04/21 | 2026/04/22 | Nylon 100% | Woven | Plain Weave | Dyed | P/D | NA,NA | 56 | 125 | 4716 | yds | Ajun He 何緒君 | 69 NAVY | Agree | 7224 | 7224 | 864 | 5.2 | 864 | 0 | 0 | 0% | 擦傷/刮傷/勾紗,斷紗(斷經/斷緯),棉粒/結頭/粗節,橫檔/橫條,油/髒/色污 | [6 empty] | 大貨品質在接受標準內 | [16 empty] | 色樣、品質樣業務提供 | 已簽核 | 請參考驗貨員意見。(Please refer QA's comments.) |  |  |  | 2026/04/27 | 2026/05/13 |  |  |  |  | IND-GLS
194798 | 2026/03/20 | Auto |  | GU | Anita Hsu 徐瑜穗 | V6B | 60326F068B,60326F068B_1 | TMKF-26-00701,TMKF-26-02145,TMKF-26-02147 | AS |  | A | 吳江佰陸 | CHINA | IND-GLS1 GLS5 | 2026/04/18 | 2026/04/18 | Nylon 100% | Woven | Plain Weave | Dyed | P/D | NA,NA | 56 | 125 | 79471 | yds | Ajun He 何緒君 | 09 BLACK | Agree | 12573 | 12573 | 1783 | 6.6 | 1783 | 0 | 0 | 0% | 擦傷/刮傷/勾紗,染折/折痕,棉粒/結頭/粗節,橫檔/橫條,油/髒/色污 |  |  |  |  | 背面瑕疵 |  | 大貨品質在接受標準內 | [16 empty] | 色樣、品質樣業務提供 | 已簽核 | 請參考驗貨員意見。(Please refer QA's comments.) |  |  | 2026/04/20 | 2026/04/27 | 2026/05/13 |  |  |  |  | IND-GLS
194799 | 2026/03/20 | Auto |  | GU | Anita Hsu 徐瑜穗 | V6B | 60326F068B,60326F068B_1 | TMKF-26-00701,TMKF-26-02145,TMKF-26-02147 | AS |  | A | 吳江佰陸 | CHINA | IND-GLS1 GLS5 | 2026/04/18 | 2026/04/18 | Nylon 100% | Woven | Plain Weave | Dyed | P/D | NA,NA | 56 | 125 | 32058 | yds | Ajun He 何緒君 | 56 OLIVE | Agree | 11678 | 11678 | 1428 | 6.3 | 1428 | 0 | 0 | 0% | 擦傷/刮傷/勾紗,斷紗(斷經/斷緯),棉粒/結頭/粗節,橫檔/橫條,油/髒/色污 |  |  |  |  | 背面瑕疵 |  | 大貨品質在接受標準內 | [16 empty] | 色樣、品質樣業務提供 | 已簽核 | 請參考驗貨員意見。(Please refer QA's comments.) |  |  | 2026/04/20 | 2026/04/27 | 2026/05/13 |  |  |  |  | IND-GLS
194800 | 2026/03/20 | Auto |  | GU | Anita Hsu 徐瑜穗 | V6B | 60326F068B,60326F068B_1 | TMKF-26-00701,TMKF-26-02145,TMKF-26-02147 | AS |  | A | 吳江佰陸 | CHINA | IND-GLS1 GLS5 | 2026/04/18 | 2026/04/18 | Nylon 100% | Woven | Plain Weave | Dyed | P/D | NA,NA | 56 | 125 | 46341 | yds | Ajun He 何緒君 | 69 NAVY | Agree | 5820 | 5820 | 597 | 3.5 | 597 | 0 | 0 | 0% | 擦傷/刮傷/勾紗,染折/折痕,棉粒/結頭/粗節,橫檔/橫條 | [6 empty] | 大貨品質在接受標準內 | [16 empty] | 色樣、品質樣業務提供 | 已簽核 | 請參考驗貨員意見。(Please refer QA's comments.) |  |  | 2026/04/20 | 2026/04/27 | 2026/05/13 |  |  |  |  | IND-GLS
194783 | 2026/03/20 | Auto |  | GU | Anita Hsu 徐瑜穗 | V6B | 60326F068B,60326F068B_1 | TMKF-26-02146,TMKF-26-02148 | NAS |  | A | 紹興喬萬尼 | CHINA | IND-GLS1 GLS5 | 2026/04/18 | 2026/04/18 | Recycled Polyester 100% | Knit | Mesh | Dyed | P/D | NA,NA | 61 | 130 | 3727 | yds | Junde Zhang 張俊德 | 09 BLACK | Agree | 7709 | 7709 | 864.1 | 5.7 | 864.1 | 0 | 0 | 0% | 接疋,擦傷/刮傷/勾紗,油/髒/色污,破洞 | [6 empty] | 大貨品質在接受標準內 | [16 empty] | 色樣、品質樣業務提供 | 已簽核 | 請參考驗貨員意見。(Please refer QA's comments.) |  |  | 2026/04/20 | 2026/04/27 | 2026/05/13 |  |  |  |  | IND-GLS
194784 | 2026/03/20 | Auto |  | GU | Anita Hsu 徐瑜穗 | V6B | 60326F068B,60326F068B_1 | TMKF-26-02146,TMKF-26-02148 | NAS |  | A | 紹興喬萬尼 | CHINA | IND-GLS1 GLS5 | 2026/04/18 | 2026/04/18 | Recycled Polyester 100% | Knit | Mesh | Dyed | P/D | NA,NA | 61 | 130 | 1517 | yds | Junde Zhang 張俊德 | 56 OLIVE | Discuss | 2010 | 2010 | 232.6 | 10.7 | 0 | 232.6 | 0 | 0.2% | 接疋,擦傷/刮傷/勾紗,棉粒/結頭/粗節,油/髒/色污,破洞 | [6 empty] | 單色扣點為B級,結論為Discuss | [16 empty] | 色樣、品質樣業務提供 | 已簽核 | 請參考驗貨員意見。(Please refer QA's comments.) |  |  | 2026/04/20 | 2026/04/27 | 2026/05/13 |  |  |  |  | IND-GLS
194782 | 2026/03/20 | Auto |  | GU | Anita Hsu 徐瑜穗 | V6B | 60326F068B,60326F068B_1 | TMKF-26-02146,TMKF-26-02148 | NAS |  | A | 紹興喬萬尼 | CHINA | IND-GLS1 GLS5 | 2026/04/18 | 2026/04/18 | Recycled Polyester 100% | Knit | Mesh | Dyed | P/D | NA,NA | 61 | 130 | 1956 | yds | Junde Zhang 張俊德 | 69 NAVY | Agree | 3985 | 3985 | 504.4 | 5.4 | 504.4 | 0 | 0 | 0% | 接疋,擦傷/刮傷/勾紗,棉粒/結頭/粗節,油/髒/色污 | [6 empty] | 大貨品質在接受標準內 | [16 empty] | 色樣、品質樣業務提供 | 已簽核 | 請參考驗貨員意見。(Please refer QA's comments.) |  |  | 2026/04/20 | 2026/04/27 | 2026/05/13 |  |  |  |  | IND-GLS
195145 | 2026/03/25 | Auto |  | DKS | Lu Lee 李璐 | V2B | MVG1010_Q426 | TMKF-26-02149 | NAS |  |  | 金旭 | CHINA | IND-GLR2 | 2026/04/23 | 2026/04/23 | Polyester/Spandex 87/13% | Knit | Jersey | Dyed | Dope/D | NA,Wicking | 62 | 230 | 229 | yds | Changzhi Wang 王昌智 | PURE BLACK | Agree | 250 | 250 | 68 | 7.4 | 68 | 0 | 0 | 0% | 接疋,油/髒/色污 | [6 empty] | 大貨品質在接受標準內 | [16 empty] | 色樣、品質樣廠商提供 | 已簽核 | 請參考驗貨員意見。(Please refer QA's comments.) |  |  | 2026/04/24 | 2026/06/08 | 2026/07/13 |  |  |  |  | IND-GLR2
194257 | 2026/03/20 | Auto |  | GU | Anita Hsu 徐瑜穗 | V6A | 60226F049A | TMKF-26-02154 | AS |  | A | 南通三奔 | CHINA | IND-STL | 2026/04/08 | 2026/04/09 | Recycled Polyester/Polyester 50/50% | Woven | Voile | Dyed | P/D | NA,NA | 54 | 74 | 5939 | yds | Ken Kong 孔祥松 | 09 BLACK | Agree | 5481.7 | 5481.7 | 558 | 6.5 | 558 | 0 | 0 | 0% | 接疋,棉粒/結頭/粗節 | [6 empty] | 大貨品質在接受標準內 | [16 empty] | 色樣、品質樣廠商提供 | 已簽核 | 請參考驗貨員意見。(Please refer QA's comments.) |  |  | 2026/04/13 | 2026/05/11 | 2026/06/03 |  |  |  |  | IND-STL
194759 | 2026/03/20 | Auto |  | GU | Anita Hsu 徐瑜穗 | V6A | 60226F049A | TMKF-26-02154 | AS |  | A | 南通三奔 | CHINA | IND-STL | 2026/04/17 | 2026/04/17 | Recycled Polyester/Polyester 50/50% | Woven | Voile | Dyed | P/D | NA,NA | 54 | 74 | 5939 | yds | Ajun He 何緒君 | 09 BLACK | Discuss | 604 | 604 | 184 | 13.6 | 0 | 184 | 0 | 1.1% | 接疋,斷紗(斷經/斷緯),棉粒/結頭/粗節,油/髒/色污 | [6 empty] | 單色扣點為B級,結論為Discuss | [16 empty] | 色樣、品質樣業務提供 | 已簽核 | 請參考驗貨員意見。(Please refer QA's comments.) |  |  | 2026/05/29 | 2026/05/11 | 2026/06/03 |  |  |  |  | IND-STL
194256 | 2026/03/20 | Auto |  | GU | Anita Hsu 徐瑜穗 | V6A | 60226F049A | TMKF-26-02154 | AS |  | A | 南通三奔 | CHINA | IND-STL | 2026/04/08 | 2026/04/09 | Recycled Polyester/Polyester 50/50% | Woven | Voile | Dyed | P/D | NA,NA | 54 | 74 | 6381 | yds | Ken Kong 孔祥松 | 30 NATURAL | Agree | 5976 | 5976 | 597 | 9.7 | 442 | 155 | 0 | 0% | 接疋,棉粒/結頭/粗節,橫檔/橫條,油/髒/色污 | [6 empty] | 部分匹扣點為B級,但單色結論為Pass | [16 empty] | 色樣、品質樣廠商提供 | 已簽核 | 請參考驗貨員意見。(Please refer QA's comments.) |  |  | 2026/04/13 | 2026/05/11 | 2026/06/03 |  |  |  |  | IND-STL
194758 | 2026/03/20 | Auto |  | GU | Anita Hsu 徐瑜穗 | V6A | 60226F049A | TMKF-26-02154 | AS |  | A | 南通三奔 | CHINA | IND-STL | 2026/04/17 | 2026/04/17 | Recycled Polyester/Polyester 50/50% | Woven | Voile | Dyed | P/D | NA,NA | 54 | 74 | 6381 | yds | Ajun He 何緒君 | 30 NATURAL | Discuss | 410 | 410 | 140 | 15.7 | 0 | 140 | 0 | 1.7% | 斷紗(斷經/斷緯),棉粒/結頭/粗節,橫檔/橫條,油/髒/色污 |  |  |  |  | 背面瑕疵 |  | 單色扣點為B級,結論為Discuss | [16 empty] | 色樣、品質樣業務提供 | 已簽核 | 請參考驗貨員意見。(Please refer QA's comments.) |  |  | 2026/05/29 | 2026/05/11 | 2026/06/03 |  |  |  |  | IND-STL
194724 | 2026/03/23 | Auto |  | NET | Daniel Lu 呂沛旺 | V3A | 4/3252_26FF,4/8540_26FF | TMKF-26-02156 | AS |  |  | 杭州尚翔 | CHINA | IND-GLS3 | 2026/04/17 | 2026/04/17 | Viscose/Nylon/Spandex 73/24/3% | Woven | Twill | Dyed | P/D,1x1 | Brush (1 side),NA | 54 | 290 | 2254 | yds | Gul Wang 王國安 | #006 CHATEAU GRAY | Discuss | 2319 | 2319 | 303 | 13.9 | 93 | 210 | 0 | 1.2% | 接疋,斷紗(斷經/斷緯),油/髒/色污 | [6 empty] | 單色扣點為B級,結論為Discuss | [16 empty] | 色樣、品質樣廠商提供 | 已簽核 | 請參考驗貨員意見。(Please refer QA's comments.) |  |  | 2026/04/30 | 2026/05/30 | 2026/07/16 |  |  |  |  | IND-GLS
194723 | 2026/03/23 | Auto |  | NET | Daniel Lu 呂沛旺 | V3A | 4/3252_26FF,4/8540_26FF | TMKF-26-02156 | AS |  |  | 杭州尚翔 | CHINA | IND-GLS3 | 2026/04/17 | 2026/04/17 | Viscose/Nylon/Spandex 73/24/3% | Woven | Twill | Dyed | P/D,1x1 | Brush (1 side),NA | 54 | 290 | 2254 | yds | Gul Wang 王國安 | #014 DARK GRAY | Agree | 1338 | 1338 | 197.5 | 8.1 | 197.5 | 0 | 0 | 0% | 接疋,油/髒/色污 | [6 empty] | 大貨品質在接受標準內 | [16 empty] | 色樣、品質樣廠商提供 | 已簽核 | 請參考驗貨員意見。(Please refer QA's comments.) |  |  | 2026/04/30 | 2026/05/30 | 2026/07/16 |  |  |  |  | IND-GLS
194722 | 2026/03/23 | Auto |  | NET | Daniel Lu 呂沛旺 | V3A | 4/3252_26FF,4/8540_26FF | TMKF-26-02156 | AS |  |  | 杭州尚翔 | CHINA | IND-GLS3 | 2026/04/17 | 2026/04/17 | Viscose/Nylon/Spandex 73/24/3% | Woven | Twill | Dyed | P/D,1x1 | Brush (1 side),NA | 54 | 290 | 1879 | yds | Gul Wang 王國安 | #103 GRAY KHAKI | Agree | 1941 | 1941 | 304.5 | 9.2 | 304.5 | 0 | 0 | 0% | 接疋,擦傷/刮傷/勾紗,橫檔/橫條,油/髒/色污,破洞 | [6 empty] | 大貨品質在接受標準內 | [16 empty] | 色樣、品質樣廠商提供 | 已簽核 | 請參考驗貨員意見。(Please refer QA's comments.) |  |  | 2026/04/30 | 2026/05/30 | 2026/07/16 |  |  |  |  | IND-GLS
194725 | 2026/03/23 | Auto |  | NET | Daniel Lu 呂沛旺 | V3A | 4/3252_26FF,4/8540_26FF | TMKF-26-02156 | AS |  |  | 杭州尚翔 | CHINA | IND-GLS3 | 2026/04/17 | 2026/04/17 | Viscose/Nylon/Spandex 73/24/3% | Woven | Twill | Dyed | P/D,1x1 | Brush (1 side),NA | 54 | 290 | 1879 | yds | Gul Wang 王國安 | #202 DARK COFFEE | Agree | 1992 | 1992 | 211 | 6.2 | 211 | 0 | 0 | 0% | 接疋,油/髒/色污 | [6 empty] | 大貨品質在接受標準內 | [16 empty] | 色樣、品質樣廠商提供 | 已簽核 | 請參考驗貨員意見。(Please refer QA's comments.) |  |  | 2026/04/30 | 2026/05/30 | 2026/07/16 |  |  |  |  | IND-GLS
194726 | 2026/03/23 | Auto |  | NET | Daniel Lu 呂沛旺 | V3A | 4/3252_26FF,4/8540_26FF | TMKF-26-02156 | AS |  |  | 杭州尚翔 | CHINA | IND-GLS3 | 2026/04/17 | 2026/04/17 | Viscose/Nylon/Spandex 73/24/3% | Woven | Twill | Dyed | P/D,1x1 | Brush (1 side),NA | 54 | 290 | 722 | yds | Gul Wang 王國安 | #301 GRAY PINK_4/8541 | Agree | 811 | 811 | 100.4 | 10 | 100.4 | 0 | 0 | 0% | 接疋,油/髒/色污,破洞 | [6 empty] | 大貨品質在接受標準內 | [16 empty] | 色樣、品質樣廠商提供 | 已簽核 | 請參考驗貨員意見。(Please refer QA's comments.) |  |  | 2026/04/30 | 2026/05/30 | 2026/07/16 |  |  |  |  | IND-GLS
194721 | 2026/03/23 | Auto |  | NET | Daniel Lu 呂沛旺 | V3A | 4/3252_26FF,4/8540_26FF | TMKF-26-02156 | AS |  |  | 杭州尚翔 | CHINA | IND-GLS3 | 2026/04/17 | 2026/04/17 | Viscose/Nylon/Spandex 73/24/3% | Woven | Twill | Dyed | P/D,1x1 | Brush (1 side),NA | 54 | 290 | 2254 | yds | Gul Wang 王國安 | #626 DEEP GREEN | Agree | 2383 | 2383 | 291 | 6.5 | 193 | 98 | 0 | 0% | 接疋,擦傷/刮傷/勾紗,油/髒/色污 | [6 empty] | 部分匹扣點為B級,但單色結論為Pass | [16 empty] | 色樣、品質樣廠商提供 | 已簽核 | 請參考驗貨員意見。(Please refer QA's comments.) |  |  | 2026/04/30 | 2026/05/30 | 2026/07/16 |  |  |  |  | IND-GLS
194727 | 2026/03/23 | Auto |  | NET | Daniel Lu 呂沛旺 | V3A | 4/3252_26FF,4/8540_26FF | TMKF-26-02156 | AS |  |  | 杭州尚翔 | CHINA | IND-GLS3 | 2026/04/17 | 2026/04/17 | Viscose/Nylon/Spandex 73/24/3% | Woven | Twill | Dyed | P/D,1x1 | Brush (1 side),NA | 54 | 290 | 4508 | yds | Gul Wang 王國安 | #900 BLACK | Agree | 5760 | 5760 | 728.5 | 7.8 | 518 | 210.5 | 0 | 0% | 接疋,擦傷/刮傷/勾紗,染折/折痕,橫檔/橫條,油/髒/色污 | [6 empty] | 部分匹扣點為B級,但單色結論為Pass | [16 empty] | 色樣、品質樣廠商提供 | 已簽核 | 請參考驗貨員意見。(Please refer QA's comments.) |  |  | 2026/04/30 | 2026/05/30 | 2026/07/16 |  |  |  |  | IND-GLS
194720 | 2026/03/23 | Auto |  | NET | Daniel Lu 呂沛旺 | V3A | 4/8540_26FF | TMKF-26-02157 | AS |  |  | 杭州尚翔 | CHINA | IND-GLS3 | 2026/04/17 | 2026/04/17 | Viscose/Nylon/Spandex 73/24/3% | Woven | Twill | Dyed | P/D,1x1 | NA,NA | 54 | 290 | 578 | yds | Gul Wang 王國安 | #014 DARK GRAY | Agree | 735 | 735 | 98 | 6.1 | 98 | 0 | 0 | 0% | 接疋,油/髒/色污 | [6 empty] | 大貨品質在接受標準內 | [16 empty] | 色樣、品質樣廠商提供 | 已簽核 | 請參考驗貨員意見。(Please refer QA's comments.) |  |  | 2026/04/30 | 2026/05/30 | 2026/07/16 |  |  |  |  | IND-GLS
194719 | 2026/03/23 | Auto |  | NET | Daniel Lu 呂沛旺 | V3A | 4/8540_26FF | TMKF-26-02157 | AS |  |  | 杭州尚翔 | CHINA | IND-GLS3 | 2026/04/17 | 2026/04/17 | Viscose/Nylon/Spandex 73/24/3% | Woven | Twill | Dyed | P/D,1x1 | NA,NA | 54 | 290 | 866 | yds | Gul Wang 王國安 | #301 GRAY PINK_4/8540 | Agree | 882 | 882 | 98.2 | 9.2 | 98.2 | 0 | 0 | 0% | 接疋,油/髒/色污 | [6 empty] | 大貨品質在接受標準內 | [16 empty] | 色樣、品質樣廠商提供 | 已簽核 | 請參考驗貨員意見。(Please refer QA's comments.) |  |  | 2026/04/30 | 2026/05/30 | 2026/07/16 |  |  |  |  | IND-GLS
194718 | 2026/03/23 | Auto |  | NET | Daniel Lu 呂沛旺 | V3A | 4/8540_26FF | TMKF-26-02157 | AS |  |  | 杭州尚翔 | CHINA | IND-GLS3 | 2026/04/17 | 2026/04/17 | Viscose/Nylon/Spandex 73/24/3% | Woven | Twill | Dyed | P/D,1x1 | NA,NA | 54 | 290 | 1155 | yds | Gul Wang 王國安 | #900 BLACK_4/8540 | Agree | 1233 | 1233 | 210 | 7.1 | 210 | 0 | 0 | 0% | 接疋,染折/折痕,油/髒/色污 | [6 empty] | 大貨品質在接受標準內 | [16 empty] | 色樣、品質樣廠商提供 | 已簽核 | 請參考驗貨員意見。(Please refer QA's comments.) |  |  | 2026/04/30 | 2026/05/30 | 2026/07/16 |  |  |  |  | IND-GLS
195372 | 2026/03/23 | Auto |  | GU | Willson Huang 黃暐翔 | V6B | 60326F051A_1 | TMKF-26-02160 | AS |  | A | 杭州福恩 | CHINA | IND-GLS1 | 2026/04/27 | 2026/04/27 | Recycled Polyester/Rayon/Spandex 69/29/2% | Woven | Twill | Dyed | Y/D | NA,NA | 54 | 240 | 59412 | yds | Junde Zhang 張俊德 | 09 BLACK | Discuss | 5861.2 | 5861.2 | 615 | 12 | 0 | 615 | 0 | 0.6% | 斷紗(斷經/斷緯),棉粒/結頭/粗節,油/髒/色污,異纖/飛花 | [6 empty] | 單色扣點為B級,結論為Discuss | [16 empty] | 色樣、品質樣廠商提供 | 已簽核 | 請參考驗貨員意見。(Please refer QA's comments.) |  |  | 2026/04/27 | 2026/06/08 | 2026/07/08 |  |  |  |  | IND-GLS
195440 | 2026/03/23 | Auto |  | GU | Willson Huang 黃暐翔 | V6B | 60326F051A_1 | TMKF-26-02160 | AS |  | A | 杭州福恩 | CHINA | IND-GLS1 | 2026/04/28 | 2026/04/28 | Recycled Polyester/Rayon/Spandex 69/29/2% | Woven | Twill | Dyed | Y/D | NA,NA | 54 | 240 | 59412 | yds | Junde Zhang 張俊德 | 09 BLACK | Discuss | 7156.4 | 7156.4 | 769.2 | 13.1 | 0 | 769.2 | 0 | 0.9% | 擦傷/刮傷/勾紗,斷紗(斷經/斷緯),棉粒/結頭/粗節,油/髒/色污,異纖/飛花 | [6 empty] | 單色扣點為B級,結論為Discuss | [16 empty] | 色樣、品質樣廠商提供 | 已簽核 | 請參考驗貨員意見。(Please refer QA's comments.) |  |  | 2026/05/11 | 2026/06/08 | 2026/07/08 |  |  |  |  | IND-GLS
194530 | 2026/03/23 | Auto |  | GU | Willson Huang 黃暐翔 | V6B | 60326F051A_1 | TMKF-26-02160 | AS |  | A | 杭州福恩 | CHINA | IND-GLS1 | 2026/04/14 | 2026/04/14 | Recycled Polyester/Rayon/Spandex 69/29/2% | Woven | Twill | Dyed | Y/D | NA,NA | 54 | 240 | 38241 | yds | Ken Kong 孔祥松 | 33 KHAKI | Discuss | 12044.2 | 12044.2 | 1083.9 | 11.7 | 310.8 | 773.1 | 0 | 0.5% | 接疋,斷紗(斷經/斷緯),棉粒/結頭/粗節,橫檔/橫條,油/髒/色污 | [6 empty] | 單色扣點為B級,結論為Discuss | [16 empty] | 色樣、品質樣廠商提供 | 已簽核 | 請參考驗貨員意見。(Please refer QA's comments.) |  |  | 2026/04/20 | 2026/06/08 | 2026/07/08 |  |  |  |  | IND-GLS
194951 | 2026/03/23 | Auto |  | GU | Willson Huang 黃暐翔 | V6B | 60326F051A,60326F051A_1 | TMKF-26-00408,TMKF-26-02160 | AS |  | A | 杭州福恩 | CHINA | IND-GLS1 | 2026/04/21 | 2026/04/21 | Recycled Polyester/Rayon/Spandex 69/29/2% | Woven | Twill | Dyed | Y/D | NA,NA | 54 | 240 | 126932 | yds | Qiang Chen 陳強 | 09 BLACK | Discuss | 6383.6 | 6383.6 | 783 | 12 | 166.1 | 616.9 | 0 | 0.6% | 擦傷/刮傷/勾紗,斷紗(斷經/斷緯),棉粒/結頭/粗節,油/髒/色污,異纖/飛花,針痕/直條 | [6 empty] | 單色扣點為B級,結論為Discuss | [16 empty] | 色樣、品質樣業務提供 | 已簽核 | 請參考驗貨員意見。(Please refer QA's comments.) |  |  | 2026/04/27 | 2026/03/11 | 2026/05/20 |  |  |  |  | IND-GLS
195321 | 2026/03/23 | Auto |  | GU | Willson Huang 黃暐翔 | V6B | 60326F051A_1 | TMKF-26-02162 | NAS |  | A | 上海新聯紡 | CHINA | IND-GLS1 | 2026/04/26 | 2026/04/26 | Recycled Polyester/Cotton(BCI) 65/35% | Woven | Poplin | Dyed | P/D | NA,NA | 56 | 100 | 16699 | yds | Junde Zhang 張俊德 | BLACK | Discuss | 11473 | 11473 | 1310.1 | 12 | 589.3 | 720.8 | 0 | 0.6% | 接疋,斷紗(斷經/斷緯),棉粒/結頭/粗節,橫檔/橫條,油/髒/色污,異纖/飛花 | [6 empty] | 單色扣點為B級,結論為Discuss | [16 empty] | 色樣、品質樣業務提供 | 已簽核 | 請參考驗貨員意見。(Please refer QA's comments.) |  |  | 2026/04/27 | 2026/06/08 | 2026/07/08 |  |  |  |  | IND-GLS
194325 | 2026/03/23 | Auto |  | GU | Willson Huang 黃暐翔 | V6B | 60326F051A_1,60326F051D,60326F065A,60326F065B | TMKF-26-00515,TMKF-26-01133,TMKF-26-01910,TMKF-26-02162,TMKF-26-02186 | NAS |  | A | 上海新聯紡 | CHINA | IND-GLS1 | 2026/04/09 | 2026/04/09 | Recycled Polyester/Cotton(BCI) 65/35% | Woven | Poplin | Dyed | P/D | NA,NA | 56 | 100 | 73391 | yds | Qiang Chen 陳強 | BLACK | Agree | 44611.6 | 44611.6 | 4329.8 | 8.3 | 3487.6 | 842.2 | 0 | 0% | 擦傷/刮傷/勾紗,棉粒/結頭/粗節,橫檔/橫條,油/髒/色污,異纖/飛花 | [6 empty] | 部分匹扣點為B級,但單色結論為Pass | [16 empty] | 色樣、品質樣業務提供 | 已簽核 | 請參考驗貨員意見。(Please refer QA's comments.) |  |  | 2026/04/13 | 2026/03/11 | 2026/05/20 |  |  |  |  | IND-GLS
194495 | 2026/03/23 | Auto |  | GU | Willson Huang 黃暐翔 | V6B | 60326F051A,60326F051A_1,60326F062C,60326F065A | TMKF-26-01424,TMKF-26-01912,TMKF-26-02042,TMKF-26-02163 | NAS |  | A | 上海新聯紡 | CHINA | IND-GLS1 | 2026/04/13 | 2026/04/13 | Polyester 100% | Woven | Poplin | Dyed | P/D | NA,NA | 60 | 100 | 26160 | yds | Qiang Chen 陳強 | BLACK | Discuss | 13927 | 13927 | 1956.4 | 18.2 | 0 | 1956.4 | 0 | 2.5% | 接疋,擦傷/刮傷/勾紗,斷紗(斷經/斷緯),棉粒/結頭/粗節,橫檔/橫條,油/髒/色污,異纖/飛花,破洞 |  |  |  |  | 布邊不良 |  | 單色扣點為B級,結論為Discuss | [16 empty] | 色樣、品質樣業務提供 | 已簽核 | 請參考驗貨員意見。(Please refer QA's comments.) |  |  | 2026/04/13 | 2026/03/11 | 2026/05/20 |  |  |  |  | IND-GLS
195176 | 2026/03/23 | Auto |  | NET | Daniel Lu 呂沛旺 | V3A | 4/2206_26FF,4/2207_26FF | TMKF-26-02165 | AS |  |  | 國華實業 | CHINA | IND-GLS3 | 2026/04/24 | 2026/04/24 | Polyester/Rayon/Spandex 64/34/2% | Woven | Plain Weave | Dyed | P/D | NA,NA | 56 | 265 | 1441 | yds | Qiang Chen 陳強 | #010 LIGHT GRAY | Agree | 1441 | 1441 | 241.8 | 9.9 | 123.3 | 118.5 | 0 | 0% | 棉粒/結頭/粗節 | [6 empty] | 部分匹扣點為B級,但單色結論為Pass | [16 empty] | 色樣、品質樣廠商提供 | 已簽核 | 請參考驗貨員意見。(Please refer QA's comments.) | Email:cimi@gtgh.com.cn |  |  | 2026/06/02 | 2026/07/16 |  |  |  |  | IND-GLS
195173 | 2026/03/23 | Auto |  | NET | Daniel Lu 呂沛旺 | V3A | 4/2206_26FF,4/2207_26FF | TMKF-26-02165 | AS |  |  | 國華實業 | CHINA | IND-GLS3 | 2026/04/24 | 2026/04/24 | Polyester/Rayon/Spandex 65/33/2% | Woven | Plain Weave | Dyed | P/D | NA,NA | 56 | 265 | 2511 | yds | Qiang Chen 陳強 | #031 BLACK NICK | Agree | 2511 | 2511 | 211.1 | 9.5 | 106.7 | 104.4 | 0 | 0% | 棉粒/結頭/粗節 | [6 empty] | 部分匹扣點為B級,但單色結論為Pass | [16 empty] | 色樣、品質樣廠商提供 | 已簽核 | 請參考驗貨員意見。(Please refer QA's comments.) | Email:cimi@gtgh.com.cn |  |  | 2026/06/02 | 2026/07/16 |  |  |  |  | IND-GLS
194863 | 2026/03/23 | Auto |  | NET | Daniel Lu 呂沛旺 | V3A | 4/1206_26FF,4/2206_26FF,4/2207_26FF | TMKF-26-02170 | AS |  |  | 吳江景鴻 | CHINA | IND-GLS3 | 2026/04/20 | 2026/04/20 | Polyester 100% | Woven | Taffeta | Dyed | P/D | NA,NA | 56 | 63 | 3496 | yds | Ajun He 何緒君 | BLACK | Agree | 3530 | 3530 | 665 | 7.1 | 665 | 0 | 0 | 0% | 擦傷/刮傷/勾紗,斷紗(斷經/斷緯),棉粒/結頭/粗節,橫檔/橫條 | [6 empty] | 大貨品質在接受標準內 | [16 empty] | 色樣、品質樣廠商提供 | 已簽核 | 請參考驗貨員意見。(Please refer QA's comments.) |  |  |  | 2026/06/02 | 2026/07/16 |  |  |  |  | IND-GLS
194862 | 2026/03/23 | Auto |  | NET | Daniel Lu 呂沛旺 | V3A | 4/1206_26FF,4/2206_26FF,4/2207_26FF | TMKF-26-02170 | AS |  |  | 吳江景鴻 | CHINA | IND-GLS3 | 2026/04/20 | 2026/04/20 | Polyester 100% | Woven | Taffeta | Dyed | P/D | NA,NA | 56 | 63 | 878 | yds | Ajun He 何緒君 | WHITE | Agree | 886 | 886 | 201 | 6 | 201 | 0 | 0 | 0% | 擦傷/刮傷/勾紗,橫檔/橫條,油/髒/色污 | [6 empty] | 大貨品質在接受標準內 | [16 empty] | 色樣、品質樣廠商提供 | 已簽核 | 請參考驗貨員意見。(Please refer QA's comments.) |  |  |  | 2026/06/02 | 2026/07/16 |  |  |  |  | IND-GLS
195569 | 2026/03/23 | Auto |  | TGT | Ariel Hu 胡銥芸 | V5B | 540963_10PKC426 | TMKF-26-02171,TMKF-26-02173 | NAS |  | A | 江蘇金盟 | CHINA | VIN-MK2A | 2026/04/29 | 2026/04/30 | Cotton(BCI) 100% | Knit | Rib | PRT + Dyed | Reactive PRT,P/D | NA,NA | 62 | 155 | 7357 | yds | Jiangao Zhang 張建高 | AOP019 | Discuss | 8478 | 8478 | 935 | 18.8 | 104 | 831 | 0 | 2.6% | 接疋,棉粒/結頭/粗節,油/髒/色污,破洞 |  |  |  |  | 布邊不良 |  | 單色扣點為B級,結論為Discuss | [16 empty] | 色樣、品質樣廠商提供 | 已簽核 | 請參考驗貨員意見。(Please refer QA's comments.) |  |  | 2026/05/01 | 2026/05/19 | 2026/07/28 |  |  |  |  | VIN-MK2
194239 | 2026/03/23 | Auto |  | GU | Willson Huang 黃暐翔 | V6B | 60326F065A,60326F065B | TMKF-26-01118,TMKF-26-02185 | AS |  | A | 杭州福恩 | CHINA | IND-GLS1 | 2026/04/09 | 2026/04/09 | Recycled Polyester/Rayon/Spandex 69/29/2% | Woven | Twill | Dyed | Y/D | NA,NA | 54 | 240 | 13139 | yds | Junde Zhang 張俊德 | 57 OLIVE | Discuss | 22187 | 22187 | 2430.7 | 11.8 | 920.6 | 1510.1 | 0 | 0.5% | 擦傷/刮傷/勾紗,斷紗(斷經/斷緯),棉粒/結頭/粗節,橫檔/橫條,油/髒/色污,異纖/飛花 | [6 empty] | 單色扣點為B級,結論為Discuss | [16 empty] | 色樣、品質樣廠商提供 | 已簽核 | 請參考驗貨員意見。(Please refer QA's comments.) |  |  | 2026/04/13 | 2026/04/08 | 2026/05/20 |  |  |  |  | IND-GLS
194084 | 2026/03/23 | Auto |  | TGT | Sam Vu 武氏明豔 | V5C | M9232P_C426IND | TMKF-26-02194 | AS |  | A | SAMIL(VIN) | VIETNAM | IND-GLD1 | 2026/04/04 | 2026/04/04 | Modal/Spandex 95/5% | Knit | Jersey | Dyed | P/D | NA,NA | 62 | 200 | 299922 | yds | HoaNguyen | TRADITIONAL RED | Reject | 6519 | 6519 | 1059 | 15.6 | 350 | 636 | 73 | 1.7% | 接疋,擦傷/刮傷/勾紗,斷紗(斷經/斷緯),棉粒/結頭/粗節,油/髒/色污,異纖/飛花,破洞,破洞修補痕 |  |  |  |  | 布邊不良 |  | 單色結論為Fail,請打下並覆驗 | [16 empty] | 色樣、品質樣廠商提供 | 已簽核 | 請參考驗貨員意見。(Please refer QA's comments.) |  |  | 2026/04/11 | 2026/05/10 | 2026/07/04 |  |  |  |  | IND-GLD
194284 | 2026/03/23 | Auto |  | TGT | Sam Vu 武氏明豔 | V5C | M9232P_C426IND | TMKF-26-02194 | AS |  | A | SAMIL(VIN) | VIETNAM | IND-GLD1 | 2026/04/09 | 2026/04/09 | Modal/Spandex 95/5% | Knit | Jersey | Dyed | P/D | NA,NA | 62 | 200 | 299922 | yds | HoaNguyen | TRADITIONAL RED | Reject | 5170 | 5170 | 764 | 25.4 | 68 | 483 | 213 | 4.6% | 接疋,擦傷/刮傷/勾紗,斷紗(斷經/斷緯),棉粒/結頭/粗節,油/髒/色污,異纖/飛花,破洞 | [6 empty] | 單色結論為Fail,請打下並覆驗 |  | 簽核完成 |  |  | 1.Color: TRADITIONAL RED / Lot: 1009 / The average point deduction is at C grade,please reject the lot. 2.Color: TRADITIONAL RED / Lot:52 /Roll: 1 / Average point at c grade ,after additional inspection ,please reject the roll. | [11 empty] | 色樣、品質樣廠商提供 | 已簽核 | 請參考驗貨員意見。(Please refer QA's comments.) 因C級大貨超過20%，請打下並申請覆驗。 |  |  | 2026/04/11 | 2026/05/10 | 2026/07/04 |  | 覆驗完成 |  |  | IND-GLD
194373 | 2026/03/23 | Auto |  | TGT | Sam Vu 武氏明豔 | V5C | M9232P_C426IND | TMKF-26-02194 | AS |  | A | SAMIL(VIN) | VIETNAM | IND-GLD1 | 2026/04/21 | 2026/04/11 | Modal/Spandex 95/5% | Knit | Jersey | Dyed | P/D | NA,NA | 62 | 200 | 299922 | yds | HoaNguyen | TRADITIONAL RED | Discuss | 13101 | 13101 | 1704 | 18.8 | 203 | 1501 | 0 | 2.6% | 接疋,擦傷/刮傷/勾紗,斷紗(斷經/斷緯),棉粒/結頭/粗節,油/髒/色污,異纖/飛花,破洞,破洞修補痕 | [6 empty] | 單色扣點為B級,結論為Discuss | [16 empty] | 色樣、品質樣廠商提供 | 已簽核 | 請參考驗貨員意見。(Please refer QA's comments.) |  |  | 2026/04/18 | 2026/05/10 | 2026/07/04 |  |  |  |  | IND-GLD
194573 | 2026/03/23 | Auto |  | TGT | Sam Vu 武氏明豔 | V5C | M9232P_C426IND | TMKF-26-02194 | AS |  | A | SAMIL(VIN) | VIETNAM | IND-GLD1 | 2026/04/21 | 2026/04/14 | Modal/Spandex 95/5% | Knit | Jersey | Dyed | P/D | NA,NA | 62 | 200 | 299922 | yds | HoaNguyen | TRADITIONAL RED | Reject | 7592 | 7592 | 1274 | 17.1 | 281 | 930 | 63 | 2.1% | 接疋,擦傷/刮傷/勾紗,斷紗(斷經/斷緯),棉粒/結頭/粗節,油/髒/色污,破洞 | [6 empty] | 單色結論為Fail,請打下並覆驗 | [16 empty] | 色樣、品質樣廠商提供 | 已簽核 | 請參考驗貨員意見。(Please refer QA's comments.) |  |  | 2026/04/18 | 2026/05/10 | 2026/07/04 |  |  |  |  | IND-GLD
194803 | 2026/03/23 | Auto |  | TGT | Sam Vu 武氏明豔 | V5C | M9232P_C426IND | TMKF-26-02194 | AS |  | A | SAMIL(VIN) | VIETNAM | IND-GLD1 | 2026/04/18 | 2026/04/18 | Modal/Spandex 95/5% | Knit | Jersey | Dyed | P/D | NA,NA | 62 | 200 | 299922 | yds | HoaNguyen | TRADITIONAL RED | Reject | 10936 | 10936 | 1702 | 13.5 | 280 | 914 | 508 | 1.1% | 接疋,擦傷/刮傷/勾紗,斷紗(斷經/斷緯),棉粒/結頭/粗節,橫檔/橫條,油/髒/色污,破洞,破洞修補痕 |  | 手感不符 |  |  |  |  | 單色結論為Fail,請打下並覆驗 |  | 簽核完成 |  |  | Color: TRADITIONAL RED / Lot: 83 & 84 / Discrepant hand-feel ,please reject the lot. | [11 empty] | 色樣、品質樣廠商提供 | 已簽核 | 因C級大貨超過20%，請打下並申請覆驗。 |  |  | 2026/04/25 | 2026/05/10 | 2026/07/04 |  | 覆驗完成 |  |  | IND-GLD
195221 | 2026/03/23 | Auto |  | TGT | Sam Vu 武氏明豔 | V5C | M9232P_C426IND | TMKF-26-02194 | AS |  | A | SAMIL(VIN) | VIETNAM | IND-GLD1 | 2026/04/27 | 2026/04/24 | Modal/Spandex 95/5% | Knit | Jersey | Dyed | P/D | NA,NA | 62 | 200 | 299922 | yds | HoaNguyen | TRADITIONAL RED | Reject | 4838 | 4838 | 900 | 16.1 | 126 | 670 | 104 | 1.8% | 接疋,擦傷/刮傷/勾紗,斷紗(斷經/斷緯),棉粒/結頭/粗節,油/髒/色污,破洞,破洞修補痕 | [6 empty] | 單色結論為Fail,請打下並覆驗 | [16 empty] | 色樣、品質樣廠商提供 | 已簽核 | 請參考驗貨員意見。(Please refer QA's comments.) |  |  | 2026/04/25 | 2026/05/10 | 2026/07/04 |  |  |  |  | IND-GLD
193966 | 2026/03/23 | Auto |  | GU | Grace Hsu 許貴茵 | V6B | 60276F152A | TMKF-26-02195 | NAS |  | A | 紹興天冠 | CHINA | CAB-MK2 | 2026/04/02 | 2026/04/02 | Polyester 100% | Knit | Interlock | Dyed | P/D | NA,NA | 60 | 110 | 564 | kgs | Junde Zhang 張俊德 | 30 NATURAL | Discuss | 176.41 | 1109.5 | 160 | 23.8 | 0 | 160 | 0 | 4.1% | 接疋,擦傷/刮傷/勾紗,棉粒/結頭/粗節,油/髒/色污,破洞 |  |  |  |  | 布邊不良 |  | 單色扣點為B級,結論為Discuss | [16 empty] | 色樣、品質樣業務提供 | 已簽核 | 請參考驗貨員意見。(Please refer QA's comments.) | Email:758620572@qq.com |  | 2026/04/15 | 2026/05/22 | 2026/07/24 |  |  |  |  | CAB-MK2
194345 | 2026/03/23 | Auto |  | GU | Grace Hsu 許貴茵 | V6B | 60276F152A | TMKF-26-02195 | NAS |  | A | 紹興天冠 | CHINA | CAB-MK2 | 2026/04/10 | 2026/04/10 | Polyester 100% | Knit | Interlock | Dyed | P/D | NA,NA | 60 | 110 | 564 | kgs | Ken Kong 孔祥松 | 30 NATURAL | Discuss | 372.17 | 2340.7 | 263.5 | 11 | 141.9 | 121.6 | 0 | 0.3% | 接疋,擦傷/刮傷/勾紗,棉粒/結頭/粗節,油/髒/色污,破洞 | [6 empty] | 單色扣點為B級,結論為Discuss | [16 empty] | 色樣、品質樣業務提供 | 已簽核 | 請參考驗貨員意見。(Please refer QA's comments.) | Email:758620572@qq.com |  | 2026/04/15 | 2026/05/22 | 2026/07/24 |  |  |  |  | CAB-MK2
194383 | 2026/03/23 | Auto |  | GU | Willson Huang 黃暐翔 | V6B | 60236F008A_26 | TMKF-26-02196 | AS |  | A | 田彩布藝 | CHINA | VIN-MK3C | 2026/04/11 | 2026/04/11 | Recycled Polyester/Cotton/Spandex 77/20/3% | Woven | Poplin | Dyed | P/D | NA,NA | 55 | 110 | 5636 | yds | Ken Kong 孔祥松 | 00 WHITE | Reject | 5623 | 5623 | 874.5 | 17.4 | 0 | 0 | 874.5 | 2.2% | 接疋,擦傷/刮傷/勾紗,斷紗(斷經/斷緯),棉粒/結頭/粗節,油/髒/色污,異纖/飛花,破洞 | 布面不平整 |  |  | 匹差過大 | 鬆/緊邊 |  | 單色結論為Fail,請打下並覆驗 |  | 簽核完成 |  |  | 以客核頭缸樣比對抽驗匹- 布面品質、顏色、手感: 1，#09色紧边较明显，#00色紧边稍明显及部分匹匹差稍明显，布面起泡（每1~2码1处），瑕疵超分评C级，单色打下。 2，克重偏重（+7.2%）。 | [11 empty] | 色樣、品質樣廠商提供 | 已簽核 | 請參考驗貨員意見。(Please refer QA's comments.) |  |  | 2026/04/13 | 2026/05/04 | 2026/05/22 |  | 覆驗完成 |  |  | VIN-MK3
194756 | 2026/03/23 | Auto |  | GU | Willson Huang 黃暐翔 | V6B | 60236F008A_26 | TMKF-26-02196 | AS |  | A | 田彩布藝 | CHINA | VIN-MK3C | 2026/04/17 | 2026/04/17 | Recycled Polyester/Cotton/Spandex 77/20/3% | Woven | Poplin | Dyed | P/D | NA,NA | 55 | 110 | 5636 | yds | Qiang Chen 陳強 | 00 WHITE | Agree | 5889 | 5889 | 833.2 | 9.7 | 387.8 | 445.4 | 0 | 0% | 棉粒/結頭/粗節,油/髒/色污,異纖/飛花 | [6 empty] | 部分匹扣點為B級,但單色結論為Pass | [16 empty] | 色樣、品質樣業務提供 | 已簽核 | 請參考驗貨員意見。(Please refer QA's comments.) |  |  |  | 2026/05/04 | 2026/05/22 |  |  |  |  | VIN-MK3
194382 | 2026/03/23 | Auto |  | GU | Willson Huang 黃暐翔 | V6B | 60236F008A_26 | TMKF-26-02196 | AS |  | A | 田彩布藝 | CHINA | VIN-MK3C | 2026/04/11 | 2026/04/11 | Recycled Polyester/Cotton/Spandex 77/20/3% | Woven | Poplin | Dyed | P/D | NA,NA | 55 | 110 | 2623 | yds | Ken Kong 孔祥松 | 09 BLACK | Reject | 2606 | 2606 | 399.4 | 4.5 | 0 | 0 | 399.4 | 0% | 接疋,擦傷/刮傷/勾紗,棉粒/結頭/粗節 |  |  |  |  | 鬆/緊邊 |  | 單色結論為Fail,請打下並覆驗 |  | 簽核完成 |  |  | 以客核頭缸樣比對抽驗匹- 布面品質、顏色、手感: 1，#09色紧边较明显，#00色紧边稍明显及部分匹匹差稍明显，布面起泡（每1~2码1处），瑕疵超分评C级，单色打下。 2，克重偏重（+7.2%）。 | [11 empty] | 色樣、品質樣廠商提供 | 已簽核 | 請參考驗貨員意見。(Please refer QA's comments.) |  |  | 2026/04/13 | 2026/05/04 | 2026/05/22 |  | 覆驗完成 |  |  | VIN-MK3
194757 | 2026/03/23 | Auto |  | GU | Willson Huang 黃暐翔 | V6B | 60236F008A_26 | TMKF-26-02196 | AS |  | A | 田彩布藝 | CHINA | VIN-MK3C | 2026/04/17 | 2026/04/17 | Recycled Polyester/Cotton/Spandex 77/20/3% | Woven | Poplin | Dyed | P/D | NA,NA | 55 | 110 | 2623 | yds | Qiang Chen 陳強 | 09 BLACK | Agree | 2483 | 2483 | 342.7 | 5.3 | 342.7 | 0 | 0 | 0% | 擦傷/刮傷/勾紗,棉粒/結頭/粗節,油/髒/色污,異纖/飛花 | [6 empty] | 大貨品質在接受標準內 | [16 empty] | 色樣、品質樣業務提供 | 已簽核 | 請參考驗貨員意見。(Please refer QA's comments.) |  |  |  | 2026/05/04 | 2026/05/22 |  |  |  |  | VIN-MK3
194404 | 2026/03/23 | Auto |  | GU | Anita Hsu 徐瑜穗 | V6B | 60326N091C | TMKF-26-02199 | NAS |  | A | 上海新聯紡 | CHINA | VIN-MK3B | 2026/04/11 | 2026/04/11 | Polyester 100% | Woven | Poplin | Dyed | P/D | NA,NA | 59.5 | 100 | 1419 | yds | Qiang Chen 陳強 | 09 BLACK | Discuss | 2635.4 | 2635.4 | 504.3 | 11.5 | 279 | 225.3 | 0 | 0.5% | 染折/折痕,棉粒/結頭/粗節,橫檔/橫條,異纖/飛花 | [6 empty] | 單色扣點為B級,結論為Discuss | [16 empty] | 色樣、品質樣業務提供 | 已簽核 | 請參考驗貨員意見。(Please refer QA's comments.) |  |  |  | 2026/04/28 | 2026/05/21 |  |  |  |  | VIN-MK3
193964 | 2026/03/23 | Auto |  | GU | Anita Hsu 徐瑜穗 | V6A | 60226N024B | TMKF-26-02202 | NAS |  | A | 紹興天冠 | CHINA | VIN-MK3B | 2026/04/02 | 2026/04/02 | Recycled Polyester 100% | Knit | Interlock | Dyed | P/D | NA,NA | 60 | 110 | 3714 | kgs | Junde Zhang 張俊德 | 01 LT. BEIGE | Discuss | 3741.43 | 23531 | 2862.8 | 14.2 | 422.2 | 2440.6 | 0 | 1.3% | 接疋,擦傷/刮傷/勾紗,斷紗(斷經/斷緯),棉粒/結頭/粗節,油/髒/色污,破洞 |  |  |  |  | 布邊不良 |  | 單色扣點為B級,結論為Discuss | [16 empty] | 色樣、品質樣業務提供 | 已簽核 | 請參考驗貨員意見。(Please refer QA's comments.) | Email:758620572@qq.com |  | 2026/04/13 | 2026/01/26 | 2026/04/24 |  |  |  |  | VIN-MK3
194928 | 2026/03/23 | Auto |  | GU | Anita Hsu 徐瑜穗 | V6A | 60226N024B | TMKF-26-02203 | NAS |  | A | 寧波凱信 | CHINA | VIN-MK3B | 2026/04/21 | 2026/04/21 | Recycled Polyester 100% | Woven | Satin | PRT + Dyed | Disperse PRT,P/D | NA,NA | 56 | 195 | 44103 | yds | Junde Zhang 張俊德 | 01 OFF WHITE | Discuss | 11883.7 | 11883.7 | 1288.7 | 20.9 | 0 | 1288.7 | 0 | 3.3% | 擦傷/刮傷/勾紗,斷紗(斷經/斷緯),棉粒/結頭/粗節,油/髒/色污,破洞 | [6 empty] | 單色扣點為B級,結論為Discuss | [16 empty] | 色樣、品質樣業務提供 | 已簽核 | 請參考驗貨員意見。(Please refer QA's comments.) |  |  | 2026/04/27 | 2026/01/26 | 2026/04/24 |  |  |  |  | VIN-MK3
195422 | 2026/03/23 | Auto |  | GU | Anita Hsu 徐瑜穗 | V6A | 60226N024B | TMKF-26-02203 | NAS |  | A | 寧波凱信 | CHINA | VIN-MK3B | 2026/04/27 | 2026/04/27 | Recycled Polyester 100% | Woven | Satin | PRT + Dyed | Disperse PRT,P/D | NA,NA | 56 | 195 | 44103 | yds | Qiang Chen 陳強 | 01 OFF WHITE | Discuss | 15300 | 15300 | 1547.4 | 17.3 | 0 | 1547.4 | 0 | 2.2% | 印花瑕疵,接疋,擦傷/刮傷/勾紗,棉粒/結頭/粗節,油/髒/色污,破洞 | [6 empty] | 單色扣點為B級,結論為Discuss | [16 empty] | 色樣、品質樣業務提供 | 已簽核 | 請參考驗貨員意見。(Please refer QA's comments.) |  |  | 2026/04/27 | 2026/01/26 | 2026/04/29 |  |  |  |  | VIN-MK3
194540 | 2026/03/23 | Auto |  | GU | Anita Hsu 徐瑜穗 | V6A | 60226N024B | TMKF-26-02203 | NAS |  | A | 寧波凱信 | CHINA | VIN-MK3B | 2026/04/14 | 2026/04/14 | Recycled Polyester 100% | Woven | Satin | PRT + Dyed | Disperse PRT,P/D | NA,NA | 56 | 195 | 8367 | yds | Qiang Chen 陳強 | 09 BLACK | Discuss | 6393.1 | 6393.1 | 837.3 | 16.8 | 152.4 | 684.9 | 0 | 2% | 印花瑕疵,印花瑕疵(塞網),接疋,擦傷/刮傷/勾紗,染折/折痕,棉粒/結頭/粗節,油/髒/色污,破洞 | [6 empty] | 單色扣點為B級,結論為Discuss | [16 empty] | 色樣、品質樣業務提供 | 已簽核 | 請參考驗貨員意見。(Please refer QA's comments.) |  |  | 2026/04/20 | 2026/01/26 | 2026/04/24 |  |  |  |  | VIN-MK3
194420 | 2026/03/23 | Auto |  | TGT | Angela Chen 陳柔婷 | V5B | L05W74_C426 | TMKF-26-02204 | NAS |  |  | 蘇州東奕盛 | CHINA | VIN-MK2A | 2026/04/10 | 2026/04/12 | Recycled Polyester 100% | Knit | Fleece | Dyed | P/D | NA,NA | 67 | 250 | 140702 | yds | Leo Li 李勇 | C426CJSLPROBE002 | Reject | 8483 | 8483 | 870.3 | 9.7 | 488.4 | 59 | 322.9 | 0% | 接疋,破洞 |  |  |  |  | 布邊不良 | 克重過輕 | 單色結論為Fail,請打下並覆驗 |  | 簽核完成 |  |  | 1.部分缸克重轻8~11%，评C级，见验货明细。 | [11 empty] | 色樣、品質樣廠商提供 | 已簽核 | 請參考驗貨員意見。(Please refer QA's comments.) |  |  | 2026/04/16 | 2026/05/16 | 2026/07/11 |  | 覆驗完成 |  |  | VIN-MK2
193944 | 2026/03/23 | Auto |  | TGT | Angela Chen 陳柔婷 | V5B | PR385X_C426 | TMKF-26-02206 | NAS |  |  | 江蘇斯巴達 | CHINA | IND-GLD3 | 2026/04/01 | 2026/04/01 | Recycled Polyester/Spandex 94/6% | Knit | Velour | PRT | Disperse PRT | Brush (1 side),NA | 67 | 180 | 203550 | yds | Xijin Huang 黃錫金 | C426CJSLPAOP118_1 | Discuss | 29799 | 29799 | 3259.7 | 12.8 | 1221.5 | 2038.2 | 0 | 0.8% | 印花瑕疵,接疋,油/髒/色污,破洞,針痕/直條 | [6 empty] | 單色扣點為B級,結論為Discuss | [16 empty] | 色樣、品質樣廠商提供 | 已簽核 | 請參考驗貨員意見。(Please refer QA's comments.) | Email:zxf@js-jf.cn |  | 2026/04/09 | 2026/05/05 | 2026/07/04 |  |  |  |  | IND-GLD
194037 | 2026/03/23 | Auto |  | TGT | Angela Chen 陳柔婷 | V5B | PR385X_C426 | TMKF-26-02206 | NAS |  |  | 江蘇斯巴達 | CHINA | IND-GLD3 | 2026/04/03 | 2026/04/03 | Recycled Polyester/Spandex 94/6% | Knit | Velour | PRT | Disperse PRT | Brush (1 side),NA | 67 | 180 | 203550 | yds | Xijin Huang 黃錫金 | C426CJSLPAOP118_1 | Discuss | 28861 | 28861 | 2989.5 | 13.3 | 895.1 | 2094.4 | 0 | 1% | 接疋,棉粒/結頭/粗節,油/髒/色污,破洞 | [6 empty] | 單色扣點為B級,結論為Discuss | [16 empty] | 色樣、品質樣廠商提供 | 已簽核 | 請參考驗貨員意見。(Please refer QA's comments.) | Email:zxf@js-jf.cn |  | 2026/04/09 | 2026/05/05 | 2026/07/04 |  |  |  |  | IND-GLD
194468 | 2026/03/23 | Auto |  | TGT | Angela Chen 陳柔婷 | V5B | PR385X_C426 | TMKF-26-02206 | NAS |  |  | 江蘇斯巴達 | CHINA | IND-GLD3 | 2026/04/13 | 2026/04/13 | Recycled Polyester/Spandex 94/6% | Knit | Velour | PRT | Disperse PRT | Brush (1 side),NA | 67 | 180 | 203550 | yds | Xijin Huang 黃錫金 | C426CJSLPAOP118_1 | Reject | 19253 | 19253 | 1959.9 | 13.1 | 602 | 867.7 | 490.2 | 0.9% | 接疋,油/髒/色污,破洞 | [6 empty] | 單色結論為Fail,請打下並覆驗 | 0936 | 簽核完成 |  |  | 1.檢查抽驗匹-匹差、匹內差(邊中/頭尾)在接受範圍，大货缸差颜色AOP118-1颜色稍偏白，可接受大货缸差。AOP131-3颜色稍偏浅，可接受大货缸差，請分缸使用。 2.抽驗匹瑕疵扣分為B級，若有超損以成衣廠反應為準。 3.抽验大货AOP118-1，0936缸大货布面散乱色污（附照片，寄样），评C级。 | [11 empty] | 色樣、品質樣廠商提供 | 已簽核 | 請參考驗貨員意見。(Please refer QA's comments.) | Email:zxf@js-jf.cn |  | 2026/04/16 | 2026/05/05 | 2026/07/04 |  | 覆驗完成 |  |  | IND-GLD
194603 | 2026/03/23 | Auto |  | TGT | Angela Chen 陳柔婷 | V5B | PR385X_C426 | TMKF-26-02206 | NAS |  |  | 江蘇斯巴達 | CHINA | IND-GLD3 | 2026/04/20 | 2026/04/15 | Recycled Polyester/Spandex 94/6% | Knit | Velour | PRT | Disperse PRT | Brush (1 side),NA | 67 | 180 | 203550 | yds | Xijin Huang 黃錫金 | C426CJSLPAOP118_1 | Discuss | 8849 | 8849 | 978.6 | 10.4 | 391.4 | 587.2 | 0 | 0.1% | 接疋,油/髒/色污,破洞 | [6 empty] | 單色扣點為B級,結論為Discuss | [16 empty] | 色樣、品質樣廠商提供 | 已簽核 | 請參考驗貨員意見。(Please refer QA's comments.) | Email:zxf@js-jf.cn |  | 2026/04/16 | 2026/05/05 | 2026/07/04 |  |  |  |  | IND-GLD
194671 | 2026/03/23 | Auto |  | TGT | Angela Chen 陳柔婷 | V5B | PR385X_C426 | TMKF-26-02206 | NAS |  |  | 江蘇斯巴達 | CHINA | IND-GLD3 | 2026/04/16 | 2026/04/16 | Recycled Polyester/Spandex 94/6% | Knit | Velour | PRT | Disperse PRT | Brush (1 side),NA | 67 | 180 | 203550 | yds | Xijin Huang 黃錫金 | C426CJSLPAOP118_1 | Reject | 29400 | 29400 | 3122.3 | 12.1 | 1473 | 1464 | 185.3 | 0.6% | 接疋,油/髒/色污,破洞 | [6 empty] | 部分匹為C級打下,但單色結論為Discuss | [16 empty] | 色樣、品質樣廠商提供 | 已簽核 | 請參考驗貨員意見。(Please refer QA's comments.) | Email:zxf@js-jf.cn |  | 2026/04/16 | 2026/05/05 | 2026/07/04 |  |  |  |  | IND-GLD
195198 | 2026/03/23 | Auto |  | TGT | Angela Chen 陳柔婷 | V5B | PR385X_C426 | TMKF-26-02206 | NAS |  |  | 江蘇斯巴達 | CHINA | IND-GLD3 | 2026/04/24 | 2026/04/24 | Recycled Polyester/Spandex 94/6% | Knit | Velour | PRT | Disperse PRT | Brush (1 side),NA | 67 | 180 | 203550 | yds | Xijin Huang 黃錫金 | C426CJSLPAOP118_1 | Reject | 17433 | 17433 | 1783.8 | 11.4 | 700.9 | 970.4 | 112.5 | 0.4% | 接疋,油/髒/色污 | [6 empty] | 部分匹為C級打下,但單色結論為Discuss | [16 empty] | 色樣、品質樣業務提供 | 已簽核 | 請參考驗貨員意見。(Please refer QA's comments.) | Email:zxf@js-jf.cn |  | 2026/04/30 | 2026/05/05 | 2026/07/04 |  |  |  |  | IND-GLD
195461 | 2026/03/23 | Auto |  | TGT | Angela Chen 陳柔婷 | V5B | PR385X_C426 | TMKF-26-02206 | NAS |  |  | 江蘇斯巴達 | CHINA | IND-GLD3 | 2026/04/28 | 2026/04/28 | Recycled Polyester/Spandex 94/6% | Knit | Velour | PRT | Disperse PRT | Brush (1 side),NA | 67 | 180 | 203550 | yds | Ken Kong 孔祥松 | C426CJSLPAOP118_1 | Agree | 8871 | 8871 | 968.6 | 9.5 | 589.7 | 378.9 | 0 | 0% | 印花瑕疵,接疋,斷紗(斷經/斷緯),油/髒/色污,破洞 | [6 empty] | 部分匹扣點為B級,但單色結論為Pass | [16 empty] | 色樣、品質樣廠商提供 | 已簽核 | 請參考驗貨員意見。(Please refer QA's comments.) | Email:zxf@js-jf.cn |  | 2026/04/30 | 2026/05/05 | 2026/07/04 |  |  |  |  | IND-GLD
193968 | 2026/03/23 | Auto |  | TGT | Angela Chen 陳柔婷 | V5B | PR385X_C426 | TMKF-26-02206 | NAS |  |  | 江蘇斯巴達 | CHINA | IND-GLD3 | 2026/04/02 | 2026/04/02 | Recycled Polyester/Spandex 94/6% | Knit | Velour | PRT | Disperse PRT | Brush (1 side),NA | 67 | 180 | 154542 | yds | Xijin Huang 黃錫金 | C426CJSLPAOP121_1 | Reject | 30257 | 30257 | 4095.7 | 7.5 | 2328.1 | 977.6 | 790 | 0% | 印花瑕疵,印花瑕疵(印白),接疋,染折/折痕,橫檔/橫條,油/髒/色污,破洞 |  |  |  | 匹差過大 | 布邊不良 |  | 部分匹為C級打下,但單色結論為Discuss | 0955 | [15 empty] | 色樣、品質樣廠商提供 | 已簽核 | 請參考驗貨員意見。(Please refer QA's comments.) | Email:zxf@js-jf.cn |  | 2026/04/09 | 2026/05/05 | 2026/07/04 |  |  |  |  | IND-GLD
194344 | 2026/03/23 | Auto |  | TGT | Angela Chen 陳柔婷 | V5B | PR385X_C426 | TMKF-26-02206 | NAS |  |  | 江蘇斯巴達 | CHINA | IND-GLD3 | 2026/04/10 | 2026/04/10 | Recycled Polyester/Spandex 94/6% | Knit | Velour | PRT | Disperse PRT | Brush (1 side),NA | 67 | 180 | 154542 | yds | Xijin Huang 黃錫金 | C426CJSLPAOP121_1 | Reject | 27168 | 27168 | 3131.4 | 18.8 | 587.3 | 1549.4 | 994.7 | 2.6% | 印花瑕疵(印白),接疋,擦傷/刮傷/勾紗,染折/折痕,油/髒/色污,破洞 |  |  |  |  | 布邊不良 | 幅寬不足 | 單色結論為Fail,請打下並覆驗 | 1679,1681 | 簽核中 |  |  | 1.檢查抽驗匹- 缸差、匹差、匹內差(邊中/頭尾)在接受範圍，請分缸使用。 2.抽驗匹瑕疵扣分為B級，若有超損以成衣廠反應為準。 3.抽验大货，1679/1681两缸有效门幅偏小0.5~1吋，评C级。 4.以碼重估算碼長，部分大货短碼0.5%~1.4%，請更改碼長。 | 窄幅 | 補損 | [9 empty] | 色樣、品質樣廠商提供 | 已簽核 | 請參考驗貨員意見。(Please refer QA's comments.) | Email:zxf@js-jf.cn |  | 2026/04/16 | 2026/05/05 | 2026/07/04 | 需業務確認 | 簽核中 |  |  | IND-GLD
194462 | 2026/03/23 | Auto |  | TGT | Angela Chen 陳柔婷 | V5B | PR385X_C426 | TMKF-26-02206 | NAS |  |  | 江蘇斯巴達 | CHINA | IND-GLD3 | 2026/04/12 | 2026/04/12 | Recycled Polyester/Spandex 94/6% | Knit | Velour | PRT | Disperse PRT | Brush (1 side),NA | 67 | 180 | 154542 | yds | Xijin Huang 黃錫金 | C426CJSLPAOP121_1 | Reject | 5365 | 5365 | 582.5 | 13.4 | 0 | 0 | 582.5 | 1% | 接疋,擦傷/刮傷/勾紗,油/髒/色污,破洞 | [5 empty] | 幅寬不足 | 單色結論為Fail,請打下並覆驗 |  | 簽核中 |  |  | 1.檢查抽驗匹-匹差、匹內差(邊中/頭尾)在接受範圍，大货缸差颜色AOP131-3颜色稍偏浅，可接受大货缸差，請分缸使用。 2.抽驗匹瑕疵扣分為B級，若有超損以成衣廠反應為準。 3.抽验AOP121-1，门幅偏小0.5~1吋，评C级。 | 門幅小0.5" | 補損出貨 | [9 empty] | 色樣、品質樣廠商提供 | 已簽核 | 請參考驗貨員意見。(Please refer QA's comments.) | Email:zxf@js-jf.cn |  | 2026/04/16 | 2026/05/05 | 2026/07/04 |  | 簽核中 |  |  | IND-GLD
195261 | 2026/03/23 | Auto |  | TGT | Angela Chen 陳柔婷 | V5B | PR385X_C426 | TMKF-26-02206 | NAS |  |  | 江蘇斯巴達 | CHINA | IND-GLD3 | 2026/04/25 | 2026/04/25 | Recycled Polyester/Spandex 94/6% | Knit | Velour | PRT | Disperse PRT | Brush (1 side),NA | 67 | 180 | 154542 | yds | Xijin Huang 黃錫金 | C426CJSLPAOP121_1 | Discuss | 5255 | 5255 | 577.2 | 17.2 | 292.2 | 285 | 0 | 2.2% | 印花瑕疵(印白),接疋,油/髒/色污,破洞 | [6 empty] | 單色扣點為B級,結論為Discuss | [16 empty] | 色樣、品質樣業務提供 | 已簽核 | 請參考驗貨員意見。(Please refer QA's comments.) | Email:zxf@js-jf.cn |  | 2026/04/30 | 2026/05/05 | 2026/07/04 |  |  |  |  | IND-GLD
194170 | 2026/03/23 | Auto |  | TGT | Angela Chen 陳柔婷 | V5B | PR385X_C426 | TMKF-26-02206 | NAS |  |  | 江蘇斯巴達 | CHINA | IND-GLD3 | 2026/04/08 | 2026/04/08 | Recycled Polyester/Spandex 94/6% | Knit | Velour | PRT | Disperse PRT | Brush (1 side),NA | 67 | 180 | 211135 | yds | Xijin Huang 黃錫金 | C426CJSLPAOP131_3 | Reject | 29303 | 29303 | 3160.8 | 10.9 | 1970.7 | 1094.9 | 95.2 | 0.3% | 印花瑕疵(塞網),接疋,擦傷/刮傷/勾紗,油/髒/色污,破洞,針痕/直條 |  |  | 緯斜/緯弧過大 |  |  |  | 部分匹為C級打下,但單色結論為Discuss | [16 empty] | 色樣、品質樣廠商提供 | 已簽核 | 請參考驗貨員意見。(Please refer QA's comments.) | Email:zxf@js-jf.cn |  | 2026/04/09 | 2026/05/05 | 2026/07/04 |  |  |  |  | IND-GLD
194283 | 2026/03/23 | Auto |  | TGT | Angela Chen 陳柔婷 | V5B | PR385X_C426 | TMKF-26-02206 | NAS |  |  | 江蘇斯巴達 | CHINA | IND-GLD3 | 2026/04/09 | 2026/04/09 | Recycled Polyester/Spandex 94/6% | Knit | Velour | PRT | Disperse PRT | Brush (1 side),NA | 67 | 180 | 211135 | yds | Xijin Huang 黃錫金 | C426CJSLPAOP131_3 | Reject | 29610 | 29610 | 3151.1 | 14.9 | 1283.6 | 1767.8 | 99.7 | 1.5% | 印花瑕疵(印白),印花瑕疵(塞網),接疋,破洞,針痕/直條 |  |  | 緯斜/緯弧過大 |  |  |  | 部分匹為C級打下,但單色結論為Discuss | [16 empty] | 色樣、品質樣廠商提供 | 已簽核 | 請參考驗貨員意見。(Please refer QA's comments.) | Email:zxf@js-jf.cn |  | 2026/04/09 | 2026/05/05 | 2026/07/04 |  |  |  |  | IND-GLD
194410 | 2026/03/23 | Auto |  | TGT | Angela Chen 陳柔婷 | V5B | PR385X_C426 | TMKF-26-02206 | NAS |  |  | 江蘇斯巴達 | CHINA | IND-GLD3 | 2026/04/11 | 2026/04/11 | Recycled Polyester/Spandex 94/6% | Knit | Velour | PRT | Disperse PRT | Brush (1 side),NA | 67 | 180 | 211135 | yds | Xijin Huang 黃錫金 | C426CJSLPAOP131_3 | Reject | 17803 | 17803 | 1953.8 | 12.1 | 1080.9 | 774.2 | 98.7 | 0.6% | 接疋,油/髒/色污,破洞,針痕/直條 |  |  | 緯斜/緯弧過大 |  |  |  | 部分匹為C級打下,但單色結論為Discuss | [16 empty] | 色樣、品質樣廠商提供 | 已簽核 | 請參考驗貨員意見。(Please refer QA's comments.) | Email:zxf@js-jf.cn |  | 2026/04/16 | 2026/05/05 | 2026/07/04 |  |  |  |  | IND-GLD
194463 | 2026/03/23 | Auto |  | TGT | Angela Chen 陳柔婷 | V5B | PR385X_C426 | TMKF-26-02206 | NAS |  |  | 江蘇斯巴達 | CHINA | IND-GLD3 | 2026/04/12 | 2026/04/12 | Recycled Polyester/Spandex 94/6% | Knit | Velour | PRT | Disperse PRT | Brush (1 side),NA | 67 | 180 | 211135 | yds | Xijin Huang 黃錫金 | C426CJSLPAOP131_3 | Discuss | 22847 | 22847 | 2558.7 | 16.5 | 970.9 | 1587.8 | 0 | 2% | 印花瑕疵(印白),接疋,油/髒/色污,破洞 |  |  | 緯斜/緯弧過大 |  | 布邊不良 |  | 單色扣點為B級,結論為Discuss | [16 empty] | 色樣、品質樣廠商提供 | 已簽核 | 請參考驗貨員意見。(Please refer QA's comments.) | Email:zxf@js-jf.cn |  | 2026/04/16 | 2026/05/05 | 2026/07/04 |  |  |  |  | IND-GLD
194469 | 2026/03/23 | Auto |  | TGT | Angela Chen 陳柔婷 | V5B | PR385X_C426 | TMKF-26-02206 | NAS |  |  | 江蘇斯巴達 | CHINA | IND-GLD3 | 2026/04/13 | 2026/04/13 | Recycled Polyester/Spandex 94/6% | Knit | Velour | PRT | Disperse PRT | Brush (1 side),NA | 67 | 180 | 211135 | yds | Xijin Huang 黃錫金 | C426CJSLPAOP131_3 | Discuss | 8668 | 8668 | 982 | 18.7 | 296.7 | 685.3 | 0 | 2.6% | 接疋,油/髒/色污,破洞,針痕/直條 |  |  | 緯斜/緯弧過大 |  |  |  | 單色扣點為B級,結論為Discuss | [16 empty] | 色樣、品質樣廠商提供 | 已簽核 | 請參考驗貨員意見。(Please refer QA's comments.) | Email:zxf@js-jf.cn |  | 2026/04/16 | 2026/05/05 | 2026/07/04 |  |  |  |  | IND-GLD
195142 | 2026/03/23 | Auto |  | TGT | Angela Chen 陳柔婷 | V5B | PR385X_C426 | TMKF-26-02206 | NAS |  |  | 江蘇斯巴達 | CHINA | IND-GLD3 | 2026/04/23 | 2026/04/23 | Recycled Polyester/Spandex 94/6% | Knit | Velour | PRT | Disperse PRT | Brush (1 side),NA | 67 | 180 | 211135 | yds | Xijin Huang 黃錫金 | C426CJSLPAOP131_3 | Discuss | 11676 | 11676 | 1178.2 | 11.2 | 701.6 | 476.6 | 0 | 0.4% | 接疋,油/髒/色污,破洞 |  |  | 緯斜/緯弧過大 |  |  |  | 單色扣點為B級,結論為Discuss | [16 empty] | 色樣、品質樣業務提供 | 已簽核 | 請參考驗貨員意見。(Please refer QA's comments.) | Email:zxf@js-jf.cn |  | 2026/04/23 | 2026/05/05 | 2026/07/04 |  |  |  |  | IND-GLD
195262 | 2026/03/23 | Auto |  | TGT | Angela Chen 陳柔婷 | V5B | PR385X_C426 | TMKF-26-02206 | NAS |  |  | 江蘇斯巴達 | CHINA | IND-GLD3 | 2026/04/25 | 2026/04/25 | Recycled Polyester/Spandex 94/6% | Knit | Velour | PRT | Disperse PRT | Brush (1 side),NA | 67 | 180 | 211135 | yds | Xijin Huang 黃錫金 | C426CJSLPAOP131_3 | Reject | 10503 | 10503 | 1186.8 | 14.8 | 593.9 | 495.9 | 97 | 1.4% | 接疋,油/髒/色污,破洞 |  |  | 緯斜/緯弧過大 |  |  |  | 部分匹為C級打下,但單色結論為Discuss | [16 empty] | 色樣、品質樣業務提供 | 已簽核 | 請參考驗貨員意見。(Please refer QA's comments.) | Email:zxf@js-jf.cn |  | 2026/04/30 | 2026/05/05 | 2026/07/04 |  |  |  |  | IND-GLD
194415 | 2026/03/23 | Auto |  | TGT | Angela Chen 陳柔婷 | V5B | PR385X_C426 | TMKF-26-02208 | NAS |  |  | 蘇州東奕盛 | CHINA | IND-GLD3 | 2026/04/12 | 2026/04/10 | Recycled Polyester/Spandex 94/6% | Knit | Velour | PRT | Reactive PRT | Brush (1 side),NA | 67 | 180 | 178200 | yds | Leo Li 李勇 | C426CJSLPAOP106_1 | Agree | 14713 | 14713 | 1510.1 | 2.1 | 1510.1 | 0 | 0 | 0% | 接疋,破洞,針痕/直條 | [6 empty] | 大貨品質在接受標準內 | [16 empty] | 色樣、品質樣廠商提供 | 已簽核 | 請參考驗貨員意見。(Please refer QA's comments.) |  |  | 2026/04/16 | 2026/05/05 | 2026/07/04 |  |  |  |  | IND-GLD
195253 | 2026/03/23 | Auto |  | TGT | Angela Chen 陳柔婷 | V5B | PR385X_C426 | TMKF-26-02208 | NAS |  |  | 蘇州東奕盛 | CHINA | IND-GLD3 | 2026/04/25 | 2026/04/25 | Recycled Polyester/Spandex 94/6% | Knit | Velour | PRT | Reactive PRT | Brush (1 side),NA | 67 | 180 | 178200 | yds | Leo Li 李勇 | C426CJSLPAOP106_1 | Agree | 9903 | 9903 | 1008.1 | 1.2 | 1008.1 | 0 | 0 | 0% | 破洞 | [6 empty] | 大貨品質在接受標準內 | [16 empty] | 色樣、品質樣廠商提供 | 已簽核 | 請參考驗貨員意見。(Please refer QA's comments.) |  |  | 2026/04/30 | 2026/05/05 | 2026/07/04 |  |  |  |  | IND-GLD
194736 | 2026/03/23 | Auto |  | TGT | Angela Chen 陳柔婷 | V5B | PR385X_C426 | TMKF-26-02208 | NAS |  |  | 蘇州東奕盛 | CHINA | IND-GLD3 | 2026/04/16 | 2026/04/16 | Recycled Polyester/Spandex 94/6% | Knit | Velour | PRT | Reactive PRT | Brush (1 side),NA | 67 | 180 | 152013 | yds | Leo Li 李勇 | C426CJSLPAOP117_1 | Discuss | 19537 | 19537 | 1978 | 5.2 | 1787.9 | 190.1 | 0 | 0% | 接疋,油/髒/色污,破洞 | [6 empty] | 單色扣點為B級,結論為Discuss | [16 empty] | 色樣、品質樣廠商提供 | 已簽核 | 請參考驗貨員意見。(Please refer QA's comments.) |  |  | 2026/04/16 | 2026/05/05 | 2026/07/04 |  |  |  |  | IND-GLD
195252 | 2026/03/23 | Auto |  | TGT | Angela Chen 陳柔婷 | V5B | PR385X_C426 | TMKF-26-02208 | NAS |  |  | 蘇州東奕盛 | CHINA | IND-GLD3 | 2026/04/25 | 2026/04/25 | Recycled Polyester/Spandex 94/6% | Knit | Velour | PRT | Reactive PRT | Brush (1 side),NA | 67 | 180 | 152013 | yds | Leo Li 李勇 | C426CJSLPAOP117_1 | Agree | 9804 | 9804 | 985.9 | 4.1 | 885.9 | 100 | 0 | 0% | 印花瑕疵(塞網),油/髒/色污,破洞 | [6 empty] | 部分匹扣點為B級,但單色結論為Pass | [16 empty] | 色樣、品質樣廠商提供 | 已簽核 | 請參考驗貨員意見。(Please refer QA's comments.) |  |  | 2026/04/30 | 2026/05/05 | 2026/07/04 |  |  |  |  | IND-GLD
194421 | 2026/03/23 | Auto |  | TGT | Angela Chen 陳柔婷 | V5B | PR385X_C426 | TMKF-26-02208 | NAS |  |  | 蘇州東奕盛 | CHINA | IND-GLD3 | 2026/04/12 | 2026/04/12 | Recycled Polyester/Spandex 94/6% | Knit | Velour | PRT | Reactive PRT | Brush (1 side),NA | 67 | 180 | 214190 | yds | Leo Li 李勇 | C426CJSLPAOP120_1 | Reject | 14406 | 14406 | 1432.8 | 10.3 | 925.5 | 407 | 100.3 | 0.1% | 接疋,油/髒/色污,破洞 |  |  | 緯斜/緯弧過大 |  | 布邊不良 |  | 部分匹為C級打下,但單色結論為Discuss | [16 empty] | 色樣、品質樣廠商提供 | 已簽核 | 請參考驗貨員意見。(Please refer QA's comments.) |  |  | 2026/04/16 | 2026/05/05 | 2026/07/04 |  |  |  |  | IND-GLD
194735 | 2026/03/23 | Auto |  | TGT | Angela Chen 陳柔婷 | V5B | PR385X_C426 | TMKF-26-02208 | NAS |  |  | 蘇州東奕盛 | CHINA | IND-GLD3 | 2026/04/16 | 2026/04/16 | Recycled Polyester/Spandex 94/6% | Knit | Velour | PRT | Reactive PRT | Brush (1 side),NA | 67 | 180 | 214190 | yds | Leo Li 李勇 | C426CJSLPAOP120_1 | Agree | 13297 | 13297 | 1548.4 | 4.6 | 1361.8 | 98.6 | 88 | 0% | 接疋,油/髒/色污,破洞 |  |  | 緯斜/緯弧過大 |  |  |  | 部分匹為C級打下,但單色結論為Pass | [16 empty] | 色樣、品質樣廠商提供 | 已簽核 | 請參考驗貨員意見。(Please refer QA's comments.) |  |  | 2026/04/16 | 2026/05/05 | 2026/07/04 |  |  |  |  | IND-GLD
194422 | 2026/03/23 | Auto |  | TGT | Angela Chen 陳柔婷 | V5B | PR385X_C426 | TMKF-26-02208 | NAS |  |  | 蘇州東奕盛 | CHINA | IND-GLD3 | 2026/04/12 | 2026/04/12 | Recycled Polyester/Spandex 94/6% | Knit | Velour | PRT | Reactive PRT | Brush (1 side),NA | 67 | 180 | 253326 | yds | Leo Li 李勇 | C426CJSLPAOP143_1 | Agree | 4981 | 4981 | 486.1 | 1.6 | 486.1 | 0 | 0 | 0% | 接疋,破洞 | [6 empty] | 大貨品質在接受標準內 | [16 empty] | 色樣、品質樣廠商提供 | 已簽核 | 請參考驗貨員意見。(Please refer QA's comments.) |  |  | 2026/04/16 | 2026/05/05 | 2026/07/04 |  |  |  |  | IND-GLD
194734 | 2026/03/23 | Auto |  | TGT | Angela Chen 陳柔婷 | V5B | PR385X_C426 | TMKF-26-02208 | NAS |  |  | 蘇州東奕盛 | CHINA | IND-GLD3 | 2026/04/16 | 2026/04/16 | Recycled Polyester/Spandex 94/6% | Knit | Velour | PRT | Reactive PRT | Brush (1 side),NA | 67 | 180 | 253326 | yds | Leo Li 李勇 | C426CJSLPAOP143_1 | Agree | 12278 | 12278 | 1305 | 3.1 | 1305 | 0 | 0 | 0% | 油/髒/色污,破洞 | [6 empty] | 大貨品質在接受標準內 | [16 empty] | 色樣、品質樣廠商提供 | 已簽核 | 請參考驗貨員意見。(Please refer QA's comments.) |  |  | 2026/04/16 | 2026/05/05 | 2026/07/04 |  |  |  |  | IND-GLD
195251 | 2026/03/23 | Auto |  | TGT | Angela Chen 陳柔婷 | V5B | PR385X_C426 | TMKF-26-02208 | NAS |  |  | 蘇州東奕盛 | CHINA | IND-GLD3 | 2026/04/25 | 2026/04/25 | Recycled Polyester/Spandex 94/6% | Knit | Velour | PRT | Reactive PRT | Brush (1 side),NA | 67 | 180 | 253326 | yds | Leo Li 李勇 | C426CJSLPAOP143_1 | Agree | 9837 | 9837 | 983.6 | 5.3 | 885.7 | 97.9 | 0 | 0% | 油/髒/色污,破洞 | [6 empty] | 部分匹扣點為B級,但單色結論為Pass | [16 empty] | 色樣、品質樣廠商提供 | 已簽核 | 請參考驗貨員意見。(Please refer QA's comments.) |  |  | 2026/04/30 | 2026/05/05 | 2026/07/04 |  |  |  |  | IND-GLD
195319 | 2026/03/23 | Auto |  | TGT | Angela Chen 陳柔婷 | V5B | PR385X_C426 | TMKF-26-02209 | NAS |  |  | 蘇州東奕盛 | CHINA | IND-GLD3 | 2026/04/25 | 2026/04/26 | Recycled Polyester/Spandex 94/6% | Knit | Velour | Dyed | P/D | Brush (1 side),NA | 67 | 180 | 25625 | yds | Leo Li 李勇 | EBONY | Agree | 7786 | 7786 | 765.4 | 5.2 | 578.1 | 187.3 | 0 | 0% | 擦傷/刮傷/勾紗,破洞 | [6 empty] | 部分匹扣點為B級,但單色結論為Pass | [16 empty] | 色樣、品質樣廠商提供 | 已簽核 | 請參考驗貨員意見。(Please refer QA's comments.) |  |  | 2026/04/30 | 2026/05/05 | 2026/07/04 |  |  |  |  | IND-GLD
195320 | 2026/03/23 | Auto |  | TGT | Angela Chen 陳柔婷 | V5B | PR385X_C426 | TMKF-26-02209 | NAS |  |  | 蘇州東奕盛 | CHINA | IND-GLD3 | 2026/04/25 | 2026/04/26 | Recycled Polyester/Spandex 94/6% | Knit | Velour | Dyed | P/D | Brush (1 side),NA | 67 | 180 | 15378 | yds | Leo Li 李勇 | PINK MAGNIFICENCE | Agree | 4644 | 4644 | 567.5 | 5.1 | 567.5 | 0 | 0 | 0% | 接疋,擦傷/刮傷/勾紗,油/髒/色污,破洞 | [6 empty] | 大貨品質在接受標準內 | [16 empty] | 色樣、品質樣廠商提供 | 已簽核 | 請參考驗貨員意見。(Please refer QA's comments.) |  |  | 2026/04/30 | 2026/05/05 | 2026/07/04 |  |  |  |  | IND-GLD
194011 | 2026/03/24 | Auto |  | TGT | Sam Vu 武氏明豔 | V5C | W98Z8Z_C426IND | TMKF-26-02213 | AS |  | A | SAMIL(VIN) | VIETNAM | IND-GLD5 | 2026/04/02 | 2026/04/02 | Modal/Spandex 95/5% | Knit | Jersey | Dyed | P/D | NA,NA | 62 | 200 | 39278 | yds | HoaNguyen | GREEN MARKER | Reject | 742 | 742 | 129 | 28.7 | 0 | 65 | 64 | 5.6% | 擦傷/刮傷/勾紗,斷紗(斷經/斷緯),破洞 | [6 empty] | 單色結論為Fail,請打下並覆驗 |  | 簽核中 |  |  | Color: GREEN MARKER / Lot: 5021/ The average point deduction is at C grade,please reject the lot. | [11 empty] | 色樣、品質樣廠商提供 | 已簽核 | 因C級大貨超過20%，請打下並申請覆驗。 |  |  | 2026/04/04 | 2026/05/10 | 2026/06/20 |  | 簽核中 |  |  | IND-GLD
194083 | 2026/03/24 | Auto |  | TGT | Sam Vu 武氏明豔 | V5C | W98Z8Z_C426IND | TMKF-26-02213 | AS |  | A | SAMIL(VIN) | VIETNAM | IND-GLD5 | 2026/04/15 | 2026/04/04 | Modal/Spandex 95/5% | Knit | Jersey | Dyed | P/D | NA,NA | 62 | 200 | 39278 | yds | HoaNguyen | GREEN MARKER | Reject | 966 | 966 | 195 | 27.2 | 0 | 132 | 63 | 5.2% | 接疋,擦傷/刮傷/勾紗,斷紗(斷經/斷緯),異纖/飛花,破洞 | [6 empty] | 單色結論為Fail,請打下並覆驗 |  | 簽核中 |  |  | Color: GREEN MARKER / Lot: 5020 / The average point deduction is at C grade,please reject the lot. | [11 empty] | 色樣、品質樣廠商提供 | 已簽核 | 請參考驗貨員意見。(Please refer QA's comments.) 因C級大貨超過20%，請打下並申請覆驗。 |  |  | 2026/04/11 | 2026/05/10 | 2026/06/20 |  | 簽核中 |  |  | IND-GLD
194012 | 2026/03/24 | Auto |  | TGT | Sam Vu 武氏明豔 | V5C | W98Z8Z_C426IND | TMKF-26-02213 | AS |  | A | SAMIL(VIN) | VIETNAM | IND-GLD5 | 2026/04/02 | 2026/04/02 | Modal/Spandex 95/5% | Knit | Jersey | Dyed | P/D | NA,NA | 62 | 200 | 38814 | yds | HoaNguyen | TRADITIONAL RED | Discuss | 6456 | 6456 | 865 | 16.2 | 255 | 610 | 0 | 1.9% | 接疋,擦傷/刮傷/勾紗,斷紗(斷經/斷緯),棉粒/結頭/粗節,油/髒/色污,破洞,破洞修補痕 |  |  |  |  | 布邊不良 |  | 單色扣點為B級,結論為Discuss | [16 empty] | 色樣、品質樣廠商提供 | 已簽核 | 因C級大貨超過20%，請打下並申請覆驗。 |  |  | 2026/04/04 | 2026/05/10 | 2026/06/20 |  |  |  |  | IND-GLD
194810 | 2026/03/24 | Auto |  | TGT | Angela Chen 陳柔婷 | V5B | G917K0_C426 | TMKF-26-02218 | NAS |  |  | 江蘇斯巴達 | CHINA | IND-GLD6 | 2026/04/18 | 2026/04/18 | Recycled Polyester 100% | Knit | Thermal | Dyed | P/D | Brush (1 side),Peach (1 side),NA | 55 | 180 | 59323 | yds | Xijin Huang 黃錫金 | GREEN MARKER | Reject | 22923 | 22923 | 2417.4 | 24.4 | 106.9 | 2009.2 | 301.3 | 4.3% | 接疋,擦傷/刮傷/勾紗,斷紗(斷經/斷緯),棉粒/結頭/粗節,油/髒/色污,異纖/飛花,破洞,針痕/直條 |  |  |  |  | 布邊不良 |  | 部分匹為C級打下,但單色結論為Discuss | 0641,0644 | [15 empty] | 色樣、品質樣廠商提供 | 已簽核 | 請參考驗貨員意見。(Please refer QA's comments.) | Email:zxf@js-jf.cn |  | 2026/04/23 | 2026/05/17 | 2026/06/27 |  |  |  |  | IND-GLD
194842 | 2026/03/24 | Auto |  | TGT | Angela Chen 陳柔婷 | V5B | G917K0_C426 | TMKF-26-02218 | NAS |  |  | 江蘇斯巴達 | CHINA | IND-GLD6 | 2026/04/19 | 2026/04/19 | Recycled Polyester 100% | Knit | Thermal | Dyed | P/D | Brush (1 side),Peach (1 side),NA | 55 | 180 | 59323 | yds | Xijin Huang 黃錫金 | GREEN MARKER | Reject | 5000 | 5000 | 501.7 | 34.9 | 0 | 395.2 | 106.5 | 7.5% | 接疋,擦傷/刮傷/勾紗,棉粒/結頭/粗節,油/髒/色污,異纖/飛花,破洞 |  |  |  |  | 布邊不良 |  | 單色結論為Fail,請打下並覆驗 |  | 尚未覆驗 |  |  | 1.檢查抽驗匹-匹差、匹內差(邊中/頭尾)在接受範圍，RUBR RING大货颜色稍偏，勉强可接受大货缸差，蓝請分缸使用。 2.抽驗匹部分瑕疵（破洞，断纱，油点）扣分為C級，整体C20，打下请布厂复查出货。 | [11 empty] | 色樣、品質樣廠商提供 | 已簽核 | 請參考驗貨員意見。(Please refer QA's comments.) | Email:zxf@js-jf.cn |  | 2026/04/23 | 2026/05/17 | 2026/06/27 |  | 簽核中 |  |  | IND-GLD
195344 | 2026/03/24 | Auto |  | TGT | Angela Chen 陳柔婷 | V5B | G917K0_C426 | TMKF-26-02218 | NAS |  |  | 江蘇斯巴達 | CHINA | IND-GLD6 | 2026/04/26 | 2026/04/26 | Recycled Polyester 100% | Knit | Thermal | Dyed | P/D | Brush (1 side),Peach (1 side),NA | 55 | 180 | 59323 | yds | Xijin Huang 黃錫金 | GREEN MARKER | Discuss | 2457 | 2457 | 301.6 | 15.9 | 0 | 301.6 | 0 | 1.8% | 接疋,擦傷/刮傷/勾紗,斷紗(斷經/斷緯),棉粒/結頭/粗節,油/髒/色污,異纖/飛花,破洞 | [6 empty] | 單色扣點為B級,結論為Discuss | [16 empty] | 色樣、品質樣廠商提供 | 已簽核 | 請參考驗貨員意見。(Please refer QA's comments.) | Email:zxf@js-jf.cn |  | 2026/04/30 | 2026/05/17 | 2026/06/27 |  |  |  |  | IND-GLD
195462 | 2026/03/24 | Auto |  | TGT | Angela Chen 陳柔婷 | V5B | G917K0_C426 | TMKF-26-02218 | NAS |  |  | 江蘇斯巴達 | CHINA | IND-GLD6 | 2026/04/28 | 2026/04/28 | Recycled Polyester 100% | Knit | Thermal | Dyed | P/D | Brush (1 side),Peach (1 side),NA | 55 | 180 | 59323 | yds | Xijin Huang 黃錫金 | GREEN MARKER | Reject | 6268 | 6268 | 1058.4 | 34.3 | 0 | 530 | 528.4 | 7.3% | 接疋,擦傷/刮傷/勾紗,斷紗(斷經/斷緯),棉粒/結頭/粗節,橫檔/橫條,油/髒/色污,異纖/飛花,破洞 |  |  |  | 顏色不符 | 布邊不良 |  | 單色結論為Fail,請打下並覆驗 | 0789 | 尚未覆驗 |  |  | 1.檢查抽驗匹-匹差、匹內差(邊中/頭尾)在接受範圍，GREEN MARKER，0789缸颜色太深蓝，评C级，其余大货請分缸使用。 2.抽验大货部分布面瑕疵（连续性白档/漏针，油点，勾丝等）扣分超分评C级，整体超C20。 | [11 empty] | 色樣、品質樣廠商提供 | 已簽核 | 請參考驗貨員意見。(Please refer QA's comments.) | Email:zxf@js-jf.cn |  | 2026/04/30 | 2026/05/17 | 2026/06/27 |  | 簽核中 |  |  | IND-GLD
195620 | 2026/03/24 | Auto |  | TGT | Angela Chen 陳柔婷 | V5B | G917K0_C426 | TMKF-26-02218 | NAS |  |  | 江蘇斯巴達 | CHINA | IND-GLD6 | 2026/04/30 | 2026/04/30 | Recycled Polyester 100% | Knit | Thermal | Dyed | P/D | Brush (1 side),Peach (1 side),NA | 55 | 180 | 59323 | yds | Xijin Huang 黃錫金 | GREEN MARKER | Reject | 7541 | 7541 | 951.6 | 28.9 | 0 | 738.6 | 213 | 5.7% | 接疋,擦傷/刮傷/勾紗,斷紗(斷經/斷緯),棉粒/結頭/粗節,油/髒/色污,異纖/飛花,破洞 |  |  |  |  | 布邊不良 |  | 單色結論為Fail,請打下並覆驗 |  | 尚未覆驗 |  |  | 1.檢查抽驗匹-匹差、匹內差(邊中/頭尾)在接受範圍，大货缸差稍明显，勉强可接受大货缸差，請分缸使用。 2.抽驗匹瑕疵扣分為B級，若有超損以成衣廠反應為準。其中部分瑕疵（破洞，色污，连续性白档等）超分评C级，请布厂复查大货出货。 3.以碼重估算碼長，GREEN MARKER，0797缸短碼3.4%，請更改碼長。 | [11 empty] | 色樣、品質樣廠商提供 | 已簽核 | 請參考驗貨員意見。(Please refer QA's comments.) | Email:zxf@js-jf.cn |  | 2026/04/30 | 2026/05/17 | 2026/06/27 |  | 簽核中 |  |  | IND-GLD
194912 | 2026/03/24 | Auto |  | TGT | Angela Chen 陳柔婷 | V5B | G917K0_C426 | TMKF-26-02218 | NAS |  |  | 江蘇斯巴達 | CHINA | IND-GLD6 | 2026/04/20 | 2026/04/20 | Recycled Polyester 100% | Knit | Thermal | Dyed | P/D | Brush (1 side),Peach (1 side),NA | 55 | 180 | 74821 | yds | Xijin Huang 黃錫金 | MOREL BROWN | Reject | 24989 | 24989 | 2631.7 | 28 | 211.4 | 1889.8 | 530.5 | 5.4% | 接疋,擦傷/刮傷/勾紗,斷紗(斷經/斷緯),棉粒/結頭/粗節,橫檔/橫條,油/髒/色污,異纖/飛花,破洞,針痕/直條 |  |  |  | 顏色不符 | 布邊不良 |  | 單色結論為Fail,請打下並覆驗 | 0370,0371 | 尚未覆驗 |  |  | 1.檢查抽驗匹-匹差、匹內差(邊中/頭尾)在接受範圍，大货颜色0370/0371两缸颜色偏浅评C级，其余大货勉强可接受大货缸差，請分缸使用。 2.抽驗匹瑕疵扣分為B級，若有超損以成衣廠反應為準，部分大货布面瑕疵（破洞，烂针，油点等）扣分C级（详见验货明细）。 | [11 empty] | 無標準樣 | 已簽核 | 請參考驗貨員意見。(Please refer QA's comments.) | Email:zxf@js-jf.cn |  | 2026/04/23 | 2026/05/17 | 2026/06/27 |  | 簽核中 |  |  | IND-GLD
195260 | 2026/03/24 | Auto |  | TGT | Angela Chen 陳柔婷 | V5B | G917K0_C426 | TMKF-26-02218 | NAS |  |  | 江蘇斯巴達 | CHINA | IND-GLD6 | 2026/04/25 | 2026/04/25 | Recycled Polyester 100% | Knit | Thermal | Dyed | P/D | Brush (1 side),Peach (1 side),NA | 55 | 180 | 74821 | yds | Xijin Huang 黃錫金 | MOREL BROWN | Reject | 10027 | 10027 | 1258.1 | 21.9 | 316.6 | 729.7 | 211.8 | 3.6% | 接疋,擦傷/刮傷/勾紗,棉粒/結頭/粗節,油/髒/色污,異纖/飛花 |  |  |  |  | 布邊不良 |  | 部分匹為C級打下,但單色結論為Discuss | [16 empty] | 色樣、品質樣廠商提供 | 已簽核 | 請參考驗貨員意見。(Please refer QA's comments.) | Email:zxf@js-jf.cn |  | 2026/04/30 | 2026/05/17 | 2026/06/27 |  |  |  |  | IND-GLD
195345 | 2026/03/24 | Auto |  | TGT | Angela Chen 陳柔婷 | V5B | G917K0_C426 | TMKF-26-02218 | NAS |  |  | 江蘇斯巴達 | CHINA | IND-GLD6 | 2026/04/26 | 2026/04/26 | Recycled Polyester 100% | Knit | Thermal | Dyed | P/D | Brush (1 side),Peach (1 side),NA | 55 | 180 | 74821 | yds | Xijin Huang 黃錫金 | MOREL BROWN | Reject | 10106 | 10106 | 1258.6 | 22 | 207.6 | 624.6 | 426.4 | 3.6% | 接疋,擦傷/刮傷/勾紗,棉粒/結頭/粗節,橫檔/橫條,油/髒/色污,異纖/飛花,破洞 |  |  | 緯斜/緯弧過大 | 顏色不符 | 布邊不良 |  | 單色結論為Fail,請打下並覆驗 | 1054 | 尚未覆驗 |  |  | 1.檢查抽驗匹-匹差、匹內差(邊中/頭尾)在接受範圍，大货缸差颜色MOREL BROWM，1054缸颜色太偏绿打下评C级，其余大货請分缸使用。 2.抽驗匹瑕疵扣分為B級，若有超損以成衣廠反應為準。其中MOREL BROWN，1054缸第22卷连续性瑕疵（白档）超分评C级。 3.MOREL BROWN，0729缸第19卷纬斜5.2%评C级，请布厂复查大货出货。 | [11 empty] | 色樣、品質樣廠商提供 | 已簽核 | 請參考驗貨員意見。(Please refer QA's comments.) | Email:zxf@js-jf.cn |  | 2026/04/30 | 2026/05/17 | 2026/06/27 |  | 簽核中 |  |  | IND-GLD
195621 | 2026/03/24 | Auto |  | TGT | Angela Chen 陳柔婷 | V5B | G917K0_C426 | TMKF-26-02218 | NAS |  |  | 江蘇斯巴達 | CHINA | IND-GLD6 | 2026/04/30 | 2026/04/30 | Recycled Polyester 100% | Knit | Thermal | Dyed | P/D | Brush (1 side),Peach (1 side),NA | 55 | 180 | 74821 | yds | Xijin Huang 黃錫金 | MOREL BROWN | Reject | 7293 | 7293 | 941.5 | 23.2 | 0 | 837.1 | 104.4 | 4% | 接疋,擦傷/刮傷/勾紗,斷紗(斷經/斷緯),棉粒/結頭/粗節,橫檔/橫條,油/髒/色污,異纖/飛花,破洞 |  |  |  |  | 布邊不良 |  | 部分匹為C級打下,但單色結論為Discuss | [16 empty] | 色樣、品質樣廠商提供 | 已簽核 | 請參考驗貨員意見。(Please refer QA's comments.) | Email:zxf@js-jf.cn |  | 2026/04/30 | 2026/05/17 | 2026/06/27 |  |  |  |  | IND-GLD
194843 | 2026/03/24 | Auto |  | TGT | Angela Chen 陳柔婷 | V5B | G917K0_C426 | TMKF-26-02218 | NAS |  |  | 江蘇斯巴達 | CHINA | IND-GLD6 | 2026/04/19 | 2026/04/19 | Recycled Polyester 100% | Knit | Thermal | Dyed | P/D | Brush (1 side),Peach (1 side),NA | 55 | 180 | 65738 | yds | Xijin Huang 黃錫金 | RUBY RING | Reject | 12280 | 12280 | 1687.3 | 34.6 | 0 | 1047.7 | 639.6 | 7.4% | 接疋,擦傷/刮傷/勾紗,斷紗(斷經/斷緯),棉粒/結頭/粗節,橫檔/橫條,油/髒/色污,破洞 |  |  |  |  | 布邊不良 |  | 單色結論為Fail,請打下並覆驗 |  | 尚未覆驗 |  |  | 1.檢查抽驗匹-匹差、匹內差(邊中/頭尾)在接受範圍，RUBR RING大货颜色稍偏，勉强可接受大货缸差，蓝請分缸使用。 2.抽驗匹部分瑕疵（破洞，断纱，油点）扣分為C級，整体C20，打下请布厂复查出货。 | [11 empty] | 色樣、品質樣廠商提供 | 已簽核 | 請參考驗貨員意見。(Please refer QA's comments.) | Email:zxf@js-jf.cn |  | 2026/04/23 | 2026/05/17 | 2026/06/27 |  | 簽核中 |  |  | IND-GLD
195143 | 2026/03/24 | Auto |  | TGT | Angela Chen 陳柔婷 | V5B | G917K0_C426 | TMKF-26-02218 | NAS |  |  | 江蘇斯巴達 | CHINA | IND-GLD6 | 2026/04/23 | 2026/04/23 | Recycled Polyester 100% | Knit | Thermal | Dyed | P/D | Brush (1 side),Peach (1 side),NA | 55 | 180 | 65738 | yds | Xijin Huang 黃錫金 | RUBY RING | Reject | 22246 | 22246 | 2553.3 | 24.2 | 103.2 | 1506.9 | 943.2 | 4.3% | 接疋,擦傷/刮傷/勾紗,棉粒/結頭/粗節,橫檔/橫條,油/髒/色污,異纖/飛花,破洞,針痕/直條 |  |  | 緯斜/緯弧過大 |  | 布邊不良 |  | 單色結論為Fail,請打下並覆驗 |  | 尚未覆驗 |  |  | 1.檢查抽驗匹-匹差、匹內差(邊中/頭尾)在接受範圍，大货缸差颜色整体稍偏蓝，勉强可接受大货缸差，請分缸使用。 2.抽驗匹部分瑕疵扣分為B級，若有超損以成衣廠反應為準，部分大货因连续性瑕疵6~8码（白档，漏针）记点超分评C级（详见验货明细），整体超C20，评C级，请布厂复查大货出货。 3.0788缸布纹7字纹6.7%（寄样），评C级。 | [11 empty] | 色樣、品質樣廠商提供 | 已簽核 | 請參考驗貨員意見。(Please refer QA's comments.) | Email:zxf@js-jf.cn |  | 2026/04/23 | 2026/05/17 | 2026/06/27 |  | 簽核中 |  |  | IND-GLD
195463 | 2026/03/24 | Auto |  | TGT | Angela Chen 陳柔婷 | V5B | G917K0_C426 | TMKF-26-02218 | NAS |  |  | 江蘇斯巴達 | CHINA | IND-GLD6 | 2026/04/28 | 2026/04/28 | Recycled Polyester 100% | Knit | Thermal | Dyed | P/D | Brush (1 side),Peach (1 side),NA | 55 | 180 | 65738 | yds | Xijin Huang 黃錫金 | RUBY RING | Reject | 7138 | 7138 | 942.4 | 37.8 | 0 | 733.5 | 208.9 | 8.3% | 接疋,擦傷/刮傷/勾紗,斷紗(斷經/斷緯),棉粒/結頭/粗節,橫檔/橫條,油/髒/色污,異纖/飛花,破洞 |  |  |  |  | 布邊不良 |  | 單色結論為Fail,請打下並覆驗 |  | 尚未覆驗 |  |  | 1.檢查抽驗匹-匹差、匹內差(邊中/頭尾)在接受範圍，GREEN MARKER，0789缸颜色太深蓝，评C级，其余大货請分缸使用。 2.抽验大货部分布面瑕疵（连续性白档/漏针，油点，勾丝等）扣分超分评C级，整体超C20。 | [11 empty] | 色樣、品質樣廠商提供 | 已簽核 | 請參考驗貨員意見。(Please refer QA's comments.) | Email:zxf@js-jf.cn |  | 2026/04/30 | 2026/05/17 | 2026/06/27 |  | 簽核中 |  |  | IND-GLD
195026 | 2026/03/24 | Auto |  | DKS | Sherry Hsu 許亞渲 | V2B | DAG14108_Q426 | TMKF-26-02221 | NAS |  |  | 井澤 | CHINA | IND-GLD2 | 2026/04/22 | 2026/04/22 | Polyester/Spandex 89/11% | Woven | Plain Weave | Dyed | P/D | NA,UPF 50+,Wicking | 54 | 125 | 465 | yds | Yong Wang 王勇 | PURE WHITE | Reject | 2218 | 2218 | 266 | 4.5 | 0 | 0 | 266 | 0% | 斷紗(斷經/斷緯),棉粒/結頭/粗節,油/髒/色污 |  |  |  | 邊中色差 |  |  | 單色結論為Fail,請打下並覆驗 |  | 簽核完成 |  |  | 1·大货边中差明显不OK判C级打下。 | [11 empty] | 色樣、品質樣廠商提供 | 已簽核 | 請參考驗貨員意見。(Please refer QA's comments.) |  |  | 2026/05/15 | 2026/07/21 | 2026/08/24 |  | 覆驗完成 |  |  | IND-GLD
194489 | 2026/03/24 | Auto |  | TGT | Sam Vu 武氏明豔 | V5C | L0R516_C426IND | TMKF-26-02232 | AS |  | A | SAMIL(VIN) | VIETNAM | IND-GLD5 | 2026/04/13 | 2026/04/13 | Modal/Spandex 94/6% | Knit | Jersey | PRT + Dyed | Reactive PRT,P/D | NA,NA | 58 | 220 | 307164 | yds | HoaNguyen | AOP431_1 | Reject | 6481 | 6481 | 885 | 17.2 | 379 | 335 | 171 | 2.2% | 接疋,棉粒/結頭/粗節,油/髒/色污,破洞 |  |  |  |  | 布邊不良 |  | 單色結論為Fail,請打下並覆驗 | [16 empty] | 色樣、品質樣廠商提供 | 已簽核 | 請參考驗貨員意見。(Please refer QA's comments.) |  |  | 2026/04/18 | 2026/05/10 | 2026/06/20 |  |  |  |  | IND-GLD
194633 | 2026/03/24 | Auto |  | TGT | Sam Vu 武氏明豔 | V5C | L0R516_C426IND | TMKF-26-02232 | AS |  | A | SAMIL(VIN) | VIETNAM | IND-GLD5 | 2026/04/15 | 2026/04/15 | Modal/Spandex 94/6% | Knit | Jersey | PRT + Dyed | Reactive PRT,P/D | NA,NA | 58 | 220 | 307164 | yds | HoaNguyen | AOP431_1 | Reject | 12529 | 12529 | 1584 | 14.5 | 421 | 1099 | 64 | 1.3% | 接疋,斷紗(斷經/斷緯),棉粒/結頭/粗節,油/髒/色污,破洞,破洞修補痕 | [6 empty] | 單色結論為Fail,請打下並覆驗 | [16 empty] | 色樣、品質樣廠商提供 | 已簽核 | 請參考驗貨員意見。(Please refer QA's comments.) |  |  | 2026/04/18 | 2026/05/10 | 2026/06/20 |  |  |  |  | IND-GLD
194805 | 2026/03/24 | Auto |  | TGT | Sam Vu 武氏明豔 | V5C | L0R516_C426IND | TMKF-26-02232 | AS |  | A | SAMIL(VIN) | VIETNAM | IND-GLD5 | 2026/04/18 | 2026/04/18 | Modal/Spandex 94/6% | Knit | Jersey | PRT + Dyed | Reactive PRT,P/D | NA,NA | 58 | 220 | 307164 | yds | NgocBich | AOP431_1 | Agree | 1614 | 1614 | 180 | 7.8 | 120 | 60 | 0 | 0% | 斷紗(斷經/斷緯),棉粒/結頭/粗節,油/髒/色污 | [6 empty] | 部分匹扣點為B級,但單色結論為Pass | [16 empty] | 色樣、品質樣廠商提供 | 已簽核 | 請參考驗貨員意見。(Please refer QA's comments.) |  |  | 2026/04/18 | 2026/05/10 | 2026/06/20 |  |  |  |  | IND-GLD
195467 | 2026/03/24 | Auto |  | TGT | Sam Vu 武氏明豔 | V5C | L0R516_C426IND | TMKF-26-02232 | AS |  | A | SAMIL(VIN) | VIETNAM | IND-GLD5 | 2026/04/28 | 2026/04/28 | Modal/Spandex 94/6% | Knit | Jersey | PRT + Dyed | Reactive PRT,P/D | NA,NA | 58 | 220 | 307164 | yds | HoaNguyen | AOP431_1 | Reject | 7139 | 7139 | 1179 | 16.4 | 495 | 625 | 59 | 1.9% | 接疋,擦傷/刮傷/勾紗,斷紗(斷經/斷緯),棉粒/結頭/粗節,油/髒/色污,破洞,破洞修補痕 |  |  |  |  | 布邊不良 |  | 單色結論為Fail,請打下並覆驗 | [16 empty] | 色樣、品質樣廠商提供 | 已簽核 | 請參考驗貨員意見。(Please refer QA's comments.) |  |  | 2026/05/06 | 2026/05/10 | 2026/06/20 |  |  |  |  | IND-GLD
194911 | 2026/03/24 | Auto |  | DKS | Lu Lee 李璐 | V2B | DAM23200_Q426 | TMKF-26-02236 | NAS |  |  | 井澤 | CHINA | IND-GLR1 | 2026/04/20 | 2026/04/20 | Polyester/Spandex 89/11% | Woven | Plain Weave | Dyed | P/D | NA,UPF 50+,Wicking | 54 | 125 | 10837 | yds | Yong Wang 王勇 | PURE BLACK | Agree | 11024 | 11024 | 1161 | 4.6 | 1161 | 0 | 0 | 0% | 接疋,擦傷/刮傷/勾紗,斷紗(斷經/斷緯),橫檔/橫條,油/髒/色污 | [6 empty] | 大貨品質在接受標準內 | [16 empty] | 色樣、品質樣廠商提供 | 已簽核 | 請參考驗貨員意見。(Please refer QA's comments.) |  |  | 2026/05/15 | 2026/06/09 | 2026/07/27 |  |  |  |  | IND-GLR1
195414 | 2026/03/24 | Auto |  | DKS | Sherry Hsu 許亞渲 | V2B | DAM15202_Q426 | TMKF-26-02240 | NAS |  |  | 井澤 | CHINA | VIN-MK2A | 2026/04/27 | 2026/04/27 | Polyester/Spandex 91/9% | Woven | Plain Weave | Dyed | P/D | NA,UPF 50+,Wicking | 54 | 94 | 2375 | yds | Yong Wang 王勇 | MUTED OLIVE | Reject | 1542 | 1542 | 166 | 1.2 | 0 | 0 | 166 | 0% | 油/髒/色污 |  |  |  | 缸差過大 |  |  | 單色結論為Fail,請打下並覆驗 |  | 覆驗日期簽核中 |  |  | 1·08550缸对头缸偏深，偏蓝不OK判C级。 | [11 empty] | 色樣、品質樣廠商提供 | 已簽核 | 請參考驗貨員意見。(Please refer QA's comments.) |  |  | 2026/05/15 | 2026/06/10 | 2026/07/30 |  | 簽核中 |  |  | VIN-MK2
194416 | 2026/03/24 | Auto |  | TGT | Angela Chen 陳柔婷 | V5B | X0M15K_C426 | TMKF-26-02246 | NAS |  |  | 蘇州東奕盛 | CHINA | VIN-MK2B | 2026/04/10 | 2026/04/10 | Recycled Polyester 100% | Knit | Fleece | Dyed | P/D | NA,NA | 67 | 250 | 170281 | yds | Leo Li 李勇 | C426CJSLPAOP147_1 | Agree | 12218 | 12218 | 1300.5 | 1.8 | 1300.5 | 0 | 0 | 0% | 破洞 | [6 empty] | 大貨品質在接受標準內 | [16 empty] | 色樣、品質樣廠商提供 | 已簽核 | 請參考驗貨員意見。(Please refer QA's comments.) |  |  | 2026/04/16 | 2026/05/16 | 2026/07/10 |  |  |  |  | VIN-MK2
194823 | 2026/03/24 | Auto |  | TGT | Angela Chen 陳柔婷 | V5B | X0M15K_C426 | TMKF-26-02246 | NAS |  |  | 蘇州東奕盛 | CHINA | VIN-MK2B | 2026/04/17 | 2026/04/18 | Recycled Polyester 100% | Knit | Fleece | Dyed | P/D | NA,NA | 67 | 250 | 170281 | yds | Leo Li 李勇 | C426CJSLPAOP147_1 | Agree | 3809 | 3809 | 349.9 | 4.6 | 349.9 | 0 | 0 | 0% | 接疋,破洞 | [6 empty] | 大貨品質在接受標準內 | [16 empty] | 色樣、品質樣廠商提供 | 已簽核 | 請參考驗貨員意見。(Please refer QA's comments.) |  |  | 2026/04/23 | 2026/05/16 | 2026/07/10 |  |  |  |  | VIN-MK2
195318 | 2026/03/24 | Auto |  | TGT | Angela Chen 陳柔婷 | V5B | X0M15K_C426 | TMKF-26-02246 | NAS |  |  | 蘇州東奕盛 | CHINA | VIN-MK2B | 2026/04/24 | 2026/04/26 | Recycled Polyester 100% | Knit | Fleece | Dyed | P/D | NA,NA | 67 | 250 | 170281 | yds | Leo Li 李勇 | C426CJSLPAOP147_1 | Agree | 12197 | 12197 | 1285.8 | 2.8 | 1226.8 | 59 | 0 | 0% | 印花瑕疵(塞網),斷紗(斷經/斷緯),油/髒/色污,破洞 | [6 empty] | 部分匹扣點為B級,但單色結論為Pass | [16 empty] | 色樣、品質樣廠商提供 | 已簽核 | 請參考驗貨員意見。(Please refer QA's comments.) |  |  | 2026/04/30 | 2026/05/16 | 2026/07/10 |  |  |  |  | VIN-MK2
194057 | 2026/03/24 | Auto |  | DKS | Sherry Hsu 許亞渲 | V2B | DAW16208_Q426,DAW16210_Q426 | TMKF-26-02217,TMKF-26-02251 | AS |  |  | PARADISE | CHINA | VIN-LR3 MK2B | 2026/04/03 | 2026/04/03 | Polyester/Spandex 86/14% | Knit | Interlock | Dyed | P/D | NA,UPF 50+,Wicking | 59 | 190 | 459 | yds | Yao Deng 鄧堯 | PURE BLACK | Agree | 472.4 | 472.4 | 86.9 | 9.2 | 86.9 | 0 | 0 | 0% | 接疋,破洞 | [6 empty] | 大貨品質在接受標準內 | [16 empty] | 色樣、品質樣廠商提供 | 已簽核 | 請參考驗貨員意見。(Please refer QA's comments.) |  |  | 2026/05/13 | 2026/06/09 | 2026/07/30 |  |  |  |  | VIN-LR3
194058 | 2026/03/24 | Auto |  | DKS | Sherry Hsu 許亞渲 | V2B | DAW16208_Q426,DAW16210_Q426 | TMKF-26-02217,TMKF-26-02251 | AS |  |  | PARADISE | CHINA | VIN-LR3 MK2B | 2026/04/03 | 2026/04/03 | Polyester/Spandex 86/14% | Knit | Interlock | Dyed | P/D | NA,UPF 50+,Wicking | 59 | 190 | 317 | yds | Yao Deng 鄧堯 | PURE WHITE | Discuss | 331.6 | 331.6 | 88 | 12.5 | 0 | 88 | 0 | 0.8% | 接疋,油/髒/色污 | [6 empty] | 單色扣點為B級,結論為Discuss | [16 empty] | 色樣、品質樣廠商提供 | 已簽核 | 請參考驗貨員意見。(Please refer QA's comments.) |  |  | 2026/05/13 | 2026/06/09 | 2026/07/30 |  |  |  |  | VIN-LR3
194746 | 2026/03/24 | Auto |  | TGT | Ariel Hu 胡銥芸 | V5B | 540963_7PK_C426,540964_7PK_C426 | TMKF-26-02255,TMKF-26-02262 | NAS |  | A | 江蘇金盟 | CHINA | CAB-MH1 MH3 | 2026/04/17 | 2026/04/17 | Cotton(BCI) 100% | Knit | Rib | PRT + Dyed | Reactive PRT,P/D,1x1 | NA,NA | 62 | 155 | 6999 | yds | Jiangao Zhang 張建高 | AOP813 | Agree | 7049 | 7049 | 711.8 | 9.4 | 513.8 | 198 | 0 | 0% | 印花瑕疵(印白),接疋,棉粒/結頭/粗節,油/髒/色污,破洞 |  |  | 緯斜/緯弧過大 |  | 布邊不良 |  | 部分匹扣點為B級,但單色結論為Pass | [16 empty] | 色樣、品質樣廠商提供 | 已簽核 | 請參考驗貨員意見。(Please refer QA's comments.) |  |  | 2026/04/23 | 2026/05/13 | 2026/07/18 |  |  |  |  | CAB-MH
194110 | 2026/03/24 | Auto |  | TGT | Ariel Hu 胡銥芸 | V5B | 540963_7PK_C426 | TMKF-26-02258 | NAS |  | A | 江蘇金盟 | CHINA | CAB-MH1 MH3 | 2026/04/07 | 2026/04/07 | Cotton(BCI)/Recycled Polyester 60/40% | Knit | Rib | Dyed | P/D,1x1 | NA,NA | 62 | 155 | 4118 | yds | Gul Wang 王國安 | CHARCOAL | Agree | 4252 | 4252 | 484.5 | 8.5 | 293.1 | 191.4 | 0 | 0% | 接疋,棉粒/結頭/粗節,油/髒/色污,破洞 | [6 empty] | 部分匹扣點為B級,但單色結論為Pass | [16 empty] | 色樣、品質樣廠商提供 | 已簽核 | 請參考驗貨員意見。(Please refer QA's comments.) |  |  | 2026/04/16 | 2026/05/13 | 2026/07/18 |  |  |  |  | CAB-MH
194108 | 2026/03/24 | Auto |  | TGT | Ariel Hu 胡銥芸 | V5B | 540963_7PK_C426 | TMKF-26-02258 | NAS |  | A | 江蘇金盟 | CHINA | CAB-MH1 MH3 | 2026/04/07 | 2026/04/07 | Cotton(BCI)/Recycled Polyester 60/40% | Knit | Rib | Dyed | P/D,1x1 | NA,NA | 62 | 155 | 3768 | yds | Gul Wang 王國安 | CHUKCHI SEA | Discuss | 3983 | 3983 | 485.5 | 11.9 | 193.6 | 291.9 | 0 | 0.6% | 接疋,棉粒/結頭/粗節,油/髒/色污,異纖/飛花,破洞 | [6 empty] | 單色扣點為B級,結論為Discuss | [16 empty] | 色樣、品質樣廠商提供 | 已簽核 | 請參考驗貨員意見。(Please refer QA's comments.) |  |  | 2026/04/16 | 2026/05/13 | 2026/07/18 |  |  |  |  | CAB-MH
194109 | 2026/03/24 | Auto |  | TGT | Ariel Hu 胡銥芸 | V5B | 540963_7PK_C426 | TMKF-26-02258 | NAS |  | A | 江蘇金盟 | CHINA | CAB-MH1 MH3 | 2026/04/07 | 2026/04/07 | Cotton(BCI)/Recycled Polyester 60/40% | Knit | Rib | Dyed | P/D,1x1 | NA,NA | 62 | 155 | 3778 | yds | Gul Wang 王國安 | GOOD FELLOW BLUE | Discuss | 4057 | 4057 | 505.3 | 10.9 | 199.6 | 305.7 | 0 | 0.3% | 接疋,棉粒/結頭/粗節,油/髒/色污,破洞 | [6 empty] | 單色扣點為B級,結論為Discuss | [16 empty] | 色樣、品質樣廠商提供 | 已簽核 | 請參考驗貨員意見。(Please refer QA's comments.) |  |  | 2026/04/16 | 2026/05/13 | 2026/07/18 |  |  |  |  | CAB-MH
194263 | 2026/03/24 | Auto |  | TGT | Ariel Hu 胡銥芸 | V5B | 540963_7PK_C426,540964_7PK_C426 | TMKF-26-02261,TMKF-26-02263 | NAS |  | A | 江蘇金盟 | CHINA | CAB-MH1 MH3 | 2026/04/09 | 2026/04/09 | Cotton(BCI) 100% | Knit | Rib | PRT | Pigment PRT,1x1 | NA,NA | 62 | 155 | 6999 | yds | Changzhi Wang 王昌智 | AOP811 | Agree | 7092 | 7092 | 728 | 4.7 | 728 | 0 | 0 | 0% | 接疋,棉粒/結頭/粗節,破洞 | [6 empty] | 大貨品質在接受標準內 | [16 empty] | 色樣、品質樣廠商提供 | 已簽核 | 請參考驗貨員意見。(Please refer QA's comments.) |  |  | 2026/04/16 | 2026/05/13 | 2026/07/18 |  |  |  |  | CAB-MH
195316 | 2026/03/24 | Auto |  | DKS | Gina Peng 彭榆茜 | V2A | MAX114_Q426 | TMKF-26-02265 | AS |  |  | ARCH TEXTILES | CHINA | IND-GLR1 | 2026/04/26 | 2026/04/26 | Polyester/Rayon/Spandex 76/23/1% | Knit | Jacquard | Dyed | Y/D,Jacquard | NA,Anti-Microbial,UPF 50+,Wicking | 61 | 225 | 5198 | yds | Gul Wang 王國安 | LIGHT BLUE PLAID | Discuss | 5320 | 5320 | 519 | 11.4 | 178.7 | 340.3 | 0 | 0.4% | 接疋,斷紗(斷經/斷緯),棉粒/結頭/粗節,油/髒/色污,異纖/飛花,破洞 |  |  |  |  | 布邊不良 |  | 單色扣點為B級,結論為Discuss | [16 empty] | 色樣、品質樣廠商提供 | 已簽核 | 請參考驗貨員意見。(Please refer QA's comments.) |  |  | 2026/04/27 | 2026/05/25 | 2026/07/13 |  |  |  |  | IND-GLR1
195317 | 2026/03/24 | Auto |  | DKS | Gina Peng 彭榆茜 | V2A | MAX114_Q426 | TMKF-26-02265 | AS |  |  | ARCH TEXTILES | CHINA | IND-GLR1 | 2026/04/26 | 2026/04/26 | Polyester/Rayon/Spandex 76/23/1% | Knit | Jacquard | Dyed | Y/D,Jacquard | NA,Anti-Microbial,UPF 50+,Wicking | 61 | 225 | 11961 | yds | Gul Wang 王國安 | PURE BLACK PLAID | Agree | 9015 | 9015 | 1698 | 7.9 | 1194 | 504 | 0 | 0% | 接疋,斷紗(斷經/斷緯),棉粒/結頭/粗節,油/髒/色污,異纖/飛花,破洞 |  |  |  |  | 布邊不良 |  | 部分匹扣點為B級,但單色結論為Pass | [16 empty] | 色樣、品質樣廠商提供 | 已簽核 | 請參考驗貨員意見。(Please refer QA's comments.) |  |  | 2026/04/27 | 2026/05/25 | 2026/07/13 |  |  |  |  | IND-GLR1
194999 | 2026/03/24 | Auto |  | DKS | Demi Hsu 許嘉恬 | V2A | WAX15106NV2Q426 | TMKF-26-02273 | NAS |  |  | HONGGANG | CHINA | IND-GLD3 | 2026/04/21 | 2026/04/21 | Nylon/Elastane 83/17% | Knit | Interlock | Dyed | P/D,Jacquard | NA,Anti-Microbial,Wicking | 56 | 175 | 1335 | yds | Nianhua Li 李年華 | BLUE COVE | Agree | 1390 | 1390 | 158 | 5.1 | 158 | 0 | 0 | 0% | 接疋,破洞 | [6 empty] | 大貨品質在接受標準內 | [16 empty] | 色樣、品質樣廠商提供 | 已簽核 | 請參考驗貨員意見。(Please refer QA's comments.) |  |  | 2026/04/21 | 2026/07/03 | 2026/07/25 |  |  |  |  | IND-GLD
195000 | 2026/03/24 | Auto |  | DKS | Demi Hsu 許嘉恬 | V2A | WAX15106NV2Q426 | TMKF-26-02273 | NAS |  |  | HONGGANG | CHINA | IND-GLD3 | 2026/04/21 | 2026/04/21 | Nylon/Elastane 83/17% | Knit | Interlock | Dyed | P/D,Jacquard | NA,Anti-Microbial,Wicking | 56 | 175 | 1335 | yds | Nianhua Li 李年華 | BURGUNDY VELVET | Reject | 1409 | 1409 | 166 | 57.8 | 0 | 0 | 166 | 14.3% | 接疋,油/髒/色污 | [6 empty] | 單色結論為Fail,請打下並覆驗 |  | 簽核完成 |  |  | 1. 对布厂提供核可缸差在接受范围。 2. BURGUNDY VELVET：LOT F260314065#色渍扣分C级、边中色差明显C级，REJECT。 | 安排覆驗 | [10 empty] | 色樣、品質樣廠商提供 | 已簽核 | 請參考驗貨員意見。(Please refer QA's comments.) |  |  | 2026/04/21 | 2026/07/03 | 2026/07/25 |  | 覆驗完成 |  |  | IND-GLD
194996 | 2026/03/24 | Auto |  | DKS | Demi Hsu 許嘉恬 | V2A | WAX15106NV2Q426 | TMKF-26-02273 | NAS |  |  | HONGGANG | CHINA | IND-GLD3 | 2026/04/21 | 2026/04/21 | Nylon/Elastane 83/17% | Knit | Interlock | Dyed | P/D,Jacquard | NA,Anti-Microbial,Wicking | 56 | 175 | 4315 | yds | Nianhua Li 李年華 | CARINARIA TCX | Agree | 4421 | 4421 | 494 | 4.5 | 494 | 0 | 0 | 0% | 接疋,油/髒/色污 | [6 empty] | 大貨品質在接受標準內 | [16 empty] | 色樣、品質樣廠商提供 | 已簽核 | 請參考驗貨員意見。(Please refer QA's comments.) |  |  | 2026/04/21 | 2026/07/03 | 2026/07/25 |  |  |  |  | IND-GLD
194997 | 2026/03/24 | Auto |  | DKS | Demi Hsu 許嘉恬 | V2A | WAX15106NV2Q426 | TMKF-26-02273 | NAS |  |  | HONGGANG | CHINA | IND-GLD3 | 2026/04/21 | 2026/04/21 | Nylon/Elastane 83/17% | Knit | Interlock | Dyed | P/D,Jacquard | NA,Anti-Microbial,Wicking | 56 | 175 | 830 | yds | Nianhua Li 李年華 | PURE EBONY | Agree | 874.5 | 874.5 | 161 | 5 | 161 | 0 | 0 | 0% | 接疋 | [6 empty] | 大貨品質在接受標準內 | [16 empty] | 色樣、品質樣廠商提供 | 已簽核 | 請參考驗貨員意見。(Please refer QA's comments.) |  |  | 2026/04/21 | 2026/07/03 | 2026/07/25 |  |  |  |  | IND-GLD
194998 | 2026/03/24 | Auto |  | DKS | Demi Hsu 許嘉恬 | V2A | WAX15106NV2Q426 | TMKF-26-02273 | NAS |  |  | HONGGANG | CHINA | IND-GLD3 | 2026/04/21 | 2026/04/21 | Nylon/Elastane 83/17% | Knit | Interlock | Dyed | P/D,Jacquard | NA,Anti-Microbial,Wicking | 56 | 175 | 2217 | yds | Nianhua Li 李年華 | PURE WHITE | Agree | 2225 | 2225 | 339 | 7.7 | 261 | 78 | 0 | 0% | 接疋,斷紗(斷經/斷緯),油/髒/色污 | [6 empty] | 部分匹扣點為B級,但單色結論為Pass | [16 empty] | 色樣、品質樣廠商提供 | 已簽核 | 請參考驗貨員意見。(Please refer QA's comments.) |  |  | 2026/04/21 | 2026/07/03 | 2026/07/25 |  |  |  |  | IND-GLD
194985 | 2026/03/24 | Auto |  | DKS | Demi Hsu 許嘉恬 | V2A | WAX15106NV2Q426 | TMKF-26-02274 | NAS |  |  | HONGGANG | CHINA | IND-GLD3 | 2026/04/21 | 2026/04/21 | Nylon/Elastane 90/10% | Knit | Rib | Dyed | P/D | NA,Anti-Microbial,Wicking | 52 | 200 | 42 | yds | Nianhua Li 李年華 | BLUE COVE | Discuss | 39.2 | 39.2 | 65 | 15.4 | 0 | 65 | 0 | 1.6% | 接疋,油/髒/色污 | [6 empty] | 單色扣點為B級,結論為Discuss | [16 empty] | 色樣、品質樣廠商提供 | 已簽核 | 請參考驗貨員意見。(Please refer QA's comments.) |  |  | 2026/04/21 | 2026/07/03 | 2026/07/25 |  |  |  |  | IND-GLD
194984 | 2026/03/24 | Auto |  | DKS | Demi Hsu 許嘉恬 | V2A | WAX15106NV2Q426 | TMKF-26-02274 | NAS |  |  | HONGGANG | CHINA | IND-GLD3 | 2026/04/21 | 2026/04/21 | Nylon/Elastane 90/10% | Knit | Rib | Dyed | P/D | NA,Anti-Microbial,Wicking | 52 | 200 | 135 | yds | Nianhua Li 李年華 | CARINARIA TCX | Agree | 320 | 320 | 88 | 6.8 | 88 | 0 | 0 | 0% | 接疋,油/髒/色污 | [6 empty] | 大貨品質在接受標準內 | [16 empty] | 色樣、品質樣廠商提供 | 已簽核 | 請參考驗貨員意見。(Please refer QA's comments.) |  |  | 2026/04/21 | 2026/07/03 | 2026/07/25 |  |  |  |  | IND-GLD
194983 | 2026/03/24 | Auto |  | DKS | Demi Hsu 許嘉恬 | V2A | WAX15106NV2Q426 | TMKF-26-02274 | NAS |  |  | HONGGANG | CHINA | IND-GLD3 | 2026/04/21 | 2026/04/21 | Nylon/Elastane 90/10% | Knit | Rib | Dyed | P/D | NA,Anti-Microbial,Wicking | 52 | 200 | 26 | yds | Nianhua Li 李年華 | PURE EBONY | Discuss | 138 | 138 | 69 | 11.6 | 0 | 69 | 0 | 0.5% | 接疋,油/髒/色污 | [6 empty] | 單色扣點為B級,結論為Discuss | [16 empty] | 色樣、品質樣廠商提供 | 已簽核 | 請參考驗貨員意見。(Please refer QA's comments.) |  |  | 2026/04/21 | 2026/07/03 | 2026/07/25 |  |  |  |  | IND-GLD
194986 | 2026/03/24 | Auto |  | DKS | Demi Hsu 許嘉恬 | V2A | WAX15106NV2Q426 | TMKF-26-02274 | NAS |  |  | HONGGANG | CHINA | IND-GLD3 | 2026/04/21 | 2026/04/21 | Nylon/Elastane 90/10% | Knit | Rib | Dyed | P/D | NA,Anti-Microbial,Wicking | 52 | 200 | 69 | yds | Nianhua Li 李年華 | PURE WHITE | Discuss | 161 | 161 | 73 | 16.4 | 0 | 73 | 0 | 1.9% | 接疋,油/髒/色污,破洞 | [6 empty] | 單色扣點為B級,結論為Discuss | [16 empty] | 色樣、品質樣廠商提供 | 已簽核 | 請參考驗貨員意見。(Please refer QA's comments.) |  |  | 2026/04/21 | 2026/07/03 | 2026/07/25 |  |  |  |  | IND-GLD
195099 | 2026/03/25 | Auto |  | GU | Willson Huang 黃暐翔 | V6A | 60226F075A | TMKF-26-02286 | AS |  | A | 吳江佰陸 | CHINA | IND-STL | 2026/04/23 | 2026/04/23 | Polyester/Recycled Polyester 57/43% | Woven | Twill | Dyed | P/D | NA,NA | 56 | 198 | 0 | yds | Ajun He 何緒君 | 08 DARK GRAY | Agree | 4405 | 4405 | 435 | 6.4 | 435 | 0 | 0 | 0% | 擦傷/刮傷/勾紗,棉粒/結頭/粗節,橫檔/橫條,油/髒/色污 |  |  |  |  | 背面瑕疵 |  | 大貨品質在接受標準內 | [16 empty] | 色樣、品質樣業務提供 | 已簽核 | 請參考驗貨員意見。(Please refer QA's comments.) |  |  |  | 2026/05/26 | 2026/06/24 |  |  |  |  | IND-STL
195100 | 2026/03/25 | Auto |  | GU | Willson Huang 黃暐翔 | V6A | 60226F075A | TMKF-26-02286 | AS |  | A | 吳江佰陸 | CHINA | IND-STL | 2026/04/23 | 2026/04/23 | Polyester/Recycled Polyester 57/43% | Woven | Twill | Dyed | P/D | NA,NA | 56 | 198 | 0 | yds | Ajun He 何緒君 | 09 BLACK | Agree | 11735 | 11735 | 1197 | 6.9 | 969 | 228 | 0 | 0% | 擦傷/刮傷/勾紗,斷紗(斷經/斷緯),棉粒/結頭/粗節,橫檔/橫條,油/髒/色污 |  |  |  |  | 布邊不良,背面瑕疵 |  | 部分匹扣點為B級,但單色結論為Pass | [16 empty] | 色樣、品質樣業務提供 | 已簽核 | 請參考驗貨員意見。(Please refer QA's comments.) |  |  |  | 2026/05/26 | 2026/06/24 |  |  |  |  | IND-STL
195098 | 2026/03/25 | Auto |  | GU | Willson Huang 黃暐翔 | V6A | 60226F075A | TMKF-26-02286 | AS |  | A | 吳江佰陸 | CHINA | IND-STL | 2026/04/23 | 2026/04/23 | Polyester/Recycled Polyester 57/43% | Woven | Twill | Dyed | P/D | NA,NA | 56 | 198 | 0 | yds | Ajun He 何緒君 | 32 BEIGE | Agree | 8417 | 8417 | 795 | 8.3 | 691 | 104 | 0 | 0% | 擦傷/刮傷/勾紗,斷紗(斷經/斷緯),棉粒/結頭/粗節,橫檔/橫條,油/髒/色污 |  |  |  |  | 背面瑕疵 |  | 部分匹扣點為B級,但單色結論為Pass | [16 empty] | 色樣、品質樣業務提供 | 已簽核 | 請參考驗貨員意見。(Please refer QA's comments.) |  |  |  | 2026/05/26 | 2026/06/24 |  |  |  |  | IND-STL
194749 | 2026/03/25 | Auto |  | GU | Willson Huang 黃暐翔 | V6A | 60226F075A | TMKF-26-02288 | NAS |  | A | 紹興天冠 | CHINA | IND-STL3 | 2026/04/17 | 2026/04/17 | Recycled Polyester 100% | Knit | Interlock | Dyed | P/D | NA,NA | 60 | 110 | 1379 | kgs | Qiang Chen 陳強 | 08 DARK GRAY | Agree | 1424.45 | 8958.8 | 1014 | 7.1 | 874.8 | 139.2 | 0 | 0% | 接疋,擦傷/刮傷/勾紗,棉粒/結頭/粗節,油/髒/色污 | [6 empty] | 部分匹扣點為B級,但單色結論為Pass | [16 empty] | 色樣、品質樣業務提供 | 已簽核 | 請參考驗貨員意見。(Please refer QA's comments.) | Email:758620572@qq.com |  | 2026/04/27 | 2026/05/26 | 2026/06/24 |  |  |  |  | IND-STL
193965 | 2026/03/25 | Auto |  | GU | Willson Huang 黃暐翔 | V6A | 60226F075A | TMKF-26-02288 | NAS |  | A | 紹興天冠 | CHINA | IND-STL3 | 2026/04/02 | 2026/04/02 | Recycled Polyester 100% | Knit | Interlock | Dyed | P/D | NA,NA | 60 | 110 | 1222 | kgs | Junde Zhang 張俊德 | 09 BLACK | Agree | 765.22 | 4812.7 | 631.9 | 8.7 | 475 | 156.9 | 0 | 0% | 接疋,擦傷/刮傷/勾紗,棉粒/結頭/粗節,油/髒/色污 | [6 empty] | 部分匹扣點為B級,但單色結論為Pass | [16 empty] | 色樣、品質樣業務提供 | 已簽核 | 請參考驗貨員意見。(Please refer QA's comments.) | Email:758620572@qq.com |  | 2026/04/27 | 2026/05/26 | 2026/06/24 |  |  |  |  | IND-STL
194750 | 2026/03/25 | Auto |  | GU | Willson Huang 黃暐翔 | V6A | 60226F075A | TMKF-26-02288 | NAS |  | A | 紹興天冠 | CHINA | IND-STL3 | 2026/04/17 | 2026/04/17 | Recycled Polyester 100% | Knit | Interlock | Dyed | P/D | NA,NA | 60 | 110 | 619 | kgs | Qiang Chen 陳強 | 32 BEIGE | Agree | 640.71 | 4029.6 | 457.6 | 8.1 | 457.6 | 0 | 0 | 0% | 接疋,擦傷/刮傷/勾紗,油/髒/色污 | [6 empty] | 大貨品質在接受標準內 | [16 empty] | 色樣、品質樣業務提供 | 已簽核 | 請參考驗貨員意見。(Please refer QA's comments.) | Email:758620572@qq.com |  | 2026/04/27 | 2026/05/26 | 2026/06/24 |  |  |  |  | IND-STL
194634 | 2026/03/25 | Auto |  | TGT | Ariel Hu 胡銥芸 | V5B | G82YL9_C426 | TMKF-26-02291 | NAS |  |  | 江蘇斯巴達 | CHINA | VIN-MK2A MK2B | 2026/04/15 | 2026/04/15 | Recycled Polyester/Spandex 94/6% | Knit | Velour | PRT | Reactive PRT | Brush (1 side),NA | 67 | 180 | 102199 | yds | Xijin Huang 黃錫金 | C426CJSLPAOP129_1 | Agree | 19942 | 19942 | 2112.9 | 7.5 | 1475.6 | 637.3 | 0 | 0% | 印花瑕疵(印白),接疋,染折/折痕,油/髒/色污,破洞 | [6 empty] | 部分匹扣點為B級,但單色結論為Pass | [16 empty] | 色樣、品質樣廠商提供 | 已簽核 | 請參考驗貨員意見。(Please refer QA's comments.) | Email:zxf@js-jf.cn |  | 2026/05/01 | 2026/05/12 | 2026/07/18 |  |  |  |  | VIN-MK2
195423 | 2026/03/25 | Auto |  | TGT | Ariel Hu 胡銥芸 | V5B | G82YL9_C426 | TMKF-26-02291 | NAS |  |  | 江蘇斯巴達 | CHINA | VIN-MK2A MK2B | 2026/04/27 | 2026/04/27 | Recycled Polyester/Spandex 94/6% | Knit | Velour | PRT | Reactive PRT | Brush (1 side),NA | 67 | 180 | 68362 | yds | Xijin Huang 黃錫金 | C426CJSLPAOP131_3 | Reject | 33928 | 33928 | 3529.6 | 13.2 | 1560.4 | 1487.6 | 481.6 | 1% | 印花瑕疵,印花瑕疵(塞網),接疋,油/髒/色污 |  |  | 緯斜/緯弧過大 |  |  |  | 部分匹為C級打下,但單色結論為Discuss | 4731,4794 | [15 empty] | 色樣、品質樣廠商提供 | 已簽核 | 請參考驗貨員意見。(Please refer QA's comments.) | Email:zxf@js-jf.cn |  | 2026/05/01 | 2026/05/12 | 2026/07/18 |  |  |  |  | VIN-MK2
195466 | 2026/03/25 | Auto |  | TGT | Ariel Hu 胡銥芸 | V5B | G82YL9_C426 | TMKF-26-02291 | NAS |  |  | 江蘇斯巴達 | CHINA | VIN-MK2A MK2B | 2026/04/28 | 2026/04/28 | Recycled Polyester/Spandex 94/6% | Knit | Velour | PRT | Reactive PRT | Brush (1 side),NA | 67 | 180 | 54875 | yds | Xijin Huang 黃錫金 | C426CJSLPAOP132_1 | Reject | 2000 | 2000 | 275.3 | 7.3 | 0 | 0 | 275.3 | 0% | 接疋,破洞 |  |  |  | 邊中色差 |  |  | 單色結論為Fail,請打下並覆驗 |  | 尚未覆驗 |  |  | 1.檢查抽驗匹- 缸差、匹差在接受範圍，大货左中右色差明显评C级（寄样）。 | C級布不可出貨 | [10 empty] | 色樣、品質樣廠商提供 | 已簽核 | 請參考驗貨員意見。(Please refer QA's comments.) | Email:zxf@js-jf.cn |  | 2026/05/01 | 2026/05/12 | 2026/07/18 |  | 簽核中 |  |  | VIN-MK2
195238 | 2026/03/25 | Auto |  | TGT | Ariel Hu 胡銥芸 | V5B | G82YL9_C426 | TMKF-26-02293 | NAS |  |  | 蘇州東奕盛 | CHINA | VIN-MK2A MK2B | 2026/04/24 | 2026/04/24 | Recycled Polyester/Spandex 94/6% | Knit | Velour | PRT | Reactive PRT | Brush (1 side),NA | 67 | 180 | 79292 | yds | Leo Li 李勇 | C426CJSLPAOP126_1 | Agree | 5184 | 5184 | 607.6 | 1.5 | 607.6 | 0 | 0 | 0% | 油/髒/色污,破洞 | [6 empty] | 大貨品質在接受標準內 | [16 empty] | 色樣、品質樣廠商提供 | 已簽核 | 請參考驗貨員意見。(Please refer QA's comments.) |  |  | 2026/05/01 | 2026/05/12 | 2026/07/18 |  |  |  |  | VIN-MK2
194376 | 2026/03/31 | Auto |  | DKS | Elain Huang 黃孟芳 | V2B | DAG25305_Q426,DAG26304_Q426,DAG26305_Q426,DAW16304_Q326,DAW16305_Q426,DAW16307_Q426,DAW16702_Q426,DAW25300_Q426,DAW25309_Q426,DAW25311_Q426,DAW25314_Q426,DAW25316_Q426,DAW25317_Q426,DAW25319_Q426,DAW26311_Q426,DAW26322_Q426,DAW26700_Q426,DSGW2601_Q426 | TMKF-26-02301,TMKF-26-02305,TMKF-26-02306,TMKF-26-02307,TMKF-26-02309,TMKF-26-02311,TMKF-26-02314,TMKF-26-02315,TMKF-26-02317,TMKF-26-02319,TMKF-26-02320,TMKF-26-02321,TMKF-26-02323,TMKF-26-02324,TMKF-26-02326,TMKF-26-02383,TMKF-26-02493,TMKF-26-02574 | AS |  |  | PARADISE | CHINA | VIN-LR1 LR2 LR3 MK2A MK2B | 2026/04/09 | 2026/04/09 | Polyester/Spandex 74/26% | Knit | Scuba | Dyed | P/D | Peach (2 side),UPF 50+,Wicking | 58 | 280 | 16776 | yds | Yao Deng 鄧堯 | JET NAVY | Agree | 15033.8 | 15033.8 | 1614.5 | 5.7 | 1495.3 | 57.9 | 61.3 | 0% | 接疋,擦傷/刮傷/勾紗,斷紗(斷經/斷緯),染折/折痕,棉粒/結頭/粗節,油/髒/色污,破洞 |  |  |  | 匹差過大 |  |  | 部分匹為C級打下,但單色結論為Pass | [16 empty] | 色樣、品質樣業務提供 | 已簽核 | 請參考驗貨員意見。(Please refer QA's comments.) |  |  | 2026/04/30 | 2026/03/22 | 2026/04/23 |  |  |  |  | VIN-LR1
194377 | 2026/03/31 | Auto |  | DKS | Elain Huang 黃孟芳 | V2B | DAG25305_Q426,DAG26304_Q426,DAG26305_Q426,DAW16304_Q326,DAW16305_Q426,DAW16307_Q426,DAW16702_Q426,DAW25300_Q426,DAW25309_Q426,DAW25311_Q426,DAW25314_Q426,DAW25316_Q426,DAW25317_Q426,DAW25319_Q426,DAW26311_Q426,DAW26322_Q426,DAW26700_Q426,DSGW2601_Q426 | TMKF-26-02301,TMKF-26-02305,TMKF-26-02306,TMKF-26-02307,TMKF-26-02309,TMKF-26-02311,TMKF-26-02314,TMKF-26-02315,TMKF-26-02317,TMKF-26-02319,TMKF-26-02320,TMKF-26-02321,TMKF-26-02323,TMKF-26-02324,TMKF-26-02326,TMKF-26-02383,TMKF-26-02493,TMKF-26-02574 | AS |  |  | PARADISE | CHINA | VIN-LR1 LR2 LR3 MK2A MK2B | 2026/04/09 | 2026/04/09 | Polyester/Spandex 74/26% | Knit | Scuba | Dyed | P/D | Peach (2 side),UPF 50+,Wicking | 58 | 280 | 23320 | yds | Yao Deng 鄧堯 | PURE BLACK | Agree | 17874.8 | 17874.8 | 2290.6 | 6.9 | 1928.4 | 362.2 | 0 | 0% | 接疋,擦傷/刮傷/勾紗,斷紗(斷經/斷緯),棉粒/結頭/粗節,油/髒/色污,破洞 | [6 empty] | 部分匹扣點為B級,但單色結論為Pass | [16 empty] | 色樣、品質樣業務提供 | 已簽核 | 請參考驗貨員意見。(Please refer QA's comments.) |  |  | 2026/04/30 | 2026/03/22 | 2026/04/23 |  |  |  |  | VIN-LR1
194378 | 2026/03/31 | Auto |  | DKS | Elain Huang 黃孟芳 | V2B | DAG25305_Q426,DAG26304_Q426,DAG26305_Q426,DAW16304_Q326,DAW16305_Q426,DAW16307_Q426,DAW16702_Q426,DAW25300_Q426,DAW25309_Q426,DAW25311_Q426,DAW25314_Q426,DAW25316_Q426,DAW25317_Q426,DAW25319_Q426,DAW26311_Q426,DAW26322_Q426,DAW26700_Q426,DSGW2601_Q426 | TMKF-26-02301,TMKF-26-02305,TMKF-26-02306,TMKF-26-02307,TMKF-26-02309,TMKF-26-02311,TMKF-26-02314,TMKF-26-02315,TMKF-26-02317,TMKF-26-02319,TMKF-26-02320,TMKF-26-02321,TMKF-26-02323,TMKF-26-02324,TMKF-26-02326,TMKF-26-02383,TMKF-26-02493,TMKF-26-02574 | AS |  |  | PARADISE | CHINA | VIN-LR1 LR2 LR3 MK2A MK2B | 2026/04/09 | 2026/04/09 | Polyester/Spandex 74/26% | Knit | Scuba | Dyed | P/D | Peach (2 side),UPF 50+,Wicking | 58 | 280 | 7803 | yds | Yao Deng 鄧堯 | PURE WHITE | Reject | 1104 | 1104 | 106.1 | 8.5 | 0 | 0 | 106.1 | 0% | 接疋,油/髒/色污 | [6 empty] | 單色結論為Fail,請打下並覆驗 |  | 簽核中 |  |  | 1>大货缸差稍有差异,对比核可缸差在接受范围内,其中PURE BLACK 260319111A#左右色差稍有差异,可接受,JET NAVY 260304168#-7号卷匹差明显不ok,C级Reject. 2>PURE WHITE 260302059#抽验匹布中循环污渍全匹不ok,C级Reject. 3>部分匹布面竖条多条稍明,轻微横档,在接受范围内. 4>JET NAVY 260304167#/260304168#包装标签PO#错误,布厂需更换标签出货. 注：4/9-10号共两天报告. | [11 empty] | 色樣、品質樣業務提供 | 已簽核 | 請參考驗貨員意見。(Please refer QA's comments.) |  |  | 2026/04/30 | 2026/03/22 | 2026/04/23 |  | 簽核中 |  |  | VIN-LR1
194589 | 2026/03/27 | Auto |  | DKS | Elain Huang 黃孟芳 | V2B | DAW16304_Q326,DAW16305_Q426,DAW16702_Q426,DAW25300_Q426,DAW25309_Q426,DAW25311_Q426,DAW26322_Q426,DSGW2601_Q426 | TMKF-26-02307,TMKF-26-02311,TMKF-26-02314,TMKF-26-02315,TMKF-26-02326,TMKF-26-02383,TMKF-26-02493,TMKF-26-02574 | AS |  |  | PARADISE | CHINA | VIN-LR1 LR2 MK2A MK2B | 2026/04/14 | 2026/04/14 | Polyester/Spandex 74/26% | Knit | Scuba | Dyed | P/D | Peach (2 side),UPF 50+,Wicking | 58 | 280 | 7884 | yds | Yao Deng 鄧堯 | BROWN DECADENCE | Agree | 1042.3 | 1042.3 | 112 | 9.8 | 58.5 | 53.5 | 0 | 0% | 接疋,斷紗(斷經/斷緯),油/髒/色污 | [6 empty] | 部分匹扣點為B級,但單色結論為Pass | [16 empty] | 色樣、品質樣業務提供 | 已簽核 | 請參考驗貨員意見。(Please refer QA's comments.) |  |  | 2026/04/30 | 2026/03/22 | 2026/04/23 |  |  |  |  | VIN-LR1
194588 | 2026/03/27 | Auto |  | DKS | Elain Huang 黃孟芳 | V2B | DAW16304_Q326,DAW16305_Q426,DAW16702_Q426,DAW25300_Q426,DAW25309_Q426,DAW25311_Q426,DAW26322_Q426,DSGW2601_Q426 | TMKF-26-02307,TMKF-26-02311,TMKF-26-02314,TMKF-26-02315,TMKF-26-02326,TMKF-26-02383,TMKF-26-02493,TMKF-26-02574 | AS |  |  | PARADISE | CHINA | VIN-LR1 LR2 MK2A MK2B | 2026/04/14 | 2026/04/14 | Polyester/Spandex 74/26% | Knit | Scuba | Dyed | P/D | Peach (2 side),UPF 50+,Wicking | 58 | 280 | 6762 | yds | Yao Deng 鄧堯 | DEEP GRAPE | Agree | 6060.5 | 6060.5 | 704.5 | 8.5 | 468.5 | 176.5 | 59.5 | 0% | 接疋,擦傷/刮傷/勾紗,斷紗(斷經/斷緯),橫檔/橫條,油/髒/色污,破洞 | [6 empty] | 部分匹為C級打下,但單色結論為Pass | [16 empty] | 色樣、品質樣業務提供 | 已簽核 | 請參考驗貨員意見。(Please refer QA's comments.) |  |  | 2026/04/30 | 2026/03/22 | 2026/04/23 |  |  |  |  | VIN-LR1
194591 | 2026/03/27 | Auto |  | DKS | Elain Huang 黃孟芳 | V2B | DAW16304_Q326,DAW16305_Q426,DAW16702_Q426,DAW25300_Q426,DAW25309_Q426,DAW25311_Q426,DAW26322_Q426,DSGW2601_Q426 | TMKF-26-02307,TMKF-26-02311,TMKF-26-02314,TMKF-26-02315,TMKF-26-02326,TMKF-26-02383,TMKF-26-02493,TMKF-26-02574 | AS |  |  | PARADISE | CHINA | VIN-LR1 LR2 MK2A MK2B | 2026/04/14 | 2026/04/14 | Polyester/Spandex 74/26% | Knit | Scuba | Dyed | P/D | Peach (2 side),UPF 50+,Wicking | 58 | 280 | 2393 | yds | Yao Deng 鄧堯 | PRESTIGE PINE | Agree | 1163 | 1163 | 114.5 | 4.4 | 114.5 | 0 | 0 | 0% | 接疋,油/髒/色污 | [6 empty] | 大貨品質在接受標準內 | [16 empty] | 色樣、品質樣業務提供 | 已簽核 | 請參考驗貨員意見。(Please refer QA's comments.) |  |  | 2026/04/30 | 2026/03/22 | 2026/04/23 |  |  |  |  | VIN-LR1
194590 | 2026/03/27 | Auto |  | DKS | Elain Huang 黃孟芳 | V2B | DAW16304_Q326,DAW16305_Q426,DAW16702_Q426,DAW25300_Q426,DAW25309_Q426,DAW25311_Q426,DAW26322_Q426,DSGW2601_Q426 | TMKF-26-02307,TMKF-26-02311,TMKF-26-02314,TMKF-26-02315,TMKF-26-02326,TMKF-26-02383,TMKF-26-02493,TMKF-26-02574 | AS |  |  | PARADISE | CHINA | VIN-LR1 LR2 MK2A MK2B | 2026/04/14 | 2026/04/14 | Polyester/Spandex 74/26% | Knit | Scuba | Dyed | P/D | Peach (2 side),UPF 50+,Wicking | 58 | 280 | 15366 | yds | Yao Deng 鄧堯 | PURE BLACK | Discuss | 1105 | 1105 | 119.7 | 14.2 | 0 | 119.7 | 0 | 1.3% | 接疋,斷紗(斷經/斷緯),油/髒/色污,破洞 | [6 empty] | 單色扣點為B級,結論為Discuss | [16 empty] | 色樣、品質樣業務提供 | 已簽核 | 請參考驗貨員意見。(Please refer QA's comments.) |  |  | 2026/04/30 | 2026/03/22 | 2026/04/23 |  |  |  |  | VIN-LR1
194593 | 2026/03/27 | Auto |  | DKS | Elain Huang 黃孟芳 | V2B | DAW16304_Q326,DAW16305_Q426,DAW16702_Q426,DAW25300_Q426,DAW25309_Q426,DAW25311_Q426,DAW26322_Q426,DSGW2601_Q426 | TMKF-26-02307,TMKF-26-02311,TMKF-26-02314,TMKF-26-02315,TMKF-26-02326,TMKF-26-02383,TMKF-26-02493,TMKF-26-02574 | AS |  |  | PARADISE | CHINA | VIN-LR1 LR2 MK2A MK2B | 2026/04/14 | 2026/04/14 | Polyester/Spandex 74/26% | Knit | Scuba | Dyed | P/D | Peach (2 side),UPF 50+,Wicking | 58 | 280 | 7673 | yds | Yao Deng 鄧堯 | PURE WHITE | Reject | 6864.5 | 6864.5 | 809.1 | 10.4 | 351.5 | 342.9 | 114.7 | 0.1% | 接疋,斷紗(斷經/斷緯),油/髒/色污,破洞 |  |  |  | 匹差過大 |  |  | 部分匹為C級打下,但單色結論為Discuss | [16 empty] | 色樣、品質樣業務提供 | 已簽核 | 請參考驗貨員意見。(Please refer QA's comments.) |  |  | 2026/04/30 | 2026/03/22 | 2026/04/23 |  |  |  |  | VIN-LR1
194592 | 2026/03/27 | Auto |  | DKS | Elain Huang 黃孟芳 | V2B | DAW16304_Q326,DAW16305_Q426,DAW16702_Q426,DAW25300_Q426,DAW25309_Q426,DAW25311_Q426,DAW26322_Q426,DSGW2601_Q426 | TMKF-26-02307,TMKF-26-02311,TMKF-26-02314,TMKF-26-02315,TMKF-26-02326,TMKF-26-02383,TMKF-26-02493,TMKF-26-02574 | AS |  |  | PARADISE | CHINA | VIN-LR1 LR2 MK2A MK2B | 2026/04/14 | 2026/04/14 | Polyester/Spandex 74/26% | Knit | Scuba | Dyed | P/D | Peach (2 side),UPF 50+,Wicking | 58 | 280 | 3680 | yds | Yao Deng 鄧堯 | ROSEWOOD | Agree | 1850 | 1850 | 238.7 | 6.7 | 238.7 | 0 | 0 | 0% | 接疋,擦傷/刮傷/勾紗,油/髒/色污 | [6 empty] | 大貨品質在接受標準內 | [16 empty] | 色樣、品質樣業務提供 | 已簽核 | 請參考驗貨員意見。(Please refer QA's comments.) |  |  | 2026/04/30 | 2026/03/22 | 2026/04/23 |  |  |  |  | VIN-LR1
195027 | 2026/03/25 | Auto |  | DKS | Lu Lee 李璐 | V2B | DAB14123_Q426 | TMKF-26-02327 | NAS |  |  | 井澤 | CHINA | VIN-MK2A | 2026/04/22 | 2026/04/22 | Polyester/Spandex 90/10% | Woven | Plain Weave | Dyed | P/D | NA,Quick Dry,UPF 50+,Wicking | 54 | 125 | 1548 | yds | Yong Wang 王勇 | PURE BLACK | Agree | 2116 | 2116 | 238 | 5 | 238 | 0 | 0 | 0% | 接疋,橫檔/橫條,破洞 | [6 empty] | 大貨品質在接受標準內 | [16 empty] | 色樣、品質樣廠商提供 | 已簽核 | 請參考驗貨員意見。(Please refer QA's comments.) |  |  | 2026/05/15 | 2026/06/09 | 2026/07/16 |  |  |  |  | VIN-MK2
195415 | 2026/03/25 | Auto |  | DKS | Lu Lee 李璐 | V2B | DAB14123_Q426 | TMKF-26-02328 | NAS |  |  | 井澤 | CHINA | VIN-MK2A | 2026/04/27 | 2026/04/27 | Polyester/Spandex 90/10% | Woven | Plain Weave | PRT + Dyed | Paper PRT,P/D | NA,Quick Dry,UPF 50+,Wicking | 54 | 125 | 0 | yds | Yong Wang 王勇 | QUIET SHADE/PURE WHIT | Agree | 1931 | 1931 | 196 | 1.5 | 196 | 0 | 0 | 0% | 油/髒/色污 | [6 empty] | 大貨品質在接受標準內 | [16 empty] | 色樣、品質樣廠商提供 | 已簽核 | 請參考驗貨員意見。(Please refer QA's comments.) |  |  | 2026/05/15 | 2026/06/09 | 2026/07/16 |  |  |  |  | VIN-MK2
195125 | 2026/03/25 | Auto |  | BNN | Shine Lin 林韶瑩 | V1A | 746944_FA26 | TMKF-26-02331 | NAS |  | A | 杭州明晨 | CHINA | IND-GLR1 | 2026/04/23 | 2026/04/23 | Recycled Polyester/Rayon/Spandex 72/26/2% | Knit | Jacquard | Dyed | P/D | NA,NA | 60 | 420 | 3339 | yds | Gul Wang 王國安 | BLACK | Agree | 2832 | 2832 | 390.9 | 8.7 | 148 | 242.9 | 0 | 0% | 接疋,油/髒/色污 | [6 empty] | 部分匹扣點為B級,但單色結論為Pass | [16 empty] | 色樣、品質樣廠商提供 | 已簽核 | 請參考驗貨員意見。(Please refer QA's comments.) | Email:chenli_yh@163.com |  | 2026/04/27 | 2026/04/01 | 2026/04/30 |  |  |  |  | IND-GLR1
195124 | 2026/03/25 | Auto |  | BNN | Shine Lin 林韶瑩 | V1A | 746944_FA26 | TMKF-26-02331 | NAS |  | A | 杭州明晨 | CHINA | IND-GLR1 | 2026/04/23 | 2026/04/23 | Recycled Polyester/Rayon/Spandex 72/26/2% | Knit | Jacquard | Dyed | P/D | NA,NA | 60 | 420 | 3339 | yds | Gul Wang 王國安 | PEWTER GREY | Reject | 3394 | 3394 | 377.2 | 11.4 | 47.7 | 143.1 | 186.4 | 0.4% | 接疋,油/髒/色污,破洞 | [5 empty] | 幅寬不足 | 單色結論為Fail,請打下並覆驗 | 部分缸幅宽窄0.5-1”不OK评C级 | 簽核完成 |  |  | 1，抽驗匹- 缸差、匹差、匹內差(邊中)比对在接受範圍,以碼重估算碼長，部分缸有短碼 0.2%（详见验货明细），請更改碼長。 2，抽PEWTER GREY,LOT27#幅宽窄0.5-1”，依据标准打下评C级，其余部分色瑕疵扣分為B級，若有超損以成衣廠反應為準。 | 不出貨 | 此缸數量1679yds，布廠FOC 50YDS (3%)特殊碼克如有不足，布廠會再補布 | [9 empty] | 色樣、品質樣廠商提供 | 已簽核 | 請參考驗貨員意見。(Please refer QA's comments.) | Email:chenli_yh@163.com |  | 2026/04/27 | 2026/04/01 | 2026/04/30 |  | 同意出貨-固定瑕疵，可重排馬克補損使用 |  |  | IND-GLR1
195123 | 2026/03/25 | Auto |  | BNN | Shine Lin 林韶瑩 | V1A | 746944_FA26 | TMKF-26-02331 | NAS |  | A | 杭州明晨 | CHINA | IND-GLR1 | 2026/04/23 | 2026/04/23 | Recycled Polyester/Rayon/Spandex 72/26/2% | Knit | Jacquard | Dyed | P/D | NA,NA | 60 | 420 | 3339 | yds | Gul Wang 王國安 | PREPPY NAVY | Agree | 3522 | 3522 | 381.4 | 9.4 | 138.1 | 243.3 | 0 | 0% | 接疋,油/髒/色污,破洞 | [6 empty] | 部分匹扣點為B級,但單色結論為Pass | [16 empty] | 色樣、品質樣廠商提供 | 已簽核 | 請參考驗貨員意見。(Please refer QA's comments.) | Email:chenli_yh@163.com |  | 2026/04/27 | 2026/04/01 | 2026/04/30 |  |  |  |  | IND-GLR1
194762 | 2026/03/25 | Auto |  | DKS | Demi Hsu 許嘉恬 | V2A | WAX66_Q426 | TMKF-26-02334 | NAS |  |  | 亞太紡織 | CHINA | IND-GLR1 | 2026/04/17 | 2026/04/17 | Nylon/Cotton/Spandex 44/44/12% | Woven | Plain Weave | Dyed | P/D | NA,Anti-Microbial,UPF 50+,Wrinklefree | 55 | 135 | 15193 | yds | Ajun He 何緒君 | PURE BLACK | Discuss | 3975.1 | 3975.1 | 595.3 | 11.4 | 302.1 | 293.2 | 0 | 0.4% | 擦傷/刮傷/勾紗,棉粒/結頭/粗節,油/髒/色污,異纖/飛花 | [6 empty] | 單色扣點為B級,結論為Discuss | [16 empty] | 色樣、品質樣廠商提供 | 已簽核 | 請參考驗貨員意見。(Please refer QA's comments.) |  |  | 2026/05/11 | 2026/06/15 | 2026/07/25 |  |  |  |  | IND-GLR1
195178 | 2026/03/25 | Auto |  | DKS | Demi Hsu 許嘉恬 | V2A | WAX66_Q426 | TMKF-26-02334 | NAS |  |  | 亞太紡織 | CHINA | IND-GLR1 | 2026/04/24 | 2026/04/24 | Nylon/Cotton/Spandex 44/44/12% | Woven | Plain Weave | Dyed | P/D | NA,Anti-Microbial,UPF 50+,Wrinklefree | 55 | 135 | 15193 | yds | Ajun He 何緒君 | PURE BLACK | Discuss | 14398.9 | 14398.9 | 1879.2 | 14.2 | 686.4 | 1192.8 | 0 | 1.3% | 接疋,擦傷/刮傷/勾紗,染折/折痕,棉粒/結頭/粗節,橫檔/橫條,油/髒/色污,異纖/飛花 |  |  |  |  | 背面瑕疵 |  | 單色扣點為B級,結論為Discuss | [16 empty] | 色樣、品質樣廠商提供 | 已簽核 | 請參考驗貨員意見。(Please refer QA's comments.) |  |  | 2026/05/11 | 2026/06/15 | 2026/07/25 |  |  |  |  | IND-GLR1
194379 | 2026/04/03 | Auto |  | DKS | Sherry Hsu 許亞渲 | V2B | DAG16301_Q426,DAG25302_Q426 | TMKF-26-02335,TMKF-26-02340 | AS |  |  | PARADISE | CHINA | VIN-MK2B | 2026/04/18 | 2026/04/10 | Polyester/Spandex 74/26% | Knit | Scuba | Dyed | P/D | Peach (2 side),UPF 50+,Wicking | 58 | 280 | 1106 | yds | Yao Deng 鄧堯 | PURE BLACK | Agree | 1834.5 | 1834.5 | 239.1 | 6.3 | 239.1 | 0 | 0 | 0% | 接疋,擦傷/刮傷/勾紗,破洞 | [6 empty] | 大貨品質在接受標準內 | [16 empty] | 色樣、品質樣業務提供 | 已簽核 | 請參考驗貨員意見。(Please refer QA's comments.) |  |  | 2026/05/13 | 2026/06/09 | 2026/07/30 |  |  |  |  | VIN-MK2
194380 | 2026/04/03 | Auto |  | DKS | Sherry Hsu 許亞渲 | V2B | DAG16301_Q426,DAG25302_Q426 | TMKF-26-02335,TMKF-26-02340 | AS |  |  | PARADISE | CHINA | VIN-MK2B | 2026/04/18 | 2026/04/10 | Polyester/Spandex 74/26% | Knit | Scuba | Dyed | P/D | Peach (2 side),UPF 50+,Wicking | 58 | 280 | 523 | yds | Yao Deng 鄧堯 | PURE WHITE | Reject | 1134.3 | 1134.3 | 117.7 | 13.6 | 58.2 | 0 | 59.5 | 1.1% | 接疋,擦傷/刮傷/勾紗,橫檔/橫條,油/髒/色污 | [6 empty] | 單色結論為Fail,請打下並覆驗 |  | 簽核中 |  |  | 1>大货色稍有差异,在核可缸差范围内. 2>PURE WHITE 260311506#-13号卷布面横档明显不ok,暂判C级寄样待业务确认. | [11 empty] | 色樣、品質樣業務提供 | 已簽核 | 請參考驗貨員意見。(Please refer QA's comments.) |  |  | 2026/05/13 | 2026/06/09 | 2026/07/30 |  | 簽核中 |  |  | VIN-MK2
195268 | 2026/04/03 | Auto |  | DKS | Sherry Hsu 許亞渲 | V2B | DAG25300_Q426 | TMKF-26-02336 | AS |  |  | PARADISE | CHINA | VIN-MK2A | 2026/04/25 | 2026/04/25 | Polyester/Spandex 74/26% | Knit | Scuba | Dyed | P/D | Peach (2 side),UPF 50+,Wicking | 58 | 280 | 2078 | yds | Yao Deng 鄧堯 | CHERRY ICE | Reject | 3014.3 | 3014.3 | 355.2 | 41.4 | 0 | 0 | 355.2 | 9.4% | 接疋,油/髒/色污,破洞 |  | 手感不符 |  |  |  |  | 單色結論為Fail,請打下並覆驗 |  | 簽核完成 |  |  | 大货色污超分不ok,手感干不ok（详见查布明细）,C级Reject. | [11 empty] | 色樣、品質樣業務提供 | 已簽核 | 請參考驗貨員意見。(Please refer QA's comments.) |  |  | 2026/05/13 | 2026/06/09 | 2026/07/30 |  | 覆驗完成 |  |  | VIN-MK2
194594 | 2026/04/03 | Auto |  | DKS | Sherry Hsu 許亞渲 | V2B | DAG25300_Q426 | TMKF-26-02336 | AS |  |  | PARADISE | CHINA | VIN-MK2A | 2026/04/14 | 2026/04/14 | Polyester/Spandex 74/26% | Knit | Scuba | Dyed | P/D | Peach (2 side),UPF 50+,Wicking | 58 | 280 | 4271 | yds | Yao Deng 鄧堯 | DEEP GRAPE | Agree | 4188.1 | 4188.1 | 472.9 | 5.7 | 413.1 | 59.8 | 0 | 0% | 接疋,斷紗(斷經/斷緯),棉粒/結頭/粗節,油/髒/色污 | [6 empty] | 部分匹扣點為B級,但單色結論為Pass | [16 empty] | 色樣、品質樣業務提供 | 已簽核 | 請參考驗貨員意見。(Please refer QA's comments.) |  |  | 2026/05/13 | 2026/06/09 | 2026/07/30 |  |  |  |  | VIN-MK2
194595 | 2026/04/03 | Auto |  | DKS | Sherry Hsu 許亞渲 | V2B | DAG25302_Q426 | TMKF-26-02340 | AS |  |  | PARADISE | CHINA | VIN-MK2B | 2026/04/14 | 2026/04/14 | Polyester/Spandex 74/26% | Knit | Scuba | Dyed | P/D | Peach (2 side),UPF 50+,Wicking | 58 | 280 | 1642 | yds | Yao Deng 鄧堯 | DEEP GRAPE | Agree | 1861.8 | 1861.8 | 237.5 | 7.2 | 178 | 59.5 | 0 | 0% | 接疋,擦傷/刮傷/勾紗,油/髒/色污,破洞 | [6 empty] | 部分匹扣點為B級,但單色結論為Pass | [16 empty] | 色樣、品質樣業務提供 | 已簽核 | 請參考驗貨員意見。(Please refer QA's comments.) |  |  | 2026/05/13 | 2026/06/09 | 2026/07/30 |  |  |  |  | VIN-MK2
195269 | 2026/04/03 | Auto |  | DKS | Sherry Hsu 許亞渲 | V2B | DAG25302_Q426 | TMKF-26-02340 | AS |  |  | PARADISE | CHINA | VIN-MK2B | 2026/04/25 | 2026/04/25 | Polyester/Spandex 74/26% | Knit | Scuba | Dyed | P/D | Peach (2 side),UPF 50+,Wicking | 58 | 280 | 1642 | yds | Yao Deng 鄧堯 | DEEP GRAPE | Agree | 926.8 | 926.8 | 116.6 | 5.1 | 116.6 | 0 | 0 | 0% | 接疋,油/髒/色污 |  | 手感不符 |  |  |  |  | 大貨品質在接受標準內 | [16 empty] | 色樣、品質樣業務提供 | 已簽核 | 請參考驗貨員意見。(Please refer QA's comments.) |  |  | 2026/05/13 | 2026/06/09 | 2026/07/30 |  |  |  |  | VIN-MK2
193958 | 2026/03/25 | Auto |  | GU | Lomi Yang 楊茹芳 | V6B | 60236F014A_1 | TMKF-26-02347 | AS |  | A | 南通三奔 | CHINA | VIN-MK3C | 2026/04/01 | 2026/04/01 | Recycled Polyester/Polyester 59/41% | Woven | Plain Weave | Dyed | P/D | NA,NA | 56 | 125 | 2359 | yds | Ajun He 何緒君 | 01 OFF WHITE | Agree | 578 | 578 | 95 | 7.4 | 95 | 0 | 0 | 0% | 棉粒/結頭/粗節,油/髒/色污 | [6 empty] | 大貨品質在接受標準內 | [16 empty] | 色樣、品質樣業務提供 | 已簽核 | 請參考驗貨員意見。(Please refer QA's comments.) |  |  | 2026/04/13 | 2026/05/04 | 2026/05/21 |  |  |  |  | VIN-MK3
193959 | 2026/03/25 | Auto |  | GU | Lomi Yang 楊茹芳 | V6B | 60236F014A_1 | TMKF-26-02347 | AS |  | A | 南通三奔 | CHINA | VIN-MK3C | 2026/04/01 | 2026/04/01 | Recycled Polyester/Polyester 59/41% | Woven | Plain Weave | Dyed | P/D | NA,NA | 56 | 125 | 7252 | yds | Ajun He 何緒君 | 63 BLUE | Agree | 2712 | 2712 | 275 | 7.6 | 275 | 0 | 0 | 0% | 棉粒/結頭/粗節,油/髒/色污 | [6 empty] | 大貨品質在接受標準內 | [16 empty] | 色樣、品質樣業務提供 | 已簽核 | 請參考驗貨員意見。(Please refer QA's comments.) |  |  | 2026/04/13 | 2026/05/04 | 2026/05/21 |  |  |  |  | VIN-MK3
194913 | 2026/03/25 | Auto |  | DKS | Lu Lee 李璐 | V2B | DAM15104_Q426 | TMKF-26-02355 | NAS |  |  | 井澤 | CHINA | VIN-MK3A | 2026/04/20 | 2026/04/20 | Polyester/Spandex 89/11% | Woven | Plain Weave | Dyed | P/D | NA,UPF 50+,Wicking | 54 | 125 | 989 | yds | Yong Wang 王勇 | TRUE NAVY | Agree | 1281 | 1281 | 151 | 4 | 151 | 0 | 0 | 0% | 接疋,油/髒/色污 | [6 empty] | 大貨品質在接受標準內 | [16 empty] | 色樣、品質樣廠商提供 | 已簽核 | 請參考驗貨員意見。(Please refer QA's comments.) |  |  | 2026/05/15 | 2026/06/09 | 2026/07/30 |  |  |  |  | VIN-MK3
195416 | 2026/03/25 | Auto |  | DKS | Lu Lee 李璐 | V2B | DAM15103_Q426 | TMKF-26-02359 | NAS |  |  | 井澤 | CHINA | VIN-MK3A | 2026/04/27 | 2026/04/27 | Polyester/Spandex 89/11% | Woven | Plain Weave | Dyed | P/D | NA,UPF 50+,Wicking | 54 | 125 | 1530 | yds | Yong Wang 王勇 | TEAM RED | Discuss | 1719 | 1719 | 177 | 14.1 | 97 | 80 | 0 | 1.2% | 接疋,擦傷/刮傷/勾紗,斷紗(斷經/斷緯),油/髒/色污 |  |  |  |  | 布邊不良 |  | 單色扣點為B級,結論為Discuss | [16 empty] | 色樣、品質樣廠商提供 | 已簽核 | 請參考驗貨員意見。(Please refer QA's comments.) |  |  | 2026/05/15 | 2026/07/21 | 2026/08/27 |  |  |  |  | VIN-MK3
195208 | 2026/03/25 | Auto |  | DKS | Gina Peng 彭榆茜 | V2A | WAX249_Q426 | TMKF-26-02375 | AS |  |  | PARADISE | CHINA | VIN-LR2 | 2026/04/24 | 2026/04/24 | Cotton/Polyester 60/40% | Knit | Jersey | Dyed | P/D | NA,NA | 67 | 150 | 322 | yds | Changzhi Wang 王昌智 | CARINARIA TCX | Discuss | 778 | 778 | 97.5 | 17.4 | 0 | 97.5 | 0 | 2.2% | 接疋,棉粒/結頭/粗節,油/髒/色污 | [6 empty] | 單色扣點為B級,結論為Discuss | [16 empty] | 色樣、品質樣廠商提供 | 已簽核 | 請參考驗貨員意見。(Please refer QA's comments.) |  |  | 2026/05/11 | 2026/06/10 | 2026/07/30 |  |  |  |  | VIN-LR2
194914 | 2026/03/25 | Auto |  | DKS | Lu Lee 李璐 | V2B | DAM15105_Q426 | TMKF-26-02378 | NAS |  |  | 井澤 | CHINA | VIN-MK2A | 2026/04/20 | 2026/04/20 | Polyester/Spandex 89/11% | Woven | Plain Weave | Dyed | P/D | NA,UPF 50+,Wicking | 54 | 125 | 3975 | yds | Yong Wang 王勇 | PURE BLACK | Agree | 5591 | 5591 | 558 | 7.2 | 437 | 121 | 0 | 0% | 接疋,擦傷/刮傷/勾紗,斷紗(斷經/斷緯),橫檔/橫條,油/髒/色污,破洞 | [6 empty] | 部分匹扣點為B級,但單色結論為Pass | [16 empty] | 色樣、品質樣廠商提供 | 已簽核 | 請參考驗貨員意見。(Please refer QA's comments.) |  |  | 2026/05/15 | 2026/07/21 | 2026/08/27 |  |  |  |  | VIN-MK2
195028 | 2026/03/25 | Auto |  | DKS | Lu Lee 李璐 | V2B | DAM15105_Q426 | TMKF-26-02378 | NAS |  |  | 井澤 | CHINA | VIN-MK2A | 2026/05/03 | 2026/04/22 | Polyester/Spandex 89/11% | Woven | Plain Weave | Dyed | P/D | NA,UPF 50+,Wicking | 54 | 125 | 1325 | yds | Yong Wang 王勇 | PURE WHITE | Discuss | 2015 | 2015 | 270 | 17.4 | 0 | 270 | 0 | 2.2% | 斷紗(斷經/斷緯),油/髒/色污 | [6 empty] | 單色扣點為B級,結論為Discuss | [16 empty] | 色樣、品質樣廠商提供 | 已簽核 | 請參考驗貨員意見。(Please refer QA's comments.) |  |  | 2026/05/15 | 2026/07/21 | 2026/08/27 |  |  |  |  | VIN-MK2
195417 | 2026/03/25 | Auto |  | DKS | Lu Lee 李璐 | V2B | DAM15105_Q426 | TMKF-26-02378 | NAS |  |  | 井澤 | CHINA | VIN-MK2A | 2026/04/27 | 2026/04/27 | Polyester/Spandex 89/11% | Woven | Plain Weave | Dyed | P/D | NA,UPF 50+,Wicking | 54 | 125 | 767 | yds | Yong Wang 王勇 | SHARKSKIN | Agree | 856 | 856 | 138 | 2.2 | 138 | 0 | 0 | 0% | 油/髒/色污 | [6 empty] | 大貨品質在接受標準內 | [16 empty] | 色樣、品質樣廠商提供 | 已簽核 | 請參考驗貨員意見。(Please refer QA's comments.) |  |  | 2026/05/15 | 2026/07/21 | 2026/08/27 |  |  |  |  | VIN-MK2
195277 | 2026/03/25 | Auto |  | DKS | Elain Huang 黃孟芳 | V2B | DAG25305_Q426,DAW16304_Q326,DAW16305_Q426,DAW16702_Q426,DAW25300_Q426,DAW25311_Q426,DAW26311_Q426,DAW26700_Q426 | TMKF-26-02301,TMKF-26-02307,TMKF-26-02311,TMKF-26-02314,TMKF-26-02315,TMKF-26-02323,TMKF-26-02324,TMKF-26-02383 | AS |  |  | PARADISE | CHINA | VIN-LR1 LR2 | 2026/04/25 | 2026/04/25 | Polyester/Spandex 74/26% | Knit | Scuba | Dyed | P/D | Peach (2 side),UPF 50+,Wicking | 58 | 280 | 1334 | yds | Yao Deng 鄧堯 | ASPHALT | Reject | 694 | 694 | 118.7 | 11 | 59.5 | 0 | 59.2 | 0.3% | 接疋,橫檔/橫條,油/髒/色污,破洞 | [6 empty] | 單色結論為Fail,請打下並覆驗 |  | 簽核完成 |  |  | 1>BROWN DECADENCE 缸差明显,在核可缸差范围内,ROSEWOOD 260402040#稍有头尾差,可接受,记录出货. 2>部分匹瑕疵超疵有裁损需补足,超損以成衣廠反應為準. 3>PURE WHITE 260302059#手感ok,ASPHALT/PRESTIGE PINE/ROSEWOOD/JET NAVY 手感稍偏干,对比核可样勉强可接受,寄样待业务确认,剩余缸手感干不ok寄样,C级Reject（详见查布明细）. 4>ASPHALT 260327556#-12号卷,TRUE NAVY 260327506#-6号卷横档明显不ok,C级Reject,ROSEWOOD 260327554A#-6号卷横档明显勉强可接受,记录出货,如因此造成裁损由布厂承担. | [11 empty] | 色樣、品質樣業務提供 | 已簽核 | 請參考驗貨員意見。(Please refer QA's comments.) |  |  | 2026/04/30 | 2026/04/18 | 2026/04/29 |  | 覆驗完成 |  |  | VIN-LR1
195271 | 2026/03/25 | Auto |  | DKS | Elain Huang 黃孟芳 | V2B | DAG25305_Q426,DAW16304_Q326,DAW16305_Q426,DAW16702_Q426,DAW25300_Q426,DAW25311_Q426,DAW26311_Q426,DAW26700_Q426 | TMKF-26-02301,TMKF-26-02307,TMKF-26-02311,TMKF-26-02314,TMKF-26-02315,TMKF-26-02323,TMKF-26-02324,TMKF-26-02383 | AS |  |  | PARADISE | CHINA | VIN-LR1 LR2 | 2026/04/25 | 2026/04/25 | Polyester/Spandex 74/26% | Knit | Scuba | Dyed | P/D | Peach (2 side),UPF 50+,Wicking | 58 | 280 | 7833 | yds | Yao Deng 鄧堯 | BROWN DECADENCE | Reject | 5280 | 5280 | 586.8 | 4.9 | 0 | 0 | 586.8 | 0% | 接疋,斷紗(斷經/斷緯),油/髒/色污 |  | 手感不符 |  |  |  |  | 單色結論為Fail,請打下並覆驗 |  | 簽核完成 |  |  | 1>BROWN DECADENCE 缸差明显,在核可缸差范围内,ROSEWOOD 260402040#稍有头尾差,可接受,记录出货. 2>部分匹瑕疵超疵有裁损需补足,超損以成衣廠反應為準. 3>PURE WHITE 260302059#手感ok,ASPHALT/PRESTIGE PINE/ROSEWOOD/JET NAVY 手感稍偏干,对比核可样勉强可接受,寄样待业务确认,剩余缸手感干不ok寄样,C级Reject（详见查布明细）. 4>ASPHALT 260327556#-12号卷,TRUE NAVY 260327506#-6号卷横档明显不ok,C级Reject,ROSEWOOD 260327554A#-6号卷横档明显勉强可接受,记录出货,如因此造成裁损由布厂承担. | Mill not agreen hand feel without tolarance | Sent the inspection fabric to HKO for review, and their updated comment is “marginally acceptable.” | [9 empty] | 色樣、品質樣業務提供 | 已簽核 | 請參考驗貨員意見。(Please refer QA's comments.) |  |  | 2026/04/30 | 2026/04/18 | 2026/04/29 | 許貿昇 同意出貨 Buyer apprvoal handfeel | 同意出貨-客戶核可此瑕疵 |  |  | VIN-LR1
195272 | 2026/03/25 | Auto |  | DKS | Elain Huang 黃孟芳 | V2B | DAG25305_Q426,DAW16304_Q326,DAW16305_Q426,DAW16702_Q426,DAW25300_Q426,DAW25311_Q426,DAW26311_Q426,DAW26700_Q426 | TMKF-26-02301,TMKF-26-02307,TMKF-26-02311,TMKF-26-02314,TMKF-26-02315,TMKF-26-02323,TMKF-26-02324,TMKF-26-02383 | AS |  |  | PARADISE | CHINA | VIN-LR1 LR2 | 2026/04/25 | 2026/04/25 | Polyester/Spandex 74/26% | Knit | Scuba | Dyed | P/D | Peach (2 side),UPF 50+,Wicking | 58 | 280 | 321 | yds | Yao Deng 鄧堯 | CRUISING | Reject | 2863 | 2863 | 354.7 | 9.3 | 0 | 0 | 354.7 | 0% | 接疋,油/髒/色污 |  | 手感不符 |  |  |  |  | 單色結論為Fail,請打下並覆驗 |  | 簽核完成 |  |  | 1>BROWN DECADENCE 缸差明显,在核可缸差范围内,ROSEWOOD 260402040#稍有头尾差,可接受,记录出货. 2>部分匹瑕疵超疵有裁损需补足,超損以成衣廠反應為準. 3>PURE WHITE 260302059#手感ok,ASPHALT/PRESTIGE PINE/ROSEWOOD/JET NAVY 手感稍偏干,对比核可样勉强可接受,寄样待业务确认,剩余缸手感干不ok寄样,C级Reject（详见查布明细）. 4>ASPHALT 260327556#-12号卷,TRUE NAVY 260327506#-6号卷横档明显不ok,C级Reject,ROSEWOOD 260327554A#-6号卷横档明显勉强可接受,记录出货,如因此造成裁损由布厂承担. | Mill not agreen hand feel without tolarance | Sent the inspection fabric to HKO for review, and their updated comment is “marginally acceptable.” | [9 empty] | 色樣、品質樣業務提供 | 已簽核 | 請參考驗貨員意見。(Please refer QA's comments.) |  |  | 2026/04/30 | 2026/04/18 | 2026/04/29 | 許貿昇 同意出貨 Buyer apprvoal handfeel | 同意出貨-客戶核可此瑕疵 |  |  | VIN-LR1
195270 | 2026/03/25 | Auto |  | DKS | Elain Huang 黃孟芳 | V2B | DAG25305_Q426,DAW16304_Q326,DAW16305_Q426,DAW16702_Q426,DAW25300_Q426,DAW25311_Q426,DAW26311_Q426,DAW26700_Q426 | TMKF-26-02301,TMKF-26-02307,TMKF-26-02311,TMKF-26-02314,TMKF-26-02315,TMKF-26-02323,TMKF-26-02324,TMKF-26-02383 | AS |  |  | PARADISE | CHINA | VIN-LR1 LR2 | 2026/04/25 | 2026/04/25 | Polyester/Spandex 74/26% | Knit | Scuba | Dyed | P/D | Peach (2 side),UPF 50+,Wicking | 58 | 280 | 12671 | yds | Yao Deng 鄧堯 | JET NAVY | Reject | 2133 | 2133 | 232.9 | 5.6 | 116.9 | 0 | 116 | 0% | 接疋,油/髒/色污,破洞,針痕/直條 | [6 empty] | 單色結論為Fail,請打下並覆驗 |  | 簽核完成 |  |  | 1>BROWN DECADENCE 缸差明显,在核可缸差范围内,ROSEWOOD 260402040#稍有头尾差,可接受,记录出货. 2>部分匹瑕疵超疵有裁损需补足,超損以成衣廠反應為準. 3>PURE WHITE 260302059#手感ok,ASPHALT/PRESTIGE PINE/ROSEWOOD/JET NAVY 手感稍偏干,对比核可样勉强可接受,寄样待业务确认,剩余缸手感干不ok寄样,C级Reject（详见查布明细）. 4>ASPHALT 260327556#-12号卷,TRUE NAVY 260327506#-6号卷横档明显不ok,C级Reject,ROSEWOOD 260327554A#-6号卷横档明显勉强可接受,记录出货,如因此造成裁损由布厂承担. | Mill not agreen hand feel without tolarance | Sent the inspection fabric to HKO for review, and their updated comment is “marginally acceptable.” | [9 empty] | 色樣、品質樣業務提供 | 已簽核 | 請參考驗貨員意見。(Please refer QA's comments.) |  |  | 2026/04/30 | 2026/04/18 | 2026/04/29 | 許貿昇 同意出貨 Buyer apprvoal handfeel | 同意出貨-客戶核可此瑕疵 |  |  | VIN-LR1
195276 | 2026/03/25 | Auto |  | DKS | Elain Huang 黃孟芳 | V2B | DAG25305_Q426,DAW16304_Q326,DAW16305_Q426,DAW16702_Q426,DAW25300_Q426,DAW25311_Q426,DAW26311_Q426,DAW26700_Q426 | TMKF-26-02301,TMKF-26-02307,TMKF-26-02311,TMKF-26-02314,TMKF-26-02315,TMKF-26-02323,TMKF-26-02324,TMKF-26-02383 | AS |  |  | PARADISE | CHINA | VIN-LR1 LR2 | 2026/04/25 | 2026/04/25 | Polyester/Spandex 74/26% | Knit | Scuba | Dyed | P/D | Peach (2 side),UPF 50+,Wicking | 58 | 280 | 2393 | yds | Yao Deng 鄧堯 | PRESTIGE PINE | Agree | 1158 | 1158 | 119.2 | 5 | 119.2 | 0 | 0 | 0% | 接疋,油/髒/色污 | [6 empty] | 大貨品質在接受標準內 | [16 empty] | 色樣、品質樣業務提供 | 已簽核 | 請參考驗貨員意見。(Please refer QA's comments.) |  |  | 2026/04/30 | 2026/04/18 | 2026/04/29 |  |  |  |  | VIN-LR1
195275 | 2026/03/25 | Auto |  | DKS | Elain Huang 黃孟芳 | V2B | DAG25305_Q426,DAW16304_Q326,DAW16305_Q426,DAW16702_Q426,DAW25300_Q426,DAW25311_Q426,DAW26311_Q426,DAW26700_Q426 | TMKF-26-02301,TMKF-26-02307,TMKF-26-02311,TMKF-26-02314,TMKF-26-02315,TMKF-26-02323,TMKF-26-02324,TMKF-26-02383 | AS |  |  | PARADISE | CHINA | VIN-LR1 LR2 | 2026/04/25 | 2026/04/25 | Polyester/Spandex 74/26% | Knit | Scuba | Dyed | P/D | Peach (2 side),UPF 50+,Wicking | 58 | 280 | 7803 | yds | Yao Deng 鄧堯 | PURE WHITE | Reject | 5428 | 5428 | 581.3 | 14.6 | 0 | 113.7 | 467.6 | 1.4% | 接疋,斷紗(斷經/斷緯),油/髒/色污,破洞 |  | 手感不符 |  |  |  |  | 單色結論為Fail,請打下並覆驗 |  | 簽核完成 |  |  | 1>BROWN DECADENCE 缸差明显,在核可缸差范围内,ROSEWOOD 260402040#稍有头尾差,可接受,记录出货. 2>部分匹瑕疵超疵有裁损需补足,超損以成衣廠反應為準. 3>PURE WHITE 260302059#手感ok,ASPHALT/PRESTIGE PINE/ROSEWOOD/JET NAVY 手感稍偏干,对比核可样勉强可接受,寄样待业务确认,剩余缸手感干不ok寄样,C级Reject（详见查布明细）. 4>ASPHALT 260327556#-12号卷,TRUE NAVY 260327506#-6号卷横档明显不ok,C级Reject,ROSEWOOD 260327554A#-6号卷横档明显勉强可接受,记录出货,如因此造成裁损由布厂承担. | Mill not agreen hand feel without tolarance | Sent the inspection fabric to HKO for review, and their updated comment is “marginally acceptable.” | [9 empty] | 色樣、品質樣業務提供 | 已簽核 | 請參考驗貨員意見。(Please refer QA's comments.) |  |  | 2026/04/30 | 2026/04/18 | 2026/04/29 | 許貿昇 同意出貨 Buyer apprvoal handfeel | 同意出貨-客戶核可此瑕疵 |  |  | VIN-LR1
195273 | 2026/03/25 | Auto |  | DKS | Elain Huang 黃孟芳 | V2B | DAG25305_Q426,DAW16304_Q326,DAW16305_Q426,DAW16702_Q426,DAW25300_Q426,DAW25311_Q426,DAW26311_Q426,DAW26700_Q426 | TMKF-26-02301,TMKF-26-02307,TMKF-26-02311,TMKF-26-02314,TMKF-26-02315,TMKF-26-02323,TMKF-26-02324,TMKF-26-02383 | AS |  |  | PARADISE | CHINA | VIN-LR1 LR2 | 2026/04/25 | 2026/04/25 | Polyester/Spandex 74/26% | Knit | Scuba | Dyed | P/D | Peach (2 side),UPF 50+,Wicking | 58 | 280 | 3680 | yds | Yao Deng 鄧堯 | ROSEWOOD | Discuss | 1870 | 1870 | 238.6 | 10.9 | 119.9 | 118.7 | 0 | 0.3% | 接疋,斷紗(斷經/斷緯),油/髒/色污 | [6 empty] | 單色扣點為B級,結論為Discuss | [16 empty] | 色樣、品質樣業務提供 | 已簽核 | 請參考驗貨員意見。(Please refer QA's comments.) |  |  | 2026/04/30 | 2026/04/18 | 2026/04/29 |  |  |  |  | VIN-LR1
195274 | 2026/03/25 | Auto |  | DKS | Elain Huang 黃孟芳 | V2B | DAG25305_Q426,DAW16304_Q326,DAW16305_Q426,DAW16702_Q426,DAW25300_Q426,DAW25311_Q426,DAW26311_Q426,DAW26700_Q426 | TMKF-26-02301,TMKF-26-02307,TMKF-26-02311,TMKF-26-02314,TMKF-26-02315,TMKF-26-02323,TMKF-26-02324,TMKF-26-02383 | AS |  |  | PARADISE | CHINA | VIN-LR1 LR2 | 2026/04/25 | 2026/04/25 | Polyester/Spandex 74/26% | Knit | Scuba | Dyed | P/D | Peach (2 side),UPF 50+,Wicking | 58 | 280 | 2640 | yds | Yao Deng 鄧堯 | TRUE NAVY | Reject | 2750 | 2750 | 293.5 | 8.9 | 0 | 0 | 293.5 | 0% | 接疋,橫檔/橫條,油/髒/色污,破洞 |  | 手感不符 |  |  |  |  | 單色結論為Fail,請打下並覆驗 |  | 簽核完成 |  |  | 1>BROWN DECADENCE 缸差明显,在核可缸差范围内,ROSEWOOD 260402040#稍有头尾差,可接受,记录出货. 2>部分匹瑕疵超疵有裁损需补足,超損以成衣廠反應為準. 3>PURE WHITE 260302059#手感ok,ASPHALT/PRESTIGE PINE/ROSEWOOD/JET NAVY 手感稍偏干,对比核可样勉强可接受,寄样待业务确认,剩余缸手感干不ok寄样,C级Reject（详见查布明细）. 4>ASPHALT 260327556#-12号卷,TRUE NAVY 260327506#-6号卷横档明显不ok,C级Reject,ROSEWOOD 260327554A#-6号卷横档明显勉强可接受,记录出货,如因此造成裁损由布厂承担. | Mill not agreen hand feel without tolarance | Sent the inspection fabric to HKO for review, and their updated comment is “marginally acceptable.” | [9 empty] | 色樣、品質樣業務提供 | 已簽核 | 請參考驗貨員意見。(Please refer QA's comments.) |  |  | 2026/04/30 | 2026/04/18 | 2026/04/29 | 許貿昇 同意出貨 Buyer apprvoal handfeel | 同意出貨-客戶核可此瑕疵 |  |  | VIN-LR1
194402 | 2026/03/25 | Auto |  | DKS | Elain Huang 黃孟芳 | V2B | DAW16304_Q326 | TMKF-26-02391 | NAS |  |  | 海寧駿銳 | CHINA | VIN-LR1 LR2 | 2026/04/11 | 2026/04/11 | Nylon/Spandex 84/16% | Knit | Mesh | Dyed | Pigment Dye | NA,Adaptive | 59 | 134 | 651 | yds | Gul Wang 王國安 | BROWN DECADENCE | Agree | 836 | 836 | 123 | 7.3 | 123 | 0 | 0 | 0% | 接疋,橫檔/橫條,油/髒/色污 | [6 empty] | 大貨品質在接受標準內 | [16 empty] | 色樣、品質樣廠商提供 | 已簽核 | 請參考驗貨員意見。(Please refer QA's comments.) |  |  | 2026/04/22 | 2026/03/22 | 2026/04/23 |  |  |  |  | VIN-LR1
194401 | 2026/03/25 | Auto |  | DKS | Elain Huang 黃孟芳 | V2B | DAW16304_Q326 | TMKF-26-02391 | NAS |  |  | 海寧駿銳 | CHINA | VIN-LR1 LR2 | 2026/04/11 | 2026/04/11 | Nylon/Spandex 84/16% | Knit | Mesh | Dyed | Pigment Dye | NA,Adaptive | 59 | 134 | 164 | yds | Gul Wang 王國安 | CHERRY ICE | Agree | 179 | 179 | 106 | 8.5 | 106 | 0 | 0 | 0% | 接疋,橫檔/橫條,油/髒/色污 | [6 empty] | 大貨品質在接受標準內 | [16 empty] | 色樣、品質樣廠商提供 | 已簽核 | 請參考驗貨員意見。(Please refer QA's comments.) |  |  | 2026/04/22 | 2026/03/22 | 2026/04/23 |  |  |  |  | VIN-LR1
194569 | 2026/03/26 | Auto |  | DKS | Gina Peng 彭榆茜 | V2A | MAX117_Q426 | TMKF-26-02393 | NAS |  |  | 達和國際 | TAIWAN | IND-GLD2 | 2026/04/09 | 2026/04/14 | Polyester/Rayon/Spandex 75/23/2% | Knit | Jacquard | Dyed | Top/D,Jacquard | NA,UPF 50+ | 58 | 325 | 53338 | yds | Allen Wu 吳育騰 | B25/MID GREY HTR/GC | Agree | 7484 | 7484 | 769 | 9.9 | 565 | 204 | 0 | 0% | 接疋,擦傷/刮傷/勾紗,斷紗(斷經/斷緯),棉粒/結頭/粗節,油/髒/色污,破洞 | [6 empty] | 部分匹扣點為B級,但單色結論為Pass | [16 empty] | 色樣、品質樣業務提供 | 已簽核 | 部分匹扣點為B級，但單色結論為Pass。(Some rolls are B grade, but conclusion is Pass.) | Email:amylin@dar-her.com.tw |  | 2026/04/30 | 2026/06/03 | 2026/07/13 |  |  |  |  | IND-GLD
194626 | 2026/03/26 | Auto |  | DKS | Gina Peng 彭榆茜 | V2A | MAX117_Q426 | TMKF-26-02393 | NAS |  |  | 達和國際 | TAIWAN | IND-GLD2 | 2026/04/09 | 2026/04/15 | Polyester/Rayon/Spandex 75/23/2% | Knit | Jacquard | Dyed | Top/D,Jacquard | NA,UPF 50+ | 58 | 325 | 53338 | yds | Allen Wu 吳育騰 | B25/MID GREY HTR/GC | Discuss | 3404 | 3404 | 332 | 13.6 | 207 | 125 | 0 | 1.1% | 接疋,擦傷/刮傷/勾紗,斷紗(斷經/斷緯),棉粒/結頭/粗節,油/髒/色污 | [6 empty] | 單色扣點為B級,結論為Discuss | [16 empty] | 色樣、品質樣業務提供 | 已簽核 | 單色結論為Discuss。(The conclusion is Discuss.) | Email:amylin@dar-her.com.tw |  | 2026/04/30 | 2026/06/03 | 2026/07/13 |  |  |  |  | IND-GLD
194976 | 2026/03/26 | Auto |  | DKS | Gina Peng 彭榆茜 | V2A | MAX117_Q426 | TMKF-26-02393 | NAS |  |  | 達和國際 | TAIWAN | IND-GLD2 | 2026/04/17 | 2026/04/20 | Polyester/Rayon/Spandex 75/23/2% | Knit | Jacquard | Dyed | Top/D,Jacquard | NA,UPF 50+ | 58 | 325 | 53338 | yds | Allen Wu 吳育騰 | B25/MID GREY HTR/GC | Agree | 3354 | 3354 | 348 | 5.5 | 304 | 44 | 0 | 0% | 接疋,棉粒/結頭/粗節 | [6 empty] | 部分匹扣點為B級,但單色結論為Pass | [16 empty] | 色樣、品質樣業務提供 | 已簽核 | 單色結論為Discuss。(The conclusion is Discuss.) | Email:amylin@dar-her.com.tw |  | 2026/04/30 | 2026/06/03 | 2026/07/13 |  |  |  |  | IND-GLD
195117 | 2026/03/26 | Auto |  | DKS | Gina Peng 彭榆茜 | V2A | MAX117_Q426 | TMKF-26-02393 | NAS |  |  | 達和國際 | TAIWAN | IND-GLD2 | 2026/04/23 | 2026/04/23 | Polyester/Rayon/Spandex 75/23/2% | Knit | Jacquard | Dyed | Top/D,Jacquard | NA,UPF 50+ | 58 | 325 | 53338 | yds | Bill Wang 王逢茂 | B25/MID GREY HTR/GC | Agree | 786 | 786 | 90 | 2.2 | 90 | 0 | 0 | 0% | 棉粒/結頭/粗節 | [6 empty] | 大貨品質在接受標準內 | [16 empty] | 色樣、品質樣業務提供 | 已簽核 | 單色結論為Discuss。(The conclusion is Discuss.) | Email:amylin@dar-her.com.tw |  | 2026/04/30 | 2026/06/03 | 2026/07/13 |  |  |  |  | IND-GLD
195524 | 2026/03/26 | Auto |  | DKS | Gina Peng 彭榆茜 | V2A | MAX117_Q426 | TMKF-26-02393 | NAS |  |  | 達和國際 | TAIWAN | IND-GLD2 | 2026/04/28 | 2026/04/29 | Polyester/Rayon/Spandex 75/23/2% | Knit | Jacquard | Dyed | Top/D,Jacquard | NA,UPF 50+ | 58 | 325 | 53338 | yds | Bill Wang 王逢茂 | B25/MID GREY HTR/GC | Agree | 7148 | 7148 | 379 | 6.6 | 256 | 123 | 0 | 0% | 接疋,棉粒/結頭/粗節,油/髒/色污 | [6 empty] | 部分匹扣點為B級,但單色結論為Pass | [16 empty] | 色樣、品質樣業務提供 | 已簽核 | 單色結論為Pass。(The conclusion is Pass.) | Email:amylin@dar-her.com.tw |  | 2026/04/30 | 2026/06/03 | 2026/07/13 |  |  |  |  | IND-GLD
194572 | 2026/03/26 | Auto |  | DKS | Gina Peng 彭榆茜 | V2A | MAX117_Q426 | TMKF-26-02393 | NAS |  |  | 達和國際 | TAIWAN | IND-GLD2 | 2026/04/09 | 2026/04/14 | Polyester/Rayon/Spandex 75/23/2% | Knit | Jacquard | Dyed | Top/D,Jacquard | NA,UPF 50+ | 58 | 325 | 35970 | yds | Allen Wu 吳育騰 | B2652/VANILLA ICE | Discuss | 1910 | 1910 | 173 | 11.6 | 88 | 85 | 0 | 0.5% | 接疋,擦傷/刮傷/勾紗,斷紗(斷經/斷緯),棉粒/結頭/粗節,油/髒/色污 | [6 empty] | 單色扣點為B級,結論為Discuss | [16 empty] | 色樣、品質樣業務提供 | 已簽核 | 部分匹扣點為B級，但單色結論為Pass。(Some rolls are B grade, but conclusion is Pass.) | Email:amylin@dar-her.com.tw |  | 2026/04/30 | 2026/06/03 | 2026/07/13 |  |  |  |  | IND-GLD
194624 | 2026/03/26 | Auto |  | DKS | Gina Peng 彭榆茜 | V2A | MAX117_Q426 | TMKF-26-02393 | NAS |  |  | 達和國際 | TAIWAN | IND-GLD2 | 2026/04/09 | 2026/04/15 | Polyester/Rayon/Spandex 75/23/2% | Knit | Jacquard | Dyed | Top/D,Jacquard | NA,UPF 50+ | 58 | 325 | 35970 | yds | Allen Wu 吳育騰 | B2652/VANILLA ICE | Discuss | 8193 | 8193 | 428 | 12.4 | 255 | 173 | 0 | 0.7% | 接疋,棉粒/結頭/粗節,油/髒/色污 | [6 empty] | 單色扣點為B級,結論為Discuss | [16 empty] | 色樣、品質樣業務提供 | 已簽核 | 單色結論為Discuss。(The conclusion is Discuss.) | Email:amylin@dar-her.com.tw |  | 2026/04/30 | 2026/06/03 | 2026/07/13 |  |  |  |  | IND-GLD
194974 | 2026/03/26 | Auto |  | DKS | Gina Peng 彭榆茜 | V2A | MAX117_Q426 | TMKF-26-02393 | NAS |  |  | 達和國際 | TAIWAN | IND-GLD2 | 2026/04/17 | 2026/04/20 | Polyester/Rayon/Spandex 75/23/2% | Knit | Jacquard | Dyed | Top/D,Jacquard | NA,UPF 50+ | 58 | 325 | 35970 | yds | Allen Wu 吳育騰 | B2652/VANILLA ICE | Discuss | 2719 | 2719 | 162 | 19.8 | 40 | 122 | 0 | 2.9% | 接疋,棉粒/結頭/粗節 | [6 empty] | 單色扣點為B級,結論為Discuss | [16 empty] | 色樣、品質樣業務提供 | 已簽核 | 單色結論為Discuss。(The conclusion is Discuss.) | Email:amylin@dar-her.com.tw |  | 2026/04/30 | 2026/06/03 | 2026/07/13 |  |  |  |  | IND-GLD
195521 | 2026/03/26 | Auto |  | DKS | Gina Peng 彭榆茜 | V2A | MAX117_Q426 | TMKF-26-02393 | NAS |  |  | 達和國際 | TAIWAN | IND-GLD2 | 2026/04/28 | 2026/04/29 | Polyester/Rayon/Spandex 75/23/2% | Knit | Jacquard | Dyed | Top/D,Jacquard | NA,UPF 50+ | 58 | 325 | 35970 | yds | Allen Wu 吳育騰 | B2652/VANILLA ICE | Agree | 10736 | 10736 | 629 | 9.5 | 338 | 291 | 0 | 0% | 接疋,棉粒/結頭/粗節,油/髒/色污 | [6 empty] | 部分匹扣點為B級,但單色結論為Pass | [16 empty] | 色樣、品質樣業務提供 | 已簽核 | 部分匹扣點為B級，但單色結論為Pass。(Some rolls are B grade, but conclusion is Pass.) | Email:amylin@dar-her.com.tw |  | 2026/04/30 | 2026/06/03 | 2026/07/13 |  |  |  |  | IND-GLD
195589 | 2026/03/26 | Auto |  | DKS | Gina Peng 彭榆茜 | V2A | MAX117_Q426 | TMKF-26-02393 | NAS |  |  | 達和國際 | TAIWAN | IND-GLD2 | 2026/04/30 | 2026/04/30 | Polyester/Rayon/Spandex 75/23/2% | Knit | Jacquard | Dyed | Top/D,Jacquard | NA,UPF 50+ | 58 | 325 | 2757 | yds | Allen Wu 吳育騰 | B2722/LIGHT GREIGE | Discuss | 2844 | 2844 | 130 | 11.5 | 88 | 42 | 0 | 0.5% | 接疋,棉粒/結頭/粗節 | [6 empty] | 部分匹扣點為B級,但單色結論為Pass | [16 empty] | 無色樣，品質樣業務提供 | 已簽核 | 單色結論為Discuss。(The conclusion is Discuss.) | Email:amylin@dar-her.com.tw |  | 2026/04/30 | 2026/06/03 | 2026/07/13 |  |  |  |  | IND-GLD
194571 | 2026/03/26 | Auto |  | DKS | Gina Peng 彭榆茜 | V2A | MAX117_Q426 | TMKF-26-02393 | NAS |  |  | 達和國際 | TAIWAN | IND-GLD2 | 2026/04/09 | 2026/04/14 | Polyester/Rayon/Spandex 75/23/2% | Knit | Jacquard | Dyed | Top/D,Jacquard | NA,UPF 50+ | 58 | 325 | 27751 | yds | Allen Wu 吳育騰 | B8459/SKYWAY | Discuss | 594 | 594 | 83 | 14.5 | 42 | 41 | 0 | 1.3% | 接疋,棉粒/結頭/粗節 | [6 empty] | 單色扣點為B級,結論為Discuss | [16 empty] | 色樣、品質樣業務提供 | 已簽核 | 部分匹扣點為B級，但單色結論為Pass。(Some rolls are B grade, but conclusion is Pass.) | Email:amylin@dar-her.com.tw |  | 2026/04/30 | 2026/06/03 | 2026/07/13 |  |  |  |  | IND-GLD
194623 | 2026/03/26 | Auto |  | DKS | Gina Peng 彭榆茜 | V2A | MAX117_Q426 | TMKF-26-02393 | NAS |  |  | 達和國際 | TAIWAN | IND-GLD2 | 2026/04/09 | 2026/04/15 | Polyester/Rayon/Spandex 75/23/2% | Knit | Jacquard | Dyed | Top/D,Jacquard | NA,UPF 50+ | 58 | 325 | 27751 | yds | Allen Wu 吳育騰 | B8459/SKYWAY | Agree | 2851 | 2851 | 253 | 7.9 | 213 | 40 | 0 | 0% | 接疋,斷紗(斷經/斷緯),棉粒/結頭/粗節,油/髒/色污 | [6 empty] | 部分匹扣點為B級,但單色結論為Pass | [16 empty] | 色樣、品質樣業務提供 | 已簽核 | 單色結論為Discuss。(The conclusion is Discuss.) | Email:amylin@dar-her.com.tw |  | 2026/04/30 | 2026/06/03 | 2026/07/13 |  |  |  |  | IND-GLD
194975 | 2026/03/26 | Auto |  | DKS | Gina Peng 彭榆茜 | V2A | MAX117_Q426 | TMKF-26-02393 | NAS |  |  | 達和國際 | TAIWAN | IND-GLD2 | 2026/04/17 | 2026/04/20 | Polyester/Rayon/Spandex 75/23/2% | Knit | Jacquard | Dyed | Top/D,Jacquard | NA,UPF 50+ | 58 | 325 | 27751 | yds | Allen Wu 吳育騰 | B8459/SKYWAY | Agree | 6412 | 6412 | 162 | 7.4 | 162 | 0 | 0 | 0% | 接疋 | [6 empty] | 大貨品質在接受標準內 | [16 empty] | 色樣、品質樣業務提供 | 已簽核 | 單色結論為Discuss。(The conclusion is Discuss.) | Email:amylin@dar-her.com.tw |  | 2026/04/30 | 2026/06/03 | 2026/07/13 |  |  |  |  | IND-GLD
195116 | 2026/03/26 | Auto |  | DKS | Gina Peng 彭榆茜 | V2A | MAX117_Q426 | TMKF-26-02393 | NAS |  |  | 達和國際 | TAIWAN | IND-GLD2 | 2026/04/23 | 2026/04/23 | Polyester/Rayon/Spandex 75/23/2% | Knit | Jacquard | Dyed | Top/D,Jacquard | NA,UPF 50+ | 58 | 325 | 27751 | yds | Bill Wang 王逢茂 | B8459/SKYWAY | Discuss | 6581 | 6581 | 249 | 22.9 | 43 | 206 | 0 | 3.9% | 接疋,棉粒/結頭/粗節,油/髒/色污 | [6 empty] | 單色扣點為B級,結論為Discuss | [16 empty] | 色樣、品質樣業務提供 | 已簽核 | 單色結論為Discuss。(The conclusion is Discuss.) | Email:amylin@dar-her.com.tw |  | 2026/04/30 | 2026/06/03 | 2026/07/13 |  |  |  |  | IND-GLD
195522 | 2026/03/26 | Auto |  | DKS | Gina Peng 彭榆茜 | V2A | MAX117_Q426 | TMKF-26-02393 | NAS |  |  | 達和國際 | TAIWAN | IND-GLD2 | 2026/04/28 | 2026/04/29 | Polyester/Rayon/Spandex 75/23/2% | Knit | Jacquard | Dyed | Top/D,Jacquard | NA,UPF 50+ | 58 | 325 | 27751 | yds | Allen Wu 吳育騰 | B8459/SKYWAY | Agree | 3107 | 3107 | 215 | 8.4 | 131 | 84 | 0 | 0% | 接疋,棉粒/結頭/粗節 | [6 empty] | 部分匹扣點為B級,但單色結論為Pass | [16 empty] | 色樣、品質樣業務提供 | 已簽核 | 部分匹扣點為B級，但單色結論為Pass。(Some rolls are B grade, but conclusion is Pass.) | Email:amylin@dar-her.com.tw |  | 2026/04/30 | 2026/06/03 | 2026/07/13 |  |  |  |  | IND-GLD
195590 | 2026/03/26 | Auto |  | DKS | Gina Peng 彭榆茜 | V2A | MAX117_Q426 | TMKF-26-02393 | NAS |  |  | 達和國際 | TAIWAN | IND-GLD2 | 2026/04/30 | 2026/04/30 | Polyester/Rayon/Spandex 75/23/2% | Knit | Jacquard | Dyed | Top/D,Jacquard | NA,UPF 50+ | 58 | 325 | 27751 | yds | Allen Wu 吳育騰 | B8459/SKYWAY | Discuss | 3865 | 3865 | 254 | 14.2 | 86 | 168 | 0 | 1.3% | 接疋,棉粒/結頭/粗節,油/髒/色污 | [6 empty] | 單色扣點為B級,結論為Discuss | [16 empty] | 色樣、品質樣業務提供 | 已簽核 | 單色結論為Discuss。(The conclusion is Discuss.) | Email:amylin@dar-her.com.tw |  | 2026/04/30 | 2026/06/03 | 2026/07/13 |  |  |  |  | IND-GLD
194977 | 2026/03/26 | Auto |  | DKS | Gina Peng 彭榆茜 | V2A | MAX117_Q426 | TMKF-26-02393 | NAS |  |  | 達和國際 | TAIWAN | IND-GLD2 | 2026/04/17 | 2026/04/20 | Polyester/Rayon/Spandex 75/23/2% | Knit | Jacquard | Dyed | Top/D,Jacquard | NA,UPF 50+ | 58 | 325 | 38214 | yds | Allen Wu 吳育騰 | B8899/SKY CAPTAIN | Agree | 2964 | 2964 | 169 | 3.6 | 127 | 42 | 0 | 0% | 接疋,棉粒/結頭/粗節 | [6 empty] | 部分匹扣點為B級,但單色結論為Pass | [16 empty] | 色樣、品質樣業務提供 | 已簽核 | 單色結論為Discuss。(The conclusion is Discuss.) | Email:amylin@dar-her.com.tw |  | 2026/04/30 | 2026/06/03 | 2026/07/13 |  |  |  |  | IND-GLD
195115 | 2026/03/26 | Auto |  | DKS | Gina Peng 彭榆茜 | V2A | MAX117_Q426 | TMKF-26-02393 | NAS |  |  | 達和國際 | TAIWAN | IND-GLD2 | 2026/04/23 | 2026/04/23 | Polyester/Rayon/Spandex 75/23/2% | Knit | Jacquard | Dyed | Top/D,Jacquard | NA,UPF 50+ | 58 | 325 | 38214 | yds | Bill Wang 王逢茂 | B8899/SKY CAPTAIN | Discuss | 1251 | 1251 | 83 | 25.3 | 0 | 83 | 0 | 4.6% | 棉粒/結頭/粗節,油/髒/色污,破洞修補痕 | [6 empty] | 單色扣點為B級,結論為Discuss | [16 empty] | 色樣、品質樣業務提供 | 已簽核 | 單色結論為Discuss。(The conclusion is Discuss.) | Email:amylin@dar-her.com.tw |  | 2026/04/30 | 2026/06/03 | 2026/07/13 |  |  |  |  | IND-GLD
195591 | 2026/03/26 | Auto |  | DKS | Gina Peng 彭榆茜 | V2A | MAX117_Q426 | TMKF-26-02393 | NAS |  |  | 達和國際 | TAIWAN | IND-GLD2 | 2026/04/30 | 2026/04/30 | Polyester/Rayon/Spandex 75/23/2% | Knit | Jacquard | Dyed | Top/D,Jacquard | NA,UPF 50+ | 58 | 325 | 38214 | yds | Allen Wu 吳育騰 | B8899/SKY CAPTAIN | Agree | 5953 | 5953 | 258 | 9 | 174 | 84 | 0 | 0% | 接疋,棉粒/結頭/粗節 | [6 empty] | 部分匹扣點為B級,但單色結論為Pass | [16 empty] | 色樣、品質樣業務提供 | 已簽核 | 單色結論為Discuss。(The conclusion is Discuss.) | Email:amylin@dar-her.com.tw |  | 2026/04/30 | 2026/06/03 | 2026/07/13 |  |  |  |  | IND-GLD
194919 | 2026/03/26 | Auto |  | DKS | Gina Peng 彭榆茜 | V2A | MAX117_Q426 | TMKF-26-02393 | NAS |  |  | 達和國際 | TAIWAN | IND-GLD2 | 2026/04/20 | 2026/04/20 | Polyester/Rayon/Spandex 75/23/2% | Knit | Jacquard | Dyed | Top/D,Jacquard | NA,UPF 50+ | 58 | 325 | 48155 | yds | Bill Wang 王逢茂 | BN85/PURE BLACK | Discuss | 27337 | 27337 | 1009 | 11.7 | 473 | 536 | 0 | 0.5% | 接疋,擦傷/刮傷/勾紗,斷紗(斷經/斷緯),棉粒/結頭/粗節,油/髒/色污 | [6 empty] | 單色扣點為B級,結論為Discuss | [16 empty] | 色樣、品質樣業務提供 | 已簽核 | 單色結論為Discuss。(The conclusion is Discuss.) | Email:amylin@dar-her.com.tw |  | 2026/04/30 | 2026/06/03 | 2026/07/13 |  |  |  |  | IND-GLD
194978 | 2026/03/26 | Auto |  | DKS | Gina Peng 彭榆茜 | V2A | MAX117_Q426 | TMKF-26-02393 | NAS |  |  | 達和國際 | TAIWAN | IND-GLD2 | 2026/04/17 | 2026/04/20 | Polyester/Rayon/Spandex 75/23/2% | Knit | Jacquard | Dyed | Top/D,Jacquard | NA,UPF 50+ | 58 | 325 | 48155 | yds | Allen Wu 吳育騰 | BN85/PURE BLACK | Discuss | 2488 | 2488 | 87 | 10.3 | 45 | 42 | 0 | 0.1% | 接疋,棉粒/結頭/粗節 | [6 empty] | 單色扣點為B級,結論為Discuss | [16 empty] | 色樣、品質樣業務提供 | 已簽核 | 單色結論為Discuss。(The conclusion is Discuss.) | Email:amylin@dar-her.com.tw |  | 2026/04/30 | 2026/06/03 | 2026/07/13 |  |  |  |  | IND-GLD
195592 | 2026/03/26 | Auto |  | DKS | Gina Peng 彭榆茜 | V2A | MAX117_Q426 | TMKF-26-02393 | NAS |  |  | 達和國際 | TAIWAN | IND-GLD2 | 2026/04/30 | 2026/04/30 | Polyester/Rayon/Spandex 75/23/2% | Knit | Jacquard | Dyed | Top/D,Jacquard | NA,UPF 50+ | 58 | 325 | 48155 | yds | Allen Wu 吳育騰 | BN85/PURE BLACK | Discuss | 4913 | 4913 | 262 | 12.6 | 87 | 175 | 0 | 0.8% | 接疋,棉粒/結頭/粗節 | [6 empty] | 單色扣點為B級,結論為Discuss | [16 empty] | 色樣、品質樣業務提供 | 已簽核 | 單色結論為Discuss。(The conclusion is Discuss.) | Email:amylin@dar-her.com.tw |  | 2026/04/30 | 2026/06/03 | 2026/07/13 |  |  |  |  | IND-GLD
195206 | 2026/03/26 | Auto |  | DKS | Gina Peng 彭榆茜 | V2A | MAX117_Q426 | TMKF-26-02394 | AS |  |  | PARADISE | CHINA | IND-GLD1 | 2026/04/24 | 2026/04/24 | Cotton/Polyester 60/40% | Knit | Jersey | Dyed | P/D | NA,NA | 67 | 150 | 143 | yds | Changzhi Wang 王昌智 | BLACK COFFEE | Agree | 397 | 397 | 102.1 | 9.8 | 102.1 | 0 | 0 | 0% | 接疋,棉粒/結頭/粗節,油/髒/色污,破洞 | [6 empty] | 大貨品質在接受標準內 | [16 empty] | 色樣、品質樣廠商提供 | 已簽核 | 請參考驗貨員意見。(Please refer QA's comments.) |  |  | 2026/04/27 | 2026/06/03 | 2026/07/13 |  |  |  |  | IND-GLD
195203 | 2026/03/26 | Auto |  | DKS | Gina Peng 彭榆茜 | V2A | MAX117_Q426 | TMKF-26-02394 | AS |  |  | PARADISE | CHINA | IND-GLD1 | 2026/04/24 | 2026/04/24 | Cotton/Polyester 60/40% | Knit | Jersey | Dyed | P/D | NA,NA | 67 | 150 | 1351 | yds | Changzhi Wang 王昌智 | GARNET | Discuss | 1531 | 1531 | 205.4 | 18.5 | 0 | 205.4 | 0 | 2.6% | 接疋,擦傷/刮傷/勾紗,棉粒/結頭/粗節,油/髒/色污 | [6 empty] | 單色扣點為B級,結論為Discuss | [16 empty] | 色樣、品質樣廠商提供 | 已簽核 | 請參考驗貨員意見。(Please refer QA's comments.) |  |  | 2026/04/27 | 2026/06/03 | 2026/07/13 |  |  |  |  | IND-GLD
195204 | 2026/03/26 | Auto |  | DKS | Gina Peng 彭榆茜 | V2A | MAX117_Q426 | TMKF-26-02394 | AS |  |  | PARADISE | CHINA | IND-GLD1 | 2026/04/24 | 2026/04/24 | Cotton/Polyester 60/40% | Knit | Jersey | Dyed | P/D | NA,NA | 67 | 150 | 1584 | yds | Changzhi Wang 王昌智 | JUNE BUG | Discuss | 1997 | 1997 | 184.5 | 26.6 | 0 | 184.5 | 0 | 5% | 接疋,擦傷/刮傷/勾紗,棉粒/結頭/粗節,油/髒/色污,破洞 | [6 empty] | 單色扣點為B級,結論為Discuss | [16 empty] | 色樣、品質樣廠商提供 | 已簽核 | 請參考驗貨員意見。(Please refer QA's comments.) |  |  | 2026/04/27 | 2026/06/03 | 2026/07/13 |  |  |  |  | IND-GLD
195205 | 2026/03/26 | Auto |  | DKS | Gina Peng 彭榆茜 | V2A | MAX117_Q426 | TMKF-26-02394 | AS |  |  | PARADISE | CHINA | IND-GLD1 | 2026/04/24 | 2026/04/24 | Cotton/Polyester 60/40% | Knit | Jersey | Dyed | P/D | NA,NA | 67 | 150 | 178 | yds | Changzhi Wang 王昌智 | LIGHT GREIGE | Discuss | 383 | 383 | 98.3 | 21.4 | 0 | 98.3 | 0 | 3.4% | 接疋,斷紗(斷經/斷緯),油/髒/色污,破洞,破洞修補痕 | [6 empty] | 單色扣點為B級,結論為Discuss | [16 empty] | 色樣、品質樣廠商提供 | 已簽核 | 請參考驗貨員意見。(Please refer QA's comments.) |  |  | 2026/04/27 | 2026/06/03 | 2026/07/13 |  |  |  |  | IND-GLD
195231 | 2026/03/26 | Auto |  | GU | Anita Hsu 徐瑜穗 | V6B | 60326F051F | TMKF-26-02402 | AS |  | A | 天而然 | CHINA | IND-GLS1 | 2026/04/24 | 2026/04/23 | Polyester/Recycled Polyester/Rayon/Spandex 64/30/5/1% | Woven | Tweeds | Dyed | Y/D | Brush (2 side),NA | 56 | 302 | 4083 | yds | Qiang Chen 陳強 | 08 DARK GRAY | Discuss | 2786.9 | 2786.9 | 306.6 | 10.8 | 125.2 | 181.4 | 0 | 0.2% | 棉粒/結頭/粗節,油/髒/色污,異纖/飛花 | [6 empty] | 單色扣點為B級,結論為Discuss | [16 empty] | 色樣、品質樣業務提供 | 已簽核 | 請參考驗貨員意見。(Please refer QA's comments.) |  |  | 2026/04/27 | 2026/05/25 | 2026/06/03 |  |  |  |  | IND-GLS
195322 | 2026/03/26 | Auto |  | GU | Anita Hsu 徐瑜穗 | V6B | 60326H090B | TMKF-26-02405 | NAS |  | A | 上海新聯紡 | CHINA | VIN-MK3B MK3C | 2026/04/26 | 2026/04/26 | Polyester 100% | Woven | Poplin | Dyed | P/D | NA,NA | 59.5 | 100 | 673 | yds | Junde Zhang 張俊德 | 06 GRAY | Agree | 359.1 | 359.1 | 180.2 | 10 | 180.2 | 0 | 0 | 0% | 棉粒/結頭/粗節,橫檔/橫條,油/髒/色污 | [6 empty] | 大貨品質在接受標準內 | [16 empty] | 色樣、品質樣業務提供 | 已簽核 | 請參考驗貨員意見。(Please refer QA's comments.) |  |  |  | 2026/04/14 | 2026/05/04 |  |  |  |  | VIN-MK3
195323 | 2026/03/26 | Auto |  | GU | Anita Hsu 徐瑜穗 | V6B | 60326H090B | TMKF-26-02405 | NAS |  | A | 上海新聯紡 | CHINA | VIN-MK3B MK3C | 2026/04/26 | 2026/04/26 | Polyester 100% | Woven | Poplin | Dyed | P/D | NA,NA | 59.5 | 100 | 2961 | yds | Junde Zhang 張俊德 | 09 BLACK | Agree | 579.2 | 579.2 | 141.2 | 9.2 | 141.2 | 0 | 0 | 0% | 擦傷/刮傷/勾紗,斷紗(斷經/斷緯),棉粒/結頭/粗節,橫檔/橫條 | [6 empty] | 大貨品質在接受標準內 | [16 empty] | 色樣、品質樣業務提供 | 已簽核 | 請參考驗貨員意見。(Please refer QA's comments.) |  |  |  | 2026/04/14 | 2026/05/04 |  |  |  |  | VIN-MK3
195324 | 2026/03/26 | Auto |  | GU | Anita Hsu 徐瑜穗 | V6B | 60326H090B | TMKF-26-02405 | NAS |  | A | 上海新聯紡 | CHINA | VIN-MK3B MK3C | 2026/04/26 | 2026/04/26 | Polyester 100% | Woven | Poplin | Dyed | P/D | NA,NA | 59.5 | 100 | 467 | yds | Junde Zhang 張俊德 | 57 OLIVE | Discuss | 105.8 | 105.8 | 105.8 | 16.1 | 0 | 105.8 | 0 | 1.8% | 接疋,油/髒/色污 | [6 empty] | 單色扣點為B級,結論為Discuss | [16 empty] | 色樣、品質樣業務提供 | 已簽核 | 請參考驗貨員意見。(Please refer QA's comments.) |  |  |  | 2026/04/14 | 2026/05/04 |  |  |  |  | VIN-MK3
194747 | 2026/03/27 | Auto |  | TGT | Angela Chen 陳柔婷 | V5B | YP0Y5W_C426 | TMKF-26-02503 | NAS |  | A | 江蘇金盟 | CHINA | VIN-TPLC | 2026/04/17 | 2026/04/17 | Cotton(BCI) 100% | Knit | Rib | PRT + Dyed | Reactive PRT,P/D,1x1 | NA,NA | 63 | 180 | 20420 | yds | Jiangao Zhang 張建高 | C426CJSLPAOP143_1 | Reject | 12612 | 12612 | 1479 | 11.7 | 906 | 494 | 79 | 0.5% | 印花瑕疵,印花瑕疵(印白),印花瑕疵(塞網),接疋,棉粒/結頭/粗節,油/髒/色污 |  |  |  |  | 布邊不良 |  | 部分匹為C級打下,但單色結論為Discuss | [16 empty] | 色樣、品質樣廠商提供 | 已簽核 | 請參考驗貨員意見。(Please refer QA's comments.) |  |  | 2026/04/22 | 2026/05/08 | 2026/07/13 |  |  |  |  | VIN-TPL
194264 | 2026/03/27 | Auto |  | TGT | Angela Chen 陳柔婷 | V5B | YP0Y5W_C426 | TMKF-26-02503,TMKF-26-02504 | NAS |  | A | 江蘇金盟 | CHINA | VIN-TPLC | 2026/04/09 | 2026/04/09 | Cotton(BCI) 100% | Knit | Rib | PRT + Dyed | Reactive PRT,P/D,1x1 | NA,NA | 63 | 180 | 12964 | yds | Changzhi Wang 王昌智 | C426CJSLPAOP118_1 | Reject | 13696 | 13696 | 1411 | 14.2 | 1077 | 245 | 89 | 1.3% | 印花瑕疵(印白),接疋,棉粒/結頭/粗節,橫檔/橫條,油/髒/色污,異纖/飛花,破洞 |  |  |  |  | 布邊不良 |  | 部分匹為C級打下,但單色結論為Discuss | [16 empty] | 色樣、品質樣廠商提供 | 已簽核 | 請參考驗貨員意見。(Please refer QA's comments.) |  |  | 2026/04/15 | 2026/05/08 | 2026/07/13 |  |  |  |  | VIN-TPL
194265 | 2026/03/27 | Auto |  | TGT | Angela Chen 陳柔婷 | V5B | YP0Y5W_C426 | TMKF-26-02503,TMKF-26-02504 | NAS |  | A | 江蘇金盟 | CHINA | VIN-TPLC | 2026/04/09 | 2026/04/09 | Cotton(BCI) 100% | Knit | Rib | PRT + Dyed | Reactive PRT,P/D,1x1 | NA,NA | 63 | 180 | 14008 | yds | Changzhi Wang 王昌智 | C426CJSLPAOP121_1 | Agree | 10000 | 10000 | 1002 | 7.1 | 915 | 87 | 0 | 0% | 印花瑕疵(印白),接疋,棉粒/結頭/粗節,油/髒/色污,破洞 | 布面不平整 |  |  |  | 布頭/尾瑕疵,背面瑕疵 |  | 部分匹扣點為B級,但單色結論為Pass | [16 empty] | 色樣、品質樣廠商提供 | 已簽核 | 請參考驗貨員意見。(Please refer QA's comments.) |  |  | 2026/04/15 | 2026/05/08 | 2026/07/13 |  |  |  |  | VIN-TPL
194748 | 2026/03/27 | Auto |  | TGT | Angela Chen 陳柔婷 | V5B | YP0Y5W_C426 | TMKF-26-02506 | NAS |  | A | 江蘇金盟 | CHINA | VIN-TPLC | 2026/04/16 | 2026/04/17 | Cotton(BCI) 100% | Knit | Rib | PRT | Pigment PRT,1x1 | NA,NA | 63 | 180 | 13146 | yds | Jiangao Zhang 張建高 | C426CJSLPAOP117_1 | Discuss | 8447 | 8447 | 1010 | 12.2 | 484 | 526 | 0 | 0.7% | 印花瑕疵(印白),接疋,棉粒/結頭/粗節,油/髒/色污,異纖/飛花,破洞 |  |  | 緯斜/緯弧過大 |  | 布邊不良 |  | 單色扣點為B級,結論為Discuss | [16 empty] | 色樣、品質樣廠商提供 | 已簽核 | 請參考驗貨員意見。(Please refer QA's comments.) |  |  | 2026/04/22 | 2026/05/08 | 2026/07/13 |  |  |  |  | VIN-TPL
195420 | 2026/03/27 | Auto |  | DKS | Sherry Hsu 許亞渲 | V2B | DAW16207_Q426 | TMKF-26-02529 | NAS |  |  | 井澤 | CHINA | IND-GLD2 | 2026/05/03 | 2026/04/27 | Polyester/Spandex 89/11% | Woven | Plain Weave | Dyed | P/D | NA,UPF 50+,Wicking | 54 | 125 | 2040 | yds | Yong Wang 王勇 | MUTED OLIVE | Agree | 1512 | 1512 | 196 | 0 | 196 | 0 | 0 | 0% | [7 empty] | 大貨品質在接受標準內 | [16 empty] | 色樣、品質樣廠商提供 | 已簽核 | 請參考驗貨員意見。(Please refer QA's comments.) |  |  | 2026/05/15 | 2026/06/09 | 2026/07/13 |  |  |  |  | IND-GLD
195419 | 2026/03/27 | Auto |  | DKS | Sherry Hsu 許亞渲 | V2B | DAW16207_Q426 | TMKF-26-02529 | NAS |  |  | 井澤 | CHINA | IND-GLD2 | 2026/05/03 | 2026/04/27 | Polyester/Spandex 89/11% | Woven | Plain Weave | Dyed | P/D | NA,UPF 50+,Wicking | 54 | 125 | 2040 | yds | Yong Wang 王勇 | TEAM ROYAL BLUE | Agree | 1633 | 1633 | 200 | 3 | 200 | 0 | 0 | 0% | 油/髒/色污 | [6 empty] | 大貨品質在接受標準內 | [16 empty] | 色樣、品質樣廠商提供 | 已簽核 | 請參考驗貨員意見。(Please refer QA's comments.) |  |  | 2026/05/15 | 2026/06/09 | 2026/07/13 |  |  |  |  | IND-GLD
195031 | 2026/03/27 | Auto |  | DKS | Sherry Hsu 許亞渲 | V2B | DAW16207_Q426 | TMKF-26-02529 | NAS |  |  | 井澤 | CHINA | IND-GLD2 | 2026/04/22 | 2026/04/22 | Polyester/Spandex 89/11% | Woven | Plain Weave | Dyed | P/D | NA,UPF 50+,Wicking | 54 | 125 | 2040 | yds | Yong Wang 王勇 | UNIVERSITY NAVY | Reject | 2068 | 2068 | 102 | 39.2 | 0 | 0 | 102 | 8.8% | 染折/折痕,橫檔/橫條 | [6 empty] | 單色結論為Fail,請打下並覆驗 |  | 簽核完成 |  |  | 1·第11匹布边死折印超分多不OK判C级打下，请全缸复验。 | [11 empty] | 色樣、品質樣廠商提供 | 已簽核 | 請參考驗貨員意見。(Please refer QA's comments.) |  |  | 2026/05/15 | 2026/06/09 | 2026/07/13 |  | 覆驗完成 |  |  | IND-GLD
195418 | 2026/03/27 | Auto |  | DKS | Sherry Hsu 許亞渲 | V2B | DAW16207_Q426 | TMKF-26-02529 | NAS |  |  | 井澤 | CHINA | IND-GLD2 | 2026/05/03 | 2026/04/27 | Polyester/Spandex 89/11% | Woven | Plain Weave | Dyed | P/D | NA,UPF 50+,Wicking | 54 | 125 | 2040 | yds | Yong Wang 王勇 | UNIVERSITY NAVY | Agree | 3879 | 3879 | 494 | 4.7 | 366 | 128 | 0 | 0% | 接疋,擦傷/刮傷/勾紗,斷紗(斷經/斷緯),油/髒/色污 | [6 empty] | 部分匹扣點為B級,但單色結論為Pass | [16 empty] | 色樣、品質樣廠商提供 | 已簽核 | 請參考驗貨員意見。(Please refer QA's comments.) |  |  | 2026/05/15 | 2026/06/09 | 2026/07/13 |  |  |  |  | IND-GLD
193914 | 2026/03/27 | Auto |  | GU | Cynthia Chen 陳律妏 | V6A | 60226F051A_26 | TMKF-26-02536 | AS |  | A | 杭州福恩 | CHINA | IND-GLD1 | 2026/04/01 | 2026/04/01 | Recycled Polyester/Viscose/Spandex 67/29/4% | Woven | Twill | Dyed | Dope/D | NA,NA | 54 | 280 | 18578 | yds | Junde Zhang 張俊德 | 32 BEIGE | Discuss | 6763 | 6763 | 781.8 | 16 | 0 | 781.8 | 0 | 1.8% | 棉粒/結頭/粗節,油/髒/色污,異纖/飛花,破洞 | [6 empty] | 單色扣點為B級,結論為Discuss | [16 empty] | 色樣、品質樣廠商提供 | 已簽核 | 請參考驗貨員意見。(Please refer QA's comments.) |  |  | 2026/04/20 | 2026/03/02 | 2026/04/08 |  |  |  |  | IND-GLD
194883 | 2026/03/27 | Auto |  | GU | Cynthia Chen 陳律妏 | V6A | 60226F051A_26 | TMKF-26-00647,TMKF-26-01000,TMKF-26-01916,TMKF-26-02536 | AS |  | A | 杭州福恩 | CHINA | IND-GLD1 | 2026/04/20 | 2026/04/20 | Recycled Polyester/Viscose/Spandex 67/29/4% | Woven | Twill | Dyed | Dope/D | NA,NA | 54 | 280 | 90116 | yds | Qiang Chen 陳強 | 09 BLACK | Discuss | 11045.9 | 11045.9 | 1296.3 | 14.3 | 234 | 1062.3 | 0 | 1.3% | 接疋,擦傷/刮傷/勾紗,斷紗(斷經/斷緯),棉粒/結頭/粗節,橫檔/橫條,油/髒/色污,異纖/飛花 | [6 empty] | 單色扣點為B級,結論為Discuss | [16 empty] | 色樣、品質樣業務提供 | 已簽核 | 請參考驗貨員意見。(Please refer QA's comments.) |  |  | 2026/04/20 | 2026/04/06 | 2026/04/22 |  |  |  |  | IND-GLD
195421 | 2026/03/27 | Auto |  | DKS | Sherry Hsu 許亞渲 | V2B | DAG26112N_Q426 | TMKF-26-02541 | NAS |  |  | 井澤 | CHINA | IND-GLD2 | 2026/04/27 | 2026/04/27 | Polyester/Spandex 91/9% | Woven | Plain Weave | Dyed | P/D | NA,UPF 50+,Wicking | 54 | 94 | 200 | yds | Yong Wang 王勇 | PURE WHITE | Agree | 1086 | 1086 | 117 | 6.8 | 117 | 0 | 0 | 0% | 接疋,油/髒/色污 | [6 empty] | 大貨品質在接受標準內 | [16 empty] | 色樣、品質樣廠商提供 | 已簽核 | 請參考驗貨員意見。(Please refer QA's comments.) |  |  | 2026/05/15 | 2026/06/19 | 2026/07/28 |  |  |  |  | IND-GLD
195601 | 2026/03/31 | Auto |  | DKS | Elain Huang 黃孟芳 | V2B | DAW16702_Q426 | TMKF-26-02576 | AS |  |  | 錦群 | TAIWAN | VIN-LR1 | 2026/04/28 | 2026/04/30 | Polyester/Spandex 84/16% | Knit | Jersey | Dyed | P/D | NA,Anti-UV,Wicking | 58 | 190 | 279 | yds | Bill Wang 王逢茂 | CRUSING BLUE | Agree | 488 | 488 | 72 | 6.9 | 72 | 0 | 0 | 0% | 接疋,油/髒/色污 | [6 empty] | 大貨品質在接受標準內 | [16 empty] | 無色樣，品質樣業務提供 | 已簽核 | 單色結論為Pass。(The conclusion is Pass.) |  |  | 2026/05/04 | 2026/06/23 | 2026/07/30 |  |  |  |  | VIN-LR1
195600 | 2026/03/31 | Auto |  | DKS | Elain Huang 黃孟芳 | V2B | DAW16702_Q426 | TMKF-26-02576 | AS |  |  | 錦群 | TAIWAN | VIN-LR1 | 2026/04/28 | 2026/04/30 | Polyester/Spandex 84/16% | Knit | Jersey | Dyed | P/D | NA,Anti-UV,Wicking | 58 | 190 | 719 | yds | Bill Wang 王逢茂 | VEILED PINK | Agree | 510 | 510 | 75 | 8 | 75 | 0 | 0 | 0% | 接疋,油/髒/色污 | [6 empty] | 大貨品質在接受標準內 | [16 empty] | 無色樣，品質樣業務提供 | 已簽核 | 單色結論為Pass。(The conclusion is Pass.) |  |  | 2026/05/04 | 2026/06/23 | 2026/07/30 |  |  |  |  | VIN-LR1
194611 | 2026/03/30 | Auto |  | KOH | Jenna Chan 詹靖宜 | V3C | MX6SK007_FA26VN | TMKF-26-02591 | AS |  |  | 吳江雲聖 | CHINA | VIN-BN | 2026/04/15 | 2026/04/15 | Polyester/Spandex 86/14% | Knit | Jersey | PRT | Paper PRT | NA,Wicking | 62 | 180 | 4273 | yds | Changzhi Wang 王昌智 | BLACK TOPOGRAPHY 232B | Agree | 4317 | 4317 | 520 | 9.8 | 347 | 173 | 0 | 0% | 接疋,染折/折痕,油/髒/色污 |  |  |  |  | 背面瑕疵 |  | 部分匹扣點為B級,但單色結論為Pass | [16 empty] | 色樣、品質樣廠商提供 | 已簽核 | 請參考驗貨員意見。(Please refer QA's comments.) |  |  | 2026/04/15 | 2026/05/12 | 2026/06/15 |  |  |  |  | VIN-BN
194610 | 2026/03/30 | Auto |  | KOH | Jenna Chan 詹靖宜 | V3C | MX6SK007_FA26VN | TMKF-26-02591 | AS |  |  | 吳江雲聖 | CHINA | VIN-BN | 2026/04/15 | 2026/04/15 | Polyester/Spandex 86/14% | Knit | Jersey | PRT | Paper PRT | NA,Wicking | 62 | 180 | 4273 | yds | Changzhi Wang 王昌智 | BLUE GOLF GEO F211B | Agree | 4285 | 4285 | 496 | 3.8 | 413 | 0 | 83 | 0% | 接疋,棉粒/結頭/粗節,油/髒/色污 |  |  |  | 匹差過大 |  |  | 部分匹為C級打下,但單色結論為Pass | [16 empty] | 色樣、品質樣廠商提供 | 已簽核 | 請參考驗貨員意見。(Please refer QA's comments.) |  |  | 2026/04/15 | 2026/05/12 | 2026/06/15 |  |  |  |  | VIN-BN
194608 | 2026/03/30 | Auto |  | KOH | Jenna Chan 詹靖宜 | V3C | MX6SK007_FA26VN | TMKF-26-02591 | AS |  |  | 吳江雲聖 | CHINA | VIN-BN | 2026/04/15 | 2026/04/15 | Polyester/Spandex 86/14% | Knit | Jersey | PRT | Paper PRT | NA,Wicking | 62 | 180 | 4204 | yds | Changzhi Wang 王昌智 | NAVY DITSY 216A | Agree | 4288 | 4288 | 420 | 6.7 | 420 | 0 | 0 | 0% | 印花瑕疵(印白),接疋,橫檔/橫條 | [6 empty] | 大貨品質在接受標準內 | [16 empty] | 色樣、品質樣廠商提供 | 已簽核 | 請參考驗貨員意見。(Please refer QA's comments.) |  |  | 2026/04/15 | 2026/05/12 | 2026/06/15 |  |  |  |  | VIN-BN
194607 | 2026/03/30 | Auto |  | KOH | Jenna Chan 詹靖宜 | V3C | MX6SK007_FA26VN | TMKF-26-02591 | AS |  |  | 吳江雲聖 | CHINA | VIN-BN | 2026/04/15 | 2026/04/15 | Polyester/Spandex 86/14% | Knit | Jersey | PRT | Paper PRT | NA,Wicking | 62 | 180 | 4204 | yds | Changzhi Wang 王昌智 | NAVY LEAF GEO F207A | Agree | 4289 | 4289 | 493 | 5.1 | 328 | 83 | 82 | 0% | 印花瑕疵(印白),接疋,油/髒/色污 |  |  |  | 匹差過大 | 布邊不良 |  | 部分匹為C級打下,但單色結論為Pass | [16 empty] | 色樣、品質樣廠商提供 | 已簽核 | 請參考驗貨員意見。(Please refer QA's comments.) |  |  | 2026/04/15 | 2026/05/12 | 2026/06/15 |  |  |  |  | VIN-BN
194606 | 2026/03/30 | Auto |  | KOH | Jenna Chan 詹靖宜 | V3C | MX6SK007_FA26VN | TMKF-26-02591 | AS |  |  | 吳江雲聖 | CHINA | VIN-BN | 2026/04/15 | 2026/04/15 | Polyester/Spandex 86/14% | Knit | Jersey | PRT | Paper PRT | NA,Wicking | 62 | 180 | 4495 | yds | Changzhi Wang 王昌智 | SLATE CHEST 205A | Agree | 4585 | 4585 | 581 | 6.7 | 503 | 78 | 0 | 0% | 印花瑕疵(印白),接疋,棉粒/結頭/粗節,油/髒/色污 | 布面不平整 | [5 empty] | 部分匹扣點為B級,但單色結論為Pass | [16 empty] | 色樣、品質樣廠商提供 | 已簽核 | 請參考驗貨員意見。(Please refer QA's comments.) |  |  | 2026/04/15 | 2026/05/12 | 2026/06/15 |  |  |  |  | VIN-BN
194609 | 2026/03/30 | Auto |  | KOH | Jenna Chan 詹靖宜 | V3C | MX6SK007_FA26VN | TMKF-26-02591 | AS |  |  | 吳江雲聖 | CHINA | VIN-BN | 2026/04/15 | 2026/04/15 | Polyester/Spandex 86/14% | Knit | Jersey | PRT | Paper PRT | NA,Wicking | 62 | 180 | 3678 | yds | Changzhi Wang 王昌智 | WHITE LEAVES F216A | Agree | 3751 | 3751 | 430 | 5.1 | 430 | 0 | 0 | 0% | 接疋,油/髒/色污 |  |  |  |  | 布邊不良 |  | 大貨品質在接受標準內 | [16 empty] | 色樣、品質樣廠商提供 | 已簽核 | 請參考驗貨員意見。(Please refer QA's comments.) |  |  | 2026/04/15 | 2026/05/12 | 2026/06/15 |  |  |  |  | VIN-BN
194426 | 2026/03/30 | Auto |  | KOH | Jenna Chan 詹靖宜 | V3C | MX6SK016_FA26VN | TMKF-26-02593 | AS |  | A | 聚益 | CHINA | VIN-BN | 2026/04/12 | 2026/04/12 | Polyester/Spandex 89/11% | Knit | Jacquard | Dyed | Cross dyed | NA,Wicking | 63 | 170 | 0 | yds | Changzhi Wang 王昌智 | 654_560 TURNBERRY BLU | Agree | 8148 | 8148 | 895.4 | 8.2 | 489.9 | 405.5 | 0 | 0% | 接疋,擦傷/刮傷/勾紗,油/髒/色污,破洞 | [6 empty] | 部分匹扣點為B級,但單色結論為Pass | [16 empty] | 色樣、品質樣廠商提供 | 已簽核 | 請參考驗貨員意見。(Please refer QA's comments.) | Email:jovilin@ecolot.com.tw |  | 2026/04/13 | 2026/05/12 | 2026/06/08 |  |  |  |  | VIN-BN
194425 | 2026/03/30 | Auto |  | KOH | Jenna Chan 詹靖宜 | V3C | MX6SK016_FA26VN | TMKF-26-02593 | AS |  | A | 聚益 | CHINA | VIN-BN | 2026/04/12 | 2026/04/12 | Polyester/Spandex 89/11% | Knit | Jacquard | Dyed | Cross dyed | NA,Wicking | 63 | 170 | 0 | yds | Changzhi Wang 王昌智 | FORGED IRON 19_4011TC | Discuss | 2208 | 2208 | 246.5 | 17.8 | 0 | 246.5 | 0 | 2.3% | 接疋,擦傷/刮傷/勾紗,破洞 |  |  |  |  | 布邊不良 |  | 單色扣點為B級,結論為Discuss | [16 empty] | 色樣、品質樣廠商提供 | 已簽核 | 請參考驗貨員意見。(Please refer QA's comments.) | Email:jovilin@ecolot.com.tw |  | 2026/04/13 | 2026/05/12 | 2026/06/08 |  |  |  |  | VIN-BN
194904 | 2026/04/03 | Auto |  | ASC | Felix Dang 鄧進東 | V3B | 2013A780_AW26 | TMKF-26-02633 | AS |  |  | 綿春(VIN) | VIETNAM | VIN-LR3 | 2026/04/20 | 2026/04/20 | Recycled Polyester 100% | Knit | Mesh | Dyed | P/D | NA,Wicking | 60 | 120 | 15025 | yds | HoaNguyen | ENERGY AQUA | Agree | 903 | 903 | 201 | 1.5 | 201 | 0 | 0 | 0% | 擦傷/刮傷/勾紗,油/髒/色污 | [6 empty] | 大貨品質在接受標準內 | [16 empty] | 色樣、品質樣廠商提供 | 已簽核 | 請參考驗貨員意見。(Please refer QA's comments.) 請參考驗貨員意見。(Please refer QA's comments.) |  |  | 2026/06/05 | 2026/06/08 | 2026/08/26 |  |  |  |  | VIN-LR3
195599 | 2026/04/03 | Auto |  | DKS | Sherry Hsu 許亞渲 | V2B | DAG25302_Q426 | TMKF-26-02646 | AS |  |  | 錦群 | TAIWAN | VIN-MK2B | 2026/04/28 | 2026/04/30 | Polyester/Spandex 84/16% | Knit | Jersey | Dyed | P/D | NA,Anti-UV,Wicking | 58 | 190 | 928 | yds | Bill Wang 王逢茂 | PURE BLACK | Agree | 1869 | 1869 | 413 | 3.6 | 413 | 0 | 0 | 0% | 接疋,擦傷/刮傷/勾紗,油/髒/色污 | [6 empty] | 大貨品質在接受標準內 | [16 empty] | 無色樣，品質樣業務提供 | 已簽核 | 單色結論為Pass。(The conclusion is Pass.) |  |  | 2026/05/15 | 2026/06/09 | 2026/07/30 |  |  |  |  | VIN-MK2
194254 | 2026/03/31 | Auto |  | GU | Lomi Yang 楊茹芳 | V6B | 60236N001B_5 | TMKF-26-02652 | AS |  | A | 南通三奔 | CHINA | VIN-MK3C | 2026/04/08 | 2026/04/09 | Polyester/Recycled Polyester 69/31% | Woven | Dobby | Dyed | P/D | NA,NA | 56 | 136 | 201 | yds | Ken Kong 孔祥松 | 00 WHITE | Agree | 1585 | 1585 | 227 | 7.5 | 227 | 0 | 0 | 0% | 接疋,棉粒/結頭/粗節,油/髒/色污 | [6 empty] | 大貨品質在接受標準內 | [16 empty] | 色樣、品質樣廠商提供 | 已簽核 | 請參考驗貨員意見。(Please refer QA's comments.) |  |  | 2026/04/14 | 2026/05/04 | 2026/05/15 |  |  |  |  | VIN-MK3
194760 | 2026/03/31 | Auto |  | GU | Lomi Yang 楊茹芳 | V6B | 60236N001B_5 | TMKF-26-02652 | AS |  | A | 南通三奔 | CHINA | VIN-MK3C | 2026/04/17 | 2026/04/17 | Polyester/Recycled Polyester 69/31% | Woven | Dobby | Dyed | P/D | NA,NA | 56 | 136 | 201 | yds | Ajun He 何緒君 | 00 WHITE | Discuss | 3877 | 3877 | 438 | 9.1 | 346 | 92 | 0 | 0% | 斷紗(斷經/斷緯),棉粒/結頭/粗節,油/髒/色污 |  |  |  |  | 背面瑕疵 |  | 單色扣點為B級,結論為Discuss | [16 empty] | 色樣、品質樣業務提供 | 已簽核 | 請參考驗貨員意見。(Please refer QA's comments.) |  |  |  | 2026/05/04 | 2026/05/15 |  |  |  |  | VIN-MK3
194251 | 2026/03/31 | Auto |  | GU | Lomi Yang 楊茹芳 | V6B | 60236N001B_5 | TMKF-26-02652 | AS |  | A | 南通三奔 | CHINA | VIN-MK3C | 2026/04/08 | 2026/04/09 | Polyester/Recycled Polyester 69/31% | Woven | Dobby | Dyed | P/D | NA,NA | 56 | 136 | 339 | yds | Ken Kong 孔祥松 | 09 BLACK | Agree | 1818 | 1818 | 237 | 8 | 138 | 99 | 0 | 0% | 斷紗(斷經/斷緯),棉粒/結頭/粗節,橫檔/橫條 | [6 empty] | 部分匹扣點為B級,但單色結論為Pass | [16 empty] | 色樣、品質樣廠商提供 | 已簽核 | 請參考驗貨員意見。(Please refer QA's comments.) |  |  | 2026/04/14 | 2026/05/04 | 2026/05/15 |  |  |  |  | VIN-MK3
194252 | 2026/03/31 | Auto |  | GU | Lomi Yang 楊茹芳 | V6B | 60236N001B_5 | TMKF-26-02652 | AS |  | A | 南通三奔 | CHINA | VIN-MK3C | 2026/04/08 | 2026/04/09 | Polyester/Recycled Polyester 69/31% | Woven | Dobby | Dyed | P/D | NA,NA | 56 | 136 | 477 | yds | Ken Kong 孔祥松 | 31 BEIGE | Agree | 9566 | 9566 | 1095 | 5.7 | 884 | 211 | 0 | 0% | 接疋,擦傷/刮傷/勾紗,斷紗(斷經/斷緯),棉粒/結頭/粗節,油/髒/色污 | [6 empty] | 部分匹扣點為B級,但單色結論為Pass | [16 empty] | 色樣、品質樣廠商提供 | 已簽核 | 請參考驗貨員意見。(Please refer QA's comments.) |  |  | 2026/04/14 | 2026/05/04 | 2026/05/15 |  |  |  |  | VIN-MK3
194255 | 2026/03/31 | Auto |  | GU | Lomi Yang 楊茹芳 | V6B | 60236N001B_5 | TMKF-26-02652 | AS |  | A | 南通三奔 | CHINA | VIN-MK3C | 2026/04/08 | 2026/04/09 | Polyester/Recycled Polyester 69/31% | Woven | Dobby | Dyed | P/D | NA,NA | 56 | 136 | 4067 | yds | Ken Kong 孔祥松 | 42 YELLOW | Agree | 8568 | 8568 | 1047 | 7.8 | 877 | 170 | 0 | 0% | 接疋,擦傷/刮傷/勾紗,棉粒/結頭/粗節,油/髒/色污 | [6 empty] | 部分匹扣點為B級,但單色結論為Pass | [16 empty] | 色樣、品質樣廠商提供 | 已簽核 | 請參考驗貨員意見。(Please refer QA's comments.) |  |  | 2026/04/14 | 2026/05/04 | 2026/05/15 |  |  |  |  | VIN-MK3
194253 | 2026/03/31 | Auto |  | GU | Lomi Yang 楊茹芳 | V6B | 60236N001B_5 | TMKF-26-02652 | AS |  | A | 南通三奔 | CHINA | VIN-MK3C | 2026/04/08 | 2026/04/09 | Polyester/Recycled Polyester 69/31% | Woven | Dobby | Dyed | P/D | NA,NA | 56 | 136 | 6905 | yds | Ken Kong 孔祥松 | 62 BLUE | Agree | 8993.9 | 8993.9 | 1041 | 7.2 | 721 | 320 | 0 | 0% | 接疋,斷紗(斷經/斷緯),棉粒/結頭/粗節,橫檔/橫條,油/髒/色污 | [6 empty] | 部分匹扣點為B級,但單色結論為Pass | [16 empty] | 色樣、品質樣廠商提供 | 已簽核 | 請參考驗貨員意見。(Please refer QA's comments.) |  |  | 2026/04/14 | 2026/05/04 | 2026/05/15 |  |  |  |  | VIN-MK3
194258 | 2026/03/31 | Auto |  | GU | Lomi Yang 楊茹芳 | V6B | 60236F014A_1 | TMKF-26-02653 | AS |  | A | 南通三奔 | CHINA | VIN-MK3C | 2026/04/09 | 2026/04/09 | Recycled Polyester/Polyester 59/41% | Woven | Plain Weave | Dyed | P/D | NA,NA | 56 | 125 | 287 | yds | Ken Kong 孔祥松 | 01 OFF WHITE | Agree | 6493 | 6493 | 666 | 6.3 | 666 | 0 | 0 | 0% | 棉粒/結頭/粗節,油/髒/色污 | [6 empty] | 大貨品質在接受標準內 | [16 empty] | 色樣、品質樣廠商提供 | 已簽核 | 請參考驗貨員意見。(Please refer QA's comments.) |  |  | 2026/04/27 | 2026/05/04 | 2026/05/21 |  |  |  |  | VIN-MK3
194259 | 2026/03/31 | Auto |  | GU | Lomi Yang 楊茹芳 | V6B | 60236F014A_1 | TMKF-26-02653 | AS |  | A | 南通三奔 | CHINA | VIN-MK3C | 2026/04/09 | 2026/04/09 | Recycled Polyester/Polyester 59/41% | Woven | Plain Weave | Dyed | P/D | NA,NA | 56 | 125 | 9957 | yds | Ken Kong 孔祥松 | 37 BROWN | Agree | 4994 | 4994 | 615 | 8.5 | 390 | 225 | 0 | 0% | 擦傷/刮傷/勾紗,棉粒/結頭/粗節,油/髒/色污,異纖/飛花,破洞 | [6 empty] | 部分匹扣點為B級,但單色結論為Pass | [16 empty] | 色樣、品質樣廠商提供 | 已簽核 | 請參考驗貨員意見。(Please refer QA's comments.) |  |  | 2026/04/27 | 2026/05/04 | 2026/05/21 |  |  |  |  | VIN-MK3
195021 | 2026/03/31 | Auto |  | GU | Lomi Yang 楊茹芳 | V6B | 60236F014A_1 | TMKF-26-02653 | AS |  | A | 南通三奔 | CHINA | VIN-MK3C | 2026/04/22 | 2026/04/22 | Recycled Polyester/Polyester 59/41% | Woven | Plain Weave | Dyed | P/D | NA,NA | 56 | 125 | 9957 | yds | Yong Wang 王勇 | 37 BROWN | Agree | 8226 | 8226 | 858 | 9.4 | 508 | 350 | 0 | 0% | 擦傷/刮傷/勾紗,棉粒/結頭/粗節,油/髒/色污,異纖/飛花 | [6 empty] | 部分匹扣點為B級,但單色結論為Pass | [16 empty] | 色樣、品質樣廠商提供 | 已簽核 | 請參考驗貨員意見。(Please refer QA's comments.) |  |  | 2026/04/27 | 2026/05/04 | 2026/05/21 |  |  |  |  | VIN-MK3
195386 | 2026/03/31 | Auto |  | GU | Lomi Yang 楊茹芳 | V6B | 60236F014A_1 | TMKF-26-02653 | AS |  | A | 南通三奔 | CHINA | VIN-MK3C | 2026/04/27 | 2026/04/27 | Recycled Polyester/Polyester 59/41% | Woven | Plain Weave | Dyed | P/D | NA,NA | 56 | 125 | 9957 | yds | Yong Wang 王勇 | 37 BROWN | Discuss | 2610 | 2610 | 262 | 11.5 | 134 | 128 | 0 | 0.5% | 棉粒/結頭/粗節,橫檔/橫條,油/髒/色污,異纖/飛花 | [6 empty] | 單色扣點為B級,結論為Discuss | [16 empty] | 色樣、品質樣廠商提供 | 已簽核 | 請參考驗貨員意見。(Please refer QA's comments.) |  |  | 2026/04/27 | 2026/05/04 | 2026/05/21 |  |  |  |  | VIN-MK3
195144 | 2026/03/31 | Auto |  | DKS | Irma Liu 劉晏伶 | V2A | MAX2414067L_426 | TMKF-26-02683 | NAS |  |  | 金旭 | CHINA | VIN-MK2B | 2026/04/23 | 2026/04/23 | Polyester/Spandex 87/13% | Knit | Mesh | Dyed | P/D | NA,Anti-Microbial,Anti-Odor,Quick Dry,Wi | 60 | 170 | 906 | yds | Changzhi Wang 王昌智 | PURE BLACK | Discuss | 760 | 760 | 97.5 | 10.3 | 0 | 97.5 | 0 | 0.1% | 接疋,油/髒/色污,破洞 | [6 empty] | 單色扣點為B級,結論為Discuss | [16 empty] | 色樣、品質樣廠商提供 | 已簽核 | 請參考驗貨員意見。(Please refer QA's comments.) |  |  | 2026/05/11 | 2026/06/12 | 2026/07/23 |  |  |  |  | VIN-MK2
195500 | 2026/03/31 | Auto |  | DKS | Irma Liu 劉晏伶 | V2A | MAX233402_Q426,MAX233403_Q426 | TMKF-26-02687,TMKF-26-02689 | AS |  |  | PARADISE | CHINA | IND-GLD5 | 2026/04/24 | 2026/04/24 | Polyester/Tencel/Spandex 74/19/7% | Knit | Jersey | Dyed | Y/D | NA,Anti-Odor,Wicking | 56 | 155 | 1236 | yds | Changzhi Wang 王昌智 | BLACK COFFEE DD | Agree | 2295 | 2295 | 226 | 6.2 | 226 | 0 | 0 | 0% | 接疋,棉粒/結頭/粗節,油/髒/色污,異纖/飛花,破洞 | [6 empty] | 大貨品質在接受標準內 | [16 empty] | 色樣、品質樣廠商提供 | 已簽核 | 請參考驗貨員意見。(Please refer QA's comments.) |  |  | 2026/04/27 | 2026/06/02 | 2026/07/13 |  |  |  |  | IND-GLD
195498 | 2026/03/31 | Auto |  | DKS | Irma Liu 劉晏伶 | V2A | MAX233402_Q426,MAX233403_Q426 | TMKF-26-02687,TMKF-26-02689 | AS |  |  | PARADISE | CHINA | IND-GLD5 | 2026/04/24 | 2026/04/24 | Polyester/Tencel/Spandex 74/19/7% | Knit | Jersey | Dyed | Y/D | NA,Anti-Odor,Wicking | 56 | 155 | 8374 | yds | Changzhi Wang 王昌智 | CHILI PEPPER DD | Discuss | 4592 | 4592 | 457.3 | 15.5 | 219.3 | 238 | 0 | 1.7% | 接疋,斷紗(斷經/斷緯),棉粒/結頭/粗節,油/髒/色污,破洞 |  |  |  |  | 布邊不良 |  | 單色扣點為B級,結論為Discuss | [16 empty] | 色樣、品質樣廠商提供 | 已簽核 | 請參考驗貨員意見。(Please refer QA's comments.) |  |  | 2026/04/27 | 2026/06/02 | 2026/07/13 |  |  |  |  | IND-GLD
195501 | 2026/03/31 | Auto |  | DKS | Irma Liu 劉晏伶 | V2A | MAX233402_Q426,MAX233403_Q426 | TMKF-26-02687,TMKF-26-02689 | AS |  |  | PARADISE | CHINA | IND-GLD5 | 2026/04/24 | 2026/04/24 | Polyester/Tencel/Spandex 74/19/7% | Knit | Jersey | Dyed | Y/D | NA,Anti-Odor,Wicking | 56 | 155 | 3466 | yds | Changzhi Wang 王昌智 | DARKER ARDOSIA DD | Agree | 1383 | 1383 | 231.9 | 6 | 231.9 | 0 | 0 | 0% | 接疋,棉粒/結頭/粗節,異纖/飛花 | [6 empty] | 大貨品質在接受標準內 | [16 empty] | 色樣、品質樣廠商提供 | 已簽核 | 請參考驗貨員意見。(Please refer QA's comments.) |  |  | 2026/04/27 | 2026/06/02 | 2026/07/13 |  |  |  |  | IND-GLD
195499 | 2026/03/31 | Auto |  | DKS | Irma Liu 劉晏伶 | V2A | MAX233402_Q426,MAX233403_Q426 | TMKF-26-02687,TMKF-26-02689 | AS |  |  | PARADISE | CHINA | IND-GLD5 | 2026/04/24 | 2026/04/24 | Polyester/Tencel/Spandex 74/19/7% | Knit | Jersey | Dyed | Y/D | NA,Anti-Odor,Wicking | 56 | 155 | 9458 | yds | Changzhi Wang 王昌智 | SKYWAY SD | Agree | 4066 | 4066 | 451.7 | 7.7 | 339.7 | 112 | 0 | 0% | 接疋,斷紗(斷經/斷緯),棉粒/結頭/粗節,油/髒/色污 | [6 empty] | 部分匹扣點為B級,但單色結論為Pass | [16 empty] | 色樣、品質樣廠商提供 | 已簽核 | 請參考驗貨員意見。(Please refer QA's comments.) |  |  | 2026/04/27 | 2026/06/02 | 2026/07/13 |  |  |  |  | IND-GLD
195207 | 2026/03/31 | Auto |  | DKS | Irma Liu 劉晏伶 | V2A | MAX233403_Q426 | TMKF-26-02693 | AS |  |  | PARADISE | CHINA | IND-GLD5 | 2026/04/24 | 2026/04/24 | Polyester/Tencel/Spandex 74/19/7% | Knit | Jersey | Dyed | Pigment Dye | NA,Anti-Odor,Wicking | 60 | 185 | 3216 | yds | Changzhi Wang 王昌智 | PURE WHITE | Discuss | 3391 | 3391 | 337.9 | 22.2 | 0 | 337.9 | 0 | 3.7% | 棉粒/結頭/粗節,橫檔/橫條,油/髒/色污,異纖/飛花 |  |  |  |  | 背面瑕疵 |  | 單色扣點為B級,結論為Discuss | [16 empty] | 色樣、品質樣廠商提供 | 已簽核 | 請參考驗貨員意見。(Please refer QA's comments.) |  |  | 2026/04/27 | 2026/07/06 | 2026/08/24 |  |  |  |  | IND-GLD
195406 | 2026/03/31 | Auto |  | TGT | Angela Chen 陳柔婷 | V5B | P6M2Z3_C426 | TMKF-26-02716 | NAS |  |  | 江蘇斯巴達 | CHINA | VIN-MK2B | 2026/04/29 | 2026/04/27 | Recycled Polyester 100% | Knit | Jersey | PRT + Dyed | Paper PRT,P/D | Brush (2 side),Flame Resistant | 58 | 140 | 44919 | yds | Nianhua Li 李年華 | C426CJSLPAOP118_1 | Agree | 15000 | 15000 | 2887.8 | 3.1 | 2774 | 0 | 113.8 | 0% | 接疋,油/髒/色污 |  |  |  |  | 全匹性瑕疵 |  | 部分匹為C級打下,但單色結論為Pass | [16 empty] | 色樣、品質樣廠商提供 | 已簽核 | 請參考驗貨員意見。(Please refer QA's comments.) | Email:zxf@js-jf.cn |  | 2026/05/01 | 2026/05/29 | 2026/07/15 |  |  |  |  | VIN-MK2
195488 | 2026/03/31 | Auto |  | TGT | Angela Chen 陳柔婷 | V5B | P6M2Z3_C426 | TMKF-26-02716 | NAS |  |  | 江蘇斯巴達 | CHINA | VIN-MK2B | 2026/04/28 | 2026/04/28 | Recycled Polyester 100% | Knit | Jersey | PRT + Dyed | Paper PRT,P/D | Brush (2 side),Flame Resistant | 58 | 140 | 44919 | yds | Nianhua Li 李年華 | C426CJSLPAOP118_1 | Agree | 10000 | 10000 | 1070.5 | 7 | 964.7 | 105.8 | 0 | 0% | 接疋,斷紗(斷經/斷緯),油/髒/色污 | [6 empty] | 部分匹扣點為B級,但單色結論為Pass | [16 empty] | 色樣、品質樣廠商提供 | 已簽核 | 請參考驗貨員意見。(Please refer QA's comments.) | Email:zxf@js-jf.cn |  | 2026/05/01 | 2026/05/29 | 2026/07/15 |  |  |  |  | VIN-MK2
195529 | 2026/03/31 | Auto |  | TGT | Angela Chen 陳柔婷 | V5B | P6M2Z3_C426 | TMKF-26-02716 | NAS |  |  | 江蘇斯巴達 | CHINA | VIN-MK2B | 2026/04/29 | 2026/04/29 | Recycled Polyester 100% | Knit | Jersey | PRT + Dyed | Paper PRT,P/D | Brush (2 side),Flame Resistant | 58 | 140 | 44919 | yds | Nianhua Li 李年華 | C426CJSLPAOP118_1 | Agree | 10000 | 10000 | 1195.8 | 7.9 | 967.2 | 228.6 | 0 | 0% | 印花瑕疵(印白),接疋,斷紗(斷經/斷緯),油/髒/色污,破洞 | [6 empty] | 部分匹扣點為B級,但單色結論為Pass | [16 empty] | 色樣、品質樣廠商提供 | 已簽核 | 請參考驗貨員意見。(Please refer QA's comments.) | Email:zxf@js-jf.cn |  | 2026/05/01 | 2026/05/29 | 2026/07/15 |  |  |  |  | VIN-MK2
195356 | 2026/03/31 | Auto |  | TGT | Angela Chen 陳柔婷 | V5B | P6M2Z3_C426 | TMKF-26-02716 | NAS |  |  | 江蘇斯巴達 | CHINA | VIN-MK2B | 2026/04/26 | 2026/04/26 | Recycled Polyester 100% | Knit | Jersey | PRT + Dyed | Paper PRT,P/D | Brush (2 side),Flame Resistant | 58 | 140 | 43118 | yds | Nianhua Li 李年華 | C426CJSLPAOP137_1 | Agree | 20000 | 20000 | 2277.1 | 9.5 | 1441.3 | 835.8 | 0 | 0% | 印花瑕疵(印白),接疋,油/髒/色污 | [6 empty] | 部分匹扣點為B級,但單色結論為Pass | [16 empty] | 色樣、品質樣廠商提供 | 已簽核 | 請參考驗貨員意見。(Please refer QA's comments.) | Email:zxf@js-jf.cn |  | 2026/05/01 | 2026/05/29 | 2026/07/15 |  |  |  |  | VIN-MK2
195490 | 2026/03/31 | Auto |  | TGT | Angela Chen 陳柔婷 | V5B | P6M2Z3_C426 | TMKF-26-02716 | NAS |  |  | 江蘇斯巴達 | CHINA | VIN-MK2B | 2026/04/28 | 2026/04/28 | Recycled Polyester 100% | Knit | Jersey | PRT + Dyed | Paper PRT,P/D | Brush (2 side),Flame Resistant | 58 | 140 | 43118 | yds | Nianhua Li 李年華 | C426CJSLPAOP137_1 | Discuss | 5000 | 5000 | 725.4 | 14.1 | 242.3 | 483.1 | 0 | 1.2% | 印花瑕疵,印花瑕疵(印白),接疋,油/髒/色污 | [6 empty] | 單色扣點為B級,結論為Discuss | [16 empty] | 色樣、品質樣廠商提供 | 已簽核 | 請參考驗貨員意見。(Please refer QA's comments.) | Email:zxf@js-jf.cn |  | 2026/05/01 | 2026/05/29 | 2026/07/15 |  |  |  |  | VIN-MK2
195528 | 2026/03/31 | Auto |  | TGT | Angela Chen 陳柔婷 | V5B | P6M2Z3_C426 | TMKF-26-02716 | NAS |  |  | 江蘇斯巴達 | CHINA | VIN-MK2B | 2026/04/29 | 2026/04/29 | Recycled Polyester 100% | Knit | Jersey | PRT + Dyed | Paper PRT,P/D | Brush (2 side),Flame Resistant | 58 | 140 | 43118 | yds | Nianhua Li 李年華 | C426CJSLPAOP137_1 | Agree | 15000 | 15000 | 1667.3 | 8.8 | 1190.2 | 477.1 | 0 | 0% | 印花瑕疵(印白),接疋,斷紗(斷經/斷緯),油/髒/色污 | [6 empty] | 部分匹扣點為B級,但單色結論為Pass | [16 empty] | 色樣、品質樣廠商提供 | 已簽核 | 請參考驗貨員意見。(Please refer QA's comments.) | Email:zxf@js-jf.cn |  | 2026/05/01 | 2026/05/29 | 2026/07/15 |  |  |  |  | VIN-MK2
195489 | 2026/03/31 | Auto |  | TGT | Angela Chen 陳柔婷 | V5B | P6M2Z3_C426 | TMKF-26-02716 | NAS |  |  | 江蘇斯巴達 | CHINA | VIN-MK2B | 2026/04/28 | 2026/04/28 | Recycled Polyester 100% | Knit | Jersey | PRT + Dyed | Paper PRT,P/D | Brush (2 side),Flame Resistant | 58 | 140 | 22731 | yds | Nianhua Li 李年華 | C426CJSLPAOP141_1 | Agree | 15000 | 15000 | 1647.8 | 9 | 1413.6 | 234.2 | 0 | 0% | 印花瑕疵(印白),接疋,油/髒/色污,破洞 | [6 empty] | 部分匹扣點為B級,但單色結論為Pass | [16 empty] | 色樣、品質樣廠商提供 | 已簽核 | 請參考驗貨員意見。(Please refer QA's comments.) | Email:zxf@js-jf.cn |  | 2026/05/01 | 2026/05/29 | 2026/07/15 |  |  |  |  | VIN-MK2
195266 | 2026/03/31 | Auto |  | TGT | Angela Chen 陳柔婷 | V5B | P6M2Z3_C426 | TMKF-26-02716 | NAS |  |  | 江蘇斯巴達 | CHINA | VIN-MK2B | 2026/04/25 | 2026/04/25 | Recycled Polyester 100% | Knit | Jersey | PRT + Dyed | Paper PRT,P/D | Brush (2 side),Flame Resistant | 58 | 140 | 27865 | yds | Nianhua Li 李年華 | C426CJSLPAOP148_1 | Reject | 10000 | 10000 | 1425.8 | 20.9 | 0 | 1182 | 243.8 | 3.3% | 印花瑕疵,印花瑕疵(塞網),接疋,破洞 | [6 empty] | 部分匹為C級打下,但單色結論為Discuss | [16 empty] | 色樣、品質樣廠商提供 | 已簽核 | 請參考驗貨員意見。(Please refer QA's comments.) | Email:zxf@js-jf.cn |  | 2026/05/01 | 2026/05/29 | 2026/07/15 |  |  |  |  | VIN-MK2
195355 | 2026/03/31 | Auto |  | TGT | Angela Chen 陳柔婷 | V5B | P6M2Z3_C426 | TMKF-26-02716 | NAS |  |  | 江蘇斯巴達 | CHINA | VIN-MK2B | 2026/04/26 | 2026/04/26 | Recycled Polyester 100% | Knit | Jersey | PRT + Dyed | Paper PRT,P/D | Brush (2 side),Flame Resistant | 58 | 140 | 27865 | yds | Nianhua Li 李年華 | C426CJSLPAOP148_1 | Reject | 10000 | 10000 | 1185.7 | 13.2 | 352.6 | 717.3 | 115.8 | 1% | 印花瑕疵(印白),印花瑕疵(塞網),接疋,破洞 | [6 empty] | 部分匹為C級打下,但單色結論為Discuss | [16 empty] | 色樣、品質樣廠商提供 | 已簽核 | 請參考驗貨員意見。(Please refer QA's comments.) | Email:zxf@js-jf.cn |  | 2026/05/01 | 2026/05/29 | 2026/07/15 |  |  |  |  | VIN-MK2
195265 | 2026/03/31 | Auto |  | TGT | Angela Chen 陳柔婷 | V5B | P6M2Z3_C426 | TMKF-26-02716 | NAS |  |  | 江蘇斯巴達 | CHINA | VIN-MK2B | 2026/04/25 | 2026/04/25 | Recycled Polyester 100% | Knit | Jersey | PRT + Dyed | Paper PRT,P/D | Brush (2 side),Flame Resistant | 58 | 140 | 36635 | yds | Nianhua Li 李年華 | C426CJSLPAOP149_1 | Agree | 20000 | 20000 | 2416.5 | 6.2 | 2175.7 | 240.8 | 0 | 0% | 印花瑕疵(塞網),接疋,染折/折痕,油/髒/色污,破洞 | [6 empty] | 部分匹扣點為B級,但單色結論為Pass | [16 empty] | 色樣、品質樣廠商提供 | 已簽核 | 請參考驗貨員意見。(Please refer QA's comments.) | Email:zxf@js-jf.cn |  | 2026/05/01 | 2026/05/29 | 2026/07/15 |  |  |  |  | VIN-MK2
194051 | 2026/04/03 | Auto |  | GU | Lomi Yang 楊茹芳 | V6B | 60276F138B | TMKF-26-02723 | AS |  | A | 江蘇斯巴達 | CHINA | CAB-MK2 | 2026/04/03 | 2026/04/03 | Recycled Polyester/Polyester 70/30% | Knit | Fleece | Dyed | P/D | NA,NA | 58 | 280 | 65614 | yds | Yong Wang 王勇 | 08 DARK GRAY | Agree | 10778.7 | 10778.7 | 1575.2 | 7.5 | 1092 | 361 | 122.2 | 0% | 接疋,斷紗(斷經/斷緯),棉粒/結頭/粗節,橫檔/橫條,破洞 | 布面毛羽長 | [5 empty] | 部分匹為C級打下,但單色結論為Pass | [16 empty] | 色樣、品質樣廠商提供 | 已簽核 | 請參考驗貨員意見。(Please refer QA's comments.) | Email:zxf@js-jf.cn |  | 2026/04/22 | 2026/05/16 | 2026/06/26 |  |  |  |  | CAB-MK2
194269 | 2026/04/03 | Auto |  | GU | Lomi Yang 楊茹芳 | V6B | 60276F138B | TMKF-26-02723 | AS |  | A | 江蘇斯巴達 | CHINA | CAB-MK2 | 2026/04/08 | 2026/04/08 | Recycled Polyester/Polyester 70/30% | Knit | Fleece | Dyed | P/D | NA,NA | 58 | 280 | 65614 | yds | Yong Wang 王勇 | 08 DARK GRAY | Agree | 18618.2 | 18618.2 | 2726.6 | 6.6 | 2179.5 | 547.1 | 0 | 0% | 接疋,擦傷/刮傷/勾紗,斷紗(斷經/斷緯),棉粒/結頭/粗節,橫檔/橫條,油/髒/色污,破洞 | 布面毛羽長 |  |  |  | 布邊不良 |  | 部分匹扣點為B級,但單色結論為Pass | [16 empty] | 色樣、品質樣廠商提供 | 已簽核 | 請參考驗貨員意見。(Please refer QA's comments.) | Email:zxf@js-jf.cn |  | 2026/04/22 | 2026/05/16 | 2026/06/26 |  |  |  |  | CAB-MK2
195174 | 2026/04/03 | Auto |  | GU | Lomi Yang 楊茹芳 | V6B | 60276F138B | TMKF-26-02723 | AS |  | A | 江蘇斯巴達 | CHINA | CAB-MK2 | 2026/04/22 | 2026/04/23 | Recycled Polyester/Polyester 70/30% | Knit | Fleece | Dyed | P/D | NA,NA | 58 | 280 | 65614 | yds | Ken Kong 孔祥松 | 08 DARK GRAY | Agree | 36970 | 36970 | 4244.2 | 7.1 | 3164 | 970 | 110.2 | 0% | 接疋,擦傷/刮傷/勾紗,染折/折痕,橫檔/橫條,油/髒/色污,破洞 |  |  |  |  | 布邊不良,布頭/尾瑕疵 | 幅寬不足 | 部分匹為C級打下,但單色結論為Pass | 30267-2# | [15 empty] | 色樣、品質樣廠商提供 | 已簽核 | 請參考驗貨員意見。(Please refer QA's comments.) | Email:zxf@js-jf.cn |  |  | 2026/05/16 | 2026/06/26 |  |  |  |  | CAB-MK2
194050 | 2026/04/03 | Auto |  | GU | Lomi Yang 楊茹芳 | V6B | 60276F138B | TMKF-26-02723 | AS |  | A | 江蘇斯巴達 | CHINA | CAB-MK2 | 2026/04/02 | 2026/04/02 | Recycled Polyester/Polyester 70/30% | Knit | Fleece | Dyed | P/D | NA,NA | 58 | 280 | 41400 | yds | Yong Wang 王勇 | 11 PINK | Agree | 14496.3 | 14496.3 | 2158.2 | 7.3 | 1624.3 | 474.5 | 59.4 | 0% | 接疋,斷紗(斷經/斷緯),橫檔/橫條,油/髒/色污,破洞 | [6 empty] | 部分匹為C級打下,但單色結論為Pass | [16 empty] | 色樣、品質樣廠商提供 | 已簽核 | 請參考驗貨員意見。(Please refer QA's comments.) | Email:zxf@js-jf.cn |  | 2026/04/22 | 2026/05/16 | 2026/06/26 |  |  |  |  | CAB-MK2
194134 | 2026/04/03 | Auto |  | GU | Lomi Yang 楊茹芳 | V6B | 60276F138B | TMKF-26-02723 | AS |  | A | 江蘇斯巴達 | CHINA | CAB-MK2 | 2026/04/07 | 2026/04/07 | Recycled Polyester/Polyester 70/30% | Knit | Fleece | Dyed | P/D | NA,NA | 58 | 280 | 41400 | yds | Yong Wang 王勇 | 11 PINK | Discuss | 2441.5 | 2441.5 | 359.5 | 12.8 | 121.1 | 238.4 | 0 | 0.8% | 接疋,橫檔/橫條,油/髒/色污,破洞 | [6 empty] | 單色扣點為B級,結論為Discuss | [16 empty] | 色樣、品質樣廠商提供 | 已簽核 | 請參考驗貨員意見。(Please refer QA's comments.) | Email:zxf@js-jf.cn |  | 2026/04/22 | 2026/05/16 | 2026/06/26 |  |  |  |  | CAB-MK2
194732 | 2026/04/03 | Auto |  | GU | Lomi Yang 楊茹芳 | V6B | 60276F138B | TMKF-26-02723 | AS |  | A | 江蘇斯巴達 | CHINA | CAB-MK2 | 2026/04/17 | 2026/04/17 | Recycled Polyester/Polyester 70/30% | Knit | Fleece | Dyed | P/D | NA,NA | 58 | 280 | 41400 | yds | Yong Wang 王勇 | 11 PINK | Reject | 8597 | 8597 | 1061.6 | 10.5 | 660.5 | 223.7 | 177.4 | 0.2% | 接疋,斷紗(斷經/斷緯),油/髒/色污,破洞 |  |  |  | 缸差過大 |  |  | 部分匹為C級打下,但單色結論為Discuss | [16 empty] | 色樣、品質樣廠商提供 | 已簽核 | 請參考驗貨員意見。(Please refer QA's comments.) | Email:zxf@js-jf.cn |  | 2026/04/22 | 2026/05/16 | 2026/06/26 |  |  |  |  | CAB-MK2
195175 | 2026/04/03 | Auto |  | GU | Lomi Yang 楊茹芳 | V6B | 60276F138B | TMKF-26-02723 | AS |  | A | 江蘇斯巴達 | CHINA | CAB-MK2 | 2026/04/22 | 2026/04/23 | Recycled Polyester/Polyester 70/30% | Knit | Fleece | Dyed | P/D | NA,NA | 58 | 280 | 41400 | yds | Ken Kong 孔祥松 | 11 PINK | Agree | 6266 | 6266 | 728.2 | 8.8 | 549.2 | 179 | 0 | 0% | 接疋,斷紗(斷經/斷緯),橫檔/橫條,油/髒/色污,破洞 | [6 empty] | 部分匹扣點為B級,但單色結論為Pass | [16 empty] | 色樣、品質樣廠商提供 | 已簽核 | 請參考驗貨員意見。(Please refer QA's comments.) | Email:zxf@js-jf.cn |  |  | 2026/05/16 | 2026/06/26 |  |  |  |  | CAB-MK2
195543 | 2026/04/03 | Auto |  | GU | Lomi Yang 楊茹芳 | V6B | 60276F138B | TMKF-26-02723 | AS |  | A | 江蘇斯巴達 | CHINA | CAB-MK2 | 2026/04/29 | 2026/04/29 | Recycled Polyester/Polyester 70/30% | Knit | Fleece | Dyed | P/D | NA,NA | 58 | 280 | 41400 | yds | Ken Kong 孔祥松 | 11 PINK | Reject | 4896 | 4896 | 713.7 | 11.8 | 357.8 | 294.7 | 61.2 | 0.5% | 接疋,橫檔/橫條,油/髒/色污,破洞 |  |  |  |  | 布頭/尾瑕疵 |  | 部分匹為C級打下,但單色結論為Discuss | 42754-1#/19 | [15 empty] | 色樣、品質樣業務提供 | 已簽核 | 請參考驗貨員意見。(Please refer QA's comments.) | Email:zxf@js-jf.cn |  |  | 2026/05/16 | 2026/06/26 |  |  |  |  | CAB-MK2
194048 | 2026/04/03 | Auto |  | GU | Lomi Yang 楊茹芳 | V6B | 60276F138B | TMKF-26-02723 | AS |  | A | 江蘇斯巴達 | CHINA | CAB-MK2 | 2026/04/01 | 2026/04/01 | Recycled Polyester/Polyester 70/30% | Knit | Fleece | Dyed | P/D | NA,NA | 58 | 280 | 25243 | yds | Yong Wang 王勇 | 40 CREAM | Agree | 16168.3 | 16168.3 | 2276.1 | 7.9 | 1566.4 | 473.9 | 235.8 | 0% | 接疋,橫檔/橫條,油/髒/色污,破洞 | [5 empty] | 幅寬不足 | 部分匹為C級打下,但單色結論為Pass | [16 empty] | 色樣、品質樣廠商提供 | 已簽核 | 請參考驗貨員意見。(Please refer QA's comments.) | Email:zxf@js-jf.cn |  | 2026/04/22 | 2026/05/16 | 2026/06/26 |  |  |  |  | CAB-MK2
194049 | 2026/04/03 | Auto |  | GU | Lomi Yang 楊茹芳 | V6B | 60276F138B | TMKF-26-02723 | AS |  | A | 江蘇斯巴達 | CHINA | CAB-MK2 | 2026/04/02 | 2026/04/02 | Recycled Polyester/Polyester 70/30% | Knit | Fleece | Dyed | P/D | NA,NA | 58 | 280 | 25243 | yds | Yong Wang 王勇 | 40 CREAM | Reject | 6164.9 | 6164.9 | 954.5 | 10.7 | 533.9 | 359.1 | 61.5 | 0.2% | 接疋,斷紗(斷經/斷緯),橫檔/橫條,油/髒/色污,破洞 | [6 empty] | 部分匹為C級打下,但單色結論為Discuss | [16 empty] | 色樣、品質樣廠商提供 | 已簽核 | 請參考驗貨員意見。(Please refer QA's comments.) | Email:zxf@js-jf.cn |  | 2026/04/22 | 2026/05/16 | 2026/06/26 |  |  |  |  | CAB-MK2
194133 | 2026/04/03 | Auto |  | GU | Lomi Yang 楊茹芳 | V6B | 60276F138B | TMKF-26-02723 | AS |  | A | 江蘇斯巴達 | CHINA | CAB-MK2 | 2026/04/07 | 2026/04/07 | Recycled Polyester/Polyester 70/30% | Knit | Fleece | Dyed | P/D | NA,NA | 58 | 280 | 25243 | yds | Yong Wang 王勇 | 40 CREAM | Agree | 2730.3 | 2730.3 | 363.5 | 8.5 | 240.8 | 122.7 | 0 | 0% | 接疋,油/髒/色污,破洞 | 布面毛羽長 | [5 empty] | 部分匹扣點為B級,但單色結論為Pass | [16 empty] | 色樣、品質樣廠商提供 | 已簽核 | 請參考驗貨員意見。(Please refer QA's comments.) | Email:zxf@js-jf.cn |  | 2026/04/22 | 2026/05/16 | 2026/06/26 |  |  |  |  | CAB-MK2
195436 | 2026/04/03 | Auto |  | GU | Lomi Yang 楊茹芳 | V6B | 60276F138B | TMKF-26-02723 | AS |  | A | 江蘇斯巴達 | CHINA | CAB-MK2 | 2026/04/28 | 2026/04/28 | Recycled Polyester/Polyester 70/30% | Knit | Fleece | Dyed | P/D | NA,NA | 58 | 280 | 25243 | yds | Ken Kong 孔祥松 | 40 CREAM | Reject | 2592 | 2592 | 417.8 | 8.6 | 179 | 181.1 | 57.7 | 0% | 接疋,油/髒/色污,破洞 | [5 empty] | 幅寬不足 | 部分匹為C級打下,但單色結論為Discuss | 1#/6 | [15 empty] | 色樣、品質樣業務提供 | 已簽核 | 請參考驗貨員意見。(Please refer QA's comments.) | Email:zxf@js-jf.cn |  |  | 2026/05/16 | 2026/06/26 |  |  |  |  | CAB-MK2
194731 | 2026/04/03 | Auto |  | GU | Lomi Yang 楊茹芳 | V6B | 60276F138B | TMKF-26-02723 | AS |  | A | 江蘇斯巴達 | CHINA | CAB-MK2 | 2026/04/17 | 2026/04/17 | Recycled Polyester/Polyester 70/30% | Knit | Fleece | Dyed | P/D | NA,NA | 58 | 280 | 33343 | yds | Yong Wang 王勇 | 61 BLUE | Reject | 9027 | 9027 | 1119.5 | 13.4 | 650 | 408 | 61.5 | 1% | 接疋,橫檔/橫條,油/髒/色污,破洞 | [6 empty] | 部分匹為C級打下,但單色結論為Discuss | [16 empty] | 色樣、品質樣廠商提供 | 已簽核 | 請參考驗貨員意見。(Please refer QA's comments.) | Email:zxf@js-jf.cn |  | 2026/04/22 | 2026/05/16 | 2026/06/26 |  |  |  |  | CAB-MK2
195217 | 2026/04/03 | Auto |  | GU | Lomi Yang 楊茹芳 | V6B | 60276F138B | TMKF-26-02723 | AS |  | A | 江蘇斯巴達 | CHINA | CAB-MK2 | 2026/04/24 | 2026/04/24 | Recycled Polyester/Polyester 70/30% | Knit | Fleece | Dyed | P/D | NA,NA | 58 | 280 | 33343 | yds | Ken Kong 孔祥松 | 61 BLUE | Discuss | 6136.5 | 6136.5 | 729.6 | 11.7 | 426.5 | 303.1 | 0 | 0.5% | 接疋,油/髒/色污,破洞 |  |  |  |  | 布邊不良,布頭/尾瑕疵 |  | 單色扣點為B級,結論為Discuss | [16 empty] | 色樣、品質樣業務提供 | 已簽核 | 請參考驗貨員意見。(Please refer QA's comments.) | Email:zxf@js-jf.cn |  |  | 2026/05/16 | 2026/06/26 |  |  |  |  | CAB-MK2
195435 | 2026/04/03 | Auto |  | GU | Lomi Yang 楊茹芳 | V6B | 60276F138B | TMKF-26-02723 | AS |  | A | 江蘇斯巴達 | CHINA | CAB-MK2 | 2026/04/28 | 2026/04/28 | Recycled Polyester/Polyester 70/30% | Knit | Fleece | Dyed | P/D | NA,NA | 58 | 280 | 33343 | yds | Ken Kong 孔祥松 | 61 BLUE | Reject | 8277 | 8277 | 1139.3 | 11.9 | 606.2 | 473.2 | 59.9 | 0.6% | 接疋,擦傷/刮傷/勾紗,油/髒/色污,破洞 |  |  |  |  | 布邊不良,布頭/尾瑕疵 |  | 部分匹扣點為B級,但單色結論為Pass | 41669-1#/20 | [15 empty] | 色樣、品質樣業務提供 | 已簽核 | 請參考驗貨員意見。(Please refer QA's comments.) | Email:zxf@js-jf.cn |  |  | 2026/05/16 | 2026/06/26 |  |  |  |  | CAB-MK2
195544 | 2026/04/03 | Auto |  | GU | Lomi Yang 楊茹芳 | V6B | 60276F138B | TMKF-26-02723 | AS |  | A | 江蘇斯巴達 | CHINA | CAB-MK2 | 2026/04/29 | 2026/04/29 | Recycled Polyester/Polyester 70/30% | Knit | Fleece | Dyed | P/D | NA,NA | 58 | 280 | 33343 | yds | Ken Kong 孔祥松 | 61 BLUE | Agree | 9521 | 9521 | 1078.2 | 9.2 | 778.3 | 299.9 | 0 | 0% | 接疋,油/髒/色污,破洞 | [6 empty] | 部分匹扣點為B級,但單色結論為Pass | [16 empty] | 色樣、品質樣業務提供 | 已簽核 | 請參考驗貨員意見。(Please refer QA's comments.) | Email:zxf@js-jf.cn |  |  | 2026/05/16 | 2026/06/26 |  |  |  |  | CAB-MK2
195007 | 2026/04/03 | Auto |  | GU | Lomi Yang 楊茹芳 | V6B | 60276F138B | TMKF-26-02725 | AS |  | A | 江蘇斯巴達 | CHINA | CAB-MK2 | 2026/04/21 | 2026/04/22 | Recycled Polyester 100% | Knit | Fleece | Dyed | P/D | NA,NA | 58 | 250 | 63662 | yds | Ken Kong 孔祥松 | 08 DARK GRAY | Agree | 27866 | 27866 | 3032.3 | 7.9 | 2331.3 | 619.3 | 81.7 | 0% | 接疋,擦傷/刮傷/勾紗,斷紗(斷經/斷緯),橫檔/橫條,油/髒/色污,破洞 |  |  |  | 匹差過大 | 布邊不良,布頭/尾瑕疵,背面瑕疵 |  | 部分匹為C級打下,但單色結論為Pass | 40671#/10 | [15 empty] | 色樣、品質樣廠商提供 | 已簽核 | 請參考驗貨員意見。(Please refer QA's comments.) | Email:zxf@js-jf.cn |  | 2026/04/22 | 2026/05/16 | 2026/06/26 |  |  |  |  | CAB-MK2
195219 | 2026/04/03 | Auto |  | GU | Lomi Yang 楊茹芳 | V6B | 60276F138B | TMKF-26-02725 | AS |  | A | 江蘇斯巴達 | CHINA | CAB-MK2 | 2026/04/24 | 2026/04/24 | Recycled Polyester 100% | Knit | Fleece | Dyed | P/D | NA,NA | 58 | 250 | 63662 | yds | Ken Kong 孔祥松 | 08 DARK GRAY | Agree | 11560.1 | 11560.1 | 1324.9 | 5.8 | 1082.3 | 242.6 | 0 | 0% | 接疋,擦傷/刮傷/勾紗,油/髒/色污,破洞 |  |  |  |  | 布邊不良,背面瑕疵 |  | 部分匹扣點為B級,但單色結論為Pass | [16 empty] | 色樣、品質樣業務提供 | 已簽核 | 請參考驗貨員意見。(Please refer QA's comments.) | Email:zxf@js-jf.cn |  |  | 2026/05/16 | 2026/06/26 |  |  |  |  | CAB-MK2
195545 | 2026/04/03 | Auto |  | GU | Lomi Yang 楊茹芳 | V6B | 60276F138B | TMKF-26-02725 | AS |  | A | 江蘇斯巴達 | CHINA | CAB-MK2 | 2026/04/30 | 2026/04/30 | Recycled Polyester 100% | Knit | Fleece | Dyed | P/D | NA,NA | 58 | 250 | 63662 | yds | Ken Kong 孔祥松 | 08 DARK GRAY | Reject | 4640 | 4640 | 826.9 | 13.7 | 180.9 | 162 | 484 | 1.1% | 接疋,擦傷/刮傷/勾紗,斷紗(斷經/斷緯),橫檔/橫條,油/髒/色污,破洞 |  |  |  | 匹差過大,缸差過大 |  |  | 單色結論為Fail,請打下並覆驗 | 1#，32209-3#，H40226 | 簽核完成 |  |  | 以客核頭缸樣比對抽驗匹- 布面品質、顏色、手感: 1,檢查抽驗匹- 部分缸缸差、匹差较明显评C级，打下。 2,部分抽驗匹瑕疵扣分為B級，若有超損以成衣廠反應為準。 | [11 empty] | 色樣、品質樣業務提供 | 已簽核 | 請參考驗貨員意見。(Please refer QA's comments.) | Email:zxf@js-jf.cn |  |  | 2026/05/16 | 2026/06/26 |  | 覆驗完成 |  |  | CAB-MK2
194136 | 2026/04/03 | Auto |  | GU | Lomi Yang 楊茹芳 | V6B | 60276F138B | TMKF-26-02725 | AS |  | A | 江蘇斯巴達 | CHINA | CAB-MK2 | 2026/04/07 | 2026/04/07 | Recycled Polyester 100% | Knit | Fleece | Dyed | P/D | NA,NA | 58 | 250 | 40168 | yds | Yong Wang 王勇 | 11 PINK | Reject | 7636.4 | 7636.4 | 1327.8 | 29.8 | 85.1 | 899.3 | 343.4 | 5.9% | 接疋,擦傷/刮傷/勾紗,斷紗(斷經/斷緯),棉粒/結頭/粗節,橫檔/橫條,油/髒/色污,破洞 | [6 empty] | 單色結論為Fail,請打下並覆驗 |  | 簽核完成 |  |  | 1·#11色31825缸第2匹停车档，色污超分太多，#40色31038-1缸第4匹纬斜8.5寸，31048缸第8，13匹横条明显不OK判C级，此3缸打下请重新检验。 2·#11色31828缸第22匹停车档，拼匹超分多，31898缸第13匹勾纱多，31899缸第8匹刮痕超分多不OK单匹判C级，已加抽，单匹打下。 3·大货由于污渍，破洞，停车档超损耗，请补足裁损。 4·按实际克重，门幅换算码长，#40色31044-1缸短码2·1%，31048缸短码2·4%，31046缸短码1%，31041-1缸短码1·6%，#11色31898缸短码1·1%，请补足码长。 5·#11色大货颜色对头缸均偏蓝，参考GU签核缸差在范围内。 | [11 empty] | 色樣、品質樣廠商提供 | 已簽核 | 請參考驗貨員意見。(Please refer QA's comments.) | Email:zxf@js-jf.cn |  | 2026/04/22 | 2026/05/16 | 2026/06/26 |  | 覆驗完成 |  |  | CAB-MK2
194529 | 2026/04/03 | Auto |  | GU | Lomi Yang 楊茹芳 | V6B | 60276F138B | TMKF-26-02725 | AS |  | A | 江蘇斯巴達 | CHINA | CAB-MK2 | 2026/04/13 | 2026/04/14 | Recycled Polyester 100% | Knit | Fleece | Dyed | P/D | NA,NA | 58 | 250 | 40168 | yds | Yong Wang 王勇 | 11 PINK | Reject | 13529.1 | 13529.1 | 1617.9 | 15.1 | 308 | 1034.8 | 275.1 | 1.5% | 接疋,擦傷/刮傷/勾紗,斷紗(斷經/斷緯),橫檔/橫條,油/髒/色污,破洞,針痕/直條 | [6 empty] | 部分匹為C級打下,但單色結論為Discuss | [16 empty] | 色樣、品質樣廠商提供 | 已簽核 | 請參考驗貨員意見。(Please refer QA's comments.) | Email:zxf@js-jf.cn |  | 2026/04/22 | 2026/05/16 | 2026/06/26 |  |  |  |  | CAB-MK2
194604 | 2026/04/03 | Auto |  | GU | Lomi Yang 楊茹芳 | V6B | 60276F138B | TMKF-26-02725 | AS |  | A | 江蘇斯巴達 | CHINA | CAB-MK2 | 2026/04/15 | 2026/04/15 | Recycled Polyester 100% | Knit | Fleece | Dyed | P/D | NA,NA | 58 | 250 | 40168 | yds | Yong Wang 王勇 | 11 PINK | Reject | 20136.9 | 20136.9 | 2358.2 | 19.2 | 398.3 | 1552 | 407.9 | 2.8% | 接疋,擦傷/刮傷/勾紗,斷紗(斷經/斷緯),橫檔/橫條,油/髒/色污,破洞,針痕/直條 |  |  |  |  | 布邊不良 |  | 部分匹為C級打下,但單色結論為Discuss | [16 empty] | 色樣、品質樣廠商提供 | 已簽核 | 請參考驗貨員意見。(Please refer QA's comments.) | Email:zxf@js-jf.cn |  | 2026/04/22 | 2026/05/16 | 2026/06/26 |  |  |  |  | CAB-MK2
195006 | 2026/04/03 | Auto |  | GU | Lomi Yang 楊茹芳 | V6B | 60276F138B | TMKF-26-02725 | AS |  | A | 江蘇斯巴達 | CHINA | CAB-MK2 | 2026/04/21 | 2026/04/22 | Recycled Polyester 100% | Knit | Fleece | Dyed | P/D | NA,NA | 58 | 250 | 40168 | yds | Ken Kong 孔祥松 | 11 PINK | Reject | 5887 | 5887 | 862.4 | 16.8 | 258 | 513.5 | 90.9 | 2% | 接疋,斷紗(斷經/斷緯),橫檔/橫條,油/髒/色污,破洞 |  |  |  |  | 布邊不良,布頭/尾瑕疵 |  | 部分匹為C級打下,但單色結論為Discuss | 32110#/1 | [15 empty] | 色樣、品質樣廠商提供 | 已簽核 | 請參考驗貨員意見。(Please refer QA's comments.) | Email:zxf@js-jf.cn |  | 2026/04/22 | 2026/05/16 | 2026/06/26 |  |  |  |  | CAB-MK2
194135 | 2026/04/03 | Auto |  | GU | Lomi Yang 楊茹芳 | V6B | 60276F138B | TMKF-26-02725 | AS |  | A | 江蘇斯巴達 | CHINA | CAB-MK2 | 2026/04/07 | 2026/04/07 | Recycled Polyester 100% | Knit | Fleece | Dyed | P/D | NA,NA | 58 | 250 | 24492 | yds | Yong Wang 王勇 | 40 CREAM | Reject | 14770.4 | 14770.4 | 1848.3 | 16.7 | 344.8 | 1241.5 | 262 | 2% | 接疋,擦傷/刮傷/勾紗,斷紗(斷經/斷緯),橫檔/橫條,油/髒/色污,破洞 |  |  | 緯斜/緯弧過大 |  |  |  | 部分匹為C級打下,但單色結論為Discuss | [16 empty] | 色樣、品質樣廠商提供 | 已簽核 | 請參考驗貨員意見。(Please refer QA's comments.) | Email:zxf@js-jf.cn |  | 2026/04/22 | 2026/05/16 | 2026/06/26 |  |  |  |  | CAB-MK2
194528 | 2026/04/03 | Auto |  | GU | Lomi Yang 楊茹芳 | V6B | 60276F138B | TMKF-26-02725 | AS |  | A | 江蘇斯巴達 | CHINA | CAB-MK2 | 2026/04/13 | 2026/04/14 | Recycled Polyester 100% | Knit | Fleece | Dyed | P/D | NA,NA | 58 | 250 | 24492 | yds | Yong Wang 王勇 | 40 CREAM | Discuss | 11435.6 | 11435.6 | 1299.4 | 10.8 | 662.5 | 636.9 | 0 | 0.2% | 接疋,擦傷/刮傷/勾紗,橫檔/橫條,油/髒/色污,破洞 | [6 empty] | 單色扣點為B級,結論為Discuss | [16 empty] | 色樣、品質樣廠商提供 | 已簽核 | 請參考驗貨員意見。(Please refer QA's comments.) | Email:zxf@js-jf.cn |  | 2026/04/22 | 2026/05/16 | 2026/06/26 |  |  |  |  | CAB-MK2
194132 | 2026/04/03 | Auto |  | GU | Lomi Yang 楊茹芳 | V6B | 60276F138B | TMKF-26-02725 | AS |  | A | 江蘇斯巴達 | CHINA | CAB-MK2 | 2026/04/07 | 2026/04/07 | Recycled Polyester 100% | Knit | Fleece | Dyed | P/D | NA,NA | 58 | 250 | 32351 | yds | Xijin Huang 黃錫金 | 61 BLUE | Reject | 19175 | 19175 | 2546.6 | 22.5 | 440.6 | 2026 | 80 | 3.8% | 接疋,擦傷/刮傷/勾紗,棉粒/結頭/粗節,橫檔/橫條,油/髒/色污,破洞 |  |  |  |  | 背面瑕疵 |  | 部分匹為C級打下,但單色結論為Discuss | [16 empty] | 色樣、品質樣業務提供 | 已簽核 | 請參考驗貨員意見。(Please refer QA's comments.) | Email:zxf@js-jf.cn |  | 2026/04/22 | 2026/05/16 | 2026/06/26 |  |  |  |  | CAB-MK2
194605 | 2026/04/03 | Auto |  | GU | Lomi Yang 楊茹芳 | V6B | 60276F138B | TMKF-26-02725 | AS |  | A | 江蘇斯巴達 | CHINA | CAB-MK2 | 2026/04/15 | 2026/04/15 | Recycled Polyester 100% | Knit | Fleece | Dyed | P/D | NA,NA | 58 | 250 | 32351 | yds | Yong Wang 王勇 | 61 BLUE | Reject | 5548.9 | 5548.9 | 722.9 | 13.4 | 99.1 | 434.6 | 189.2 | 1% | 接疋,斷紗(斷經/斷緯),橫檔/橫條,油/髒/色污,破洞 | [5 empty] | 克重過輕 | 單色結論為Fail,請打下並覆驗 |  | 簽核完成 |  |  | 1.#61色31130-2缸克重轻-8.8%，#11色31822-1缸第14匹污渍超分多，31823-1缸第13匹竖条明显，克重轻-12%，31824缸污渍，停车档超分多不OK判C级，此4缸打下请重新处理。 2·#11色31895缸第10匹污渍，停车档超分多不OK判C级，单匹打下。 3·部分匹大货污渍，停车档，刮痕，断纱，破洞超损耗，请补足裁损。 4·#61色31142缸，31476-1缸边中差稍明显，参考#11色核可范围可接受，附办请确认。 5·按实际克重，门幅换算码长，#11色31891缸短码1.6%，32890缸短码4.7%，31900-1缸短码2.1%，#61色31142缸短码2%，请补足码长。 | [11 empty] | 色樣、品質樣廠商提供 | 已簽核 | 請參考驗貨員意見。(Please refer QA's comments.) | Email:zxf@js-jf.cn |  | 2026/04/22 | 2026/05/16 | 2026/06/26 |  | 覆驗完成 |  |  | CAB-MK2
194733 | 2026/04/03 | Auto |  | GU | Lomi Yang 楊茹芳 | V6B | 60276F138B | TMKF-26-02725 | AS |  | A | 江蘇斯巴達 | CHINA | CAB-MK2 | 2026/04/20 | 2026/04/17 | Recycled Polyester 100% | Knit | Fleece | Dyed | P/D | NA,NA | 58 | 250 | 32351 | yds | Yong Wang 王勇 | 61 BLUE | Discuss | 7205 | 7205 | 843.5 | 15.2 | 168.8 | 674.7 | 0 | 1.6% | 接疋,斷紗(斷經/斷緯),橫檔/橫條,油/髒/色污,破洞 | [6 empty] | 單色扣點為B級,結論為Discuss | [16 empty] | 色樣、品質樣廠商提供 | 已簽核 | 請參考驗貨員意見。(Please refer QA's comments.) | Email:zxf@js-jf.cn |  | 2026/04/22 | 2026/05/16 | 2026/06/26 |  |  |  |  | CAB-MK2
195008 | 2026/04/03 | Auto |  | GU | Lomi Yang 楊茹芳 | V6B | 60276F138B | TMKF-26-02725 | AS |  | A | 江蘇斯巴達 | CHINA | CAB-MK2 | 2026/04/21 | 2026/04/22 | Recycled Polyester 100% | Knit | Fleece | Dyed | P/D | NA,NA | 58 | 250 | 32351 | yds | Ken Kong 孔祥松 | 61 BLUE | Discuss | 1378 | 1378 | 179.7 | 17.8 | 83.1 | 96.6 | 0 | 2.3% | 接疋,橫檔/橫條,油/髒/色污 | [6 empty] | 單色扣點為B級,結論為Discuss | [16 empty] | 色樣、品質樣廠商提供 | 已簽核 | 請參考驗貨員意見。(Please refer QA's comments.) | Email:zxf@js-jf.cn |  | 2026/04/22 | 2026/05/16 | 2026/06/26 |  |  |  |  | CAB-MK2
194385 | 2026/04/03 | Auto |  | GU | Lomi Yang 楊茹芳 | V6B | 60126N053B_1 | TMKF-26-02733 | AS |  | A | 紹興普爾 | CHINA | CAB-MK2 | 2026/04/11 | 2026/04/11 | Recycled Polyester/Polyester/Spandex 47/47/6% | Knit | Rib | PRT + Dyed | Disperse PRT,P/D | NA,NA | 57 | 270 | 0 | yds | Ken Kong 孔祥松 | 09 BLACK | Discuss | 3435.1 | 3435.1 | 375.8 | 15.7 | 125.7 | 250.1 | 0 | 1.7% | 接疋,油/髒/色污,異纖/飛花,破洞 | [6 empty] | 單色扣點為B級,結論為Discuss | [16 empty] | 色樣、品質樣業務提供 | 已簽核 | 請參考驗貨員意見。(Please refer QA's comments.) | Email:nancy@starwaytex.com |  | 2026/04/30 | 2026/04/06 | 2026/04/30 |  |  |  |  | CAB-MK2
194386 | 2026/04/03 | Auto |  | GU | Lomi Yang 楊茹芳 | V6B | 60126N053B_1 | TMKF-26-02733 | AS |  | A | 紹興普爾 | CHINA | CAB-MK2 | 2026/04/11 | 2026/04/11 | Recycled Polyester/Polyester/Spandex 47/47/6% | Knit | Rib | PRT + Dyed | Disperse PRT,P/D | NA,NA | 57 | 270 | 0 | yds | Ken Kong 孔祥松 | 31 BEIGE | Agree | 1126.8 | 1126.8 | 123.7 | 7.3 | 123.7 | 0 | 0 | 0% | 接疋,棉粒/結頭/粗節,油/髒/色污 | [6 empty] | 大貨品質在接受標準內 | [16 empty] | 色樣、品質樣業務提供 | 已簽核 | 請參考驗貨員意見。(Please refer QA's comments.) | Email:nancy@starwaytex.com |  | 2026/04/30 | 2026/04/06 | 2026/04/30 |  |  |  |  | CAB-MK2
194384 | 2026/04/03 | Auto |  | GU | Lomi Yang 楊茹芳 | V6B | 60126N053B_1 | TMKF-26-02733 | AS |  | A | 紹興普爾 | CHINA | CAB-MK2 | 2026/04/11 | 2026/04/11 | Recycled Polyester/Polyester/Spandex 47/47/6% | Knit | Rib | PRT + Dyed | Disperse PRT,P/D | NA,NA | 57 | 270 | 0 | yds | Ken Kong 孔祥松 | 61 BLUE | Agree | 1098.9 | 1098.9 | 121.9 | 9 | 61 | 60.9 | 0 | 0% | 接疋,棉粒/結頭/粗節,油/髒/色污 | [6 empty] | 部分匹扣點為B級,但單色結論為Pass | [16 empty] | 色樣、品質樣業務提供 | 已簽核 | 請參考驗貨員意見。(Please refer QA's comments.) | Email:nancy@starwaytex.com |  | 2026/04/30 | 2026/04/06 | 2026/04/30 |  |  |  |  | CAB-MK2
194829 | 2026/04/03 | Auto |  | GU | Cynthia Chen 陳律妏 | V6B | 60326F051B,60326F051E | TMKF-26-02066,TMKF-26-02068,TMKF-26-02070,TMKF-26-02072,TMKF-26-02580,TMKF-26-02584,TMKF-26-02736 | AS |  | A | 上海新聯紡 | CHINA | VIN-MK3C | 2026/04/19 | 2026/04/19 | Recycled Polyester/Cotton(BCI) 65/35% | Woven | Poplin | Dyed | P/D | NA,NA | 56 | 100 | 29004 | yds | Qiang Chen 陳強 | BLACK | Agree | 9433.8 | 9433.8 | 936.9 | 8.2 | 583.1 | 353.8 | 0 | 0% | 棉粒/結頭/粗節,油/髒/色污 | [6 empty] | 部分匹扣點為B級,但單色結論為Pass | [16 empty] | 色樣、品質樣業務提供 | 已簽核 | 請參考驗貨員意見。(Please refer QA's comments.) |  |  | 2026/04/27 | 2026/05/18 | 2026/06/05 |  |  |  |  | VIN-MK3
195442 | 2026/04/03 | Auto |  | GU | Cynthia Chen 陳律妏 | V6B | 60326F051B,60326F051E | TMKF-26-02070,TMKF-26-02072,TMKF-26-02584,TMKF-26-02736 | AS |  | A | 上海新聯紡 | CHINA | VIN-MK3C | 2026/04/28 | 2026/04/28 | Recycled Polyester/Cotton(BCI) 65/35% | Woven | Poplin | Dyed | P/D | NA,NA | 56 | 100 | 8446 | yds | Qiang Chen 陳強 | BLACK | Agree | 16464.2 | 16464.2 | 1966.6 | 9.1 | 1497.9 | 468.7 | 0 | 0% | 擦傷/刮傷/勾紗,棉粒/結頭/粗節,橫檔/橫條,油/髒/色污,異纖/飛花,破洞,針痕/直條 | [6 empty] | 部分匹扣點為B級,但單色結論為Pass | [16 empty] | 色樣、品質樣業務提供 | 已簽核 | 請參考驗貨員意見。(Please refer QA's comments.) |  |  | 2026/05/11 | 2026/05/18 | 2026/06/05 |  |  |  |  | VIN-MK3
195029 | 2026/04/03 | Auto |  | DKS | Lu Lee 李璐 | V2B | MVG2001FS_Q426 | TMKF-26-02758 | NAS |  |  | 井澤 | CHINA | IND-GLR1 | 2026/04/22 | 2026/04/22 | Polyester/Spandex 89/11% | Woven | Plain Weave | Dyed | P/D | NA,UPF 50+,Wicking | 54 | 125 | 1001 | yds | Yong Wang 王勇 | DARKER ARDOSIA SLATE | Agree | 2042 | 2042 | 201 | 7 | 201 | 0 | 0 | 0% | 接疋,橫檔/橫條,油/髒/色污 | [6 empty] | 大貨品質在接受標準內 | [16 empty] | 色樣、品質樣廠商提供 | 已簽核 | 請參考驗貨員意見。(Please refer QA's comments.) |  |  | 2026/05/29 | 2026/07/12 | 2026/08/10 |  |  |  |  | IND-GLR1
195030 | 2026/04/03 | Auto |  | DKS | Lu Lee 李璐 | V2B | MVG2001FS_Q426 | TMKF-26-02758 | NAS |  |  | 井澤 | CHINA | IND-GLR1 | 2026/04/22 | 2026/04/22 | Polyester/Spandex 89/11% | Woven | Plain Weave | Dyed | P/D | NA,UPF 50+,Wicking | 54 | 125 | 1343 | yds | Yong Wang 王勇 | MIDNIGHT SAIL | Discuss | 1833 | 1833 | 202 | 16.3 | 99 | 103 | 0 | 1.9% | 接疋,擦傷/刮傷/勾紗,斷紗(斷經/斷緯),橫檔/橫條,油/髒/色污 | [6 empty] | 單色扣點為B級,結論為Discuss | [16 empty] | 色樣、品質樣廠商提供 | 已簽核 | 請參考驗貨員意見。(Please refer QA's comments.) |  |  | 2026/05/29 | 2026/07/12 | 2026/08/10 |  |  |  |  | IND-GLR1
195348 | 2026/04/03 | Auto |  | DKS | Lu Lee 李璐 | V2B | MVG2001FS_Q426 | TMKF-26-02759 | AS |  |  | 兆升針織 | CHINA | IND-GLR1 | 2026/04/27 | 2026/04/27 | Polyamide/Elastane 71/29% | Knit | Tricot | Dyed | P/D | NA,Anti-Microbial,Anti-Odor,UPF 50+,Wick | 58 | 150 | 2512 | yds | Jimmy Shi 石振華 | DARKER ARDOSIA SLATE | Agree | 2602 | 2602 | 306 | 5.6 | 306 | 0 | 0 | 0% | 接疋,橫檔/橫條,油/髒/色污 | [6 empty] | 大貨品質在接受標準內 | [16 empty] | 色樣、品質樣廠商提供 | 已簽核 | 請參考驗貨員意見。(Please refer QA's comments.) |  |  | 2026/06/03 | 2026/07/12 | 2026/08/10 |  |  |  |  | IND-GLR1
194436 | 2026/04/03 | Auto |  | DKS | Lu Lee 李璐 | V2B | MVG2001FS_Q426 | TMKF-26-02759 | AS |  |  | 兆升針織 | CHINA | IND-GLR1 | 2026/04/17 | 2026/04/13 | Polyamide/Elastane 71/29% | Knit | Tricot | Dyed | P/D | NA,Anti-Microbial,Anti-Odor,UPF 50+,Wick | 58 | 150 | 2522 | yds | Jimmy Shi 石振華 | HARBOR MIST | Agree | 1561 | 1561 | 242 | 5 | 242 | 0 | 0 | 0% | 接疋,橫檔/橫條 | [6 empty] | 大貨品質在接受標準內 | [16 empty] | 色樣、品質樣廠商提供 | 已簽核 | 請參考驗貨員意見。(Please refer QA's comments.) |  |  | 2026/06/03 | 2026/07/12 | 2026/08/10 |  |  |  |  | IND-GLR1
195346 | 2026/04/03 | Auto |  | DKS | Lu Lee 李璐 | V2B | MVG2001FS_Q426 | TMKF-26-02759 | AS |  |  | 兆升針織 | CHINA | IND-GLR1 | 2026/04/27 | 2026/04/27 | Polyamide/Elastane 71/29% | Knit | Tricot | Dyed | P/D | NA,Anti-Microbial,Anti-Odor,UPF 50+,Wick | 58 | 150 | 2522 | yds | Jimmy Shi 石振華 | KHAKI SAND | Agree | 2192 | 2192 | 271 | 5.9 | 271 | 0 | 0 | 0% | 接疋,橫檔/橫條 | [6 empty] | 大貨品質在接受標準內 | [16 empty] | 色樣、品質樣廠商提供 | 已簽核 | 請參考驗貨員意見。(Please refer QA's comments.) |  |  | 2026/06/03 | 2026/07/12 | 2026/08/10 |  |  |  |  | IND-GLR1
194437 | 2026/04/03 | Auto |  | DKS | Lu Lee 李璐 | V2B | MVG2001FS_Q426 | TMKF-26-02759 | AS |  |  | 兆升針織 | CHINA | IND-GLR1 | 2026/04/17 | 2026/04/13 | Polyamide/Elastane 71/29% | Knit | Tricot | Dyed | P/D | NA,Anti-Microbial,Anti-Odor,UPF 50+,Wick | 58 | 150 | 3363 | yds | Jimmy Shi 石振華 | MIDNIGHT SAIL | Agree | 1038 | 1038 | 235 | 6.8 | 235 | 0 | 0 | 0% | 接疋,斷紗(斷經/斷緯),橫檔/橫條 | [6 empty] | 大貨品質在接受標準內 | [16 empty] | 色樣、品質樣廠商提供 | 已簽核 | 請參考驗貨員意見。(Please refer QA's comments.) |  |  | 2026/06/03 | 2026/07/12 | 2026/08/10 |  |  |  |  | IND-GLR1
195347 | 2026/04/03 | Auto |  | DKS | Lu Lee 李璐 | V2B | MVG2001FS_Q426 | TMKF-26-02759 | AS |  |  | 兆升針織 | CHINA | IND-GLR1 | 2026/04/27 | 2026/04/27 | Polyamide/Elastane 71/29% | Knit | Tricot | Dyed | P/D | NA,Anti-Microbial,Anti-Odor,UPF 50+,Wick | 58 | 150 | 3363 | yds | Jimmy Shi 石振華 | MIDNIGHT SAIL | Agree | 2095 | 2095 | 242 | 5 | 242 | 0 | 0 | 0% | 接疋,破洞 | [6 empty] | 大貨品質在接受標準內 | [16 empty] | 色樣、品質樣廠商提供 | 已簽核 | 請參考驗貨員意見。(Please refer QA's comments.) |  |  | 2026/06/03 | 2026/07/12 | 2026/08/10 |  |  |  |  | IND-GLR1
195349 | 2026/04/03 | Auto |  | DKS | Lu Lee 李璐 | V2B | MVG2001FS_Q426 | TMKF-26-02759 | AS |  |  | 兆升針織 | CHINA | IND-GLR1 | 2026/04/27 | 2026/04/27 | Polyamide/Elastane 71/29% | Knit | Tricot | Dyed | P/D | NA,Anti-Microbial,Anti-Odor,UPF 50+,Wick | 58 | 150 | 2522 | yds | Jimmy Shi 石振華 | PURE EBONY | Agree | 2685 | 2685 | 384 | 6.8 | 384 | 0 | 0 | 0% | 接疋,斷紗(斷經/斷緯),染折/折痕,橫檔/橫條,油/髒/色污 | [6 empty] | 大貨品質在接受標準內 | [16 empty] | 色樣、品質樣廠商提供 | 已簽核 | 請參考驗貨員意見。(Please refer QA's comments.) |  |  | 2026/06/03 | 2026/07/12 | 2026/08/10 |  |  |  |  | IND-GLR1
194435 | 2026/04/03 | Auto |  | DKS | Lu Lee 李璐 | V2B | MVG2504FS_Q426 | TMKF-26-02761 | AS |  |  | 兆升針織 | CHINA | IND-GLR1 | 2026/04/13 | 2026/04/13 | Polyamide/Elastane 71/29% | Knit | Tricot | Dyed | P/D | NA,Anti-Microbial,Anti-Odor,UPF 50+,Wick | 58 | 150 | 3851 | yds | Jimmy Shi 石振華 | DARKER ARDOSIA SLATE | Agree | 428 | 428 | 242 | 0 | 242 | 0 | 0 | 0% | 接疋,橫檔/橫條 | [6 empty] | 大貨品質在接受標準內 | [16 empty] | 色樣、品質樣廠商提供 | 已簽核 | 請參考驗貨員意見。(Please refer QA's comments.) |  |  | 2026/06/03 | 2026/06/12 | 2026/07/13 |  |  |  |  | IND-GLR1
195350 | 2026/04/03 | Auto |  | DKS | Lu Lee 李璐 | V2B | MVG2504FS_Q426 | TMKF-26-02761 | AS |  |  | 兆升針織 | CHINA | IND-GLR1 | 2026/04/27 | 2026/04/27 | Polyamide/Elastane 71/29% | Knit | Tricot | Dyed | P/D | NA,Anti-Microbial,Anti-Odor,UPF 50+,Wick | 58 | 150 | 3851 | yds | Jimmy Shi 石振華 | DARKER ARDOSIA SLATE | Agree | 4678 | 4678 | 622 | 7.6 | 451 | 171 | 0 | 0% | 接疋,斷紗(斷經/斷緯),染折/折痕,油/髒/色污 | [6 empty] | 部分匹扣點為B級,但單色結論為Pass | [16 empty] | 色樣、品質樣廠商提供 | 已簽核 | 請參考驗貨員意見。(Please refer QA's comments.) |  |  | 2026/06/03 | 2026/06/12 | 2026/07/13 |  |  |  |  | IND-GLR1
195351 | 2026/04/03 | Auto |  | DKS | Lu Lee 李璐 | V2B | MVG2504FS_Q426 | TMKF-26-02761 | AS |  |  | 兆升針織 | CHINA | IND-GLR1 | 2026/04/27 | 2026/04/27 | Polyamide/Elastane 71/29% | Knit | Tricot | Dyed | P/D | NA,Anti-Microbial,Anti-Odor,UPF 50+,Wick | 58 | 150 | 4172 | yds | Jimmy Shi 石振華 | MIDNIGHT SAIL | Agree | 4412 | 4412 | 628 | 5.4 | 628 | 0 | 0 | 0% | 接疋,擦傷/刮傷/勾紗,染折/折痕,破洞 | [6 empty] | 大貨品質在接受標準內 | [16 empty] | 色樣、品質樣廠商提供 | 已簽核 | 請參考驗貨員意見。(Please refer QA's comments.) |  |  | 2026/06/03 | 2026/06/12 | 2026/07/13 |  |  |  |  | IND-GLR1
195404 | 2026/04/03 | Auto |  | TGT | Ariel Hu 胡銥芸 | V5B | 1K2124_C426 | TMKF-26-02771 | NAS |  |  | 江蘇斯巴達 | CHINA | VIN-MK2A | 2026/04/27 | 2026/04/27 | Recycled Polyester 100% | Knit | Jersey | PRT + Dyed | Paper PRT,P/D | Brush (2 side),Flame Resistant | 58 | 140 | 12936 | yds | Nianhua Li 李年華 | C426CJSLPAOP137_1 | Agree | 13100 | 13100 | 1539 | 9.9 | 946.2 | 592.8 | 0 | 0% | 印花瑕疵(印白),接疋,油/髒/色污 | [6 empty] | 部分匹扣點為B級,但單色結論為Pass | [16 empty] | 色樣、品質樣廠商提供 | 已簽核 | 請參考驗貨員意見。(Please refer QA's comments.) | Email:zxf@js-jf.cn |  | 2026/05/01 | 2026/05/12 | 2026/07/18 |  |  |  |  | VIN-MK2
195405 | 2026/04/03 | Auto |  | TGT | Ariel Hu 胡銥芸 | V5B | 1K2124_C426 | TMKF-26-02771 | NAS |  |  | 江蘇斯巴達 | CHINA | VIN-MK2A | 2026/04/27 | 2026/04/27 | Recycled Polyester 100% | Knit | Jersey | PRT + Dyed | Paper PRT,P/D | Brush (2 side),Flame Resistant | 58 | 140 | 9056 | yds | Nianhua Li 李年華 | C426CJSLPAOP138_1 | Agree | 5000 | 5000 | 594.2 | 4.7 | 594.2 | 0 | 0 | 0% | 接疋,油/髒/色污 | [6 empty] | 大貨品質在接受標準內 | [16 empty] | 色樣、品質樣廠商提供 | 已簽核 | 請參考驗貨員意見。(Please refer QA's comments.) | Email:zxf@js-jf.cn |  | 2026/05/01 | 2026/05/12 | 2026/07/18 |  |  |  |  | VIN-MK2
195297 | 2026/04/03 | Auto |  | NET | Daniel Lu 呂沛旺 | V3A | 4/3750_26FF,4/3752_26FF,4/3754_26FF,4/3756_26FF,4/6600_26FF,4/6604_26FF,4/6609_26FF,4/6613_26FF,4/6640_26FF,4/6660_26FF,4/6662_26FF,4/8260_ALL,4/8261A_26FF,4/8262_26FF,4/8263_26FF,4/8264_26FF | TMKF-26-02783 | AS |  |  | FOUNTAIN SET | CHINA | VIN-CTP | 2026/04/24 | 2026/04/24 | Cotton 100% | Knit | Interlock | Dyed | P/D | Brush (1 side),NA | 69 | 205 | 37207 | yds | Jimmy Shi 石振華 | #002 WHITE | Reject | 11028 | 11028 | 1348 | 14.5 | 559.5 | 577 | 211.5 | 1.3% | 接疋,棉粒/結頭/粗節,油/髒/色污,異纖/飛花,破洞,破洞修補痕 | [5 empty] | 克重過輕 | 部分匹為C級打下,但單色結論為Discuss | [16 empty] | 色樣、品質樣廠商提供 | 已簽核 | 請參考驗貨員意見。(Please refer QA's comments.) |  |  | 2026/04/30 | 2026/06/19 | 2026/08/07 |  |  |  |  | VIN-CTP
195293 | 2026/04/03 | Auto |  | NET | Daniel Lu 呂沛旺 | V3A | 4/3750_26FF,4/3752_26FF,4/3754_26FF,4/3756_26FF,4/6600_26FF,4/6604_26FF,4/6609_26FF,4/6613_26FF,4/6640_26FF,4/6660_26FF,4/6662_26FF,4/8260_ALL,4/8261A_26FF,4/8262_26FF,4/8263_26FF,4/8264_26FF | TMKF-26-02783 | AS |  |  | FOUNTAIN SET | CHINA | VIN-CTP | 2026/04/25 | 2026/04/25 | Cotton 100% | Knit | Interlock | Dyed | P/D | Brush (1 side),NA | 69 | 205 | 37207 | yds | Jimmy Shi 石振華 | #002 WHITE | Reject | 10561 | 10561 | 1764.1 | 11.1 | 969 | 681.6 | 113.5 | 0.3% | 接疋,棉粒/結頭/粗節,油/髒/色污,異纖/飛花,破洞 | [6 empty] | 部分匹為C級打下,但單色結論為Discuss | [16 empty] | 色樣、品質樣廠商提供 | 已簽核 | 請參考驗貨員意見。(Please refer QA's comments.) |  |  | 2026/04/30 | 2026/06/19 | 2026/08/07 |  |  |  |  | VIN-CTP
195298 | 2026/04/03 | Auto |  | NET | Daniel Lu 呂沛旺 | V3A | 4/3750_26FF,4/3752_26FF,4/3754_26FF,4/3756_26FF,4/6600_26FF,4/6604_26FF,4/6609_26FF,4/6613_26FF,4/6640_26FF,4/6660_26FF,4/6662_26FF,4/8260_ALL,4/8261A_26FF,4/8262_26FF,4/8263_26FF,4/8264_26FF | TMKF-26-02783 | AS |  |  | FOUNTAIN SET | CHINA | VIN-CTP | 2026/04/24 | 2026/04/24 | Cotton 100% | Knit | Interlock | Dyed | P/D | Brush (1 side),NA | 69 | 205 | 15044 | yds | Jimmy Shi 石振華 | #014 DARK GRAY | Reject | 9866 | 9866 | 1166.5 | 10 | 464 | 385.5 | 317 | 0% | 接疋,擦傷/刮傷/勾紗,棉粒/結頭/粗節,油/髒/色污,異纖/飛花,破洞,針痕/直條 | [6 empty] | 單色結論為Fail,請打下並覆驗 |  | 簽核完成 |  |  | 1>#002 WHITE：LBT43805B，LBT43807C小爛針瑕疵超分，C級Reject。 2>#002 WHITE：LBT43808A克重偏輕6.34%，C級Reject。 3>#014 DARK GRAY ：LAT43291B條幹不均，C級Reject。 4>#014 DARK GRAY：LAT43292A布面磨毛痕明顯，C級Reject。 5>#014 DARK GRAY：LAT43295A對核可頭缸缸差過大，C級Reject。 6>部分顏色小爛針瑕疵超損，需補足裁損，實際補損率以成衣廠為準。 | 條幹不均，無法重修 | 換片處理，先預補10碼，如到廠狀況嚴重，請工廠留存瑕疵片，與布廠要求再補布 | [9 empty] | 色樣、品質樣廠商提供 | 已簽核 | 請參考驗貨員意見。(Please refer QA's comments.) |  |  | 2026/04/30 | 2026/06/19 | 2026/08/07 | 需業務確認 | 同意出貨-瑕疵無法重修，補損出貨 |  |  | VIN-CTP
195292 | 2026/04/03 | Auto |  | NET | Daniel Lu 呂沛旺 | V3A | 4/3750_26FF,4/3752_26FF,4/3754_26FF,4/3756_26FF,4/6600_26FF,4/6604_26FF,4/6609_26FF,4/6613_26FF,4/6640_26FF,4/6660_26FF,4/6662_26FF,4/8260_ALL,4/8261A_26FF,4/8262_26FF,4/8263_26FF,4/8264_26FF | TMKF-26-02783 | AS |  |  | FOUNTAIN SET | CHINA | VIN-CTP | 2026/04/25 | 2026/04/25 | Cotton 100% | Knit | Interlock | Dyed | P/D | Brush (1 side),NA | 69 | 205 | 15044 | yds | Jimmy Shi 石振華 | #014 DARK GRAY | Reject | 2665 | 2665 | 373 | 13.4 | 0 | 118 | 255 | 1% | 接疋,棉粒/結頭/粗節,油/髒/色污,異纖/飛花,破洞 |  |  |  | 邊中色差 |  |  | 單色結論為Fail,請打下並覆驗 |  | 簽核完成 |  |  | 1>#002 WHITE：LBT43805A &LBT43805C布面小爛針瑕疵超分，C級Reject。 2>#014 DARK GRAY：LAT43291A左中右色差明顯，C級Reject。 3>大貨小爛針，髒污瑕疵超損，需補足裁損，實際補損率以成衣廠為準。 | 左中右色差 | 布廠負擔成衣色差修色費用 | [9 empty] | 色樣、品質樣廠商提供 | 已簽核 | 請參考驗貨員意見。(Please refer QA's comments.) |  |  | 2026/04/30 | 2026/06/19 | 2026/08/07 | 李錦森 同意出貨 同意布廠負擔成衣色差修色費用 | 同意出貨-瑕疵無法重修，補損出貨 |  |  | VIN-CTP
195302 | 2026/04/03 | Auto |  | NET | Daniel Lu 呂沛旺 | V3A | 4/3750_26FF,4/3752_26FF,4/3754_26FF,4/3756_26FF,4/6600_26FF,4/6604_26FF,4/6609_26FF,4/6613_26FF,4/6640_26FF,4/6660_26FF,4/6662_26FF,4/8260_ALL,4/8261A_26FF,4/8262_26FF,4/8263_26FF,4/8264_26FF | TMKF-26-02783 | AS |  |  | FOUNTAIN SET | CHINA | VIN-CTP | 2026/04/24 | 2026/04/24 | Cotton 100% | Knit | Interlock | Dyed | P/D | Brush (1 side),NA | 69 | 205 | 2468 | yds | Jimmy Shi 石振華 | #324 RED | Discuss | 1079 | 1079 | 125.5 | 15.9 | 64 | 61.5 | 0 | 1.8% | 接疋,擦傷/刮傷/勾紗,棉粒/結頭/粗節,破洞 | [6 empty] | 單色扣點為B級,結論為Discuss | [16 empty] | 色樣、品質樣廠商提供 | 已簽核 | 請參考驗貨員意見。(Please refer QA's comments.) |  |  | 2026/04/30 | 2026/06/19 | 2026/08/07 |  |  |  |  | VIN-CTP
195296 | 2026/04/03 | Auto |  | NET | Daniel Lu 呂沛旺 | V3A | 4/3750_26FF,4/3752_26FF,4/3754_26FF,4/3756_26FF,4/6600_26FF,4/6604_26FF,4/6609_26FF,4/6613_26FF,4/6640_26FF,4/6660_26FF,4/6662_26FF,4/8260_ALL,4/8261A_26FF,4/8262_26FF,4/8263_26FF,4/8264_26FF | TMKF-26-02783 | AS |  |  | FOUNTAIN SET | CHINA | VIN-CTP | 2026/04/25 | 2026/04/25 | Cotton 100% | Knit | Interlock | Dyed | P/D | Brush (1 side),NA | 69 | 205 | 2468 | yds | Jimmy Shi 石振華 | #324 RED | Discuss | 1501 | 1501 | 200 | 14 | 0 | 200 | 0 | 1.2% | 接疋,棉粒/結頭/粗節,油/髒/色污,破洞 | [6 empty] | 單色扣點為B級,結論為Discuss | [16 empty] | 色樣、品質樣廠商提供 | 已簽核 | 請參考驗貨員意見。(Please refer QA's comments.) |  |  | 2026/04/30 | 2026/06/19 | 2026/08/07 |  |  |  |  | VIN-CTP
195301 | 2026/04/03 | Auto |  | NET | Daniel Lu 呂沛旺 | V3A | 4/3750_26FF,4/3752_26FF,4/3754_26FF,4/3756_26FF,4/6600_26FF,4/6604_26FF,4/6609_26FF,4/6613_26FF,4/6640_26FF,4/6660_26FF,4/6662_26FF,4/8260_ALL,4/8261A_26FF,4/8262_26FF,4/8263_26FF,4/8264_26FF | TMKF-26-02783 | AS |  |  | FOUNTAIN SET | CHINA | VIN-CTP | 2026/04/24 | 2026/04/24 | Cotton 100% | Knit | Interlock | Dyed | P/D | Brush (1 side),NA | 69 | 205 | 2664 | yds | Jimmy Shi 石振華 | #325 DARK RED | Agree | 763 | 763 | 121.5 | 5.8 | 121.5 | 0 | 0 | 0% | 接疋,擦傷/刮傷/勾紗,棉粒/結頭/粗節 | [6 empty] | 大貨品質在接受標準內 | [16 empty] | 色樣、品質樣廠商提供 | 已簽核 | 請參考驗貨員意見。(Please refer QA's comments.) |  |  | 2026/04/30 | 2026/06/19 | 2026/08/07 |  |  |  |  | VIN-CTP
195295 | 2026/04/03 | Auto |  | NET | Daniel Lu 呂沛旺 | V3A | 4/3750_26FF,4/3752_26FF,4/3754_26FF,4/3756_26FF,4/6600_26FF,4/6604_26FF,4/6609_26FF,4/6613_26FF,4/6640_26FF,4/6660_26FF,4/6662_26FF,4/8260_ALL,4/8261A_26FF,4/8262_26FF,4/8263_26FF,4/8264_26FF | TMKF-26-02783 | AS |  |  | FOUNTAIN SET | CHINA | VIN-CTP | 2026/04/25 | 2026/04/25 | Cotton 100% | Knit | Interlock | Dyed | P/D | Brush (1 side),NA | 69 | 205 | 2664 | yds | Jimmy Shi 石振華 | #325 DARK RED | Discuss | 1901 | 1901 | 228.5 | 19.3 | 0 | 228.5 | 0 | 2.8% | 接疋,擦傷/刮傷/勾紗,斷紗(斷經/斷緯),染折/折痕,油/髒/色污,異纖/飛花,破洞 | [6 empty] | 單色扣點為B級,結論為Discuss | [16 empty] | 色樣、品質樣廠商提供 | 已簽核 | 請參考驗貨員意見。(Please refer QA's comments.) |  |  | 2026/04/30 | 2026/06/19 | 2026/08/07 |  |  |  |  | VIN-CTP
195299 | 2026/04/03 | Auto |  | NET | Daniel Lu 呂沛旺 | V3A | 4/3750_26FF,4/3752_26FF,4/3754_26FF,4/3756_26FF,4/6600_26FF,4/6604_26FF,4/6609_26FF,4/6613_26FF,4/6640_26FF,4/6660_26FF,4/6662_26FF,4/8260_ALL,4/8261A_26FF,4/8262_26FF,4/8263_26FF,4/8264_26FF | TMKF-26-02783 | AS |  |  | FOUNTAIN SET | CHINA | VIN-CTP | 2026/04/24 | 2026/04/24 | Cotton 100% | Knit | Interlock | Dyed | P/D | Brush (1 side),NA | 69 | 205 | 2540 | yds | Jimmy Shi 石振華 | #400 BLEACHED APRT | Discuss | 2662 | 2662 | 307 | 15.6 | 53 | 254 | 0 | 1.7% | 接疋,棉粒/結頭/粗節,油/髒/色污,破洞 | [6 empty] | 單色扣點為B級,結論為Discuss | [16 empty] | 色樣、品質樣廠商提供 | 已簽核 | 請參考驗貨員意見。(Please refer QA's comments.) |  |  | 2026/04/30 | 2026/06/19 | 2026/08/07 |  |  |  |  | VIN-CTP
195291 | 2026/04/03 | Auto |  | NET | Daniel Lu 呂沛旺 | V3A | 4/3750_26FF,4/3752_26FF,4/3754_26FF,4/3756_26FF,4/6600_26FF,4/6604_26FF,4/6609_26FF,4/6613_26FF,4/6640_26FF,4/6660_26FF,4/6662_26FF,4/8260_ALL,4/8261A_26FF,4/8262_26FF,4/8263_26FF,4/8264_26FF | TMKF-26-02783 | AS |  |  | FOUNTAIN SET | CHINA | VIN-CTP | 2026/04/25 | 2026/04/25 | Cotton 100% | Knit | Interlock | Dyed | P/D | Brush (1 side),NA | 69 | 205 | 1379 | yds | Jimmy Shi 石振華 | #716 LIGHT ACID BLUE | Discuss | 1442 | 1442 | 171.5 | 18.7 | 62.5 | 109 | 0 | 2.6% | 接疋,斷紗(斷經/斷緯),破洞 | [6 empty] | 單色扣點為B級,結論為Discuss | [16 empty] | 色樣、品質樣廠商提供 | 已簽核 | 請參考驗貨員意見。(Please refer QA's comments.) |  |  | 2026/04/30 | 2026/06/19 | 2026/08/07 |  |  |  |  | VIN-CTP
195300 | 2026/04/03 | Auto |  | NET | Daniel Lu 呂沛旺 | V3A | 4/3750_26FF,4/3752_26FF,4/3754_26FF,4/3756_26FF,4/6600_26FF,4/6604_26FF,4/6609_26FF,4/6613_26FF,4/6640_26FF,4/6660_26FF,4/6662_26FF,4/8260_ALL,4/8261A_26FF,4/8262_26FF,4/8263_26FF,4/8264_26FF | TMKF-26-02783 | AS |  |  | FOUNTAIN SET | CHINA | VIN-CTP | 2026/04/24 | 2026/04/24 | Cotton 100% | Knit | Interlock | Dyed | P/D | Brush (1 side),NA | 69 | 205 | 48334 | yds | Jimmy Shi 石振華 | #900 BLACK | Agree | 2831 | 2831 | 460 | 9.1 | 260.5 | 199.5 | 0 | 0% | 接疋,擦傷/刮傷/勾紗,棉粒/結頭/粗節,油/髒/色污,異纖/飛花,破洞 | [6 empty] | 部分匹扣點為B級,但單色結論為Pass | [16 empty] | 色樣、品質樣廠商提供 | 已簽核 | 請參考驗貨員意見。(Please refer QA's comments.) |  |  | 2026/04/30 | 2026/06/19 | 2026/08/07 |  |  |  |  | VIN-CTP
195294 | 2026/04/03 | Auto |  | NET | Daniel Lu 呂沛旺 | V3A | 4/3750_26FF,4/3752_26FF,4/3754_26FF,4/3756_26FF,4/6600_26FF,4/6604_26FF,4/6609_26FF,4/6613_26FF,4/6640_26FF,4/6660_26FF,4/6662_26FF,4/8260_ALL,4/8261A_26FF,4/8262_26FF,4/8263_26FF,4/8264_26FF | TMKF-26-02783 | AS |  |  | FOUNTAIN SET | CHINA | VIN-CTP | 2026/04/25 | 2026/04/25 | Cotton 100% | Knit | Interlock | Dyed | P/D | Brush (1 side),NA | 69 | 205 | 48334 | yds | Jimmy Shi 石振華 | #900 BLACK | Agree | 7582 | 7582 | 857 | 7.4 | 655.5 | 201.5 | 0 | 0% | 接疋,擦傷/刮傷/勾紗,斷紗(斷經/斷緯),棉粒/結頭/粗節,油/髒/色污,破洞 | [6 empty] | 部分匹扣點為B級,但單色結論為Pass | [16 empty] | 色樣、品質樣廠商提供 | 已簽核 | 請參考驗貨員意見。(Please refer QA's comments.) |  |  | 2026/04/30 | 2026/06/19 | 2026/08/07 |  |  |  |  | VIN-CTP
195290 | 2026/04/03 | Auto |  | NET | Daniel Lu 呂沛旺 | V3A | 4/3750_26FF,4/3752_26FF,4/6600_26FF,4/6604_26FF,4/6609_26FF,4/6613_26FF,4/6640_26FF,4/8260_ALL,4/8261A_26FF,4/8263_26FF,4/8264_26FF | TMKF-26-02786 | AS |  |  | FOUNTAIN SET | CHINA | VIN-CTP | 2026/04/25 | 2026/04/25 | Cotton/Spandex 96/4% | Knit | Rib | Dyed | P/D,1x1 | Brush (1 side),NA | 61 | 250 | 986 | yds | Jimmy Shi 石振華 | #002 WHITE | Discuss | 923 | 923 | 126 | 15.1 | 0 | 126 | 0 | 1.5% | 接疋,棉粒/結頭/粗節,油/髒/色污 |  |  |  |  | 布邊不良 |  | 單色扣點為B級,結論為Discuss | [16 empty] | 色樣、品質樣廠商提供 | 已簽核 | 請參考驗貨員意見。(Please refer QA's comments.) |  |  | 2026/04/30 | 2026/06/19 | 2026/08/07 |  |  |  |  | VIN-CTP
195443 | 2026/04/03 | Auto |  | NET | Daniel Lu 呂沛旺 | V3A | 4/3750_26FF,4/3752_26FF,4/6600_26FF,4/6604_26FF,4/6609_26FF,4/6613_26FF,4/6640_26FF,4/8260_ALL,4/8261A_26FF,4/8263_26FF,4/8264_26FF | TMKF-26-02786 | AS |  |  | FOUNTAIN SET | CHINA | VIN-CTP | 2026/04/28 | 2026/04/28 | Cotton/Spandex 96/4% | Knit | Rib | Dyed | P/D,1x1 | Brush (1 side),NA | 61 | 250 | 557 | yds | Jimmy Shi 石振華 | #014 DARK GRAY | Discuss | 472 | 472 | 70 | 22.9 | 0 | 70 | 0 | 3.9% | 油/髒/色污,破洞 | [6 empty] | 單色扣點為B級,結論為Discuss | [16 empty] | 色樣、品質樣廠商提供 | 已簽核 | 請參考驗貨員意見。(Please refer QA's comments.) |  |  | 2026/04/30 | 2026/06/19 | 2026/08/07 |  |  |  |  | VIN-CTP
195288 | 2026/04/03 | Auto |  | NET | Daniel Lu 呂沛旺 | V3A | 4/3750_26FF,4/3752_26FF,4/6600_26FF,4/6604_26FF,4/6609_26FF,4/6613_26FF,4/6640_26FF,4/8260_ALL,4/8261A_26FF,4/8263_26FF,4/8264_26FF | TMKF-26-02786 | AS |  |  | FOUNTAIN SET | CHINA | VIN-CTP | 2026/04/25 | 2026/04/25 | Cotton/Spandex 96/4% | Knit | Rib | Dyed | P/D,1x1 | Brush (1 side),NA | 61 | 250 | 79 | yds | Jimmy Shi 石振華 | #324 RED | Discuss | 99 | 99 | 38.5 | 20.8 | 0 | 38.5 | 0 | 3.2% | 接疋 | [6 empty] | 單色扣點為B級,結論為Discuss | [16 empty] | 色樣、品質樣廠商提供 | 已簽核 | 請參考驗貨員意見。(Please refer QA's comments.) |  |  | 2026/04/30 | 2026/06/19 | 2026/08/07 |  |  |  |  | VIN-CTP
195287 | 2026/04/03 | Auto |  | NET | Daniel Lu 呂沛旺 | V3A | 4/3750_26FF,4/3752_26FF,4/6600_26FF,4/6604_26FF,4/6609_26FF,4/6613_26FF,4/6640_26FF,4/8260_ALL,4/8261A_26FF,4/8263_26FF,4/8264_26FF | TMKF-26-02786 | AS |  |  | FOUNTAIN SET | CHINA | VIN-CTP | 2026/04/25 | 2026/04/25 | Cotton/Spandex 96/4% | Knit | Rib | Dyed | P/D,1x1 | Brush (1 side),NA | 61 | 250 | 65 | yds | Jimmy Shi 石振華 | #325 DARK RED | Discuss | 91 | 91 | 25 | 32 | 0 | 25 | 0 | 6.6% | 接疋 | [5 empty] | 幅寬不足 | 單色扣點為B級,結論為Discuss | [16 empty] | 色樣、品質樣廠商提供 | 已簽核 | 請參考驗貨員意見。(Please refer QA's comments.) |  |  | 2026/04/30 | 2026/06/19 | 2026/08/07 |  |  |  |  | VIN-CTP
195227 | 2026/04/03 | Auto |  | NET | Daniel Lu 呂沛旺 | V3A | 4/3750_26FF,4/3752_26FF,4/6600_26FF,4/6604_26FF,4/6609_26FF,4/6613_26FF,4/6640_26FF,4/8260_ALL,4/8261A_26FF,4/8263_26FF,4/8264_26FF | TMKF-26-02786 | AS |  |  | FOUNTAIN SET | CHINA | VIN-CTP | 2026/04/25 | 2026/04/25 | Cotton/Spandex 96/4% | Knit | Rib | Dyed | P/D,1x1 | Brush (1 side),NA | 61 | 250 | 82 | yds | Jimmy Shi 石振華 | #400 BLEACHED APRT | Discuss | 935 | 935 | 60.5 | 21.5 | 0 | 60.5 | 0 | 3.5% | 接疋,斷紗(斷經/斷緯),油/髒/色污 | [6 empty] | 大貨品質在接受標準內 | [16 empty] | 色樣、品質樣廠商提供 | 已簽核 | 請參考驗貨員意見。(Please refer QA's comments.) |  |  | 2026/04/30 | 2026/06/19 | 2026/08/07 |  |  |  |  | VIN-CTP
195286 | 2026/04/03 | Auto |  | NET | Daniel Lu 呂沛旺 | V3A | 4/3750_26FF,4/3752_26FF,4/6600_26FF,4/6604_26FF,4/6609_26FF,4/6613_26FF,4/6640_26FF,4/8260_ALL,4/8261A_26FF,4/8263_26FF,4/8264_26FF | TMKF-26-02786 | AS |  |  | FOUNTAIN SET | CHINA | VIN-CTP | 2026/04/25 | 2026/04/25 | Cotton/Spandex 96/4% | Knit | Rib | Dyed | P/D,1x1 | Brush (1 side),NA | 61 | 250 | 52 | yds | Jimmy Shi 石振華 | #716 LIGHT ACID BLUE | Discuss | 82 | 82 | 47.5 | 10.5 | 0 | 47.5 | 0 | 0.2% | 接疋,油/髒/色污 | [6 empty] | 單色扣點為B級,結論為Discuss | [16 empty] | 色樣、品質樣廠商提供 | 已簽核 | 請參考驗貨員意見。(Please refer QA's comments.) |  |  | 2026/04/30 | 2026/06/19 | 2026/08/07 |  |  |  |  | VIN-CTP
195289 | 2026/04/03 | Auto |  | NET | Daniel Lu 呂沛旺 | V3A | 4/3750_26FF,4/3752_26FF,4/6600_26FF,4/6604_26FF,4/6609_26FF,4/6613_26FF,4/6640_26FF,4/8260_ALL,4/8261A_26FF,4/8263_26FF,4/8264_26FF | TMKF-26-02786 | AS |  |  | FOUNTAIN SET | CHINA | VIN-CTP | 2026/04/25 | 2026/04/25 | Cotton/Spandex 96/4% | Knit | Rib | Dyed | P/D,1x1 | Brush (1 side),NA | 61 | 250 | 1388 | yds | Jimmy Shi 石振華 | #900 BLACK | Agree | 1135 | 1135 | 132 | 7.6 | 132 | 0 | 0 | 0% | 接疋,擦傷/刮傷/勾紗 | [6 empty] | 大貨品質在接受標準內 | [16 empty] | 色樣、品質樣廠商提供 | 已簽核 | 請參考驗貨員意見。(Please refer QA's comments.) |  |  | 2026/04/30 | 2026/06/19 | 2026/08/07 |  |  |  |  | VIN-CTP
195285 | 2026/04/03 | Auto |  | NET | Daniel Lu 呂沛旺 | V3A | 4/3754_26FF,4/3756_26FF,4/6660_26FF,4/6662_26FF,4/8262_26FF | TMKF-26-02795 | AS |  |  | FOUNTAIN SET | CHINA | VIN-CTP | 2026/04/25 | 2026/04/25 | Cotton/Spandex 97/3% | Knit | Interlock | Dyed | P/D | Brush (1 side),NA | 59 | 205 | 1120 | yds | Jimmy Shi 石振華 | #002 WHITE | Discuss | 1233 | 1233 | 169 | 11.2 | 0 | 169 | 0 | 0.4% | 接疋,棉粒/結頭/粗節,油/髒/色污,破洞 | [6 empty] | 單色扣點為B級,結論為Discuss | [16 empty] | 色樣、品質樣廠商提供 | 已簽核 | 請參考驗貨員意見。(Please refer QA's comments.) |  |  | 2026/05/12 | 2026/07/24 | 2026/09/11 |  |  |  |  | VIN-CTP
195284 | 2026/04/03 | Auto |  | NET | Daniel Lu 呂沛旺 | V3A | 4/3754_26FF,4/3756_26FF,4/6660_26FF,4/6662_26FF,4/8262_26FF | TMKF-26-02795 | AS |  |  | FOUNTAIN SET | CHINA | VIN-CTP | 2026/04/25 | 2026/04/25 | Cotton/Spandex 97/3% | Knit | Interlock | Dyed | P/D | Brush (1 side),NA | 59 | 205 | 1763 | yds | Jimmy Shi 石振華 | #900 BLACK | Discuss | 2315 | 2315 | 297.5 | 15.1 | 52.5 | 245 | 0 | 1.5% | 接疋,擦傷/刮傷/勾紗,斷紗(斷經/斷緯),棉粒/結頭/粗節,破洞 | [6 empty] | 部分匹扣點為B級,但單色結論為Pass | [16 empty] | 色樣、品質樣廠商提供 | 已簽核 | 請參考驗貨員意見。(Please refer QA's comments.) |  |  | 2026/05/12 | 2026/07/24 | 2026/09/11 |  |  |  |  | VIN-CTP
195364 | 2026/04/03 | Auto |  | KOH | Jenna Chan 詹靖宜 | V3C | WT5FA516_FA26,WT6FA124 | TMKF-26-02798,TMKF-26-02799 | AS |  |  | 江蘇新凱盛 | CHINA | IND-GLD1 GLD2 | 2026/04/27 | 2026/04/27 | Polyester/Recycled Polyester/Spandex 44/44/12% | Knit | Jersey | Dyed | P/D | Brush (1 side),Peach (1 side),Wicking | 60 | 270 | 1513 | kgs | Changzhi Wang 王昌智 | 437_410 LILAC BUSH | Agree | 658.32 | 1688 | 109.2 | 7.3 | 52.6 | 56.6 | 0 | 0% | 接疋,破洞 | [6 empty] | 部分匹扣點為B級,但單色結論為Pass | [16 empty] | 色樣、品質樣廠商提供 | 已簽核 | 請參考驗貨員意見。(Please refer QA's comments.) |  |  | 2026/04/27 | 2026/05/22 | 2026/06/22 |  |  |  |  | IND-GLD
195362 | 2026/04/03 | Auto |  | KOH | Jenna Chan 詹靖宜 | V3C | WT5FA516_FA26,WT6FA124 | TMKF-26-02798,TMKF-26-02799 | AS |  |  | 江蘇新凱盛 | CHINA | IND-GLD1 GLD2 | 2026/04/27 | 2026/04/27 | Polyester/Recycled Polyester/Spandex 44/44/12% | Knit | Jersey | Dyed | P/D | Brush (1 side),Peach (1 side),Wicking | 60 | 270 | 1959 | kgs | Changzhi Wang 王昌智 | 543_840 BIRK BROWN | Reject | 1595.49 | 4091 | 434.2 | 2.3 | 311.1 | 0 | 123.1 | 0% | 橫檔/橫條,油/髒/色污,破洞 |  |  |  | 漸進色差 |  |  | 單色結論為Fail,請打下並覆驗 |  | 簽核完成 |  |  | 1>抽驗匹- 缸差、匹差、匹內差(邊中)在接受範圍，請分缸使用；其中543_840 BIRK BROWN第H260410126/5匹头尾差明显，评C级。 2>部分抽驗匹瑕疵扣分為B級，但單色未超分；其543_840 BIRK BROWN第260412011/5匹布面绒感过茸，评C级。 3>大货轻微横条（紧纱横），取样平铺、挂看轻微，可接受。 4>紧边较明显，可接受出货，如有损耗需补足。 5>此採購單以公斤計價；大货因码重超重造成短码0.5~2.1%，请补足。 | 不出貨 | [10 empty] | 色樣、品質樣廠商提供 | 已簽核 | 請參考驗貨員意見。(Please refer QA's comments.) |  |  | 2026/04/27 | 2026/05/22 | 2026/06/22 |  | 此面料後續不再安排出貨 |  |  | IND-GLD
195363 | 2026/04/03 | Auto |  | KOH | Jenna Chan 詹靖宜 | V3C | WT5FA516_FA26,WT6FA124 | TMKF-26-02798,TMKF-26-02799 | AS |  |  | 江蘇新凱盛 | CHINA | IND-GLD1 GLD2 | 2026/04/27 | 2026/04/27 | Polyester/Recycled Polyester/Spandex 44/44/12% | Knit | Jersey | Dyed | P/D | Brush (1 side),Peach (1 side),Wicking | 60 | 270 | 2899 | kgs | Changzhi Wang 王昌智 | 660_941 MINERAL BLACK | Agree | 1095.51 | 2809 | 283 | 8.5 | 174.5 | 108.5 | 0 | 0% | 接疋,破洞 | [6 empty] | 部分匹扣點為B級,但單色結論為Pass | [16 empty] | 色樣、品質樣廠商提供 | 已簽核 | 請參考驗貨員意見。(Please refer QA's comments.) |  |  | 2026/04/27 | 2026/05/22 | 2026/06/22 |  |  |  |  | IND-GLD
194907 | 2026/04/03 | Auto |  | UAM | Shine Lin 林韶瑩 | V1A | 6014063 | TMKF-26-02814 | AS |  |  | 綿春(VIN) | VIETNAM | IND-GLS2 | 2026/04/20 | 2026/04/20 | Polyester 100% | Knit | Mesh | Dyed | P/D | NA,NA | 60 | 52 | 740 | yds | HoaNguyen | BLACK | Agree | 2696 | 2696 | 450 | 6.2 | 450 | 0 | 0 | 0% | 橫檔/橫條,破洞 | [6 empty] | 大貨品質在接受標準內 | [16 empty] | 色樣、品質樣廠商提供 | 已簽核 | 請參考驗貨員意見。(Please refer QA's comments.) |  |  | 2026/04/30 | 2026/04/01 | 2026/04/21 |  |  |  |  | IND-GLS
194916 | 2026/04/03 | Auto |  | UAM | Shine Lin 林韶瑩 | V1A | 6013564 | TMKF-26-02821 | AS |  |  | 綿春(VIN) | VIETNAM | IND-GLS3 GLS5 | 2026/04/20 | 2026/04/20 | Polyester 100% | Knit | Mesh | Dyed | P/D | NA,NA | 60 | 52 | 321 | yds | HoaNguyen | BLACK | Agree | 2672 | 2672 | 407 | 9.8 | 229 | 178 | 0 | 0% | 橫檔/橫條,油/髒/色污,破洞 | [6 empty] | 部分匹扣點為B級,但單色結論為Pass | [16 empty] | 色樣、品質樣廠商提供 | 已簽核 | 請參考驗貨員意見。(Please refer QA's comments.) |  |  | 2026/04/30 | 2026/03/30 | 2026/04/21 |  |  |  |  | IND-GLS
194618 | 2026/04/03 | Auto |  | UAM | Shine Lin 林韶瑩 | V1A | 1383356_FW26 | TMKF-26-02855 | AS |  |  | HUA FENG | CHINA | IND-GLR1 STL2 | 2026/04/15 | 2026/04/15 | Polyester 100% | Woven | Plain Weave | Dyed | P/D | NA,NA | 56 | 73 | 11249 | yds | Nianhua Li 李年華 | BLACK 001 | Agree | 6870 | 6870 | 988 | 4.5 | 988 | 0 | 0 | 0% | 接疋,橫檔/橫條 | [6 empty] | 大貨品質在接受標準內 | [16 empty] | 色樣、品質樣廠商提供 | 已簽核 | 請參考驗貨員意見。(Please refer QA's comments.) |  |  | 2026/05/08 | 2026/01/23 | 2026/04/21 |  |  |  |  | IND-GLR1
194917 | 2026/04/03 | Auto |  | UAM | Shine Lin 林韶瑩 | V1A | 1383356_FW26 | TMKF-26-02856 | AS |  |  | 綿春(VIN) | VIETNAM | IND-GLR1 STL2 | 2026/04/20 | 2026/04/20 | Polyester 100% | Knit | Mesh | Dyed | P/D | NA,NA | 60 | 52 | 3857 | yds | HoaNguyen | BLACK 001 | Agree | 5421 | 5421 | 912 | 5.5 | 912 | 0 | 0 | 0% | 橫檔/橫條,油/髒/色污,破洞 | [6 empty] | 大貨品質在接受標準內 | [16 empty] | 色樣、品質樣廠商提供 | 已簽核 | 請參考驗貨員意見。(Please refer QA's comments.) |  |  | 2026/04/30 | 2026/01/23 | 2026/04/21 |  |  |  |  | IND-GLR1
195043 | 2026/04/03 | Auto |  | UAM | Shine Lin 林韶瑩 | V1A | 1383166_FW26,1383356_FW26 | TMKF-26-02855,TMKF-26-02869 | AS |  |  | HUA FENG | CHINA | IND-GLR1 STL2 | 2026/04/22 | 2026/04/22 | Polyester 100% | Woven | Plain Weave | Dyed | P/D | NA,NA | 56 | 73 | 517 | yds | Nianhua Li 李年華 | BLACK | Agree | 4662 | 4662 | 596 | 2 | 596 | 0 | 0 | 0% | 接疋 | [6 empty] | 大貨品質在接受標準內 | [16 empty] | 色樣、品質樣廠商提供 | 已簽核 | 請參考驗貨員意見。(Please refer QA's comments.) |  |  | 2026/05/08 | 2026/04/01 | 2026/04/28 |  |  |  |  | IND-GLR1
195376 | 2026/04/03 | Auto |  | GU | Erica Chiu 邱映瑜 | V6B | 60126F055B | TMKF-26-02908,TMKF-26-03545 | AS |  | A | 杭州福恩 | CHINA | IND-STL | 2026/04/27 | 2026/04/27 | Recycled Polyester/Viscose/Elastane 69/29/2% | Woven | Twill | Dyed | P/D | NA,Wrinklefree | 56 | 240 | 25871 | yds | Junde Zhang 張俊德 | 09 BLACK | Discuss | 6596.6 | 6596.6 | 764.9 | 14.5 | 0 | 764.9 | 0 | 1.3% | 斷紗(斷經/斷緯),棉粒/結頭/粗節,異纖/飛花 | [6 empty] | 單色扣點為B級,結論為Discuss | [16 empty] | 色樣、品質樣廠商提供 | 已簽核 | 請參考驗貨員意見。(Please refer QA's comments.) |  |  | 2026/04/27 | 2026/05/25 | 2026/06/24 |  |  |  |  | IND-STL
194505 | 2026/04/03 | Auto |  | GU | Erica Chiu 邱映瑜 | V6B | 60126F055C | TMKF-26-02912 | AS |  | A | 杭州福恩 | CHINA | IND-STL | 2026/04/13 | 2026/04/13 | Recycled Polyester/Viscose/Elastane 68/30/2% | Woven | Twill | Dyed | P/D | NA,NA | 54 | 240 | 22640 | yds | Ken Kong 孔祥松 | 09 BLACK | Agree | 10081 | 10081 | 1079.8 | 5 | 1079.8 | 0 | 0 | 0% | 接疋,斷紗(斷經/斷緯),棉粒/結頭/粗節 | [6 empty] | 大貨品質在接受標準內 | [16 empty] | 色樣、品質樣廠商提供 | 已簽核 | 請參考驗貨員意見。(Please refer QA's comments.) |  |  | 2026/04/20 | 2026/05/20 | 2026/06/24 |  |  |  |  | IND-STL
194504 | 2026/04/03 | Auto |  | GU | Erica Chiu 邱映瑜 | V6B | 60126F055C | TMKF-26-02912 | AS |  | A | 杭州福恩 | CHINA | IND-STL | 2026/04/13 | 2026/04/13 | Recycled Polyester/Viscose/Elastane 68/30/2% | Woven | Twill | Dyed | P/D | NA,NA | 54 | 240 | 15436 | yds | Ken Kong 孔祥松 | 18 WINE | Discuss | 12090 | 12090 | 1450.4 | 11 | 1141 | 156.4 | 153 | 0.3% | 接疋,斷紗(斷經/斷緯),棉粒/結頭/粗節 | [6 empty] | 部分匹為C級打下,但單色結論為Pass | 4#/56 | [15 empty] | 色樣、品質樣廠商提供 | 已簽核 | 請參考驗貨員意見。(Please refer QA's comments.) |  |  | 2026/04/20 | 2026/05/20 | 2026/06/24 |  |  |  |  | IND-STL
194542 | 2026/04/03 | Auto |  | GU | Grace Hsu 許貴茵 | V6B | 60376N007B | TMKF-25-10133,TMKF-26-01932,TMKF-26-02960 | AS |  | A | 紹興普爾 | CHINA | IND-GLD1 | 2026/04/14 | 2026/04/14 | Cotton/Recycled Polyester 77/23% | Knit | Terry | Dyed | P/D | NA,NA | 68 | 260 | 13583 | yds | Qiang Chen 陳強 | 69 NAVY | Agree | 1089.3 | 1089.3 | 159 | 6.3 | 159 | 0 | 0 | 0% | 接疋,棉粒/結頭/粗節,油/髒/色污,破洞 | [6 empty] | 大貨品質在接受標準內 | [16 empty] | 色樣、品質樣業務提供 | 已簽核 | 請參考驗貨員意見。(Please refer QA's comments.) | Email:nancy@starwaytex.com |  | 2026/04/14 | 2026/04/21 | 2026/05/13 |  |  |  |  | IND-GLD
195179 | 2026/04/03 | Auto |  | SMA | Etta Chiang 江俐蓉 | V2A | BB18612_SP26 | TMKF-26-02965 | AS |  |  | PARADISE | CHINA | IND-GLD2 | 2026/04/24 | 2026/04/24 | Polyester 100% | Knit | Fleece | Dyed | P/D | Anti-pilling,Brush (2 side),NA | 61 | 285 | 680 | yds | Changzhi Wang 王昌智 | DEEP BLACK | Agree | 323 | 323 | 97.4 | 8.2 | 97.4 | 0 | 0 | 0% | 接疋 | [6 empty] | 大貨品質在接受標準內 | [16 empty] | 色樣、品質樣廠商提供 | 已簽核 | 請參考驗貨員意見。(Please refer QA's comments.) |  |  |  | 2026/02/03 | 2026/05/12 |  |  |  |  | IND-GLD
195180 | 2026/04/03 | Auto |  | SMA | Etta Chiang 江俐蓉 | V2A | BB18612_SP26 | TMKF-26-02965 | AS |  |  | PARADISE | CHINA | IND-GLD2 | 2026/04/24 | 2026/04/24 | Polyester 100% | Knit | Fleece | Dyed | P/D | Anti-pilling,Brush (2 side),NA | 61 | 285 | 475 | yds | Changzhi Wang 王昌智 | NIGHT NAVY | Agree | 381 | 381 | 81.5 | 9.8 | 81.5 | 0 | 0 | 0% | 接疋,橫檔/橫條 | [6 empty] | 大貨品質在接受標準內 | [16 empty] | 色樣、品質樣廠商提供 | 已簽核 | 請參考驗貨員意見。(Please refer QA's comments.) |  |  |  | 2026/02/03 | 2026/05/12 |  |  |  |  | IND-GLD
195429 | 2026/04/10 | Auto |  | GAP | Jessie Chen 陳捷欣 | V1B | 915184_FA26 | TMKF-26-02979 | AS |  |  | KAM HING | CHINA | CAB-MK5 | 2026/04/28 | 2026/04/28 | Cotton/Recycled Polyester 77/23% | Knit | French Terry | Dyed | P/D | NA,Dischargeable | 68 | 265 | 1626 | lbs | Jimmy Shi 石振華 | TAPESTRY NAVY | Discuss | 1584.58 | 1663.5 | 256.7 | 11.7 | 89.4 | 167.3 | 0 | 0.5% | 接疋,擦傷/刮傷/勾紗,染折/折痕,棉粒/結頭/粗節,油/髒/色污,破洞 | [6 empty] | 單色扣點為B級,結論為Discuss | [16 empty] | 色樣、品質樣廠商提供 | 已簽核 | 請參考驗貨員意見。(Please refer QA's comments.) |  |  | 2026/05/04 | 2026/06/03 | 2026/07/08 |  |  |  |  | CAB-MK5
195430 | 2026/04/10 | Auto |  | GAP | Jessie Chen 陳捷欣 | V1B | 915184_FA26 | TMKF-26-02980 | AS |  |  | KAM HING | CHINA | CAB-MK5 | 2026/04/28 | 2026/04/28 | Cotton 100% | Knit | Rib | Dyed | P/D,1x1 | NA,Dischargeable | 72 | 365 | 99 | lbs | Jimmy Shi 石振華 | TAPESTRY NAVY | Agree | 61.03 | 44 | 20.9 | 4.8 | 20.9 | 0 | 0 | 0% | 油/髒/色污 | [6 empty] | 大貨品質在接受標準內 | [16 empty] | 色樣、品質樣廠商提供 | 已簽核 | 請參考驗貨員意見。(Please refer QA's comments.) |  |  | 2026/05/04 | 2026/06/03 | 2026/07/08 |  |  |  |  | CAB-MK5
195431 | 2026/04/28 | Auto |  | GAP | Jessie Chen 陳捷欣 | V1B | 915184_FA26 | TMKF-26-02981 | AS |  |  | KAM HING | CHINA | CAB-MK5 | 2026/04/28 | 2026/04/28 | Cotton 100% | Knit | Jersey | Dyed | P/D | NA,Dischargeable | 73 | 130 | 61 | lbs | Jimmy Shi 石振華 | TAPESTRY NAVY | Agree | 74.08 | 148 | 112.9 | 8.9 | 112.9 | 0 | 0 | 0% | 接疋,棉粒/結頭/粗節,破洞 | [6 empty] | 大貨品質在接受標準內 | [16 empty] | 色樣、品質樣廠商提供 | 已簽核 | 請參考驗貨員意見。(Please refer QA's comments.) |  |  | 2026/05/01 | 2026/06/03 | 2026/07/08 |  |  |  |  | CAB-MK5
195358 | 2026/04/03 | Auto |  | GU | Lomi Yang 楊茹芳 | V6B | 60126F056A | TMKF-26-02982 | NAS |  | A | 紹興昕紳 | CHINA | IND-GLD1 | 2026/04/27 | 2026/04/27 | Polyester/Recycled Polyester/Spandex 65/30/5% | Knit | Velour | Dyed | P/D | NA,NA | 57 | 350 | 37727 | yds | Ken Kong 孔祥松 | 09 BLACK | Reject | 1284 | 1284 | 115.3 | 10.4 | 0 | 62 | 53.3 | 0.1% | 接疋 |  |  |  |  | 鬆/緊邊 |  | 單色結論為Fail,請打下並覆驗 | 1#/22 | 覆驗日期簽核中 |  |  | 以客核頭缸樣比對抽驗匹- 布面品質、顏色、手感: 1，09#色部分匹紧边明显，评C级，#50色轻微紧边在接受范围。 2，檢查抽驗匹- 缸差、匹差、匹內差(邊中)在接受範圍，請分缸使用。 3，以碼重估算碼長，平均短碼（-3.33 %），請更改碼長。 4，布面活折痕，试整烫后布明显，在接受范围。 | [11 empty] | 色樣、品質樣業務提供 | 已簽核 | 請參考驗貨員意見。(Please refer QA's comments.) |  |  | 2026/04/27 | 2026/07/01 | 2026/08/05 |  | 簽核中 |  |  | IND-GLD
195191 | 2026/04/03 | Auto |  | GU | Lomi Yang 楊茹芳 | V6B | 60126F056A | TMKF-26-02982 | NAS |  | A | 紹興昕紳 | CHINA | IND-GLD1 | 2026/04/24 | 2026/04/24 | Polyester/Recycled Polyester/Spandex 65/30/5% | Knit | Velour | Dyed | P/D | NA,NA | 57 | 350 | 16626 | yds | Ken Kong 孔祥松 | 50 LIGHT GREEN | Reject | 5937 | 5937 | 350 | 26.9 | 0 | 296.6 | 53.4 | 5.1% | 接疋,斷紗(斷經/斷緯),油/髒/色污 |  |  |  |  | 背面瑕疵 |  | 部分匹為C級打下,但單色結論為Discuss | 4#/20 | [15 empty] | 色樣、品質樣廠商提供 | 已簽核 | 請參考驗貨員意見。(Please refer QA's comments.) |  |  | 2026/04/27 | 2026/07/01 | 2026/08/05 |  |  |  |  | IND-GLD
195357 | 2026/04/03 | Auto |  | GU | Lomi Yang 楊茹芳 | V6B | 60126F056A | TMKF-26-02982 | NAS |  | A | 紹興昕紳 | CHINA | IND-GLD1 | 2026/04/27 | 2026/04/27 | Polyester/Recycled Polyester/Spandex 65/30/5% | Knit | Velour | Dyed | P/D | NA,NA | 57 | 350 | 16626 | yds | Ken Kong 孔祥松 | 50 LIGHT GREEN | Agree | 626 | 626 | 55.7 | 9 | 55.7 | 0 | 0 | 0% | 接疋,油/髒/色污 | [6 empty] | 大貨品質在接受標準內 | [16 empty] | 色樣、品質樣業務提供 | 已簽核 | 請參考驗貨員意見。(Please refer QA's comments.) |  |  | 2026/04/27 | 2026/07/01 | 2026/08/05 |  |  |  |  | IND-GLD
195192 | 2026/04/03 | Auto |  | GU | Lomi Yang 楊茹芳 | V6B | 60126F056A | TMKF-26-02982 | NAS |  | A | 紹興昕紳 | CHINA | IND-GLD1 | 2026/04/24 | 2026/04/24 | Polyester/Recycled Polyester/Spandex 65/30/5% | Knit | Velour | Dyed | P/D | NA,NA | 57 | 350 | 14263 | yds | Ken Kong 孔祥松 | 71 PURPLE | Discuss | 3511 | 3511 | 181.2 | 8.8 | 126.7 | 54.5 | 0 | 0% | 接疋,油/髒/色污 | [6 empty] | 單色扣點為B級,結論為Discuss | [16 empty] | 色樣、品質樣廠商提供 | 已簽核 | 請參考驗貨員意見。(Please refer QA's comments.) |  |  | 2026/04/27 | 2026/07/01 | 2026/08/05 |  |  |  |  | IND-GLD
194194 | 2026/04/03 | Auto |  | GU | Grace Hsu 許貴茵 | V6B | 60276N033A_25_1,60276N033A_25_2 | TMKF-26-01924,TMKF-26-02191,TMKF-26-02691,TMKF-26-02988 | AS |  | A | 紹興普爾 | CHINA | IND-GLD1 | 2026/04/07 | 2026/04/07 | Cotton/Polyester 77/23% | Knit | Terry | Dyed | P/D | NA,NA | 68 | 260 | 14676 | yds | Qiang Chen 陳強 | 03 GRAY | Agree | 8035.4 | 8035.4 | 921.2 | 6.2 | 715.5 | 205.7 | 0 | 0% | 接疋,擦傷/刮傷/勾紗,棉粒/結頭/粗節,油/髒/色污,異纖/飛花,破洞 |  |  |  |  | 布邊不良 |  | 部分匹扣點為B級,但單色結論為Pass | [16 empty] | 色樣、品質樣業務提供 | 已簽核 | 請參考驗貨員意見。(Please refer QA's comments.) | Email:nancy@starwaytex.com |  | 2026/04/13 | 2026/01/02 | 2026/04/15 |  |  |  |  | IND-GLD
194193 | 2026/04/03 | Auto |  | GU | Grace Hsu 許貴茵 | V6B | 60276N033A_25_1,60276N033A_25_2 | TMKF-26-01924,TMKF-26-02191,TMKF-26-02691,TMKF-26-02988 | AS |  | A | 紹興普爾 | CHINA | IND-GLD1 | 2026/04/07 | 2026/04/07 | Cotton/Polyester 77/23% | Knit | Terry | Dyed | P/D | NA,NA | 68 | 260 | 22027 | yds | Qiang Chen 陳強 | 09 BLACK | Agree | 6692.7 | 6692.7 | 705 | 8.5 | 434.1 | 270.9 | 0 | 0% | 接疋,擦傷/刮傷/勾紗,棉粒/結頭/粗節,油/髒/色污,異纖/飛花,破洞,針痕/直條 | [6 empty] | 部分匹扣點為B級,但單色結論為Pass | [16 empty] | 色樣、品質樣業務提供 | 已簽核 | 請參考驗貨員意見。(Please refer QA's comments.) | Email:nancy@starwaytex.com |  | 2026/04/13 | 2026/01/02 | 2026/04/15 |  |  |  |  | IND-GLD
195439 | 2026/04/03 | Auto |  | GU | Erica Chiu 邱映瑜 | V6A | 60226F024B_26 | TMKF-26-03010 | AS |  | A | 杭州福恩 | CHINA | IND-STL3 | 2026/04/28 | 2026/04/28 | Recycled Polyester/Viscose/Spandex 69/29/2% | Woven | Twill | Dyed | Y/D | NA,NA | 56 | 240 | 36192 | yds | Junde Zhang 張俊德 | 18 WINE | Agree | 13346 | 13346 | 1482.4 | 6.5 | 1329.1 | 153.3 | 0 | 0% | 斷紗(斷經/斷緯),棉粒/結頭/粗節,油/髒/色污,異纖/飛花 | [6 empty] | 部分匹扣點為B級,但單色結論為Pass | [16 empty] | 色樣、品質樣廠商提供 | 已簽核 | 請參考驗貨員意見。(Please refer QA's comments.) |  |  |  | 2026/05/20 | 2026/06/03 |  |  |  |  | IND-STL
194526 | 2026/04/03 | Auto |  | GU | Erica Chiu 邱映瑜 | V6A | 60226F024B_26 | TMKF-26-03011 | AS |  | A | 杭州福恩 | CHINA | IND-STL3 | 2026/04/13 | 2026/04/14 | Recycled Polyester/Viscose/Spandex 69/29/2% | Woven | Twill | Dyed | Top/D | NA,NA | 54 | 240 | 1261 | yds | Ken Kong 孔祥松 | 09 BLACK | Agree | 13266.6 | 13266.6 | 1372.7 | 9.5 | 1214.5 | 0 | 158.2 | 0% | 接疋,棉粒/結頭/粗節,油/髒/色污 | [6 empty] | 部分匹為C級打下,但單色結論為Pass | 3#/17 | [15 empty] | 色樣、品質樣廠商提供 | 已簽核 | 請參考驗貨員意見。(Please refer QA's comments.) |  |  |  | 2026/05/20 | 2026/06/03 |  |  |  |  | IND-STL
195259 | 2026/04/15 | Auto |  | A&F | Nina Huang 黃美禎 | V3B | 319260001 | TMKF-26-03036 | AS |  |  | E-KING | CHINA | IND-GLD5 | 2026/04/25 | 2026/04/25 | Recycled Polyester/Spandex 89/11% | Knit | Interlock | Dyed | P/D | Peach (1 side),Wicking | 60 | 260 | 1748 | yds | Jiangao Zhang 張建高 | CASUAL BLACK | Discuss | 1783 | 1783 | 1734.4 | 10.5 | 792.3 | 942.1 | 0 | 0.2% | 接疋,擦傷/刮傷/勾紗,斷紗(斷經/斷緯),油/髒/色污,破洞,針痕/直條 | [6 empty] | 單色扣點為B級,結論為Discuss | [16 empty] | 色樣、品質樣廠商提供 | 已簽核 | 請參考驗貨員意見。(Please refer QA's comments.) |  |  | 2026/04/27 | 2026/06/03 | 2026/07/08 |  |  |  |  | IND-GLD
195441 | 2026/04/09 | Auto |  | GU | Willson Huang 黃暐翔 | V6A | 60226F026A_26 | TMKF-26-03037 | AS |  | A | 杭州福恩 | CHINA | IND-STL3 | 2026/04/28 | 2026/04/28 | Recycled Polyester/Viscose/Spandex 69/29/2% | Woven | Twill | Dyed | Top/D | NA,NA | 54 | 240 | 11737 | yds | Junde Zhang 張俊德 | 38 DARK BROWN | Discuss | 7271.3 | 7271.3 | 777.1 | 19.9 | 0 | 777.1 | 0 | 3% | 斷紗(斷經/斷緯),棉粒/結頭/粗節,油/髒/色污,異纖/飛花 | [6 empty] | 單色扣點為B級,結論為Discuss | [16 empty] | 色樣、品質樣廠商提供 | 已簽核 | 請參考驗貨員意見。(Please refer QA's comments.) |  |  | 2026/05/18 | 2026/04/28 | 2026/05/13 |  |  |  |  | IND-STL
194304 | 2026/04/09 | Auto |  | GU | Lomi Yang 楊茹芳 | V6B | 60126F056A | TMKF-26-03051 | NAS |  | A | 紹興天冠 | CHINA | IND-GLD1 | 2026/04/10 | 2026/04/10 | Polyester 100% | Knit | Tricot | PRT + Dyed | Disperse PRT,P/D | NA,NA | 59 | 70 | 347 | yds | Ken Kong 孔祥松 | 09 BLACK | Reject | 5951 | 5951 | 859 | 12 | 212 | 214 | 433 | 0.6% | 接疋,油/髒/色污 |  |  |  | 匹差過大,邊中色差 | 布邊不良 |  | 單色扣點為B級,結論為Discuss | 2# | 簽核完成 |  |  | 以客核頭缸樣比對抽驗匹- 布面品質、顏色、手感: 1,檢查抽驗匹- 缸差、#09色第2#缸匹差/中边色明显，#50幅宽小0.25英寸,#71色匹差明显评C级打下。 2,布边定型不稳定不平整，荷叶边稍明显，如成衣有客诉由布厂承担。 3,#09色部分以碼重估算碼長，平均短碼 （-2.8%），請更改碼長。 | [11 empty] | 色樣、品質樣業務提供 | 已簽核 | 請參考驗貨員意見。(Please refer QA's comments.) | Email:758620572@qq.com |  | 2026/05/25 | 2026/07/01 | 2026/08/05 |  | 覆驗完成 |  |  | IND-GLD
194305 | 2026/04/09 | Auto |  | GU | Lomi Yang 楊茹芳 | V6B | 60126F056A | TMKF-26-03051 | NAS |  | A | 紹興天冠 | CHINA | IND-GLD1 | 2026/04/10 | 2026/04/10 | Polyester 100% | Knit | Tricot | PRT + Dyed | Disperse PRT,P/D | NA,NA | 59 | 70 | 132 | yds | Ken Kong 孔祥松 | 50 LIGHT GREEN | Reject | 1260 | 1260 | 216 | 6.9 | 0 | 0 | 216 | 0% | 接疋,油/髒/色污 |  |  |  |  | 布邊不良 | 幅寬不足 | 單色結論為Fail,請打下並覆驗 | 1# | 簽核完成 |  |  | 以客核頭缸樣比對抽驗匹- 布面品質、顏色、手感: 1,檢查抽驗匹- 缸差、#09色第2#缸匹差/中边色明显，#50幅宽小0.25英寸,#71色匹差明显评C级打下。 2,布边定型不稳定不平整，荷叶边稍明显，如成衣有客诉由布厂承担。 3,#09色部分以碼重估算碼長，平均短碼 （-2.8%），請更改碼長。 | [11 empty] | 色樣、品質樣業務提供 | 已簽核 | 請參考驗貨員意見。(Please refer QA's comments.) | Email:758620572@qq.com |  | 2026/05/25 | 2026/07/01 | 2026/08/05 | 郭良祿 不同意出貨 no further comment | 覆驗完成 |  |  | IND-GLD
194303 | 2026/04/09 | Auto |  | GU | Lomi Yang 楊茹芳 | V6B | 60126F056A | TMKF-26-03051 | NAS |  | A | 紹興天冠 | CHINA | IND-GLD1 | 2026/04/10 | 2026/04/10 | Polyester 100% | Knit | Tricot | PRT + Dyed | Disperse PRT,P/D | NA,NA | 59 | 70 | 296 | yds | Ken Kong 孔祥松 | 71 PURPLE | Reject | 2698 | 2698 | 663 | 21.6 | 0 | 0 | 663 | 3.5% | 接疋,擦傷/刮傷/勾紗,斷紗(斷經/斷緯),油/髒/色污,破洞 |  |  |  | 匹差過大 |  |  | 單色結論為Fail,請打下並覆驗 | 1# | 尚未覆驗 |  |  | 以客核頭缸樣比對抽驗匹- 布面品質、顏色、手感: 1,檢查抽驗匹- 缸差、#09色第2#缸匹差/中边色明显，#50幅宽小0.25英寸,#71色匹差明显评C级打下。 2,布边定型不稳定不平整，荷叶边稍明显，如成衣有客诉由布厂承担。 3,#09色部分以碼重估算碼長，平均短碼 （-2.8%），請更改碼長。 | [11 empty] | 色樣、品質樣業務提供 | 已簽核 | 請參考驗貨員意見。(Please refer QA's comments.) | Email:758620572@qq.com |  | 2026/05/25 | 2026/07/01 | 2026/08/05 |  | 簽核中 |  |  | IND-GLD
194754 | 2026/04/09 | Auto |  | GU | Lomi Yang 楊茹芳 | V6B | 60126F056A | TMKF-26-03049,TMKF-26-03051 | NAS |  | A | 紹興天冠 | CHINA | IND-GLD1 | 2026/04/17 | 2026/04/17 | Polyester 100% | Knit | Tricot | PRT + Dyed | Disperse PRT,P/D | NA,NA | 59 | 70 | 7153 | yds | Qiang Chen 陳強 | 09 BLACK | Discuss | 7029 | 7029 | 850 | 17.2 | 0 | 850 | 0 | 2.2% | 接疋,擦傷/刮傷/勾紗,斷紗(斷經/斷緯) |  |  |  |  | 布邊不良 |  | 單色扣點為B級,結論為Discuss | [16 empty] | 色樣、品質樣業務提供 | 已簽核 | 請參考驗貨員意見。(Please refer QA's comments.) | Email:758620572@qq.com |  | 2026/04/20 | 2026/07/01 | 2026/08/05 |  |  |  |  | IND-GLD
194755 | 2026/04/09 | Auto |  | GU | Lomi Yang 楊茹芳 | V6B | 60126F056A | TMKF-26-03049,TMKF-26-03051 | NAS |  | A | 紹興天冠 | CHINA | IND-GLD1 | 2026/04/17 | 2026/04/17 | Polyester 100% | Knit | Tricot | PRT + Dyed | Disperse PRT,P/D | NA,NA | 59 | 70 | 3420 | yds | Qiang Chen 陳強 | 30 NATURAL | Discuss | 1737 | 1737 | 214 | 10.7 | 0 | 214 | 0 | 0.2% | 接疋,油/髒/色污,破洞,針痕/直條 | [6 empty] | 單色扣點為B級,結論為Discuss | [16 empty] | 色樣、品質樣業務提供 | 已簽核 | 請參考驗貨員意見。(Please refer QA's comments.) | Email:758620572@qq.com |  | 2026/04/20 | 2026/07/01 | 2026/08/05 |  |  |  |  | IND-GLD
194753 | 2026/04/09 | Auto |  | GU | Lomi Yang 楊茹芳 | V6B | 60126F056A | TMKF-26-03049,TMKF-26-03051 | NAS |  | A | 紹興天冠 | CHINA | IND-GLD1 | 2026/04/17 | 2026/04/17 | Polyester 100% | Knit | Tricot | PRT + Dyed | Disperse PRT,P/D | NA,NA | 59 | 70 | 3067 | yds | Qiang Chen 陳強 | 50 LIGHT GREEN | Discuss | 3300 | 3300 | 390 | 17.4 | 0 | 390 | 0 | 2.2% | 接疋,擦傷/刮傷/勾紗,油/髒/色污 |  |  |  |  | 布邊不良 |  | 單色扣點為B級,結論為Discuss | [16 empty] | 色樣、品質樣業務提供 | 已簽核 | 請參考驗貨員意見。(Please refer QA's comments.) | Email:758620572@qq.com |  | 2026/04/20 | 2026/07/01 | 2026/08/05 |  |  |  |  | IND-GLD
195020 | 2026/04/09 | Auto |  | GU | Lomi Yang 楊茹芳 | V6B | 60126F056A | TMKF-26-03049,TMKF-26-03051 | NAS |  | A | 紹興天冠 | CHINA | IND-GLD1 | 2026/04/22 | 2026/04/22 | Polyester 100% | Knit | Tricot | PRT + Dyed | Disperse PRT,P/D | NA,NA | 59 | 70 | 3067 | yds | Qiang Chen 陳強 | 50 LIGHT GREEN | Discuss | 1980 | 1980 | 205 | 18.5 | 0 | 205 | 0 | 2.6% | 接疋,油/髒/色污 | [6 empty] | 單色扣點為B級,結論為Discuss | [16 empty] | 色樣、品質樣業務提供 | 已簽核 | 請參考驗貨員意見。(Please refer QA's comments.) | Email:758620572@qq.com |  | 2026/05/25 | 2026/07/01 | 2026/08/05 |  |  |  |  | IND-GLD
195019 | 2026/04/09 | Auto |  | GU | Lomi Yang 楊茹芳 | V6B | 60126F056A | TMKF-26-03049,TMKF-26-03051 | NAS |  | A | 紹興天冠 | CHINA | IND-GLD1 | 2026/04/22 | 2026/04/22 | Polyester 100% | Knit | Tricot | PRT + Dyed | Disperse PRT,P/D | NA,NA | 59 | 70 | 2860 | yds | Qiang Chen 陳強 | 71 PURPLE | Discuss | 3015 | 3015 | 325 | 10.2 | 214 | 111 | 0 | 0.1% | 接疋,擦傷/刮傷/勾紗,棉粒/結頭/粗節,油/髒/色污 |  |  |  |  | 布邊不良 |  | 單色扣點為B級,結論為Discuss | [16 empty] | 色樣、品質樣業務提供 | 已簽核 | 請參考驗貨員意見。(Please refer QA's comments.) | Email:758620572@qq.com |  | 2026/05/25 | 2026/07/01 | 2026/08/05 |  |  |  |  | IND-GLD
195403 | 2026/04/09 | Auto |  | TGT | Freesia Fang 方映涵 | V5A | W9M199_C326 | TMKF-26-03054 | AS |  |  | 力鵬企業 | INDONESIA | VIN-MK3B | 2026/04/23 | 2026/04/23 | Recycled Polyester 100% | Woven | Poplin | Dyed | P/D | NA,Quick Dry,Wicking | 58 | 84 | 4655 | yds | Dani | BLACK ONYX | Discuss | 20459 | 20459 | 2187 | 16.1 | 120 | 2067 | 0 | 1.8% | 擦傷/刮傷/勾紗,染折/折痕,橫檔/橫條,油/髒/色污 | [6 empty] | 單色扣點為B級,結論為Discuss | [16 empty] | 色樣、品質樣廠商提供 | 已簽核 | 請參考驗貨員意見。(Please refer QA's comments.) |  |  | 2026/05/01 | 2026/03/11 | 2026/05/04 |  |  |  |  | VIN-MK3
195246 | 2026/04/09 | Auto |  | KOH | Jenna Chan 詹靖宜 | V3C | ET33A401_HO26 | TMKF-26-03070 | AS |  |  | FORUS | CHINA | VIN-MK1 | 2026/04/25 | 2026/04/25 | Polyester/Recycled Polyester 60/40% | Knit | Tricot | Dyed | P/D | NA,NA | 58 | 200 | 7539 | yds | Gul Wang 王國安 | DRESS BLUES | Agree | 7019 | 7019 | 867 | 8.5 | 510 | 267 | 90 | 0% | 接疋,斷紗(斷經/斷緯),橫檔/橫條,油/髒/色污,破洞 | [6 empty] | 部分匹為C級打下,但單色結論為Pass | 部分缸破洞超分太多打下评C级 | [15 empty] | 色樣、品質樣廠商提供 | 已簽核 | 請參考驗貨員意見。(Please refer QA's comments.) |  |  | 2026/04/27 | 2026/05/22 | 2026/07/06 |  |  |  |  | VIN-MK1
195245 | 2026/04/09 | Auto |  | KOH | Jenna Chan 詹靖宜 | V3C | ET33A401_HO26 | TMKF-26-03070 | AS |  |  | FORUS | CHINA | VIN-MK1 | 2026/04/25 | 2026/04/25 | Polyester/Recycled Polyester 60/40% | Knit | Tricot | Dyed | P/D | NA,NA | 58 | 200 | 22497 | yds | Gul Wang 王國安 | HAWK GREY | Agree | 4230 | 4230 | 531 | 7.7 | 352 | 179 | 0 | 0% | 接疋,斷紗(斷經/斷緯),橫檔/橫條,油/髒/色污 | [6 empty] | 部分匹扣點為B級,但單色結論為Pass | [16 empty] | 色樣、品質樣廠商提供 | 已簽核 | 請參考驗貨員意見。(Please refer QA's comments.) |  |  | 2026/04/27 | 2026/05/22 | 2026/07/06 |  |  |  |  | VIN-MK1
195247 | 2026/04/09 | Auto |  | KOH | Jenna Chan 詹靖宜 | V3C | ET33A401_HO26 | TMKF-26-03070 | AS |  |  | FORUS | CHINA | VIN-MK1 | 2026/04/25 | 2026/04/25 | Polyester/Recycled Polyester 60/40% | Knit | Tricot | Dyed | P/D | NA,NA | 58 | 200 | 3861 | yds | Gul Wang 王國安 | MODERN WHITE | Reject | 2791 | 2791 | 344 | 12.2 | 170 | 88 | 86 | 0.7% | 接疋,斷紗(斷經/斷緯),油/髒/色污 | [6 empty] | 單色結論為Fail,請打下並覆驗 | 部分缸污渍超分太多打下评C级 | 覆驗日期簽核中 |  |  | 1，抽驗匹- 缸差、匹差、匹內差(邊中)比对在接受範圍。 2，抽验MODERN WHITE LOT2604080255#R5污渍及DRESS BLUES LOT2604070275#R13小破洞不OK打下评C级（附有图片）。 3，其余抽驗色瑕疵扣分為B級，若有超損以成衣廠反應為準，以碼重估算碼長，部分缸短碼0.8-2.3 %（详见验货明细），請更改碼長。 | [11 empty] | 色樣、品質樣廠商提供 | 已簽核 | 請參考驗貨員意見。(Please refer QA's comments.) |  |  | 2026/04/27 | 2026/05/22 | 2026/07/06 |  | 簽核中 |  |  | VIN-MK1
195248 | 2026/04/09 | Auto |  | KOH | Jenna Chan 詹靖宜 | V3C | ET33A401_HO26 | TMKF-26-03070 | AS |  |  | FORUS | CHINA | VIN-MK1 | 2026/04/25 | 2026/04/25 | Polyester/Recycled Polyester 60/40% | Knit | Tricot | Dyed | P/D | NA,NA | 58 | 200 | 2115 | yds | Gul Wang 王國安 | VALENTINE BOUQUET | Discuss | 757 | 757 | 82 | 15.9 | 0 | 82 | 0 | 1.8% | 接疋,斷紗(斷經/斷緯),油/髒/色污 | [6 empty] | 單色扣點為B級,結論為Discuss | [16 empty] | 色樣、品質樣廠商提供 | 已簽核 | 請參考驗貨員意見。(Please refer QA's comments.) |  |  | 2026/04/27 | 2026/05/22 | 2026/07/06 |  |  |  |  | VIN-MK1
195564 | 2026/04/09 | Auto |  | KOH | Michelle Lin 林慧錦 | V3C | MT6HA007,MT6HA402 | TMKF-26-03083 | AS |  |  | 太倉騰耀 | CHINA | IND-GLD1 | 2026/04/30 | 2026/04/30 | Polyester 100% | Knit | Jersey | Dyed | P/D | NA,Wicking | 63 | 140 | 9546 | yds | Junde Zhang 張俊德 | BLUE BEAUTY | Agree | 1726 | 1726 | 293.8 | 7.5 | 221.3 | 72.5 | 0 | 0% | 接疋,擦傷/刮傷/勾紗,油/髒/色污,破洞 | [6 empty] | 部分匹扣點為B級,但單色結論為Pass | [16 empty] | 色樣、品質樣廠商提供 | 已簽核 | 請參考驗貨員意見。(Please refer QA's comments.) |  |  | 2026/05/11 | 2026/06/05 | 2026/06/29 |  |  |  |  | IND-GLD
195563 | 2026/04/09 | Auto |  | KOH | Michelle Lin 林慧錦 | V3C | MT6HA007,MT6HA402 | TMKF-26-03083 | AS |  |  | 太倉騰耀 | CHINA | IND-GLD1 | 2026/04/30 | 2026/04/30 | Polyester 100% | Knit | Jersey | Dyed | P/D | NA,Wicking | 63 | 140 | 2977 | yds | Junde Zhang 張俊德 | MOONSTRUCK | Discuss | 1319.9 | 1319.9 | 346.2 | 12.4 | 116 | 230.2 | 0 | 0.7% | 接疋,擦傷/刮傷/勾紗,棉粒/結頭/粗節,油/髒/色污,破洞 | [6 empty] | 單色扣點為B級,結論為Discuss | [16 empty] | 色樣、品質樣廠商提供 | 已簽核 | 請參考驗貨員意見。(Please refer QA's comments.) |  |  | 2026/05/11 | 2026/06/05 | 2026/06/29 |  |  |  |  | IND-GLD
195353 | 2026/04/09 | Auto |  | DKS | Lu Lee 李璐 | V2B | MVG2504FS_Q426 | TMKF-26-03115 | AS |  |  | 兆升針織 | CHINA | IND-GLR1 | 2026/04/27 | 2026/04/27 | Polyamide/Elastane 71/29% | Knit | Tricot | Dyed | P/D | NA,Anti-Microbial,Anti-Odor,UPF 50+,Wick | 58 | 150 | 558 | yds | Jimmy Shi 石振華 | HARBOR MIST | Agree | 556 | 556 | 122 | 4.1 | 122 | 0 | 0 | 0% | 接疋,油/髒/色污 | [6 empty] | 大貨品質在接受標準內 | [16 empty] | 色樣、品質樣廠商提供 | 已簽核 | 請參考驗貨員意見。(Please refer QA's comments.) |  |  | 2026/05/29 | 2026/06/12 | 2026/07/13 |  |  |  |  | IND-GLR1
195354 | 2026/04/09 | Auto |  | DKS | Lu Lee 李璐 | V2B | MVG2504FS_Q426 | TMKF-26-03115 | AS |  |  | 兆升針織 | CHINA | IND-GLR1 | 2026/04/27 | 2026/04/27 | Polyamide/Elastane 71/29% | Knit | Tricot | Dyed | P/D | NA,Anti-Microbial,Anti-Odor,UPF 50+,Wick | 58 | 150 | 389 | yds | Jimmy Shi 石振華 | KHAKI SAND | Agree | 514 | 514 | 95 | 8.4 | 95 | 0 | 0 | 0% | 接疋,橫檔/橫條 | [6 empty] | 大貨品質在接受標準內 | [16 empty] | 色樣、品質樣廠商提供 | 已簽核 | 請參考驗貨員意見。(Please refer QA's comments.) |  |  | 2026/05/29 | 2026/06/12 | 2026/07/13 |  |  |  |  | IND-GLR1
195352 | 2026/04/09 | Auto |  | DKS | Lu Lee 李璐 | V2B | MVG2504FS_Q426 | TMKF-26-03115 | AS |  |  | 兆升針織 | CHINA | IND-GLR1 | 2026/04/27 | 2026/04/27 | Polyamide/Elastane 71/29% | Knit | Tricot | Dyed | P/D | NA,Anti-Microbial,Anti-Odor,UPF 50+,Wick | 58 | 150 | 1007 | yds | Jimmy Shi 石振華 | PURE EBONY | Reject | 1099 | 1099 | 223 | 9 | 0 | 0 | 223 | 0% | 接疋,破洞,針痕/直條 | [6 empty] | 單色結論為Fail,請打下並覆驗 |  | 簽核完成 |  |  | 1>PURE EBONY：A026010040左右佈邊4“內直條明顯，A026010925左右佈邊5“內直條明顯，C級Reject。 2>依實際克重幅寬換算碼長，大貨短碼0.8%~2.82%，布廠需補足碼長。 | 布邊左右各5"直條明顯, 因瑕疵無法回修, 固定位置可以避裁,安排窄福馬克安排補料。 | 估窄福馬克避裁,布廠同意安排FOC補料480y, 同大貨尾數一起出貨。 | [9 empty] | 色樣、品質樣廠商提供 | 已簽核 | 請參考驗貨員意見。(Please refer QA's comments.) |  |  | 2026/05/29 | 2026/06/12 | 2026/07/13 | 許貿昇 同意出貨 布邊固定直條瑕疵, 安排窄幅馬克, 布廠FOC先行補料, 面料到廠後若有不足數再安排補足 | 同意出貨-固定瑕疵，可重排馬克補損使用 |  |  | IND-GLR1
195003 | 2026/04/10 | Auto |  | GU | Lomi Yang 楊茹芳 | V6B | 60236N001B_5 | TMKF-26-03126 | AS |  | A | 南通三奔 | CHINA | VIN-MK3C | 2026/04/21 | 2026/04/21 | Polyester/Recycled Polyester 69/31% | Woven | Dobby | Dyed | P/D | NA,NA | 56 | 136 | 3260 | yds | Yong Wang 王勇 | 09 BLACK | Agree | 9071 | 9071 | 1317 | 7.4 | 828 | 489 | 0 | 0% | 接疋,擦傷/刮傷/勾紗,斷紗(斷經/斷緯),棉粒/結頭/粗節,油/髒/色污 | [6 empty] | 部分匹扣點為B級,但單色結論為Pass | [16 empty] | 色樣、品質樣廠商提供 | 已簽核 | 請參考驗貨員意見。(Please refer QA's comments.) |  |  |  | 2026/05/04 | 2026/05/15 |  |  |  |  | VIN-MK3
195002 | 2026/04/10 | Auto |  | GU | Lomi Yang 楊茹芳 | V6B | 60236N001B_5 | TMKF-26-03126 | AS |  | A | 南通三奔 | CHINA | VIN-MK3C | 2026/04/21 | 2026/04/21 | Polyester/Recycled Polyester 69/31% | Woven | Dobby | Dyed | P/D | NA,NA | 56 | 136 | 2884 | yds | Yong Wang 王勇 | 31 BEIGE | Agree | 6239 | 6239 | 718 | 9.5 | 318 | 400 | 0 | 0% | 擦傷/刮傷/勾紗,斷紗(斷經/斷緯),棉粒/結頭/粗節,橫檔/橫條,油/髒/色污 | [6 empty] | 部分匹扣點為B級,但單色結論為Pass | [16 empty] | 色樣、品質樣廠商提供 | 已簽核 | 請參考驗貨員意見。(Please refer QA's comments.) |  |  |  | 2026/05/04 | 2026/05/15 |  |  |  |  | VIN-MK3
195004 | 2026/04/10 | Auto |  | GU | Lomi Yang 楊茹芳 | V6B | 60236N001B_5 | TMKF-26-03126 | AS |  | A | 南通三奔 | CHINA | VIN-MK3C | 2026/04/21 | 2026/04/21 | Polyester/Recycled Polyester 69/31% | Woven | Dobby | Dyed | P/D | NA,NA | 56 | 136 | 1003 | yds | Yong Wang 王勇 | 42 YELLOW | Agree | 2644 | 2644 | 421 | 7.6 | 358 | 63 | 0 | 0% | 棉粒/結頭/粗節,油/髒/色污 | [6 empty] | 部分匹扣點為B級,但單色結論為Pass | [16 empty] | 色樣、品質樣廠商提供 | 已簽核 | 請參考驗貨員意見。(Please refer QA's comments.) |  |  |  | 2026/05/04 | 2026/05/15 |  |  |  |  | VIN-MK3
195005 | 2026/04/10 | Auto |  | GU | Lomi Yang 楊茹芳 | V6B | 60236N001B_5 | TMKF-26-03126 | AS |  | A | 南通三奔 | CHINA | VIN-MK3C | 2026/04/21 | 2026/04/21 | Polyester/Recycled Polyester 69/31% | Woven | Dobby | Dyed | P/D | NA,NA | 56 | 136 | 2007 | yds | Yong Wang 王勇 | 62 BLUE | Reject | 11143 | 11143 | 1349 | 12.7 | 814 | 462 | 73 | 0.8% | 接疋,擦傷/刮傷/勾紗,斷紗(斷經/斷緯),棉粒/結頭/粗節,橫檔/橫條,油/髒/色污 | [6 empty] | 部分匹為C級打下,但單色結論為Discuss | [16 empty] | 色樣、品質樣廠商提供 | 已簽核 | 請參考驗貨員意見。(Please refer QA's comments.) |  |  |  | 2026/05/04 | 2026/05/15 |  |  |  |  | VIN-MK3
194781 | 2026/04/10 | Auto |  | GU | Cynthia Chen 陳律妏 | V6B | 60326N024A_2,60326N024A_3 | TMKF-26-01673,TMKF-26-02043,TMKF-26-03153 | AS |  | A | 紹興喬萬尼 | CHINA | IND-GLS1 | 2026/04/18 | 2026/04/18 | Recycled Polyester 100% | Knit | Mesh | Dyed | P/D | NA,NA | 61 | 90 | 624 | yds | Junde Zhang 張俊德 | 33 KHAKI | Agree | 2251.8 | 2251.8 | 193.5 | 6.7 | 193.5 | 0 | 0 | 0% | 接疋,擦傷/刮傷/勾紗 | [6 empty] | 大貨品質在接受標準內 | [16 empty] | 色樣、品質樣業務提供 | 已簽核 | 請參考驗貨員意見。(Please refer QA's comments.) |  |  | 2026/04/20 | 2026/04/10 | 2026/04/22 |  |  |  |  | IND-GLS
194780 | 2026/04/10 | Auto |  | GU | Cynthia Chen 陳律妏 | V6B | 60326N024A_2,60326N024A_3 | TMKF-26-01673,TMKF-26-02043,TMKF-26-03153 | AS |  | A | 紹興喬萬尼 | CHINA | IND-GLS1 | 2026/04/18 | 2026/04/18 | Recycled Polyester 100% | Knit | Mesh | Dyed | P/D | NA,NA | 61 | 90 | 20529 | yds | Junde Zhang 張俊德 | BLACK | Agree | 6096.8 | 6096.8 | 772.6 | 10 | 383.3 | 389.3 | 0 | 0% | 接疋,擦傷/刮傷/勾紗,斷紗(斷經/斷緯) | [6 empty] | 部分匹扣點為B級,但單色結論為Pass | [16 empty] | 色樣、品質樣業務提供 | 已簽核 | 請參考驗貨員意見。(Please refer QA's comments.) |  |  | 2026/04/20 | 2026/04/10 | 2026/04/22 |  |  |  |  | IND-GLS
194388 | 2026/04/10 | Auto |  | GU | Willson Huang 黃暐翔 | V6B | 60346N037A_3 | TMKF-26-03159 | NAS |  | A | 紹興喬萬尼 | CHINA | IND-GLD1 | 2026/04/11 | 2026/04/11 | Recycled Polyester/Polyester 60/40% | Knit | Jersey | Dyed | P/D | NA,NA | 61 | 165 | 16176 | yds | Junde Zhang 張俊德 | 02 LIGHT GRAY | Discuss | 7108.9 | 7108.9 | 988.4 | 10.7 | 493.6 | 494.8 | 0 | 0.2% | 接疋,擦傷/刮傷/勾紗,染折/折痕,棉粒/結頭/粗節,油/髒/色污,破洞 |  |  |  |  | 布邊不良 |  | 單色扣點為B級,結論為Discuss | [16 empty] | 色樣、品質樣業務提供 | 已簽核 | 請參考驗貨員意見。(Please refer QA's comments.) |  |  | 2026/04/13 | 2026/04/23 | 2026/05/13 |  |  |  |  | IND-GLD
194786 | 2026/04/10 | Auto |  | GU | Willson Huang 黃暐翔 | V6B | 60346N037A_3 | TMKF-26-03159 | NAS |  | A | 紹興喬萬尼 | CHINA | IND-GLD1 | 2026/04/18 | 2026/04/18 | Recycled Polyester/Polyester 60/40% | Knit | Jersey | Dyed | P/D | NA,NA | 61 | 165 | 16176 | yds | Junde Zhang 張俊德 | 02 LIGHT GRAY | Agree | 3913.5 | 3913.5 | 494.8 | 9.5 | 197.2 | 297.6 | 0 | 0% | 接疋,擦傷/刮傷/勾紗,棉粒/結頭/粗節,油/髒/色污,破洞 | [6 empty] | 部分匹扣點為B級,但單色結論為Pass | [16 empty] | 色樣、品質樣業務提供 | 已簽核 | 請參考驗貨員意見。(Please refer QA's comments.) |  |  | 2026/04/20 | 2026/04/23 | 2026/05/13 |  |  |  |  | IND-GLD
194387 | 2026/04/10 | Auto |  | GU | Willson Huang 黃暐翔 | V6B | 60346N037A_3 | TMKF-26-03159 | NAS |  | A | 紹興喬萬尼 | CHINA | IND-GLD1 | 2026/04/11 | 2026/04/11 | Recycled Polyester/Polyester 60/40% | Knit | Jersey | Dyed | P/D | NA,NA | 61 | 165 | 8424 | yds | Junde Zhang 張俊德 | 09 BLACK | Discuss | 5795 | 5795 | 800 | 11.1 | 301.4 | 498.6 | 0 | 0.3% | 接疋,擦傷/刮傷/勾紗,染折/折痕,棉粒/結頭/粗節,油/髒/色污,破洞 | [6 empty] | 單色扣點為B級,結論為Discuss | [16 empty] | 色樣、品質樣業務提供 | 已簽核 | 請參考驗貨員意見。(Please refer QA's comments.) |  |  | 2026/04/13 | 2026/04/23 | 2026/05/13 |  |  |  |  | IND-GLD
194788 | 2026/04/10 | Auto |  | GU | Willson Huang 黃暐翔 | V6B | 60346N037A_3 | TMKF-26-03160 | NAS |  | A | 紹興喬萬尼 | CHINA | IND-GLD1 | 2026/04/18 | 2026/04/18 | Recycled Polyester 100% | Knit | Mesh | Dyed | P/D | NA,NA | 61 | 130 | 1978 | yds | Junde Zhang 張俊德 | 02 LIGHT GRAY | Discuss | 1782 | 1782 | 230 | 12.2 | 0 | 230 | 0 | 0.7% | 接疋,擦傷/刮傷/勾紗,橫檔/橫條,油/髒/色污 | [6 empty] | 單色扣點為B級,結論為Discuss | [16 empty] | 色樣、品質樣業務提供 | 已簽核 | 請參考驗貨員意見。(Please refer QA's comments.) |  |  | 2026/04/20 | 2026/04/23 | 2026/05/13 |  |  |  |  | IND-GLD
194787 | 2026/04/10 | Auto |  | GU | Willson Huang 黃暐翔 | V6B | 60346N037A_3 | TMKF-26-03160 | NAS |  | A | 紹興喬萬尼 | CHINA | IND-GLD1 | 2026/04/18 | 2026/04/18 | Recycled Polyester 100% | Knit | Mesh | Dyed | P/D | NA,NA | 61 | 130 | 347 | yds | Junde Zhang 張俊德 | 09 BLACK | Agree | 2072.5 | 2072.5 | 257 | 5.4 | 257 | 0 | 0 | 0% | 接疋,擦傷/刮傷/勾紗,棉粒/結頭/粗節,油/髒/色污 | [6 empty] | 大貨品質在接受標準內 | [16 empty] | 色樣、品質樣業務提供 | 已簽核 | 請參考驗貨員意見。(Please refer QA's comments.) |  |  | 2026/04/20 | 2026/04/23 | 2026/05/13 |  |  |  |  | IND-GLD
194830 | 2026/04/14 | Auto |  | GU | Willson Huang 黃暐翔 | V6B | 60326F051D_1,60326F065A_1,60326F065B | TMKF-26-02556,TMKF-26-03207,TMKF-26-03210 | NAS |  | A | 上海新聯紡 | CHINA | IND-GLS1 | 2026/04/19 | 2026/04/19 | Recycled Polyester/Cotton(BCI) 65/35% | Woven | Poplin | Dyed | P/D | NA,NA | 56 | 100 | 13938 | yds | Qiang Chen 陳強 | BLACK | Agree | 2039.5 | 2039.5 | 242 | 6.2 | 242 | 0 | 0 | 0% | 棉粒/結頭/粗節,油/髒/色污 | [6 empty] | 大貨品質在接受標準內 | [16 empty] | 色樣、品質樣業務提供 | 已簽核 | 請參考驗貨員意見。(Please refer QA's comments.) |  |  | 2026/04/27 | 2026/04/08 | 2026/05/20 |  |  |  |  | IND-GLS
194884 | 2026/04/14 | Auto |  | GU | Willson Huang 黃暐翔 | V6B | 60326F065A,60326F065A_1 | TMKF-26-00514,TMKF-26-02185,TMKF-26-03213 | AS |  | A | 杭州福恩 | CHINA | IND-GLS1 | 2026/04/20 | 2026/04/20 | Recycled Polyester/Rayon/Spandex 69/29/2% | Woven | Twill | Dyed | Y/D | NA,NA | 54 | 240 | 112424 | yds | Qiang Chen 陳強 | 09 BLACK | Discuss | 23623.2 | 23623.2 | 2385.5 | 13 | 306 | 2079.5 | 0 | 0.9% | 接疋,擦傷/刮傷/勾紗,斷紗(斷經/斷緯),棉粒/結頭/粗節,橫檔/橫條,油/髒/色污,異纖/飛花 | [6 empty] | 單色扣點為B級,結論為Discuss | [16 empty] | 色樣、品質樣業務提供 | 已簽核 | 請參考驗貨員意見。(Please refer QA's comments.) |  |  | 2026/04/27 | 2026/04/14 | 2026/05/20 |  |  |  |  | IND-GLS
194801 | 2026/04/14 | Auto |  | GU | Anita Hsu 徐瑜穗 | V6B | 60326F053B | TMKF-26-03219 | AS |  | A | 亞東 | CHINA | IND-GLS1 | 2026/04/18 | 2026/04/18 | Cotton 100% | Woven | Satin | Dyed | P/D | NA,NA | 55 | 315 | 22295 | yds | Jun Yan 嚴軍 | 09 BLACK | Reject | 22566 | 22566 | 2463.6 | 17.3 | 0 | 1893 | 570.6 | 2.2% | 接疋,擦傷/刮傷/勾紗,斷紗(斷經/斷緯),棉粒/結頭/粗節,橫檔/橫條,油/髒/色污,異纖/飛花,針痕/直條 | 紗支不均 | [5 empty] | 單色結論為Fail,請打下並覆驗 |  | 簽核完成 |  |  | 1.檢查抽驗匹- 缸差、匹差、匹內差(邊中/頭尾)在接受範圍，請分缸使用。 2.抽驗匹瑕疵扣分為B級，若有超損以成衣廠反應為準。 3大货布面条干不匀不OK评C级附办。 4.部分匹有磨毛条，雨丝条水洗后有改善可接受附洗前洗后办。 | C級原因:布面條干不勻(雨絲痕,磨毛條),洗後稍改善,GU/素材組已簽核OK | GU/素材組已簽核OK, 故同意出布 | [9 empty] | 色樣、品質樣廠商提供 | 已簽核 | 請參考驗貨員意見。(Please refer QA's comments.) |  |  | 2026/04/20 | 2026/05/31 | 2026/07/08 | 郭良祿 同意出貨 no further comment | 同意出貨-客戶核可此瑕疵 |  |  | IND-GLS
194802 | 2026/04/14 | Auto |  | GU | Anita Hsu 徐瑜穗 | V6B | 60326F053B | TMKF-26-03219 | AS |  | A | 亞東 | CHINA | IND-GLS1 | 2026/04/18 | 2026/04/18 | Cotton 100% | Woven | Satin | Dyed | P/D | NA,NA | 55 | 315 | 12500 | yds | Jun Yan 嚴軍 | 36 BROWN | Reject | 2643 | 2643 | 1322.8 | 10.4 | 143.7 | 271.4 | 907.7 | 0.1% | 接疋,擦傷/刮傷/勾紗,棉粒/結頭/粗節,橫檔/橫條,油/髒/色污,異纖/飛花,破洞 | 紗支不均 | [5 empty] | 單色結論為Fail,請打下並覆驗 |  | 簽核完成 |  |  | 1.檢查抽驗匹- 缸差、匹差、匹內差(邊中/頭尾)在接受範圍，請分缸使用。 2.抽驗匹瑕疵扣分為B級，若有超損以成衣廠反應為準。 3大货布面条干不匀不OK评C级附办。 4.部分匹有磨毛条，雨丝条水洗后有改善可接受附洗前洗后办。 | C級原因:布面條干不勻(雨絲痕,磨毛條),洗後稍改善,GU/素材組已簽核OK | GU/素材組已簽核OK, 故同意出布 | [9 empty] | 色樣、品質樣廠商提供 | 已簽核 | 請參考驗貨員意見。(Please refer QA's comments.) |  |  | 2026/04/20 | 2026/05/31 | 2026/07/08 | 郭良祿 同意出貨 no further comment | 同意出貨-客戶核可此瑕疵 |  |  | IND-GLS
195183 | 2026/04/14 | Auto |  | GU | Lomi Yang 楊茹芳 | V6B | 60236F014A_1 | TMKF-26-03232 | AS |  | A | 南通三奔 | CHINA | VIN-MK3C | 2026/04/24 | 2026/04/24 | Recycled Polyester/Polyester 59/41% | Woven | Plain Weave | Dyed | P/D | NA,NA | 56 | 125 | 5225 | yds | Yong Wang 王勇 | 01 OFF WHITE | Agree | 9866.4 | 9866.4 | 1084.4 | 7.8 | 675 | 409.4 | 0 | 0% | 斷紗(斷經/斷緯),棉粒/結頭/粗節,油/髒/色污,異纖/飛花 | [6 empty] | 部分匹扣點為B級,但單色結論為Pass | [16 empty] | 色樣、品質樣廠商提供 | 已簽核 | 請參考驗貨員意見。(Please refer QA's comments.) |  |  | 2026/05/11 | 2026/05/04 | 2026/05/21 |  |  |  |  | VIN-MK3
195182 | 2026/04/14 | Auto |  | GU | Lomi Yang 楊茹芳 | V6B | 60236F014A_1 | TMKF-26-03232 | AS |  | A | 南通三奔 | CHINA | VIN-MK3C | 2026/04/24 | 2026/04/24 | Recycled Polyester/Polyester 59/41% | Woven | Plain Weave | Dyed | P/D | NA,NA | 56 | 125 | 6948 | yds | Yong Wang 王勇 | 63 BLUE | Agree | 9522 | 9522 | 1035 | 7.1 | 679 | 356 | 0 | 0% | 接疋,斷紗(斷經/斷緯),棉粒/結頭/粗節,油/髒/色污 | [6 empty] | 部分匹扣點為B級,但單色結論為Pass | [16 empty] | 色樣、品質樣廠商提供 | 已簽核 | 請參考驗貨員意見。(Please refer QA's comments.) |  |  | 2026/05/11 | 2026/05/04 | 2026/05/21 |  |  |  |  | VIN-MK3
194541 | 2026/04/14 | Auto |  | GU | Grace Hsu 許貴茵 | V6B | 60276N033A_25_2 | TMKF-26-02191,TMKF-26-02691,TMKF-26-02988,TMKF-26-03235 | AS |  | A | 紹興普爾 | CHINA | IND-GLD1 | 2026/04/14 | 2026/04/14 | Cotton/Polyester 77/23% | Knit | Terry | Dyed | P/D | NA,NA | 68 | 260 | 24287 | yds | Qiang Chen 陳強 | 09 BLACK | Agree | 7863.5 | 7863.5 | 981.3 | 7.7 | 713.1 | 268.2 | 0 | 0% | 接疋,擦傷/刮傷/勾紗,染折/折痕,棉粒/結頭/粗節,油/髒/色污,破洞 | [6 empty] | 部分匹扣點為B級,但單色結論為Pass | [16 empty] | 色樣、品質樣業務提供 | 已簽核 | 請參考驗貨員意見。(Please refer QA's comments.) | Email:nancy@starwaytex.com |  | 2026/04/20 | 2026/04/27 | 2026/05/13 |  |  |  |  | IND-GLD
195201 | 2026/04/14 | Auto |  | GU | Grace Hsu 許貴茵 | V6B | 60276N034A_25_1 | TMKF-26-03237 | AS |  | A | 田彩布藝 | CHINA | CAB-MK2 | 2026/04/24 | 2026/04/24 | Recycled Polyester/Cotton(BCI)/Spandex 60/35/5% | Knit | Rib | Dyed | P/D | NA,NA | 51 | 255 | 8853 | yds | Yong Wang 王勇 | 09 BLACK | Agree | 9328.6 | 9328.6 | 925 | 8.4 | 613.7 | 311.3 | 0 | 0% | 接疋,斷紗(斷經/斷緯),棉粒/結頭/粗節,橫檔/橫條,油/髒/色污,異纖/飛花,破洞 | [6 empty] | 部分匹扣點為B級,但單色結論為Pass | [16 empty] | 色樣、品質樣廠商提供 | 已簽核 | 請參考驗貨員意見。(Please refer QA's comments.) |  |  | 2026/04/27 | 2026/03/28 | 2026/04/24 |  |  |  |  | CAB-MK2
195306 | 2026/04/16 | Auto |  | GU | Erica Chiu 邱映瑜 | V6B | 60326F073A,60326F073B | TMKF-26-01744,TMKF-26-03322,TMKF-26-03325 | AS |  | A | 亞東 | CHINA | IND-GLS1 GLS5 | 2026/04/25 | 2026/04/26 | Cotton(BCI) 100% | Woven | Corduroy | Dyed | P/D | NA,NA | 55 | 300 | 10751 | yds | Qiang Chen 陳強 | 07 GRAY | Agree | 8750.3 | 8750.3 | 558 | 5.9 | 558 | 0 | 0 | 0% | 接疋,擦傷/刮傷/勾紗,棉粒/結頭/粗節,油/髒/色污,破洞 | 布面不平整 | [5 empty] | 大貨品質在接受標準內 | [16 empty] | 色樣、品質樣業務提供 | 已簽核 | 請參考驗貨員意見。(Please refer QA's comments.) |  |  | 2026/04/27 | 2026/04/22 | 2026/06/03 |  |  |  |  | IND-GLS
195307 | 2026/04/16 | Auto |  | GU | Erica Chiu 邱映瑜 | V6B | 60326F073A,60326F073B | TMKF-26-01744,TMKF-26-03322,TMKF-26-03325 | AS |  | A | 亞東 | CHINA | IND-GLS1 GLS5 | 2026/04/25 | 2026/04/26 | Cotton(BCI) 100% | Woven | Corduroy | Dyed | P/D | NA,NA | 55 | 300 | 10236 | yds | Qiang Chen 陳強 | 09 BLACK | Agree | 8180.8 | 8180.8 | 814.7 | 6.1 | 814.7 | 0 | 0 | 0% | 擦傷/刮傷/勾紗,棉粒/結頭/粗節,油/髒/色污 | [6 empty] | 大貨品質在接受標準內 | [16 empty] | 色樣、品質樣業務提供 | 已簽核 | 請參考驗貨員意見。(Please refer QA's comments.) |  |  | 2026/04/27 | 2026/04/22 | 2026/06/03 |  |  |  |  | IND-GLS
195308 | 2026/04/16 | Auto |  | GU | Erica Chiu 邱映瑜 | V6B | 60326F073A,60326F073B | TMKF-26-01744,TMKF-26-03322,TMKF-26-03325 | AS |  | A | 亞東 | CHINA | IND-GLS1 GLS5 | 2026/04/25 | 2026/04/26 | Cotton(BCI) 100% | Woven | Corduroy | Dyed | P/D | NA,NA | 55 | 300 | 6618 | yds | Qiang Chen 陳強 | 38 DARK BROWN | Agree | 4720.3 | 4720.3 | 396.1 | 6.3 | 396.1 | 0 | 0 | 0% | 擦傷/刮傷/勾紗,油/髒/色污 | [6 empty] | 大貨品質在接受標準內 | [16 empty] | 色樣、品質樣業務提供 | 已簽核 | 請參考驗貨員意見。(Please refer QA's comments.) |  |  | 2026/04/27 | 2026/04/22 | 2026/06/03 |  |  |  |  | IND-GLS
195326 | 2026/04/16 | Auto |  | GU | Erica Chiu 邱映瑜 | V6B | 60326F073A | TMKF-26-03323 | NAS |  | A | 上海新聯紡 | CHINA | IND-GLS1 | 2026/04/26 | 2026/04/26 | Polyester 100% | Woven | Poplin | Dyed | P/D | NA,NA | 59.5 | 100 | 1000 | yds | Junde Zhang 張俊德 | 07 GRAY | Agree | 2496 | 2496 | 350.9 | 8.8 | 173.5 | 177.4 | 0 | 0% | 斷紗(斷經/斷緯),棉粒/結頭/粗節,橫檔/橫條,油/髒/色污 | [6 empty] | 部分匹扣點為B級,但單色結論為Pass | [16 empty] | 色樣、品質樣業務提供 | 已簽核 | 請參考驗貨員意見。(Please refer QA's comments.) |  |  | 2026/04/27 | 2026/04/22 | 2026/06/03 |  |  |  |  | IND-GLS
195327 | 2026/04/16 | Auto |  | GU | Erica Chiu 邱映瑜 | V6B | 60326F073A | TMKF-26-03323 | NAS |  | A | 上海新聯紡 | CHINA | IND-GLS1 | 2026/04/26 | 2026/04/26 | Polyester 100% | Woven | Poplin | Dyed | P/D | NA,NA | 59.5 | 100 | 964 | yds | Junde Zhang 張俊德 | 09 BLACK | Discuss | 6765.8 | 6765.8 | 952.8 | 21.2 | 0 | 952.8 | 0 | 3.4% | 接疋,斷紗(斷經/斷緯),棉粒/結頭/粗節,油/髒/色污,異纖/飛花,破洞 | [6 empty] | 單色扣點為B級,結論為Discuss | [16 empty] | 色樣、品質樣業務提供 | 已簽核 | 請參考驗貨員意見。(Please refer QA's comments.) |  |  | 2026/04/27 | 2026/04/22 | 2026/06/03 |  |  |  |  | IND-GLS
195325 | 2026/04/16 | Auto |  | GU | Erica Chiu 邱映瑜 | V6B | 60326F073A | TMKF-26-03323 | NAS |  | A | 上海新聯紡 | CHINA | IND-GLS1 | 2026/04/26 | 2026/04/26 | Polyester 100% | Woven | Poplin | Dyed | P/D | NA,NA | 59.5 | 100 | 524 | yds | Junde Zhang 張俊德 | 38 DARK BROWN | Agree | 697 | 697 | 174.6 | 9.2 | 174.6 | 0 | 0 | 0% | 斷紗(斷經/斷緯),棉粒/結頭/粗節,油/髒/色污,異纖/飛花 | [6 empty] | 大貨品質在接受標準內 | [16 empty] | 色樣、品質樣業務提供 | 已簽核 | 請參考驗貨員意見。(Please refer QA's comments.) |  |  | 2026/04/27 | 2026/04/22 | 2026/06/03 |  |  |  |  | IND-GLS
195177 | 2026/04/16 | Auto |  | DKS | Demi Hsu 許嘉恬 | V2A | WAX385O_Q426 | TMKF-26-03324 | NAS |  |  | 亞太紡織 | CHINA | IND-GLR1 | 2026/04/24 | 2026/04/24 | Nylon/Cotton/Spandex 44/44/12% | Woven | Plain Weave | Dyed | P/D | NA,Anti-Microbial,UPF 50+,Wrinklefree | 55 | 135 | 7805 | yds | Ajun He 何緒君 | OLIVE NIGHT TCX | Agree | 1053.2 | 1053.2 | 212.3 | 9.4 | 212.3 | 0 | 0 | 0% | 擦傷/刮傷/勾紗,棉粒/結頭/粗節,橫檔/橫條,油/髒/色污,異纖/飛花 | [6 empty] | 大貨品質在接受標準內 | [16 empty] | 色樣、品質樣廠商提供 | 已簽核 | 請參考驗貨員意見。(Please refer QA's comments.) |  |  | 2026/06/08 | 2026/07/20 | 2026/08/22 |  |  |  |  | IND-GLR1
195583 | 2026/04/16 | Auto |  | DKS | Demi Hsu 許嘉恬 | V2A | WAX385O_Q426,WAX66_Q426 | TMKF-26-02334,TMKF-26-03324 | NAS |  |  | 亞太紡織 | CHINA | IND-GLR1 | 2026/04/30 | 2026/04/30 | Nylon/Cotton/Spandex 44/44/12% | Woven | Plain Weave | Dyed | P/D | NA,Anti-Microbial,UPF 50+,Wrinklefree | 55 | 135 | 7650 | yds | Qiang Chen 陳強 | CHOCOLATE PLUM TCX | Discuss | 3970.8 | 3970.8 | 1008 | 10.5 | 473.5 | 534.5 | 0 | 0.2% | 接疋,擦傷/刮傷/勾紗,斷紗(斷經/斷緯),棉粒/結頭/粗節,橫檔/橫條,油/髒/色污,異纖/飛花 | [6 empty] | 單色扣點為B級,結論為Discuss | [16 empty] | 色樣、品質樣廠商提供 | 已簽核 | 請參考驗貨員意見。(Please refer QA's comments.) |  |  | 2026/05/11 | 2026/06/15 | 2026/07/25 |  |  |  |  | IND-GLR1
194851 | 2026/04/16 | Auto |  | GU | Cynthia Chen 陳律妏 | V6A | 60226H024G_1 | TMKF-26-03338 | AS |  | A | 吳江佰陸 | CHINA | VIN-MK3C | 2026/04/19 | 2026/04/19 | Recycled Polyester/Polyester 75/25% | Woven | Twill | Dyed | P/D | NA,Cool | 56 | 180 | 11661 | yds | Ajun He 何緒君 | 01 OFF WHITE | Discuss | 12234 | 12234 | 1413 | 10.9 | 805 | 608 | 0 | 0.3% | 接疋,斷紗(斷經/斷緯),染折/折痕,棉粒/結頭/粗節,油/髒/色污 |  |  |  |  | 背面瑕疵 |  | 單色扣點為B級,結論為Discuss | [16 empty] | 色樣、品質樣業務提供 | 已簽核 | 請參考驗貨員意見。(Please refer QA's comments.) |  |  | 2026/04/20 | 2026/04/13 | 2026/04/24 |  |  |  |  | VIN-MK3
194848 | 2026/04/16 | Auto |  | GU | Cynthia Chen 陳律妏 | V6A | 60226H024G_1 | TMKF-26-03338 | AS |  | A | 吳江佰陸 | CHINA | VIN-MK3C | 2026/04/19 | 2026/04/19 | Recycled Polyester/Polyester 75/25% | Woven | Twill | Dyed | P/D | NA,Cool | 56 | 180 | 10772 | yds | Ajun He 何緒君 | 09 BLACK | Agree | 10530 | 10530 | 1115 | 4.9 | 1115 | 0 | 0 | 0% | 擦傷/刮傷/勾紗,斷紗(斷經/斷緯),染折/折痕,棉粒/結頭/粗節,橫檔/橫條,油/髒/色污 |  |  |  |  | 背面瑕疵 |  | 大貨品質在接受標準內 | [16 empty] | 色樣、品質樣業務提供 | 已簽核 | 請參考驗貨員意見。(Please refer QA's comments.) |  |  | 2026/04/20 | 2026/04/13 | 2026/04/24 |  |  |  |  | VIN-MK3
194849 | 2026/04/16 | Auto |  | GU | Cynthia Chen 陳律妏 | V6A | 60226H024G_1 | TMKF-26-03338 | AS |  | A | 吳江佰陸 | CHINA | VIN-MK3C | 2026/04/19 | 2026/04/19 | Recycled Polyester/Polyester 75/25% | Woven | Twill | Dyed | P/D | NA,Cool | 56 | 180 | 2240 | yds | Ajun He 何緒君 | 37 BROWN | Agree | 1277 | 1277 | 123 | 5.7 | 123 | 0 | 0 | 0% | 棉粒/結頭/粗節,橫檔/橫條 |  |  |  |  | 背面瑕疵 |  | 大貨品質在接受標準內 | [16 empty] | 色樣、品質樣業務提供 | 已簽核 | 請參考驗貨員意見。(Please refer QA's comments.) |  |  | 2026/04/20 | 2026/04/13 | 2026/04/24 |  |  |  |  | VIN-MK3
194850 | 2026/04/16 | Auto |  | GU | Cynthia Chen 陳律妏 | V6A | 60226H024G_1 | TMKF-26-03338 | AS |  | A | 吳江佰陸 | CHINA | VIN-MK3C | 2026/04/19 | 2026/04/19 | Recycled Polyester/Polyester 75/25% | Woven | Twill | Dyed | P/D | NA,Cool | 56 | 180 | 3188 | yds | Ajun He 何緒君 | 56 OLIVE | Agree | 4991 | 4991 | 570 | 5.8 | 570 | 0 | 0 | 0% | 棉粒/結頭/粗節,橫檔/橫條,油/髒/色污 |  |  |  |  | 背面瑕疵 |  | 大貨品質在接受標準內 | [16 empty] | 色樣、品質樣業務提供 | 已簽核 | 請參考驗貨員意見。(Please refer QA's comments.) |  |  | 2026/04/20 | 2026/04/13 | 2026/04/24 |  |  |  |  | VIN-MK3
195515 | 2026/04/16 | Auto |  | GU | Cynthia Chen 陳律妏 | V6A | 60226F037A | TMKF-26-03352 | AS |  | A | 吳江佰陸 | CHINA | CAB-MK2 | 2026/04/29 | 2026/04/29 | Recycled Polyester/Polyester 57/43% | Woven | Twill | Dyed | P/D | NA,NA | 52 | 230 | 1791 | yds | Ajun He 何緒君 | 09 BLACK | Discuss | 5358 | 5358 | 726 | 10.3 | 314 | 412 | 0 | 0.1% | 擦傷/刮傷/勾紗,斷紗(斷經/斷緯),棉粒/結頭/粗節,油/髒/色污 |  |  |  |  | 背面瑕疵 |  | 單色扣點為B級,結論為Discuss | [16 empty] | 色樣、品質樣業務提供 | 已簽核 | 請參考驗貨員意見。(Please refer QA's comments.) |  |  | 2026/05/25 | 2026/04/20 | 2026/05/06 |  |  |  |  | CAB-MK2
194775 | 2026/04/16 | Auto |  | GU | Erica Chiu 邱映瑜 | V6B | 60236F007D | TMKF-26-03361 | AS |  | A | 亞東 | CHINA | IND-STL | 2026/04/17 | 2026/04/17 | Cotton 100% | Woven | Corduroy | Dyed | P/D | NA,NA | 55 | 218 | 15804 | yds | Jun Yan 嚴軍 | 08 DARK GRAY | Discuss | 12376.9 | 12376.9 | 1008.9 | 14 | 517.5 | 491.4 | 0 | 1.2% | 接疋,斷紗(斷經/斷緯),油/髒/色污,異纖/飛花 | [6 empty] | 單色扣點為B級,結論為Discuss | [16 empty] | 無色樣，品質樣廠商提供 | 已簽核 | 請參考驗貨員意見。(Please refer QA's comments.) |  |  | 2026/04/20 | 2026/06/05 | 2026/07/08 |  |  |  |  | IND-STL
194777 | 2026/04/16 | Auto |  | GU | Erica Chiu 邱映瑜 | V6B | 60236F007D | TMKF-26-03361 | AS |  | A | 亞東 | CHINA | IND-STL | 2026/04/17 | 2026/04/17 | Cotton 100% | Woven | Corduroy | Dyed | P/D | NA,NA | 55 | 218 | 14463 | yds | Jun Yan 嚴軍 | 44 YELLOW | Agree | 11187.6 | 11187.6 | 818.6 | 6.6 | 680.1 | 138.5 | 0 | 0% | 接疋,斷紗(斷經/斷緯),棉粒/結頭/粗節,油/髒/色污 | [6 empty] | 部分匹扣點為B級,但單色結論為Pass | [16 empty] | 色樣、品質樣廠商提供 | 已簽核 | 請參考驗貨員意見。(Please refer QA's comments.) |  |  | 2026/04/20 | 2026/06/05 | 2026/07/08 |  |  |  |  | IND-STL
194776 | 2026/04/16 | Auto |  | GU | Erica Chiu 邱映瑜 | V6B | 60236F007D | TMKF-26-03361 | AS |  | A | 亞東 | CHINA | IND-STL | 2026/04/17 | 2026/04/17 | Cotton 100% | Woven | Corduroy | Dyed | P/D | NA,NA | 55 | 218 | 12555 | yds | Jun Yan 嚴軍 | 56 OLIVE | Agree | 9353.3 | 9353.3 | 763 | 6.9 | 763 | 0 | 0 | 0% | 擦傷/刮傷/勾紗,斷紗(斷經/斷緯),棉粒/結頭/粗節,油/髒/色污,異纖/飛花 | [6 empty] | 大貨品質在接受標準內 | [16 empty] | 無色樣，品質樣廠商提供 | 已簽核 | 請參考驗貨員意見。(Please refer QA's comments.) |  |  | 2026/04/20 | 2026/06/05 | 2026/07/08 |  |  |  |  | IND-STL
195239 | 2026/04/17 | Auto |  | GU | Cynthia Chen 陳律妏 | V6B | 60326N024E | TMKF-26-03378 | AS |  | A | 紹興喬萬尼 | CHINA | VIN-MK3C | 2026/04/25 | 2026/04/25 | Recycled Polyester 100% | Knit | Mesh | Dyed | P/D | NA,NA | 61 | 90 | 4969 | yds | Junde Zhang 張俊德 | BLACK | Agree | 11340 | 11340 | 1516.7 | 7.6 | 1324.7 | 192 | 0 | 0% | 接疋,擦傷/刮傷/勾紗,斷紗(斷經/斷緯),棉粒/結頭/粗節,破洞 |  |  |  |  | 布邊不良 |  | 部分匹扣點為B級,但單色結論為Pass | [16 empty] | 色樣、品質樣業務提供 | 已簽核 | 請參考驗貨員意見。(Please refer QA's comments.) |  |  | 2026/04/27 | 2026/05/15 | 2026/06/05 |  |  |  |  | VIN-MK3
194981 | 2026/04/17 | Auto |  | TGT | Sam Vu 武氏明豔 | V5C | K86W2L_C426IND | TMKF-26-03382 | AS |  | A | SAMIL(VIN) | VIETNAM | IND-GLD5 | 2026/04/21 | 2026/04/21 | Modal/Spandex 95/5% | Knit | Jersey | Dyed | P/D | NA,NA | 62 | 200 | 198371 | yds | HoaNguyen | EBONY | Reject | 5752 | 5752 | 1581 | 22.6 | 0 | 1455 | 126 | 3.8% | 接疋,擦傷/刮傷/勾紗,斷紗(斷經/斷緯),棉粒/結頭/粗節,油/髒/色污,異纖/飛花,破洞,破洞修補痕 | [6 empty] | 單色結論為Fail,請打下並覆驗 | [16 empty] | 色樣、品質樣廠商提供 | 已簽核 | 請參考驗貨員意見。(Please refer QA's comments.) |  |  | 2026/04/25 | 2026/06/08 | 2026/07/15 |  |  |  |  | IND-GLD
195570 | 2026/04/21 | Auto |  | TGT | Ariel Hu 胡銥芸 | V5B | 6Z9G9E_C426,RWRZ6Y_C426 | TMKF-26-03400,TMKF-26-03401,TMKF-26-03404,TMKF-26-03405 | NAS |  | A | 江蘇金盟 | CHINA | CVN-HG | 2026/04/29 | 2026/04/30 | Cotton(BCI) 100% | Knit | Rib | PRT | Pigment PRT,1x1 | NA,NA | 63 | 180 | 414028 | yds | Jiangao Zhang 張建高 | C426FAMSLPAOP005_CW1 | Discuss | 13448 | 13448 | 1356 | 13.1 | 600 | 756 | 0 | 0.9% | 接疋,斷紗(斷經/斷緯),棉粒/結頭/粗節,油/髒/色污,破洞 |  |  |  |  | 布邊不良 |  | 單色扣點為B級,結論為Discuss | [16 empty] | 色樣、品質樣廠商提供 | 已簽核 | 請參考驗貨員意見。(Please refer QA's comments.) AOP011須注意露白/篩網問題 |  |  | 2026/05/01 | 2026/05/22 | 2026/06/25 |  |  |  |  | CVN-HG
195571 | 2026/04/21 | Auto |  | TGT | Ariel Hu 胡銥芸 | V5B | 6Z9G9E_C426,RWRZ6Y_C426 | TMKF-26-03400,TMKF-26-03401,TMKF-26-03404,TMKF-26-03405 | NAS |  | A | 江蘇金盟 | CHINA | CVN-HG | 2026/04/29 | 2026/04/30 | Cotton(BCI) 100% | Knit | Rib | PRT | Pigment PRT,1x1 | NA,NA | 63 | 180 | 400696 | yds | Jiangao Zhang 張建高 | C426FAMSLPAOP011_CW1 | Reject | 20217 | 20217 | 2133 | 30.5 | 0 | 1867 | 266 | 6.1% | 印花瑕疵(印白),印花瑕疵(塞網),印花瑕疵(接版痕),接疋,斷紗(斷經/斷緯),棉粒/結頭/粗節,油/髒/色污,破洞 | [6 empty] | 部分匹為C級打下,但單色結論為Discuss | [16 empty] | 色樣、品質樣廠商提供 | 已簽核 | 請參考驗貨員意見。(Please refer QA's comments.) AOP011須注意露白/篩網問題 |  |  | 2026/05/01 | 2026/05/22 | 2026/06/25 |  |  |  |  | CVN-HG
194861 | 2026/04/17 | Auto |  | GU | Grace Hsu 許貴茵 | V6B | 60276N033A_25_2 | TMKF-26-03413 | AS |  | A | 紹興普爾 | CHINA | IND-GLD1 | 2026/04/20 | 2026/04/20 | Cotton/Polyester 77/23% | Knit | Terry | Dyed | P/D | NA,NA | 68 | 260 | 10170 | yds | Junde Zhang 張俊德 | 03 GRAY | Discuss | 3640.1 | 3640.1 | 663.9 | 12.2 | 222.7 | 441.2 | 0 | 0.7% | 接疋,擦傷/刮傷/勾紗,斷紗(斷經/斷緯),棉粒/結頭/粗節,油/髒/色污,異纖/飛花,破洞 |  |  |  |  | 布邊不良 |  | 單色扣點為B級,結論為Discuss | [16 empty] | 色樣、品質樣業務提供 | 已簽核 | 請參考驗貨員意見。(Please refer QA's comments.) | Email:nancy@starwaytex.com |  | 2026/04/27 | 2026/04/27 | 2026/05/13 |  |  |  |  | IND-GLD
194860 | 2026/04/17 | Auto |  | GU | Grace Hsu 許貴茵 | V6B | 60276N033A_25_2 | TMKF-26-03413 | AS |  | A | 紹興普爾 | CHINA | IND-GLD1 | 2026/04/20 | 2026/04/20 | Cotton/Polyester 77/23% | Knit | Terry | Dyed | P/D | NA,NA | 68 | 260 | 3743 | yds | Junde Zhang 張俊德 | 09 BLACK | Agree | 3144.6 | 3144.6 | 503.8 | 9.9 | 281.3 | 222.5 | 0 | 0% | 接疋,擦傷/刮傷/勾紗,棉粒/結頭/粗節,油/髒/色污,異纖/飛花,破洞 |  |  |  |  | 布邊不良 |  | 部分匹扣點為B級,但單色結論為Pass | [16 empty] | 色樣、品質樣業務提供 | 已簽核 | 請參考驗貨員意見。(Please refer QA's comments.) | Email:nancy@starwaytex.com |  | 2026/04/27 | 2026/04/27 | 2026/05/13 |  |  |  |  | IND-GLD
195128 | 2026/04/20 | Auto |  | XBODY HUNGARY KFT | Gary Yen 顏家靖 | S1A | XBODY_EMSM001,XBODY_EMSM002 | TMKF-26-03420 | NAS |  |  | 合一 | TAIWAN | VIN-LR3 | 2026/04/23 | 2026/04/23 | Polyester/Spandex 78/22% | Knit | Interlock | PRT + Dyed | Acid PRT,Y/D,1x1 | NA,NA | 56 | 250 | 3500 | yds | Bill Wang 王逢茂 | BLACK | Agree | 1146 | 1146 | 231 | 3.5 | 231 | 0 | 0 | 0% | 擦傷/刮傷/勾紗,油/髒/色污 | [6 empty] | 大貨品質在接受標準內 | [16 empty] | 色樣、品質樣廠商提供 | 已簽核 | 單色結論為Pass。(The conclusion is Pass.) |  |  | 2026/05/08 | 2026/06/12 | 2026/07/17 |  |  |  |  | VIN-LR3
195016 | 2026/04/20 | Auto |  | GU | Willson Huang 黃暐翔 | V6A | 60226N025A | TMKF-26-03217,TMKF-26-03426 | NAS |  | A | 紹興天冠 | CHINA | IND-STL3 | 2026/04/22 | 2026/04/22 | Recycled Polyester 100% | Knit | Interlock | Dyed | P/D | NA,NA | 60 | 110 | 458 | kgs | Qiang Chen 陳強 | 01 OFF WHITE | Reject | 36.87 | 231.9 | 152.5 | 9.2 | 0 | 0 | 152.5 | 0% | 接疋,擦傷/刮傷/勾紗,棉粒/結頭/粗節,油/髒/色污 | [6 empty] | 單色結論為Fail,請打下並覆驗 |  | 簽核完成 |  |  | 1.#01OFF WHITE 6#布面约1/3疋油纱，评C级rej； 2.檢查抽驗匹- 缸差、匹差(轻微邊中)在接受範圍，請分缸使用。 3.以碼重估算碼長，部分缸短碼0.7%-2.1%，請更改碼長。 | 布邊油汙瑕疵,有兩卷布總共289y,可裁幅寬降到40",可以避裁後用窄幅碼克使用 | 經計算窄幅用量上升46.8%,補損140yFOC,安排出貨 | [9 empty] | 色樣、品質樣業務提供 | 已簽核 | 請參考驗貨員意見。(Please refer QA's comments.) | Email:758620572@qq.com |  | 2026/04/23 | 2026/04/30 | 2026/05/20 | 郭良祿 同意出貨 No further comment | 同意出貨-瑕疵無法重修，補損出貨 |  |  | IND-STL
195017 | 2026/04/20 | Auto |  | GU | Willson Huang 黃暐翔 | V6A | 60226N025A | TMKF-26-03217,TMKF-26-03426 | NAS |  | A | 紹興天冠 | CHINA | IND-STL3 | 2026/04/22 | 2026/04/22 | Recycled Polyester 100% | Knit | Interlock | Dyed | P/D | NA,NA | 60 | 110 | 316 | kgs | Qiang Chen 陳強 | 01 OFF WHITE(#085) | Discuss | 48.99 | 308.1 | 142.4 | 19.7 | 0 | 142.4 | 0 | 2.9% | 接疋,擦傷/刮傷/勾紗,棉粒/結頭/粗節,油/髒/色污,破洞 | [6 empty] | 單色扣點為B級,結論為Discuss | [16 empty] | 色樣、品質樣業務提供 | 已簽核 | 請參考驗貨員意見。(Please refer QA's comments.) | Email:758620572@qq.com |  | 2026/04/23 | 2026/04/30 | 2026/05/20 |  |  |  |  | IND-STL
195015 | 2026/04/20 | Auto |  | GU | Willson Huang 黃暐翔 | V6A | 60226N025A | TMKF-26-03217,TMKF-26-03426 | NAS |  | A | 紹興天冠 | CHINA | IND-STL3 | 2026/04/22 | 2026/04/22 | Recycled Polyester 100% | Knit | Interlock | Dyed | P/D | NA,NA | 60 | 110 | 662 | kgs | Qiang Chen 陳強 | 38 DARK BROWN | Discuss | 25.14 | 158.1 | 158.1 | 10.8 | 0 | 158.1 | 0 | 0.2% | 接疋,擦傷/刮傷/勾紗,棉粒/結頭/粗節,油/髒/色污,破洞 | [6 empty] | 單色扣點為B級,結論為Discuss | [16 empty] | 色樣、品質樣業務提供 | 已簽核 | 請參考驗貨員意見。(Please refer QA's comments.) | Email:758620572@qq.com |  | 2026/04/23 | 2026/04/30 | 2026/05/20 |  |  |  |  | IND-STL
195487 | 2026/04/20 | Auto |  | GU | Lomi Yang 楊茹芳 | V6B | 60236N001B_5 | TMKF-26-03431 | AS |  | A | 南通三奔 | CHINA | VIN-MK3C | 2026/04/28 | 2026/04/28 | Polyester/Recycled Polyester 69/31% | Woven | Dobby | Dyed | P/D | NA,NA | 56 | 136 | 6270 | yds | Yong Wang 王勇 | 31 BEIGE | Agree | 1803 | 1803 | 220 | 5.9 | 220 | 0 | 0 | 0% | 擦傷/刮傷/勾紗,棉粒/結頭/粗節,油/髒/色污 | [6 empty] | 大貨品質在接受標準內 | [16 empty] | 色樣、品質樣廠商提供 | 已簽核 | 請參考驗貨員意見。(Please refer QA's comments.) |  |  | 2026/04/29 | 2026/05/04 | 2026/05/15 |  |  |  |  | VIN-MK3
195485 | 2026/04/20 | Auto |  | GU | Lomi Yang 楊茹芳 | V6B | 60236N001B_5 | TMKF-26-03431 | AS |  | A | 南通三奔 | CHINA | VIN-MK3C | 2026/04/28 | 2026/04/28 | Polyester/Recycled Polyester 69/31% | Woven | Dobby | Dyed | P/D | NA,NA | 56 | 136 | 6270 | yds | Yong Wang 王勇 | 42 YELLOW | Discuss | 8193 | 8193 | 1095 | 14.2 | 242 | 853 | 0 | 1.3% | 接疋,擦傷/刮傷/勾紗,斷紗(斷經/斷緯),棉粒/結頭/粗節,橫檔/橫條,油/髒/色污 | [6 empty] | 單色扣點為B級,結論為Discuss | [16 empty] | 色樣、品質樣廠商提供 | 已簽核 | 請參考驗貨員意見。(Please refer QA's comments.) |  |  | 2026/04/29 | 2026/05/04 | 2026/05/15 |  |  |  |  | VIN-MK3
195412 | 2026/04/20 | Auto |  | GU | Lomi Yang 楊茹芳 | V6B | 60236N001B_5 | TMKF-26-03431 | AS |  | A | 南通三奔 | CHINA | VIN-MK3C | 2026/04/27 | 2026/04/27 | Polyester/Recycled Polyester 69/31% | Woven | Dobby | Dyed | P/D | NA,NA | 56 | 136 | 8360 | yds | Yong Wang 王勇 | 62 BLUE | Discuss | 5499 | 5499 | 677 | 13.6 | 192 | 485 | 0 | 1.1% | 接疋,擦傷/刮傷/勾紗,斷紗(斷經/斷緯),棉粒/結頭/粗節,橫檔/橫條,油/髒/色污,破洞 | [6 empty] | 單色扣點為B級,結論為Discuss | [16 empty] | 色樣、品質樣廠商提供 | 已簽核 | 請參考驗貨員意見。(Please refer QA's comments.) |  |  | 2026/04/29 | 2026/05/04 | 2026/05/15 |  |  |  |  | VIN-MK3
195486 | 2026/04/20 | Auto |  | GU | Lomi Yang 楊茹芳 | V6B | 60236N001B_5 | TMKF-26-03431 | AS |  | A | 南通三奔 | CHINA | VIN-MK3C | 2026/04/28 | 2026/04/28 | Polyester/Recycled Polyester 69/31% | Woven | Dobby | Dyed | P/D | NA,NA | 56 | 136 | 8360 | yds | Yong Wang 王勇 | 62 BLUE | Discuss | 5669 | 5669 | 661 | 11.2 | 233 | 428 | 0 | 0.4% | 接疋,擦傷/刮傷/勾紗,斷紗(斷經/斷緯),棉粒/結頭/粗節,油/髒/色污 | [6 empty] | 單色扣點為B級,結論為Discuss | [16 empty] | 色樣、品質樣廠商提供 | 已簽核 | 請參考驗貨員意見。(Please refer QA's comments.) |  |  | 2026/04/29 | 2026/05/04 | 2026/05/15 |  |  |  |  | VIN-MK3
195309 | 2026/04/21 | Auto |  | GU | Cynthia Chen 陳律妏 | V6A | 60226H024G_1 | TMKF-26-03446 | AS |  | A | 吳江佰陸 | CHINA | VIN-MK3C | 2026/04/25 | 2026/04/25 | Recycled Polyester/Polyester 75/25% | Woven | Twill | Dyed | P/D | NA,Cool | 56 | 180 | 3127 | yds | Ajun He 何緒君 | 01 OFF WHITE | Discuss | 3129 | 3129 | 386 | 8.5 | 282 | 104 | 0 | 0% | 染折/折痕,棉粒/結頭/粗節,油/髒/色污 | [6 empty] | 單色扣點為B級,結論為Discuss | [16 empty] | 色樣、品質樣業務提供 | 已簽核 | 請參考驗貨員意見。(Please refer QA's comments.) |  |  | 2026/04/27 | 2026/04/13 | 2026/05/04 |  |  |  |  | VIN-MK3
195312 | 2026/04/21 | Auto |  | GU | Cynthia Chen 陳律妏 | V6A | 60226H024G_1 | TMKF-26-03446 | AS |  | A | 吳江佰陸 | CHINA | VIN-MK3C | 2026/04/25 | 2026/04/25 | Recycled Polyester/Polyester 75/25% | Woven | Twill | Dyed | P/D | NA,Cool | 56 | 180 | 6939 | yds | Ajun He 何緒君 | 09 BLACK | Agree | 3942 | 3942 | 427 | 3 | 427 | 0 | 0 | 0% | 擦傷/刮傷/勾紗,斷紗(斷經/斷緯),棉粒/結頭/粗節 |  |  |  |  | 背面瑕疵 |  | 大貨品質在接受標準內 | [16 empty] | 色樣、品質樣業務提供 | 已簽核 | 請參考驗貨員意見。(Please refer QA's comments.) |  |  | 2026/04/27 | 2026/04/13 | 2026/05/04 |  |  |  |  | VIN-MK3
195390 | 2026/04/21 | Auto |  | GU | Cynthia Chen 陳律妏 | V6A | 60226H024G_1 | TMKF-26-03446 | AS |  | A | 吳江佰陸 | CHINA | VIN-MK3C | 2026/04/27 | 2026/04/27 | Recycled Polyester/Polyester 75/25% | Woven | Twill | Dyed | P/D | NA,Cool | 56 | 180 | 6939 | yds | Ajun He 何緒君 | 09 BLACK | Agree | 1476 | 1476 | 150 | 4.7 | 150 | 0 | 0 | 0% | 擦傷/刮傷/勾紗,棉粒/結頭/粗節,橫檔/橫條 | [6 empty] | 大貨品質在接受標準內 | [16 empty] | 色樣、品質樣業務提供 | 已簽核 | 請參考驗貨員意見。(Please refer QA's comments.) |  |  | 2026/04/27 | 2026/04/13 | 2026/05/04 |  |  |  |  | VIN-MK3
195311 | 2026/04/21 | Auto |  | GU | Cynthia Chen 陳律妏 | V6A | 60226H024G_1 | TMKF-26-03446 | AS |  | A | 吳江佰陸 | CHINA | VIN-MK3C | 2026/04/25 | 2026/04/25 | Recycled Polyester/Polyester 75/25% | Woven | Twill | Dyed | P/D | NA,Cool | 56 | 180 | 1839 | yds | Ajun He 何緒君 | 37 BROWN | Agree | 2613 | 2613 | 252 | 4.8 | 252 | 0 | 0 | 0% | 擦傷/刮傷/勾紗,染折/折痕,棉粒/結頭/粗節 | [6 empty] | 大貨品質在接受標準內 | [16 empty] | 色樣、品質樣業務提供 | 已簽核 | 請參考驗貨員意見。(Please refer QA's comments.) |  |  | 2026/04/27 | 2026/04/13 | 2026/05/04 |  |  |  |  | VIN-MK3
195310 | 2026/04/21 | Auto |  | GU | Cynthia Chen 陳律妏 | V6A | 60226H024G_1 | TMKF-26-03446 | AS |  | A | 吳江佰陸 | CHINA | VIN-MK3C | 2026/04/25 | 2026/04/25 | Recycled Polyester/Polyester 75/25% | Woven | Twill | Dyed | P/D | NA,Cool | 56 | 180 | 9046 | yds | Ajun He 何緒君 | 56 OLIVE | Agree | 7622 | 7622 | 866 | 4.2 | 866 | 0 | 0 | 0% | 擦傷/刮傷/勾紗,斷紗(斷經/斷緯),染折/折痕,棉粒/結頭/粗節,油/髒/色污 |  |  |  |  | 背面瑕疵 |  | 大貨品質在接受標準內 | [16 empty] | 色樣、品質樣業務提供 | 已簽核 | 請參考驗貨員意見。(Please refer QA's comments.) |  |  | 2026/04/27 | 2026/04/13 | 2026/05/04 |  |  |  |  | VIN-MK3
195516 | 2026/04/22 | Auto |  | GU | Willson Huang 黃暐翔 | V6B | 60326N064B_1 | TMKF-26-03447 | AS |  | A | 吳江佰陸 | CHINA | VIN-MK3B | 2026/04/29 | 2026/04/29 | Recycled Nylon 100% | Woven | Plain Weave | Dyed | P/D | NA,NA | 55 | 120 | 20370 | yds | Ajun He 何緒君 | 09 BLACK | Agree | 5092 | 5092 | 833 | 5.3 | 833 | 0 | 0 | 0% | 擦傷/刮傷/勾紗,斷紗(斷經/斷緯),棉粒/結頭/粗節,橫檔/橫條,油/髒/色污 | [6 empty] | 大貨品質在接受標準內 | [16 empty] | 色樣、品質樣業務提供 | 已簽核 | 請參考驗貨員意見。(Please refer QA's comments.) |  |  | 2026/04/30 | 2026/05/14 | 2026/06/04 |  |  |  |  | VIN-MK3
195519 | 2026/04/22 | Auto |  | GU | Willson Huang 黃暐翔 | V6B | 60326N064B_1 | TMKF-26-03447 | AS |  | A | 吳江佰陸 | CHINA | VIN-MK3B | 2026/04/29 | 2026/04/29 | Recycled Nylon 100% | Woven | Plain Weave | Dyed | P/D | NA,NA | 55 | 120 | 510 | yds | Ajun He 何緒君 | 24 ORANGE | Agree | 511 | 511 | 183 | 6.6 | 183 | 0 | 0 | 0% | 擦傷/刮傷/勾紗,油/髒/色污 | [6 empty] | 大貨品質在接受標準內 | [16 empty] | 色樣、品質樣業務提供 | 已簽核 | 請參考驗貨員意見。(Please refer QA's comments.) |  |  | 2026/04/30 | 2026/05/14 | 2026/06/04 |  |  |  |  | VIN-MK3
195518 | 2026/04/22 | Auto |  | GU | Willson Huang 黃暐翔 | V6B | 60326N064B_1 | TMKF-26-03447 | AS |  | A | 吳江佰陸 | CHINA | VIN-MK3B | 2026/04/29 | 2026/04/29 | Recycled Nylon 100% | Woven | Plain Weave | Dyed | P/D | NA,NA | 55 | 120 | 10364 | yds | Ajun He 何緒君 | 56 OLIVE | Agree | 2844 | 2844 | 490 | 5.5 | 490 | 0 | 0 | 0% | 擦傷/刮傷/勾紗,棉粒/結頭/粗節,橫檔/橫條,油/髒/色污 | [6 empty] | 大貨品質在接受標準內 | [16 empty] | 色樣、品質樣業務提供 | 已簽核 | 請參考驗貨員意見。(Please refer QA's comments.) |  |  | 2026/04/30 | 2026/05/14 | 2026/06/04 |  |  |  |  | VIN-MK3
195517 | 2026/04/22 | Auto |  | GU | Willson Huang 黃暐翔 | V6B | 60326N064B_1 | TMKF-26-03447 | AS |  | A | 吳江佰陸 | CHINA | VIN-MK3B | 2026/04/29 | 2026/04/29 | Recycled Nylon 100% | Woven | Plain Weave | Dyed | P/D | NA,NA | 55 | 120 | 9324 | yds | Ajun He 何緒君 | 67 BLUE | Agree | 2678 | 2678 | 397 | 4.3 | 397 | 0 | 0 | 0% | 擦傷/刮傷/勾紗,棉粒/結頭/粗節,橫檔/橫條 | [6 empty] | 大貨品質在接受標準內 | [16 empty] | 色樣、品質樣業務提供 | 已簽核 | 請參考驗貨員意見。(Please refer QA's comments.) |  |  | 2026/04/30 | 2026/05/14 | 2026/06/04 |  |  |  |  | VIN-MK3
195243 | 2026/04/22 | Auto |  | GU | Willson Huang 黃暐翔 | V6B | 60346N037A_3 | TMKF-26-03452 | NAS |  | A | 紹興喬萬尼 | CHINA | IND-GLD1 | 2026/04/25 | 2026/04/25 | Recycled Polyester/Polyester 60/40% | Knit | Jersey | Dyed | P/D | NA,NA | 61 | 165 | 7586 | yds | Junde Zhang 張俊德 | 02 LIGHT GRAY | Discuss | 3888.8 | 3888.8 | 483 | 10.4 | 296.4 | 186.6 | 0 | 0.1% | 接疋,擦傷/刮傷/勾紗,染折/折痕,棉粒/結頭/粗節,油/髒/色污,破洞 | [6 empty] | 單色扣點為B級,結論為Discuss | [16 empty] | 色樣、品質樣業務提供 | 已簽核 | 請參考驗貨員意見。(Please refer QA's comments.) |  |  | 2026/04/29 | 2026/04/23 | 2026/05/13 |  |  |  |  | IND-GLD
195242 | 2026/04/22 | Auto |  | GU | Willson Huang 黃暐翔 | V6B | 60346N037A_3 | TMKF-26-03452 | NAS |  | A | 紹興喬萬尼 | CHINA | IND-GLD1 | 2026/04/25 | 2026/04/25 | Recycled Polyester/Polyester 60/40% | Knit | Jersey | Dyed | P/D | NA,NA | 61 | 165 | 14823 | yds | Junde Zhang 張俊德 | 09 BLACK | Agree | 10661 | 10661 | 1412.6 | 9.6 | 1008.8 | 403.8 | 0 | 0% | 接疋,擦傷/刮傷/勾紗,染折/折痕,棉粒/結頭/粗節,油/髒/色污,破洞 | [6 empty] | 部分匹扣點為B級,但單色結論為Pass | [16 empty] | 色樣、品質樣業務提供 | 已簽核 | 請參考驗貨員意見。(Please refer QA's comments.) |  |  | 2026/04/29 | 2026/04/23 | 2026/05/13 |  |  |  |  | IND-GLD
195234 | 2026/04/23 | Auto |  | GU | Willson Huang 黃暐翔 | V6A | 60226F075A | TMKF-26-03526 | AS |  | A | 吳江佰陸 | CHINA | IND-STL3 | 2026/04/25 | 2026/04/25 | Polyester 100% | Woven | Twill | Dyed | P/D | NA,NA | 56 | 170 | 26509 | yds | Ajun He 何緒君 | 08 DARK GRAY | Agree | 7829 | 7829 | 857 | 3.6 | 857 | 0 | 0 | 0% | 擦傷/刮傷/勾紗,斷紗(斷經/斷緯),棉粒/結頭/粗節,橫檔/橫條 | [6 empty] | 大貨品質在接受標準內 | [16 empty] | 色樣、品質樣業務提供 | 已簽核 | 請參考驗貨員意見。(Please refer QA's comments.) |  |  | 2026/04/27 | 2026/05/26 | 2026/06/24 |  |  |  |  | IND-STL
195395 | 2026/04/23 | Auto |  | GU | Willson Huang 黃暐翔 | V6A | 60226F075A | TMKF-26-03526 | AS |  | A | 吳江佰陸 | CHINA | IND-STL3 | 2026/04/27 | 2026/04/27 | Polyester 100% | Woven | Twill | Dyed | P/D | NA,NA | 56 | 170 | 26509 | yds | Ajun He 何緒君 | 08 DARK GRAY | Agree | 2160 | 2160 | 214 | 5.1 | 214 | 0 | 0 | 0% | 擦傷/刮傷/勾紗,斷紗(斷經/斷緯),棉粒/結頭/粗節,油/髒/色污 | [6 empty] | 大貨品質在接受標準內 | [16 empty] | 色樣、品質樣業務提供 | 已簽核 | 請參考驗貨員意見。(Please refer QA's comments.) |  |  | 2026/04/27 | 2026/05/26 | 2026/06/24 |  |  |  |  | IND-STL
195233 | 2026/04/23 | Auto |  | GU | Willson Huang 黃暐翔 | V6A | 60226F075A | TMKF-26-03526 | AS |  | A | 吳江佰陸 | CHINA | IND-STL3 | 2026/04/25 | 2026/04/25 | Polyester 100% | Woven | Twill | Dyed | P/D | NA,NA | 56 | 170 | 23222 | yds | Ajun He 何緒君 | 09 BLACK | Agree | 261 | 261 | 108 | 1.9 | 108 | 0 | 0 | 0% | 棉粒/結頭/粗節 | [6 empty] | 大貨品質在接受標準內 | [16 empty] | 色樣、品質樣業務提供 | 已簽核 | 請參考驗貨員意見。(Please refer QA's comments.) |  |  | 2026/04/27 | 2026/05/26 | 2026/06/24 |  |  |  |  | IND-STL
195495 | 2026/04/27 | Auto |  | GU | Erica Chiu 邱映瑜 | V6B | 60126N026A | TMKF-26-03551 | AS |  | A | 吳江佰陸 | CHINA | IND-STL STL3 | 2026/04/29 | 2026/04/29 | Polyester/Recycled Polyester 55/45% | Woven | Plain Weave | Dyed | P/D | NA,NA | 56 | 130 | 2918 | yds | Ajun He 何緒君 | 51 GREEN | Agree | 1428 | 1428 | 138 | 4.3 | 138 | 0 | 0 | 0% | 擦傷/刮傷/勾紗,棉粒/結頭/粗節 | [6 empty] | 大貨品質在接受標準內 | [16 empty] | 色樣、品質樣業務提供 | 已簽核 | 請參考驗貨員意見。(Please refer QA's comments.) |  |  |  | 2026/05/06 | 2026/06/10 |  |  |  |  | IND-STL
195491 | 2026/04/27 | Auto |  | GU | Erica Chiu 邱映瑜 | V6B | 60126N026B | TMKF-26-03552 | AS |  | A | 吳江佰陸 | CHINA | IND-STL3 | 2026/04/29 | 2026/04/29 | Polyester/Recycled Polyester 55/45% | Woven | Plain Weave | Dyed | P/D | NA,NA | 56 | 130 | 4665 | yds | Ajun He 何緒君 | 02 LIGHT GRAY | Agree | 5060 | 5060 | 762 | 2.1 | 762 | 0 | 0 | 0% | 棉粒/結頭/粗節,油/髒/色污 |  |  |  |  | 背面瑕疵 |  | 大貨品質在接受標準內 | [16 empty] | 色樣、品質樣業務提供 | 已簽核 | 請參考驗貨員意見。(Please refer QA's comments.) |  |  | 2026/04/29 | 2026/05/09 | 2026/06/10 |  |  |  |  | IND-STL
195365 | 2026/04/27 | Auto |  | GU | Grace Hsu 許貴茵 | V6B | 60276N033A_25_2 | TMKF-26-03235,TMKF-26-03413,TMKF-26-03563 | AS |  | A | 紹興普爾 | CHINA | IND-GLD1 | 2026/04/27 | 2026/04/27 | Cotton/Polyester 77/23% | Knit | Terry | Dyed | P/D | NA,NA | 68 | 260 | 20519 | yds | Qiang Chen 陳強 | 03 GRAY | Agree | 6600 | 6600 | 824.9 | 5.3 | 714.2 | 110.7 | 0 | 0% | 接疋,擦傷/刮傷/勾紗,棉粒/結頭/粗節,異纖/飛花,破洞 | [6 empty] | 部分匹扣點為B級,但單色結論為Pass | [16 empty] | 色樣、品質樣業務提供 | 已簽核 | 請參考驗貨員意見。(Please refer QA's comments.) | Email:nancy@starwaytex.com |  | 2026/04/27 | 2026/04/27 | 2026/05/13 |  |  |  |  | IND-GLD
195995 | 2026/05/07 | Auto |  | GU | Erica Chiu 邱映瑜 | V6A | 60226F069A_26 | TMKF-26-04368 | AS |  | A | 好麥爾 | CHINA | IND-STL3 | 2026/04/28 | 2026/04/28 | Recycled Polyester 100% | Woven | Pongee | Dyed | P/D | NA,NA | 57 | 74 | 273 | yds | Yong Wang 王勇 | 09 BLACK | Reject | 17695 | 17695 | 1849 | 6.4 | 1202 | 212 | 435 | 0% | 接疋,擦傷/刮傷/勾紗,斷紗(斷經/斷緯),橫檔/橫條,油/髒/色污,破洞 | [5 empty] | 匹長不足 | 單色結論為Fail,請打下並覆驗 | [16 empty] | 色樣、品質樣廠商提供 | 簽核中 |  |  |  | 2026/05/11 | 2026/06/24 | 2026/07/15 |  |  |  |  | IND-STL
195996 | 2026/05/07 | Auto |  | GU | Erica Chiu 邱映瑜 | V6A | 60226F069A_26,60226F069B_26 | TMKF-26-04368,TMKF-26-04370 | AS |  | A | 好麥爾 | CHINA | IND-STL3 | 2026/04/30 | 2026/04/30 | Recycled Polyester 100% | Woven | Pongee | Dyed | P/D | NA,NA | 57 | 74 | 7212 | yds | Yong Wang 王勇 | 32 BEIGE | Agree | 15991 | 15991 | 1713 | 6.1 | 1504 | 209 | 0 | 0% | 接疋,擦傷/刮傷/勾紗,斷紗(斷經/斷緯),橫檔/橫條,油/髒/色污 | [6 empty] | 部分匹扣點為B級,但單色結論為Pass | [16 empty] | 色樣、品質樣廠商提供 | 已簽核 | 請參考驗貨員意見。(Please refer QA's comments.) |  |  | 2026/05/11 | 2026/06/24 | 2026/07/15 |  |  |  |  | IND-STL
195997 | 2026/05/07 | Auto |  | GU | Erica Chiu 邱映瑜 | V6A | 60226F069A_26,60226F069B_26 | TMKF-26-04368,TMKF-26-04370 | AS |  | A | 好麥爾 | CHINA | IND-STL3 | 2026/04/30 | 2026/04/30 | Recycled Polyester 100% | Woven | Pongee | Dyed | P/D | NA,NA | 57 | 74 | 3942 | yds | Yong Wang 王勇 | 38 DARK BROWN | Agree | 8038 | 8038 | 807 | 6.1 | 807 | 0 | 0 | 0% | 接疋,擦傷/刮傷/勾紗,斷紗(斷經/斷緯),橫檔/橫條,油/髒/色污 | [6 empty] | 大貨品質在接受標準內 | [16 empty] | 色樣、品質樣廠商提供 | 已簽核 | 請參考驗貨員意見。(Please refer QA's comments.) |  |  | 2026/05/11 | 2026/06/24 | 2026/07/15 |  |  |  |  | IND-STL
195998 | 2026/05/07 | Auto |  | GU | Erica Chiu 邱映瑜 | V6A | 60226F069A_26,60226F069B_26 | TMKF-26-04368,TMKF-26-04370 | AS |  | A | 好麥爾 | CHINA | IND-STL3 | 2026/04/30 | 2026/04/30 | Recycled Polyester 100% | Woven | Pongee | Dyed | P/D | NA,NA | 57 | 74 | 146 | yds | Yong Wang 王勇 | 56 OLIVE | Agree | 7904 | 7904 | 814 | 4.1 | 814 | 0 | 0 | 0% | 接疋,擦傷/刮傷/勾紗,斷紗(斷經/斷緯),油/髒/色污 | [6 empty] | 大貨品質在接受標準內 | [16 empty] | 色樣、品質樣廠商提供 | 已簽核 | 請參考驗貨員意見。(Please refer QA's comments.) |  |  | 2026/05/11 | 2026/06/24 | 2026/07/15 |  |  |  |  | IND-STL
194494 | 2026/03/12 | Auto |  | TOMS | Felix Dang 鄧進東 | V3A | ACT300_202607 | VINF-26-00020 | AS |  |  | NAMTEX | VIETNAM | VIN-MK2C | 2026/04/13 | 2026/04/13 | Polyester 100% | Knit | Mesh | Dyed | P/D | NA,Wicking | 63 | 150 | 112974 | kgs | NgocBich | 005 BLACK | Agree | 840.35 | 3702 | 388 | 5.7 | 291 | 97 | 0 | 0% | 接疋,油/髒/色污,破洞 | [6 empty] | 部分匹扣點為B級,但單色結論為Pass | [16 empty] | 色樣、品質樣廠商提供 | 已簽核 | 請參考驗貨員意見。(Please refer QA's comments.) | Email:MichelleLu@namtex.com.vn |  |  | 2026/05/04 | 2026/06/04 |  |  |  |  | VIN-MK2
194493 | 2026/03/12 | Auto |  | TOMS | Felix Dang 鄧進東 | V3A | ACT300_202607 | VINF-26-00020 | AS |  |  | NAMTEX | VIETNAM | VIN-MK2C | 2026/04/13 | 2026/04/13 | Polyester 100% | Knit | Mesh | Dyed | P/D | NA,Wicking | 63 | 150 | 64620 | kgs | NgocBich | 031 NAVY | Agree | 1691.38 | 7451 | 781 | 8.8 | 584 | 197 | 0 | 0% | 擦傷/刮傷/勾紗,斷紗(斷經/斷緯),油/髒/色污,破洞 |  |  |  |  | 布邊不良 |  | 部分匹扣點為B級,但單色結論為Pass | [16 empty] | 色樣、品質樣廠商提供 | 已簽核 | 請參考驗貨員意見。(Please refer QA's comments.) | Email:MichelleLu@namtex.com.vn |  |  | 2026/05/04 | 2026/06/04 |  |  |  |  | VIN-MK2
194491 | 2026/03/12 | Auto |  | TOMS | Felix Dang 鄧進東 | V3A | ACT300_202607 | VINF-26-00020 | AS |  |  | NAMTEX | VIETNAM | VIN-MK2C | 2026/04/13 | 2026/04/13 | Polyester 100% | Knit | Mesh | Dyed | P/D | NA,Wicking | 63 | 150 | 5001 | kgs | NgocBich | 034 TURQUOISE | Discuss | 861.24 | 3794 | 381 | 13.6 | 190 | 191 | 0 | 1.1% | 擦傷/刮傷/勾紗,油/髒/色污,破洞 |  |  |  |  | 布邊不良 |  | 單色扣點為B級,結論為Discuss | [16 empty] | 色樣、品質樣廠商提供 | 已簽核 | 請參考驗貨員意見。(Please refer QA's comments.) | Email:MichelleLu@namtex.com.vn |  |  | 2026/05/04 | 2026/06/04 |  |  |  |  | VIN-MK2
194490 | 2026/03/12 | Auto |  | TOMS | Felix Dang 鄧進東 | V3A | ACT300_202607 | VINF-26-00020 | AS |  |  | NAMTEX | VIETNAM | VIN-MK2C | 2026/04/13 | 2026/04/13 | Polyester 100% | Knit | Mesh | Dyed | P/D | NA,Wicking | 63 | 150 | 6356 | kgs | NgocBich | 165 DAISY | Discuss | 873.27 | 3847 | 384 | 14.3 | 99 | 285 | 0 | 1.3% | 接疋,擦傷/刮傷/勾紗,油/髒/色污,破洞 | [6 empty] | 單色扣點為B級,結論為Discuss | [16 empty] | 色樣、品質樣廠商提供 | 已簽核 | 請參考驗貨員意見。(Please refer QA's comments.) | Email:MichelleLu@namtex.com.vn |  |  | 2026/05/04 | 2026/06/04 |  |  |  |  | VIN-MK2
194492 | 2026/03/12 | Auto |  | TOMS | Felix Dang 鄧進東 | V3A | ACT300_202607 | VINF-26-00020 | AS |  |  | NAMTEX | VIETNAM | VIN-MK2C | 2026/04/13 | 2026/04/13 | Polyester 100% | Knit | Mesh | Dyed | P/D | NA,Wicking | 63 | 150 | 6431 | kgs | NgocBich | 187 DARK GRAY | Agree | 1709.76 | 7532 | 695 | 4 | 656 | 39 | 0 | 0% | 接疋,擦傷/刮傷/勾紗,油/髒/色污 |  |  |  |  | 布邊不良 |  | 部分匹扣點為B級,但單色結論為Pass | [16 empty] | 色樣、品質樣廠商提供 | 已簽核 | 請參考驗貨員意見。(Please refer QA's comments.) | Email:MichelleLu@namtex.com.vn |  |  | 2026/05/04 | 2026/06/04 |  |  |  |  | VIN-MK2
194923 | 2026/04/16 | Auto |  | TOMS | Felix Dang 鄧進東 | V3A | ACT300_202608 | VINF-26-00045 | AS |  |  | NAMTEX | VIETNAM | VIN-MK2C | 2026/04/20 | 2026/04/20 | Polyester 100% | Knit | Mesh | Dyed | P/D | NA,Wicking | 63 | 150 | 6705 | kgs | NgocBich | 002 GRAY | Agree | 807.44 | 3557 | 374 | 7 | 284 | 90 | 0 | 0% | 接疋,擦傷/刮傷/勾紗,斷紗(斷經/斷緯) | [6 empty] | 部分匹扣點為B級,但單色結論為Pass | [16 empty] | 色樣、品質樣廠商提供 | 已簽核 | 請參考驗貨員意見。(Please refer QA's comments.) | Email:MichelleLu@namtex.com.vn |  | 2026/05/08 | 2026/05/29 | 2026/07/02 |  |  |  |  | VIN-MK2
194922 | 2026/04/16 | Auto |  | TOMS | Felix Dang 鄧進東 | V3A | ACT300_202608 | VINF-26-00045 | AS |  |  | NAMTEX | VIETNAM | VIN-MK2C | 2026/04/20 | 2026/04/20 | Polyester 100% | Knit | Mesh | Dyed | P/D | NA,Wicking | 63 | 150 | 110812 | kgs | NgocBich | 005 BLACK | Discuss | 869.64 | 3831 | 413 | 12.3 | 104 | 309 | 0 | 0.7% | 油/髒/色污,異纖/飛花 |  |  |  |  | 布邊不良 |  | 單色扣點為B級,結論為Discuss | [16 empty] | 色樣、品質樣廠商提供 | 已簽核 | 請參考驗貨員意見。(Please refer QA's comments.) | Email:MichelleLu@namtex.com.vn |  | 2026/05/08 | 2026/05/29 | 2026/07/02 |  |  |  |  | VIN-MK2
194920 | 2026/04/16 | Auto |  | TOMS | Felix Dang 鄧進東 | V3A | ACT300_202608 | VINF-26-00045 | AS |  |  | NAMTEX | VIETNAM | VIN-MK2C | 2026/04/20 | 2026/04/20 | Polyester 100% | Knit | Mesh | Dyed | P/D | NA,Wicking | 63 | 150 | 10738 | kgs | NgocBich | 014 PURPLE | Agree | 907.77 | 3999 | 382 | 9.7 | 201 | 181 | 0 | 0% | 接疋,擦傷/刮傷/勾紗,油/髒/色污 |  |  |  |  | 布邊不良 |  | 部分匹扣點為B級,但單色結論為Pass | [16 empty] | 色樣、品質樣廠商提供 | 已簽核 | 請參考驗貨員意見。(Please refer QA's comments.) | Email:MichelleLu@namtex.com.vn |  | 2026/05/08 | 2026/05/29 | 2026/07/02 |  |  |  |  | VIN-MK2
194921 | 2026/04/16 | Auto |  | TOMS | Felix Dang 鄧進東 | V3A | ACT300_202608 | VINF-26-00045 | AS |  |  | NAMTEX | VIETNAM | VIN-MK2C | 2026/04/20 | 2026/04/20 | Polyester 100% | Knit | Mesh | Dyed | P/D | NA,Wicking | 63 | 150 | 35758 | kgs | NgocBich | 031 NAVY | Discuss | 2678.15 | 11798 | 1210 | 10.9 | 521 | 689 | 0 | 0.3% | 接疋,擦傷/刮傷/勾紗,油/髒/色污,破洞 |  |  |  |  | 布邊不良 |  | 單色扣點為B級,結論為Discuss | [16 empty] | 色樣、品質樣廠商提供 | 已簽核 | 請參考驗貨員意見。(Please refer QA's comments.) | Email:MichelleLu@namtex.com.vn |  | 2026/05/08 | 2026/05/29 | 2026/07/02 |  |  |  |  | VIN-MK2