## 工作表1
編號 | 申請日期 | 申請人 | 驗布方式 | 客戶 | 採購人員 | 部門 | 款號 | 採購單號 | 訂單類別 | 高單價布種 | A級優先驗布 | 供應商 | 驗貨地區 | 成衣產區 | 預計驗布日 | 實際驗布日 | 成份 | 針平織 | 布種 | 染法 | 印花織法 | 後處理功能性 | 有效幅寬(inch) | 克重(gm/m2) | 訂單數量 | 訂單單位 | 檢驗員 | 顏色 | 單色結論 | 本次大貨完成數量 | 本次大貨完成數量(Yds) | 抽驗數量(Yds) | 平均扣點數(pts/100yds) | A級數量(Yds) | B級數量(Yds) | C級數量(Yds) | 補布比例(%) | 布疵問題 | 外觀問題 | 手感問題 | 緯斜問題 | 顏色問題 | 其他問題 | 規格問題 | 處置方法 | 部分打掉缸號/匹號 | C20狀態 | C20覆驗日期 | C20覆驗結果(C級%) | C20驗布員意見 | C20需出貨原因 | C20解決方案 | C20材研建議 | C20處級主管評語 | C20工廠收料數量 | C20工廠檢驗數量 | C20工廠平均扣點數 | C20工廠A級數量 | C20工廠B級數量 | C20工廠C級數量 | C20工廠主要瑕疵 | 是否有標準樣 | 發送驗布結果 | 品管主管簽核意見 | 備註 | 郵件說明 | 預計主料出口日 | 最近的成衣開裁日 | 成衣出口日 | C20級簽核VM意見 | 簽核狀態 | 是否重驗 | 是否頭缸驗布 | 第一間工廠 | ok
197507 | 2026-03-16 | Auto |  | ONY | Amy Chang 張春暖 | V7A | 903731_FA26 | TMKF-25-12123 | AS |  |  | C&T | VIN | CAB-MH1 MH2 | 2026-06-04 | 2026-06-04 | Rayon/Polyester/Spandex 56/39/5% | Knit | Jersey | Dyed | P/D,1x1 | NA,NA | 67 | 230 | 144429 | yds | NgocBich | BLACK JACK | Discuss | 5018.9 | 5018.9 | 714.5 | 17.5 | 156 | 558.5 | 0 | 2.3% | 斷紗(斷經/斷緯); 擦傷/刮傷/勾紗; 異纖/飛花; 棉粒/結頭/粗節; 接疋; 破洞; 油/髒/色污 |  |  |  |  | 布頭/尾瑕疵 |  | 單色扣點為B級,結論為Discuss | [16 empty] | 色樣、品質樣廠商提供 | 已簽核 | 請參考驗貨員意見。(Please refer to the QA's comments.) |  |  |  | 2026-04-06 | 2026-06-04 |  |  |  |  | CAB-MH
197508 | 2026-03-16 | Auto |  | ONY | Amy Chang 張春暖 | V7A | 903731_FA26 | TMKF-25-12123 | AS |  |  | C&T | VIN | CAB-MH1 MH2 | 2026-06-04 | 2026-06-04 | Rayon/Polyester/Spandex 56/39/5% | Knit | Jersey | Dyed | P/D,1x1 | NA,NA | 67 | 230 | 62848 | yds | NgocBich | NEBULA | Discuss | 467.4 | 467.4 | 104.8 | 21.9 | 0 | 104.8 | 0 | 3.6% | 擦傷/刮傷/勾紗; 油/髒/色污; 染折/折痕 |  |  |  |  | 布頭/尾瑕疵 |  | 單色扣點為B級,結論為Discuss | [16 empty] | 色樣、品質樣廠商提供 | 已簽核 | 請參考驗貨員意見。(Please refer to the QA's comments.) |  |  |  | 2026-04-06 | 2026-06-04 |  |  |  |  | CAB-MH
197509 | 2026-03-16 | Auto |  | ONY | Amy Chang 張春暖 | V7A | 903731_FA26 | TMKF-25-12123 | AS |  |  | C&T | VIN | CAB-MH1 MH2 | 2026-06-04 | 2026-06-04 | Rayon/Polyester/Spandex 56/39/5% | Knit | Jersey | Dyed | P/D,1x1 | NA,NA | 67 | 230 | 46457 | yds | NgocBich | ROCK ROSE | Discuss | 162.3 | 162.3 | 42.5 | 28.2 | 0 | 42.5 | 0 | 5.5% | 斷紗(斷經/斷緯); 擦傷/刮傷/勾紗; 油/髒/色污; 棉粒/結頭/粗節 | [6 empty] | 單色扣點為B級,結論為Discuss | [16 empty] | 色樣、品質樣廠商提供 | 已簽核 | 請參考驗貨員意見。(Please refer to the QA's comments.) |  |  |  | 2026-04-06 | 2026-06-04 |  |  |  |  | CAB-MH
197557 | 2026-01-22 | Auto |  | TGT | Freesia Fang 方映涵 | V5A | 1KWPM7_C326 | TMKF-26-00386 | NAS |  | A | 聚益 | CHN | VIN-MK2B | 2026-06-05 | 2026-06-05 | Nylon/Spandex 86/14% | Woven | Twill | Dyed | P/D | NA,NA | 56 | 163 | 50314 | yds | Yong Wang | BLACK ONYX | Discuss | 5358 | 5358 | 885 | 11.4 | 404 | 481 | 0 | 0.4% | 接疋; 棉粒/結頭/粗節; 染折/折痕; 斷紗(斷經/斷緯); 擦傷/刮傷/勾紗; 油/髒/色污; 橫檔/橫條; 異纖/飛花 | [6 empty] | 單色扣點為B級,結論為Discuss | [16 empty] | 色樣、品質樣廠商提供 | 已簽核 | 請參考驗貨員意見。(Please refer to the QA's comments.) | Email:jovilin@ecolot.com.tw |  |  | 2026-05-17 | 2026-06-19 |  |  |  |  | VIN-MK2
197672 | 2026-02-04 | Auto |  | GU | Anita Hsu 徐瑜穗 | V6A | 60226F031A_26 | TMKF-26-01065 | AS |  | A | PT. CENTURY | IND | IND-STL3 | 2026-06-03 | 2026-06-04 | Polyester/Cotton(BCI) 65/35% | Woven | Twill | Dyed | P/D | NA,NA | 56 | 249 | 9692 | yds | Dani | 56 OLIVE | Discuss | 3 | 3 | 360 | 25.8 | 0 | 360 | 0 | 4.7% | 棉粒/結頭/粗節; 油/髒/色污; 斷紗(斷經/斷緯) | [6 empty] | 單色扣點為B級,結論為Discuss | [16 empty] | 色樣、品質樣廠商提供 | 簽核中 |  |  |  |  | 2026-06-03 | 2026-06-24 |  |  |  |  | IND-STL
197669 | 2026-03-12 | Auto |  | ONY | Chezia Ding 丁俐妏 | V7C | 896955_FA26 | TMKF-26-01342 | NAS |  |  | KAHATEX | IND | IND-GLS2 | 2026-06-08 | 2026-06-08 | Cotton 100% | Woven | Twill | Dyed | Y/D | NA,NA | 60 | 106 | 53919 | yds | Dani | GREEN STRIPE CC008 | Discuss | 5122 | 5122 | 500 | 17.8 | 0 | 500 | 0 | 2.3% | 棉粒/結頭/粗節; 油/髒/色污; 橫檔/橫條; 異纖/飛花 | [6 empty] | 單色扣點為B級,結論為Discuss | [16 empty] | 無標準樣 | 簽核中 |  |  |  | 2026-06-10 | 2026-06-06 | 2026-06-25 |  |  |  |  | IND-GLS
197724 | 2026-02-13 | Auto |  | TGT | Sam Vu 武氏明豔 | V5C | L0R516_C326 | TMKF-26-01461 | AS |  | A | SAMIL(VIN) | VIN | VIN-TPLB TPLC | 2026-06-09 | 2026-06-08 | Modal/Spandex 94/6% | Knit | Jersey | PRT + Dyed | Reactive PRT,P/D | NA,NA | 58 | 220 | 145323 | yds | NgocBich | AOP312_28 | Discuss | 5723 | 5723 | 769 | 15.5 | 131 | 638 | 0 | 1.7% | 破洞; 斷紗(斷經/斷緯); 油/髒/色污; 接疋; 擦傷/刮傷/勾紗; 印花瑕疵(塞網); 棉粒/結頭/粗節 | [6 empty] | 單色扣點為B級,結論為Discuss | [16 empty] | 色樣、品質樣廠商提供 | 簽核中 |  |  |  |  | 2026-04-09 | 2026-06-10 |  |  |  |  | VIN-TPL
197671 | 2026-03-09 | Auto |  | ONY | Chezia Ding 丁俐妏 | V7C | 513755_FA26 | TMKF-26-01465 | NAS |  |  | KAHATEX | IND | IND-GLS2 | 2026-06-05 | 2026-06-05 | Cotton 100% | Woven | Oxford | Dyed | Y/D,1x1 | NA,NA | 56 | 122 | 68102 | yds | Dani | WHITE OXFORD | Discuss | 4928 | 4928 | 502 | 24.3 | 0 | 502 | 0 | 4.3% | 油/髒/色污; 棉粒/結頭/粗節; 異纖/飛花; 橫檔/橫條 | [6 empty] | 單色扣點為B級,結論為Discuss | [16 empty] | 無標準樣 | 簽核中 |  |  |  | 2026-06-05 | 2026-05-29 | 2026-06-17 |  |  |  |  | IND-GLS
197673 | 2026-02-19 | Auto |  | GU | Anita Hsu 徐瑜穗 | V6A | 60226F031A_26 | TMKF-26-01502 | AS |  | A | PT. CENTURY | IND | IND-STL3 | 2026-06-03 | 2026-06-04 | Polyester/Cotton(BCI) 65/35% | Woven | Twill | Dyed | P/D | NA,NA | 56 | 249 | 23053 | yds | Dani | 56 OLIVE | Discuss | 727 | 727 | 129 | 21.7 | 0 | 129 | 0 | 3.5% | 棉粒/結頭/粗節; 斷紗(斷經/斷緯); 油/髒/色污 | [6 empty] | 單色扣點為B級,結論為Discuss | [16 empty] | 無標準樣 | 簽核中 |  |  |  |  | 2026-06-03 | 2026-06-24 |  |  |  |  | IND-STL
197677 | 2026-02-19 | Auto |  | GU | Anita Hsu 徐瑜穗 | V6A | 60226F031A_26 | TMKF-26-01504 | AS |  | A | PT. CENTURY | IND | IND-STL3 | 2026-06-03 | 2026-06-04 | Polyester/Cotton(BCI) 65/35% | Woven | Twill | Dyed | P/D | NA,NA | 56 | 249 | 2025 | yds | Dani | 67 BLUE | Discuss | 838 | 838 | 84 | 29.8 | 0 | 84 | 0 | 5.9% | 油/髒/色污; 棉粒/結頭/粗節 | [6 empty] | 單色扣點為B級,結論為Discuss | [16 empty] | 色樣、品質樣廠商提供 | 簽核中 |  |  |  |  | 2026-06-03 | 2026-06-24 |  |  |  |  | IND-STL
197562 | 2026-03-04 | Auto |  | KOH | Susan Chen 陳玉書 | V3C | WX6FA117, WX6FA117_HO26, WX6FA216, WX6FA513, WX6FA516, WX6FA516_HO26, WX6HA108 | TMKF-26-01530,TMKF-26-01531,TMKF-26-01524,TMKF-26-01971,TMKF-26-01970,TMKF-26-04879,TMKF-26-04880,TMKF-26-04885 | AS |  |  | 永新印染 | CHN | VIN-TPLB TPLC | 2026-06-05 | 2026-06-05 | Recycled Polyester/Viscose/Spandex 47/47/6% | Knit | Double Knit | Dyed | P/D | NA,NA | 60 | 300 | 13010 | kgs | Qiang Chen | EVAN PINE | Reject | 647.77 | 1496 | 310.1 | 30 | 0 | 54.3 | 255.8 | 6% | 接疋; 斷紗(斷經/斷緯); 破洞; 油/髒/色污; 擦傷/刮傷/勾紗; 染折/折痕; 針痕/直條 | [5 empty] | 克重過輕 | 單色結論為Fail,請打下並覆驗 |  | 簽核完成 |  |  | 1.EVAN PINE/MINERAL BLACK大货布面因勾纱、胚布中央痕、直条印等瑕疵超分多，评C级。 LACY LAVENDER色C13#布面散乱勾纱评C级； 2.缸差较明显，参考大货核可缸差样，在范围内； 3.以碼重估算碼長，部分缸短碼0.7%-3.4%，請更改碼長。 | 勾紗/中央痕 | 面料已經是尾數，交期已經來不及，請布廠有額外的數量FOC 補布，同時卡車出貨，請布廠擔保，如有任何因布導致成衣短裝，由布廠負責 | [9 empty] | 色樣、品質樣廠商提供 | 已簽核 | 請參考驗貨員意見。(Please refer to the QA's comments.) |  |  | 2026-06-26 | 2026-05-10 | 2026-06-10 | 游蓓玟 同意出貨 考量成衣交期&已FOC補布，持續關注大貨生產狀況，因布導致短裝將索賠布廠. | 同意出貨-瑕疵無法重修，補損出貨 |  |  | VIN-TPL
197561 | 2026-03-04 | Auto |  | KOH | Susan Chen 陳玉書 | V3C | WX6FA117, WX6FA117_HO26, WX6FA216, WX6FA513, WX6FA516, WX6FA516_HO26, WX6HA108 | TMKF-26-01530,TMKF-26-01531,TMKF-26-01524,TMKF-26-01971,TMKF-26-01970,TMKF-26-04879,TMKF-26-04880,TMKF-26-04885 | AS |  |  | 永新印染 | CHN | VIN-TPLB TPLC | 2026-06-05 | 2026-06-05 | Recycled Polyester/Viscose/Spandex 47/47/6% | Knit | Double Knit | Dyed | P/D | NA,NA | 60 | 300 | 8713 | kgs | Qiang Chen | LACY LAVENDER | Reject | 5301.22 | 12243 | 282.7 | 24.8 | 0 | 226.4 | 56.3 | 4.4% | 接疋; 油/髒/色污; 破洞; 棉粒/結頭/粗節; 斷紗(斷經/斷緯); 擦傷/刮傷/勾紗 | [6 empty] | 部分匹為C級打下,但單色結論為Discuss | C13# | [15 empty] | 色樣、品質樣廠商提供 | 已簽核 | 請參考驗貨員意見。(Please refer to the QA's comments.) |  |  | 2026-06-26 | 2026-05-10 | 2026-06-10 |  |  |  |  | VIN-TPL
197563 | 2026-03-04 | Auto |  | KOH | Susan Chen 陳玉書 | V3C | WX6FA117, WX6FA117_HO26, WX6FA216, WX6FA513, WX6FA516, WX6FA516_HO26, WX6HA108 | TMKF-26-01530,TMKF-26-01531,TMKF-26-01524,TMKF-26-01971,TMKF-26-01970,TMKF-26-04879,TMKF-26-04880,TMKF-26-04885 | AS |  |  | 永新印染 | CHN | VIN-TPLB TPLC | 2026-06-05 | 2026-06-05 | Recycled Polyester/Viscose/Spandex 47/47/6% | Knit | Double Knit | Dyed | P/D | NA,NA | 60 | 300 | 14802 | kgs | Qiang Chen | MINERAL BLACK | Reject | 753.85 | 1741 | 271.1 | 21.4 | 0 | 104.6 | 166.5 | 3.4% | 接疋; 油/髒/色污; 擦傷/刮傷/勾紗; 破洞; 棉粒/結頭/粗節; 針痕/直條; 橫檔/橫條 | [6 empty] | 單色結論為Fail,請打下並覆驗 |  | 簽核完成 |  |  | 1.EVAN PINE/MINERAL BLACK大货布面因勾纱、胚布中央痕、直条印等瑕疵超分多，评C级。 LACY LAVENDER色C13#布面散乱勾纱评C级； 2.缸差较明显，参考大货核可缸差样，在范围内； 3.以碼重估算碼長，部分缸短碼0.7%-3.4%，請更改碼長。 | 勾紗/中央痕 | 面料已經是尾數，交期已經來不及，請布廠有額外的數量FOC 補布，同時卡車出貨，請布廠擔保，如有任何因布導致成衣短裝，由布廠負責 | [9 empty] | 色樣、品質樣廠商提供 | 已簽核 | 請參考驗貨員意見。(Please refer to the QA's comments.) |  |  | 2026-06-26 | 2026-05-10 | 2026-06-10 | 游蓓玟 同意出貨 考量成衣交期&已FOC補布，持續關注大貨生產狀況，因布導致短裝將索賠布廠. | 同意出貨-瑕疵無法重修，補損出貨 |  |  | VIN-TPL
197583 | 2026-03-09 | Auto |  | TGT | Melody Chen 陳可縈 | V5C | 450K19_C326 | TMKF-26-01803 | NAS |  | A | 江陰申利 | CHN | VIN-MK2B | 2026-06-05 | 2026-06-05 | Recycled Polyester 100% | Knit | Plush Terry | Dyed | P/D | NA,NA | 68 | 250 | 94820 | yds | Jiangao Zhang | EBONY | Reject | 30339 | 30339 | 3327.9 | 23 | 0 | 3018.2 | 309.7 | 3.9% | 接疋; 染折/折痕; 針痕/直條; 斷紗(斷經/斷緯); 擦傷/刮傷/勾紗; 破洞; 油/髒/色污 |  |  | 緯斜/緯弧過大 |  |  | 克重過輕 | 部分匹為C級打下,但單色結論為Discuss | [16 empty] | 色樣、品質樣廠商提供 | 已簽核 | 請參考驗貨員意見。(Please refer to the QA's comments.) |  |  |  | 2026-05-01 | 2026-07-13 |  |  |  |  | VIN-MK2
197510 | 2026-03-09 | Auto |  | TGT | Melody Chen 陳可縈 | V5C | 450K19_C326 | TMKF-26-01803 | NAS |  | A | 江陰申利 | CHN | VIN-MK2B | 2026-06-05 | 2026-06-04 | Recycled Polyester 100% | Knit | Plush Terry | Dyed | P/D | NA,NA | 68 | 250 | 94870 | yds | Jiangao Zhang | GLADE GREEN | Reject | 31643 | 31643 | 3341.4 | 22.8 | 0 | 3129.3 | 212.1 | 3.8% | 破洞; 針痕/直條; 斷紗(斷經/斷緯); 接疋; 橫檔/橫條; 擦傷/刮傷/勾紗 |  |  | 緯斜/緯弧過大 |  |  |  | 部分匹為C級打下,但單色結論為Discuss | [16 empty] | 色樣、品質樣廠商提供 | 已簽核 | 請參考驗貨員意見。(Please refer to the QA's comments.) |  |  |  | 2026-05-01 | 2026-07-13 |  |  |  |  | VIN-MK2
197637 | 2026-03-18 | Auto |  | KOH | Jenna Chan 詹靖宜 | V3C | MS6FK213R_FA26, MS6FK213X_FA26 | TMKF-26-02048 | AS |  | A | 聚益 | CHN | IND-STL4 | 2026-06-07 | 2026-06-07 | Polyester 100% | Knit | Sherpa | Dyed | P/D | Anti-pilling,NA | 59 | 210 | 216492 | yds | Changzhi Wang | IVORY | Reject | 7116 | 7116 | 1235.9 | 9.6 | 846.3 | 233.5 | 156.1 | 0% | 油/髒/色污; 接疋; 破洞; 斷紗(斷經/斷緯); 橫檔/橫條 |  |  |  |  | 布邊不良; 背面瑕疵 | 克重過輕 | 部分匹為C級打下,但單色結論為Discuss | [16 empty] | 色樣、品質樣廠商提供 | 已簽核 | 請參考驗貨員意見。(Please refer to the QA's comments.) | Email:jovilin@ecolot.com.tw |  |  | 2026-05-19 | 2026-06-15 |  |  |  |  | IND-STL
197715 | 2026-04-10 | Auto |  | ONY | Dash Wang 王彥智 | V7A | 846591_V4 | TMKF-26-02053 | NAS |  |  | 頡鴻紡織 | CHN | IND-GLD2 | 2026-06-09 | 2026-06-09 | Nylon/Spandex 77/23% | Knit | Tricot | Dyed | P/D,1x1 | NA,NA | 58 | 165 | 24683 | yds | Nianhua Li | BLACK JACK | Discuss | 20657 | 20657 | 2506.9 | 10.3 | 1568.6 | 938.3 | 0 | 0.1% | 橫檔/橫條; 油/髒/色污; 接疋; 破洞; 針痕/直條; 擦傷/刮傷/勾紗 |  |  |  |  | 布邊不良 |  | 單色扣點為B級,結論為Discuss | [16 empty] | 色樣、品質樣廠商提供 | 簽核中 |  |  |  |  | 2026-06-05 | 2026-07-28 |  |  |  |  | IND-GLD
197603 | 2026-03-19 | Auto |  | KOH | Michelle Lin 林慧錦 | V3C | ZS6FP002R/P/E/L, ZS6FR004R/P, ZS6FY000R/P | TMKF-26-02056,TMKF-26-02057,TMKF-26-02059 | AS |  |  | 潤泰 | CHN | VIN-MK3A | 2026-06-06 | 2026-06-06 | Cotton(BCI) 100% | Woven | Flannel | Dyed | Y/D | Brush (2 side),NA | 56 | 137 | 76342 | yds | Yao Deng | GREEN PLAID | Agree | 10000 | 10000 | 1010.3 | 8.9 | 899.3 | 111 | 0 | 0% | 棉粒/結頭/粗節; 異纖/飛花; 擦傷/刮傷/勾紗 | [6 empty] | 部分匹扣點為B級,但單色結論為Pass | [16 empty] | 色樣、品質樣廠商提供 | 已簽核 | 請參考驗貨員意見。(Please refer to the QA's comments.) |  |  | 2026-06-12 | 2026-05-22 | 2026-07-20 |  |  |  |  | VIN-MK3
197714 | 2026-03-19 | Auto |  | KOH | Michelle Lin 林慧錦 | V3C | ZS6FR004R/P | TMKF-26-02056 | AS |  |  | 潤泰 | CHN | VIN-MK3A | 2026-06-09 | 2026-06-09 | Cotton(BCI) 100% | Woven | Flannel | Dyed | Y/D | Brush (2 side),NA | 56 | 137 | 0 | yds | Changzhi Wang | MULTI DEER PRINT | Agree | 9900 | 9900 | 990.5 | 4.4 | 990.5 | 0 | 0 | 0% | 油/髒/色污; 異纖/飛花; 棉粒/結頭/粗節; 擦傷/刮傷/勾紗 | [6 empty] | 大貨品質在接受標準內 | [16 empty] | 色樣、品質樣廠商提供 | 簽核中 |  |  |  |  | 2026-05-22 | 2026-07-20 |  |  |  |  | VIN-MK3
197685 | 2026-03-19 | Auto |  | KOH | Michelle Lin 林慧錦 | V3C | ZS6FR004R/P | TMKF-26-02056 | AS |  |  | 潤泰 | CHN | VIN-MK3A | 2026-06-09 | 2026-06-09 | Cotton(BCI) 100% | Woven | Flannel | Dyed | Y/D | Brush (2 side),NA | 56 | 137 | 6359 | yds | Changzhi Wang | MULTI FESTIVE DOGS | Reject | 15661 | 15661 | 1686.2 | 12.8 | 525.8 | 1023.1 | 137.3 | 0.8% | 印花瑕疵(印白); 油/髒/色污; 印花瑕疵(塞網); 棉粒/結頭/粗節; 橫檔/橫條; 擦傷/刮傷/勾紗; 接疋; 斷紗(斷經/斷緯) | 布面不平整 |  |  | 匹差過大 | 背面瑕疵 |  | 部分匹為C級打下,但單色結論為Discuss | [16 empty] | 色樣、品質樣廠商提供 | 簽核中 |  |  |  |  | 2026-05-22 | 2026-07-20 |  |  |  |  | VIN-MK3
197684 | 2026-03-19 | Auto |  | KOH | Michelle Lin 林慧錦 | V3C | ZS6FY000R/P | TMKF-26-02057 | AS |  |  | 潤泰 | CHN | VIN-MK3A | 2026-06-08 | 2026-06-08 | Cotton(BCI) 100% | Woven | Flannel | Dyed | Y/D | Brush (2 side),NA | 56 | 137 | 26674 | yds | Changzhi Wang | PINK PURPLE PLAID | Agree | 40450 | 40450 | 4095.7 | 10.1 | 1998.5 | 1724.1 | 373.1 | 0% | 棉粒/結頭/粗節; 異纖/飛花; 油/髒/色污; 擦傷/刮傷/勾紗; 破洞 | 格/條距不符 |  | 緯斜/緯弧過大 |  |  |  | 部分匹為C級打下,但單色結論為Pass | [16 empty] | 色樣、品質樣廠商提供 | 簽核中 |  |  |  |  | 2026-05-22 | 2026-07-20 |  |  |  |  | VIN-MK3
197680 | 2026-03-19 | Auto |  | KOH | Michelle Lin 林慧錦 | V3C | ZS6FX000R/P/L, ZS6FX001R/P | TMKF-26-02058 | AS |  |  | 潤泰 | CHN | IND-GLS3 | 2026-06-08 | 2026-06-08 | Cotton(BCI) 100% | Woven | Flannel | Dyed | Y/D | Brush (2 side),NA | 53 | 137 | 51970 | yds | Yao Deng | FESTIVE HOLIDAY PLAID | Reject | 1970 | 1970 | 261.5 | 7.6 | 126 | 0 | 135.5 | 0% | 棉粒/結頭/粗節; 異纖/飛花; 擦傷/刮傷/勾紗; 破洞 | 格/條距不符 | [5 empty] | 單色結論為Fail,請打下並覆驗 | [16 empty] | 色樣、品質樣廠商提供 | 簽核中 |  |  |  | 2026-06-09 | 2026-06-06 | 2026-06-29 |  |  |  |  | IND-GLS
197606 | 2026-03-19 | Auto |  | KOH | Michelle Lin 林慧錦 | V3C | ZS6FX000R/P/L, ZS6FX001R/P | TMKF-26-02058 | AS |  |  | 潤泰 | CHN | IND-GLS3 | 2026-06-06 | 2026-06-06 | Cotton(BCI) 100% | Woven | Flannel | Dyed | Y/D | Brush (2 side),NA | 53 | 137 | 56471 | yds | Yao Deng | GREEN CHIPPER CHECK | Discuss | 6471 | 6471 | 627 | 12.4 | 240.6 | 386.4 | 0 | 0.7% | 棉粒/結頭/粗節; 異纖/飛花; 擦傷/刮傷/勾紗; 破洞 | [6 empty] | 單色扣點為B級,結論為Discuss | [16 empty] | 色樣、品質樣廠商提供 | 已簽核 | 請參考驗貨員意見。(Please refer to the QA's comments.) |  |  | 2026-06-09 | 2026-06-06 | 2026-06-29 |  |  |  |  | IND-GLS
197607 | 2026-03-19 | Auto |  | KOH | Michelle Lin 林慧錦 | V3C | ZS6FX000R/P/L, ZS6FX001R/P | TMKF-26-02058 | AS |  |  | 潤泰 | CHN | IND-GLS3 | 2026-06-06 | 2026-06-06 | Cotton(BCI) 100% | Woven | Flannel | Dyed | Y/D | Brush (2 side),NA | 53 | 137 | 77836 | yds | Yao Deng | GREEN FAIRYTALE PLAID | Agree | 14836 | 14836 | 1526.7 | 7.5 | 1407.7 | 119 | 0 | 0% | 異纖/飛花; 棉粒/結頭/粗節; 油/髒/色污; 破洞; 擦傷/刮傷/勾紗 | [6 empty] | 部分匹扣點為B級,但單色結論為Pass | [16 empty] | 色樣、品質樣廠商提供 | 已簽核 | 請參考驗貨員意見。(Please refer to the QA's comments.) |  |  | 2026-06-09 | 2026-06-06 | 2026-06-29 |  |  |  |  | IND-GLS
197679 | 2026-03-19 | Auto |  | KOH | Michelle Lin 林慧錦 | V3C | ZS6FX000R/P/L, ZS6FX001R/P | TMKF-26-02058 | AS |  |  | 潤泰 | CHN | IND-GLS3 | 2026-06-08 | 2026-06-08 | Cotton(BCI) 100% | Woven | Flannel | Dyed | Y/D | Brush (2 side),NA | 53 | 137 | 0 | yds | Yao Deng | PURPLE WHIMSICAL PLAI | Discuss | 11470.9 | 11470.9 | 1177.5 | 10.8 | 411 | 766.5 | 0 | 0.2% | 擦傷/刮傷/勾紗; 異纖/飛花; 棉粒/結頭/粗節; 斷紗(斷經/斷緯) | [6 empty] | 單色扣點為B級,結論為Discuss | [16 empty] | 色樣、品質樣廠商提供 | 簽核中 |  |  |  | 2026-06-09 | 2026-06-06 | 2026-06-29 |  |  |  |  | IND-GLS
197543 | 2026-03-24 | Auto |  | DKS | Elain Huang 黃孟芳 | V2B | DAW26324_Q426 | TMKF-26-02212 | NAS |  |  | 頡鴻紡織 | CHN | VIN-MK2B | 2026-06-04 | 2026-06-04 | Polyester/Spandex 92/8% | Knit | Fleece | Dyed | P/D | Brush (2 side),NA | 59 | 230 | 9851 | yds | Nianhua Li | JET NAVY | Reject | 3779 | 3779 | 378.2 | 10.6 | 0 | 0 | 378.2 | 0.2% | 破洞; 接疋; 斷紗(斷經/斷緯); 油/髒/色污 | [6 empty] | 單色結論為Fail,請打下並覆驗 |  | 覆驗日期簽核中 |  |  | 1. 抽驗匹瑕疵扣分為B級，若有超損以成衣廠反應為準。 2. PURE BLACK：LOT 26053767#部分疋折痕扣分C级，REJECT。（寄样） 3. PURE BLACK：LOT 26051562-R2#布底颜色同头缸不符，C级REJECT。（寄样） 4. JET NAVY：LOT 26053995#、26054214#、26054215#布底起绒程度对标准样偏茸，C级REJECT。（寄样） 5. JET NAVY：LOT 26054214#距边5"、7.5"位直条稍明，可勉强接受。（寄样） 6. PURE BLACK：LOT 26053768#折痕稍明，可勉强接受。（寄样） | [11 empty] | 色樣、品質樣業務提供 | 已簽核 | 請參考驗貨員意見。(Please refer to the QA's comments.) |  |  |  | 2026-06-09 | 2026-07-30 |  | 簽核中 |  |  | VIN-MK2
197544 | 2026-03-24 | Auto |  | DKS | Elain Huang 黃孟芳 | V2B | DAW26324_Q426 | TMKF-26-02212 | NAS |  |  | 頡鴻紡織 | CHN | VIN-MK2B | 2026-06-04 | 2026-06-04 | Polyester/Spandex 92/8% | Knit | Fleece | Dyed | P/D | Brush (2 side),NA | 59 | 230 | 10151 | yds | Nianhua Li | PURE BLACK | Reject | 2877 | 2877 | 336.3 | 42.8 | 0 | 166.2 | 170.1 | 9.8% | 接疋; 破洞; 染折/折痕; 斷紗(斷經/斷緯) |  |  |  | 顏色不符 |  |  | 單色結論為Fail,請打下並覆驗 |  | 覆驗日期簽核中 |  |  | 1. 抽驗匹瑕疵扣分為B級，若有超損以成衣廠反應為準。 2. PURE BLACK：LOT 26053767#部分疋折痕扣分C级，REJECT。（寄样） 3. PURE BLACK：LOT 26051562-R2#布底颜色同头缸不符，C级REJECT。（寄样） 4. JET NAVY：LOT 26053995#、26054214#、26054215#布底起绒程度对标准样偏茸，C级REJECT。（寄样） 5. JET NAVY：LOT 26054214#距边5"、7.5"位直条稍明，可勉强接受。（寄样） 6. PURE BLACK：LOT 26053768#折痕稍明，可勉强接受。（寄样） | [11 empty] | 色樣、品質樣廠商提供 | 已簽核 | 請參考驗貨員意見。(Please refer to the QA's comments.) |  |  |  | 2026-06-09 | 2026-07-30 |  | 簽核中 |  |  | VIN-MK2
197608 | 2026-03-24 | Auto |  | TGT | Sam Vu 武氏明豔 | V5C | W98Z8Z_C426IND | TMKF-26-02213 | AS |  | A | SAMIL(VIN) | VIN | IND-GLD5 | 2026-06-06 | 2026-06-06 | Modal/Spandex 95/5% | Knit | Jersey | Dyed | P/D | NA,NA | 62 | 200 | 271726 | yds | HoaNguyen | EBONY | Reject | 246 | 246 | 64 | 21.9 | 0 | 0 | 64 | 3.6% | 斷紗(斷經/斷緯); 接疋; 擦傷/刮傷/勾紗; 破洞 |  |  |  |  | 鬆/緊邊 |  | 單色結論為Fail,請打下並覆驗 | [16 empty] | 色樣、品質樣廠商提供 | 簽核中 |  |  |  |  | 2026-05-10 | 2026-06-20 |  |  |  |  | IND-GLD
197581 | 2026-03-24 | Auto |  | TGT | Sam Vu 武氏明豔 | V5C | L0R516_C426IND | TMKF-26-02232 | AS |  | A | SAMIL(VIN) | VIN | IND-GLD3 GLD5 | 2026-06-05 | 2026-06-05 | Modal/Spandex 94/6% | Knit | Jersey | PRT + Dyed | Reactive PRT,P/D | NA,NA | 58 | 220 | 307164 | yds | NgocBich | AOP431_1 | Agree | 14115 | 14115 | 1888 | 7.8 | 1160 | 728 | 0 | 0% | 接疋; 棉粒/結頭/粗節; 破洞; 油/髒/色污; 印花瑕疵; 斷紗(斷經/斷緯); 擦傷/刮傷/勾紗; 破洞修補痕; 印花瑕疵(塞網) |  |  |  |  | 布邊不良 |  | 部分匹扣點為B級,但單色結論為Pass | [16 empty] | 色樣、品質樣廠商提供 | 已簽核 | 請參考驗貨員意見。(Please refer to the QA's comments.) |  |  |  | 2026-05-10 | 2026-06-20 |  |  |  |  | IND-GLD
197619 | 2026-03-24 | Auto |  | TGT | Sam Vu 武氏明豔 | V5C | L0R516_C426IND | TMKF-26-02232 | AS |  | A | SAMIL(VIN) | VIN | IND-GLD3 GLD5 | 2026-06-06 | 2026-06-06 | Modal/Spandex 94/6% | Knit | Jersey | PRT + Dyed | Reactive PRT,P/D | NA,NA | 58 | 220 | 307164 | yds | NgocBich | AOP431_1 | Agree | 8460 | 8460 | 874 | 10 | 512 | 362 | 0 | 0% | 斷紗(斷經/斷緯); 破洞修補痕; 接疋; 油/髒/色污; 棉粒/結頭/粗節; 破洞 |  |  |  |  | 布邊不良 |  | 部分匹扣點為B級,但單色結論為Pass | [16 empty] | 色樣、品質樣廠商提供 | 簽核中 |  |  |  |  | 2026-05-10 | 2026-06-20 |  |  |  |  | IND-GLD
197542 | 2026-03-25 | Auto |  | DKS | Elain Huang 黃孟芳 | V2B | DAM62_Q426 | TMKF-26-02297 | NAS |  |  | 頡鴻紡織 | CHN | CAB-MH3 | 2026-06-03 | 2026-06-04 | Polyester/Spandex 92/8% | Knit | Fleece | Dyed | P/D | Brush (2 side),NA | 59 | 230 | 5935 | yds | Nianhua Li | PURE BLACK | Reject | 3823 | 3823 | 458.3 | 31 | 59 | 168 | 231.3 | 6.3% | 接疋; 破洞; 斷紗(斷經/斷緯); 油/髒/色污; 染折/折痕 | [6 empty] | 單色結論為Fail,請打下並覆驗 |  | 採購-出貨與否簽核 |  |  | 1. PURE BLACK：LOT 26053756#、26053758-R1#折痕明显，C级REJECT；LOT 26053756#破洞等瑕疵扣分C级，REJECT。 2. LOT 26053757-R1#第6疋裁破洞4.5Y，请布厂更改资料。 | [11 empty] | 色樣、品質樣廠商提供 | 已簽核 | 請參考驗貨員意見。(Please refer to the QA's comments.) |  |  |  | 2026-06-09 | 2026-07-30 |  | 簽核中 |  |  | CAB-MH
197559 | 2026-03-25 | Auto |  | DKS | Lu Lee 李璐 | V2B | DAM15104NV_Q426 | TMKF-26-02330 | NAS |  |  | 井澤 | CHN | VIN-MK3A | 2026-06-05 | 2026-06-05 | Polyester/Spandex 88/12% | Woven | Plain Weave | Dyed | P/D | NA,Wicking | 53 | 182 | 1255 | yds | Yong Wang | DEEP GRAPE | Discuss | 1202 | 1202 | 156 | 11.5 | 0 | 156 | 0 | 0.5% | 斷紗(斷經/斷緯); 接疋; 棉粒/結頭/粗節; 油/髒/色污 | [6 empty] | 單色扣點為B級,結論為Discuss | [16 empty] | 色樣、品質樣廠商提供 | 已簽核 | 請參考驗貨員意見。(Please refer to the QA's comments.) |  |  |  | 2026-07-21 | 2026-08-27 |  |  |  |  | VIN-MK3
197558 | 2026-03-25 | Auto |  | DKS | Lu Lee 李璐 | V2B | DAM15104NV_Q426 | TMKF-26-02330 | NAS |  |  | 井澤 | CHN | VIN-MK3A | 2026-06-05 | 2026-06-05 | Polyester/Spandex 88/12% | Woven | Plain Weave | Dyed | P/D | NA,Wicking | 53 | 182 | 1255 | yds | Yong Wang | LIME BUTTER | Discuss | 1374 | 1374 | 204 | 12.7 | 100 | 104 | 0 | 0.8% | 油/髒/色污; 斷紗(斷經/斷緯); 棉粒/結頭/粗節 | [6 empty] | 單色扣點為B級,結論為Discuss | [16 empty] | 色樣、品質樣廠商提供 | 已簽核 | 請參考驗貨員意見。(Please refer to the QA's comments.) |  |  |  | 2026-07-21 | 2026-08-27 |  |  |  |  | VIN-MK3
197532 | 2026-03-26 | Auto |  | DKS | Gina Peng 彭榆茜 | V2A | MAX117_Q426 | TMKF-26-02393 | NAS |  |  | 達和國際 | TWN | IND-GLD2 | 2026-06-01 | 2026-06-04 | Polyester/Rayon/Spandex 75/23/2% | Knit | Jacquard | Dyed | Top/D,Jacquard | NA,UPF 50+ | 58 | 325 | 21069 | yds | Allen Wu | B4619/CHILI PEPPER | Discuss | 3897 | 3897 | 505 | 10.3 | 341 | 164 | 0 | 0.1% | 接疋; 棉粒/結頭/粗節; 油/髒/色污; 斷紗(斷經/斷緯) | [6 empty] | 單色扣點為B級,結論為Discuss | [16 empty] | 無色樣，品質樣業務提供 | 簽核中 |  | Email:amylin@dar-her.com.tw |  |  | 2026-06-03 | 2026-07-06 |  |  |  |  | IND-GLD
197530 | 2026-03-26 | Auto |  | DKS | Gina Peng 彭榆茜 | V2A | MAX117_Q426 | TMKF-26-02393 | NAS |  |  | 達和國際 | TWN | IND-GLD2 | 2026-06-01 | 2026-06-04 | Polyester/Rayon/Spandex 75/23/2% | Knit | Jacquard | Dyed | Top/D,Jacquard | NA,UPF 50+ | 58 | 325 | 24705 | yds | Allen Wu | B6818/JUNEBUG | Agree | 3102 | 3102 | 205 | 4.9 | 178 | 27 | 0 | 0% | 接疋; 棉粒/結頭/粗節; 油/髒/色污 | [6 empty] | 部分匹扣點為B級,但單色結論為Pass | [16 empty] | 無色樣，品質樣業務提供 | 簽核中 |  | Email:amylin@dar-her.com.tw |  |  | 2026-06-03 | 2026-07-06 |  |  |  |  | IND-GLD
197529 | 2026-03-26 | Auto |  | DKS | Gina Peng 彭榆茜 | V2A | MAX117_Q426 | TMKF-26-02393 | NAS |  |  | 達和國際 | TWN | IND-GLD2 | 2026-06-01 | 2026-06-04 | Polyester/Rayon/Spandex 75/23/2% | Knit | Jacquard | Dyed | Top/D,Jacquard | NA,UPF 50+ | 58 | 325 | 5047 | yds | Allen Wu | B8260/CAPTAINS BLUE | Agree | 929 | 929 | 132 | 8.3 | 90 | 42 | 0 | 0% | 接疋; 油/髒/色污; 棉粒/結頭/粗節 | [6 empty] | 部分匹扣點為B級,但單色結論為Pass | [16 empty] | 色樣、品質樣業務提供 | 簽核中 |  | Email:amylin@dar-her.com.tw |  |  | 2026-06-03 | 2026-07-06 |  |  |  |  | IND-GLD
197531 | 2026-03-26 | Auto |  | DKS | Gina Peng 彭榆茜 | V2A | MAX117_Q426 | TMKF-26-02393 | NAS |  |  | 達和國際 | TWN | IND-GLD2 | 2026-06-01 | 2026-06-04 | Polyester/Rayon/Spandex 75/23/2% | Knit | Jacquard | Dyed | Top/D,Jacquard | NA,UPF 50+ | 58 | 325 | 27751 | yds | Allen Wu | B8459/SKYWAY | Agree | 3177 | 3177 | 170 | 8.2 | 129 | 41 | 0 | 0% | 接疋; 棉粒/結頭/粗節; 油/髒/色污 | [6 empty] | 部分匹扣點為B級,但單色結論為Pass | [16 empty] | 色樣、品質樣業務提供 | 簽核中 |  | Email:amylin@dar-her.com.tw |  |  | 2026-06-03 | 2026-07-06 |  |  |  |  | IND-GLD
197587 | 2026-03-26 | Auto |  | DKS | Gina Peng 彭榆茜 | V2A | WAX251_Q426 | TMKF-26-02442 | NAS |  |  | 達和國際 | TWN | VIN-LR3 | 2026-06-03 | 2026-06-05 | Polyester/Rayon/Spandex 75/23/2% | Knit | Jacquard | Dyed | P/D | NA,NA | 52 | 325 | 10987 | yds | Allen Wu | BURGUNDY VELVET | Discuss | 914 | 914 | 92 | 13 | 47 | 45 | 0 | 0.9% | 接疋; 油/髒/色污 | [6 empty] | 單色扣點為B級,結論為Discuss | [16 empty] | 色樣、品質樣業務提供 | 簽核中 |  | Email:amylin@dar-her.com.tw |  |  | 2026-06-05 | 2026-07-16 |  |  |  |  | VIN-LR3
197586 | 2026-03-26 | Auto |  | DKS | Gina Peng 彭榆茜 | V2A | WAX251_Q426 | TMKF-26-02442 | NAS |  |  | 達和國際 | TWN | VIN-LR3 | 2026-06-03 | 2026-06-05 | Polyester/Rayon/Spandex 75/23/2% | Knit | Jacquard | Dyed | P/D | NA,NA | 52 | 325 | 11228 | yds | Allen Wu | EVERGREEN GLADE | Agree | 3142 | 3142 | 425 | 7.1 | 379 | 46 | 0 | 0% | 接疋; 斷紗(斷經/斷緯); 橫檔/橫條; 油/髒/色污 | [6 empty] | 部分匹扣點為B級,但單色結論為Pass | [16 empty] | 色樣、品質樣業務提供 | 簽核中 |  | Email:amylin@dar-her.com.tw |  |  | 2026-06-05 | 2026-07-16 |  |  |  |  | VIN-LR3
197616 | 2026-03-30 | Auto |  | QNC | Vivian Lan 藍文琦 | V3B | M_LKT_112_SCAL4, M_PNT_118_SCAL4<br/>W_PNT_218_SCAL4, M_PNT_124_SCAL4, W_HKT_41_SCAL4, W_HKT_42_SCAL4, W_HKT_43_SCAL4, W_PNT_219_SCAL4 | TMKF-26-02588 | AS |  |  | FOUNTAIN SET | CHN | VIN-TPLB TPLC | 2026-06-06 | 2026-06-06 | Organic Cotton/Recycled Polyester 70/30% | Knit | Fleece | Dyed | Top/D | Peach (1 side),NA | 69 | 285 | 20308 | yds | Jimmy Shi | LIGHT HEATHER GREY | Agree | 20241 | 20241 | 2223 | 9.7 | 1505.5 | 717.5 | 0 | 0% | 接疋; 破洞; 油/髒/色污; 異纖/飛花; 斷紗(斷經/斷緯); 棉粒/結頭/粗節; 擦傷/刮傷/勾紗 |  |  |  |  | 布邊不良 |  | 部分匹扣點為B級,但單色結論為Pass | [16 empty] | 色樣、品質樣廠商提供 | 已簽核 | 請參考驗貨員意見。(Please refer to the QA's comments.) |  |  | 2026-06-22 | 2026-06-19 | 2026-07-10 |  |  |  |  | VIN-TPL
197615 | 2026-03-30 | Auto |  | QNC | Vivian Lan 藍文琦 | V3B | M_LKT_112_SCAL4, M_PNT_118_SCAL4, M_PNT_124_SCAL4<br/>W_PNT_219_SCAL4, W_HKT_41_SCAL4, W_HKT_42_SCAL4, W_HKT_43_SCAL4, W_PNT_218_SCAL4 | TMKF-26-02590 | AS |  |  | FOUNTAIN SET | CHN | VIN-TPLB TPLC | 2026-06-06 | 2026-06-06 | Organic Cotton/Recycled Polyester 60/40% | Knit | Jersey | Dyed | Top/D | Peach (1 side),NA | 66 | 120 | 1207 | yds | Jimmy Shi | LIGHT HEATHER GREY | Agree | 1313 | 1313 | 134.5 | 9.7 | 134.5 | 0 | 0 | 0% | 接疋; 異纖/飛花; 棉粒/結頭/粗節; 破洞 | [6 empty] | 大貨品質在接受標準內 | [16 empty] | 色樣、品質樣廠商提供 | 已簽核 | 請參考驗貨員意見。(Please refer to the QA's comments.) |  |  | 2026-06-22 | 2026-06-19 | 2026-07-10 |  |  |  |  | VIN-TPL
197614 | 2026-03-30 | Auto |  | QNC | Vivian Lan 藍文琦 | V3B | M_LKT_112_SCAL4, W_HKT_41_SCAL4, W_HKT_42_SCAL4, W_HKT_43_SCAL4 | TMKF-26-02595 | AS |  |  | FOUNTAIN SET | CHN | VIN-TPLB | 2026-06-06 | 2026-06-06 | Organic Cotton 100% | Knit | Rib | Dyed | Top/D,1x1 | NA,NA | 67 | 445 | 1890 | yds | Jimmy Shi | LIGHT HEATHER GREY | Agree | 1755 | 1755 | 236.5 | 7.6 | 171 | 65.5 | 0 | 0% | 油/髒/色污; 棉粒/結頭/粗節; 接疋; 破洞 | [6 empty] | 部分匹扣點為B級,但單色結論為Pass | [16 empty] | 色樣、品質樣廠商提供 | 已簽核 | 請參考驗貨員意見。(Please refer to the QA's comments.) |  |  | 2026-06-22 | 2026-06-09 | 2026-07-10 |  |  |  |  | VIN-TPL
197692 | 2026-06-09 | Auto |  | BYY | Amy Chang 張春暖 | V7B | 00B4A_H26 | TMKF-26-02815 | AS |  |  | 儒鴻ECLAT | TWN | IND-GLD1 | 2026-06-08 | 2026-06-08 | Polyester/Spandex 87/13% | Knit | Jersey | Dyed | Y/D,1x1 | NA,NA | 58 | 266 | 590 | yds | Allen Wu | CELADON HEATHER | Discuss | 592 | 592 | 162.5 | 2.5 | 162.5 | 0 | 0 | 0% | 斷紗(斷經/斷緯) | [6 empty] | 大貨品質在接受標準內 | [16 empty] | 無標準樣 | 簽核中 |  |  |  | 2026-06-12 | 2026-09-04 | 2026-10-10 |  |  |  |  | IND-GLD
197690 | 2026-06-09 | Auto |  | BYY | Amy Chang 張春暖 | V7B | 00B4A_H26 | TMKF-26-02815 | AS |  |  | 儒鴻ECLAT | TWN | IND-GLD1 | 2026-06-08 | 2026-06-08 | Polyester/Spandex 87/13% | Knit | Jersey | Dyed | Y/D,1x1 | NA,NA | 58 | 266 | 590 | yds | Allen Wu | CLOUD WHITE | Reject | 1784 | 1784 | 140.5 | 5.7 | 0 | 0 | 140.5 | 0% | 油/髒/色污; 橫檔/橫條; 斷紗(斷經/斷緯) | [6 empty] | 單色結論為Fail,請打下並覆驗 | [16 empty] | 無標準樣 | 簽核中 |  |  |  | 2026-06-12 | 2026-09-04 | 2026-10-10 |  |  |  |  | IND-GLD
197693 | 2026-06-09 | Auto |  | BYY | Amy Chang 張春暖 | V7B | 00B4A_H26 | TMKF-26-02815 | AS |  |  | 儒鴻ECLAT | TWN | IND-GLD1 | 2026-06-08 | 2026-06-08 | Polyester/Spandex 87/13% | Knit | Jersey | Dyed | Y/D,1x1 | NA,NA | 58 | 266 | 866 | yds | Allen Wu | NOCTURNAL NAVY | Discuss | 1411 | 1411 | 155 | 0 | 155 | 0 | 0 | 0% | [7 empty] | 大貨品質在接受標準內 | [16 empty] | 無標準樣 | 簽核中 |  |  |  | 2026-06-12 | 2026-09-04 | 2026-10-10 |  |  |  |  | IND-GLD
197694 | 2026-06-09 | Auto |  | BYY | Amy Chang 張春暖 | V7B | 00B4A_H26 | TMKF-26-02815 | AS |  |  | 儒鴻ECLAT | TWN | IND-GLD1 | 2026-06-08 | 2026-06-08 | Polyester/Spandex 87/13% | Knit | Jersey | Dyed | Y/D,1x1 | NA,NA | 58 | 266 | 819 | yds | Allen Wu | SILVER MIST | Discuss | 5486 | 5486 | 695.4 | 0.6 | 695.4 | 0 | 0 | 0% | 斷紗(斷經/斷緯) | [6 empty] | 大貨品質在接受標準內 | [16 empty] | 無標準樣 | 簽核中 |  |  |  | 2026-06-12 | 2026-09-04 | 2026-10-10 |  |  |  |  | IND-GLD
197689 | 2026-06-09 | Auto |  | BYY | Amy Chang 張春暖 | V7B | 00B45_H26 | TMKF-26-02816 | AS |  |  | 儒鴻ECLAT | TWN | IND-GLD1 | 2026-06-09 | 2026-06-08 | Polyester/Spandex 87/13% | Knit | Jersey | Dyed | Y/D,1x1 | NA,NA | 58 | 266 | 867 | yds | Allen Wu | DARKEST NIGHT | Discuss | 1777 | 1777 | 220 | 0 | 220 | 0 | 0 | 0% | [7 empty] | 大貨品質在接受標準內 | [16 empty] | 無標準樣 | 簽核中 |  |  |  | 2026-06-12 | 2026-08-07 | 2026-09-11 |  |  |  |  | IND-GLD
197674 | 2026-04-03 | Auto |  | GU | Lomi Yang 楊茹芳 | V6B | 60126F056A | TMKF-26-03007,TMKF-26-03474,TMKF-26-02982 | NAS |  | A | 紹興昕紳 | CHN | IND-GLD1 | 2026-06-08 | 2026-06-08 | Polyester/Recycled Polyester/Spandex 65/30/5% | Knit | Velour | Dyed | P/D | NA,NA | 57 | 350 | 47231 | yds | Jun Yan | 09 BLACK | Reject | 20078 | 20078 | 1847.9 | 11.7 | 738.7 | 917.8 | 191.4 | 0.5% | 接疋; 染折/折痕; 破洞; 擦傷/刮傷/勾紗; 橫檔/橫條; 斷紗(斷經/斷緯) | [5 empty] | 幅寬不足 | 部分匹為C級打下,但單色結論為Discuss | 3#，59#，60# | [15 empty] | 色樣、品質樣廠商提供 | 已簽核 | 請參考驗貨員意見。(Please refer to the QA's comments.) |  |  | 2026-06-08 | 2026-07-01 | 2026-08-05 |  |  |  |  | IND-GLD
197676 | 2026-04-03 | Auto |  | GU | Lomi Yang 楊茹芳 | V6B | 60126F056A | TMKF-26-03007,TMKF-26-03474,TMKF-26-02982 | NAS |  | A | 紹興昕紳 | CHN | IND-GLD1 | 2026-06-08 | 2026-06-08 | Polyester/Recycled Polyester/Spandex 65/30/5% | Knit | Velour | Dyed | P/D | NA,NA | 57 | 350 | 21620 | yds | Jun Yan | 30 NATURAL | Reject | 12117 | 12117 | 993 | 14.1 | 117.9 | 770.3 | 104.8 | 1.2% | 染折/折痕; 接疋; 油/髒/色污; 斷紗(斷經/斷緯); 破洞 |  |  |  |  | 布邊不良 | 幅寬不足 | 部分匹為C級打下,但單色結論為Discuss | 22# | [15 empty] | 色樣、品質樣廠商提供 | 已簽核 | 請參考驗貨員意見。(Please refer to the QA's comments.) |  |  | 2026-06-08 | 2026-07-01 | 2026-08-05 |  |  |  |  | IND-GLD
197675 | 2026-04-03 | Auto |  | GU | Lomi Yang 楊茹芳 | V6B | 60126F056A | TMKF-26-03007,TMKF-26-03474,TMKF-26-02982 | NAS |  | A | 紹興昕紳 | CHN | IND-GLD1 | 2026-06-08 | 2026-06-08 | Polyester/Recycled Polyester/Spandex 65/30/5% | Knit | Velour | Dyed | P/D | NA,NA | 57 | 350 | 19183 | yds | Jun Yan | 50 LIGHT GREEN | Agree | 856 | 856 | 97.4 | 9.2 | 57.8 | 39.6 | 0 | 0% | 接疋; 油/髒/色污 | [6 empty] | 部分匹扣點為B級,但單色結論為Pass | [16 empty] | 色樣、品質樣廠商提供 | 已簽核 | 請參考驗貨員意見。(Please refer to the QA's comments.) |  |  | 2026-06-08 | 2026-07-01 | 2026-08-05 |  |  |  |  | IND-GLD
197662 | 2026-05-22 | Auto |  | GAP | Josie Do 杜氏翠恆 | V5C | 1184283_HO26 | TMKF-26-03117 | AS |  |  | TEXBANK | CHN | VIN-MK3A | 2026-06-08 | 2026-06-08 | Viscose 100% | Woven | Crepe | Dyed | P/D | NA,NA | 55 | 124 | 2127 | yds | Leo Li | BLACK | Agree | 4194 | 4194 | 436.2 | 4.6 | 436.2 | 0 | 0 | 0% | 斷紗(斷經/斷緯); 油/髒/色污; 棉粒/結頭/粗節; 異纖/飛花 | [6 empty] | 大貨品質在接受標準內 | [16 empty] | 色樣、品質樣廠商提供 | 已簽核 | 請參考驗貨員意見。(Please refer to the QA's comments.) |  |  | 2026-06-18 | 2026-07-11 | 2026-08-14 |  |  |  |  | VIN-MK3
197661 | 2026-05-22 | Auto |  | GAP | Josie Do 杜氏翠恆 | V5C | 1184283_HO26 | TMKF-26-03117 | AS |  |  | TEXBANK | CHN | VIN-MK3A | 2026-06-08 | 2026-06-08 | Viscose 100% | Woven | Crepe | Dyed | P/D | NA,NA | 55 | 124 | 1667 | yds | Leo Li | GPS26440117A | Agree | 2699 | 2699 | 559.4 | 3 | 559.4 | 0 | 0 | 0% | 破洞; 斷紗(斷經/斷緯); 印花瑕疵(印白); 油/髒/色污; 棉粒/結頭/粗節 | [6 empty] | 大貨品質在接受標準內 | [16 empty] | 色樣、品質樣廠商提供 | 已簽核 | 請參考驗貨員意見。(Please refer to the QA's comments.) |  |  | 2026-06-18 | 2026-07-11 | 2026-08-14 |  |  |  |  | VIN-MK3
197660 | 2026-05-22 | Auto |  | GAP | Josie Do 杜氏翠恆 | V5C | 1184283_HO26 | TMKF-26-03117 | AS |  |  | TEXBANK | CHN | VIN-MK3A | 2026-06-08 | 2026-06-08 | Viscose 100% | Woven | Crepe | Dyed | P/D | NA,NA | 55 | 124 | 2001 | yds | Leo Li | TERRA BROWN | Reject | 3478 | 3478 | 510.9 | 12.3 | 216.1 | 219.3 | 75.5 | 0.7% | 橫檔/橫條; 油/髒/色污; 棉粒/結頭/粗節; 破洞; 斷紗(斷經/斷緯) | [6 empty] | 部分匹為C級打下,但單色結論為Discuss | [16 empty] | 色樣、品質樣廠商提供 | 已簽核 | 請參考驗貨員意見。(Please refer to the QA's comments.) |  |  | 2026-06-18 | 2026-07-11 | 2026-08-14 |  |  |  |  | VIN-MK3
197717 | 2026-04-09 | Auto |  | KOH | Jenna Chan 詹靖宜 | V3C | MS6FK209R_HO26, MS6FK209X_HO26 | TMKF-26-03119 | AS |  |  | 達和國際 | TWN | CVN-HG | 2026-06-09 | 2026-06-09 | Cotton(BCI)/Polyester 60/40% | Knit | Double Knit | Dyed | P/D | NA,NA | 58 | 260 | 15848 | kgs | Allen Wu | 214_110 IVORY SILK | Agree | 1043.26 | 2874 | 314 | 5.7 | 314 | 0 | 0 | 0% | 接疋; 棉粒/結頭/粗節; 油/髒/色污 | [6 empty] | 大貨品質在接受標準內 | [16 empty] | 無色樣，品質樣業務提供 | 簽核中 |  | Email:amylin@dar-her.com.tw |  | 2026-06-10 | 2026-06-23 | 2026-08-04 |  |  |  |  | CVN-HG
197716 | 2026-04-09 | Auto |  | KOH | Jenna Chan 詹靖宜 | V3C | MS6FK209R_HO26, MS6FK209X_HO26 | TMKF-26-03119 | AS |  |  | 達和國際 | TWN | CVN-HG | 2026-06-09 | 2026-06-09 | Cotton(BCI)/Polyester 60/40% | Knit | Double Knit | Dyed | P/D | NA,NA | 58 | 260 | 23040 | kgs | Allen Wu | 550_610 ERIKA OLIVE | Discuss | 2833.58 | 7806 | 919 | 4.9 | 818 | 101 | 0 | 0% | 接疋; 棉粒/結頭/粗節; 油/髒/色污; 破洞修補痕 | [6 empty] | 大貨品質在接受標準內 | [16 empty] | 無色樣，品質樣業務提供 | 簽核中 |  | Email:amylin@dar-her.com.tw |  | 2026-06-10 | 2026-06-23 | 2026-08-04 |  |  |  |  | CVN-HG
197659 | 2026-05-06 | Auto |  | GAP | Josie Do 杜氏翠恆 | V5C | 909062_HO26 | TMKF-26-03124 | AS |  |  | TEXBANK | CHN | VIN-MK3A | 2026-06-08 | 2026-06-08 | Viscose 100% | Woven | Satin | Dyed | P/D | NA,NA | 55 | 124 | 1477 | yds | Leo Li | SLED 385 | Agree | 1477 | 1477 | 209.1 | 4.8 | 209.1 | 0 | 0 | 0% | 橫檔/橫條; 油/髒/色污; 異纖/飛花; 棉粒/結頭/粗節 | [6 empty] | 大貨品質在接受標準內 | [16 empty] | 色樣、品質樣廠商提供 | 已簽核 | 請參考驗貨員意見。(Please refer to the QA's comments.) |  |  | 2026-06-11 | 2026-07-04 | 2026-07-31 |  |  |  |  | VIN-MK3
197553 | 2026-04-14 | Auto |  | DKS | Demi Hsu 許嘉恬 | V2A | WAX66_Q426 | TMKF-26-03221 | NAS |  |  | 亞太紡織 | CHN | IND-GLR1 | 2026-06-05 | 2026-06-05 | Nylon/Cotton/Spandex 44/44/12% | Woven | Plain Weave | Dyed | P/D | NA,Anti-Microbial,UPF 50+,Wicking,Wrinkl | 55 | 145 | 677 | yds | Ajun He | CLOUD COVER_OSU | Reject | 677 | 677 | 137.7 | 12.3 | 0 | 0 | 137.7 | 0.7% | 油/髒/色污; 棉粒/結頭/粗節; 染折/折痕 |  |  |  |  | 背面瑕疵 |  | 單色結論為Fail,請打下並覆驗 |  | 採購-出貨與否簽核 |  |  | 1.抽驗匹瑕疵扣分為B級，若有超損以成衣廠反應為準。 2.抽验匹布面折痕超分判C级。 3.以实际码重核算，短码4.5%，请补足。 | [11 empty] | 色樣、品質樣廠商提供 | 已簽核 | 請參考驗貨員意見。(Please refer to the QA's comments.) |  |  |  | 2026-06-15 | 2026-07-25 |  | 簽核中 |  |  | IND-GLR1
197552 | 2026-04-14 | Auto |  | DKS | Demi Hsu 許嘉恬 | V2A | WAX66_Q426 | TMKF-26-03222 | NAS |  |  | 亞太紡織 | CHN | IND-GLR1 | 2026-06-05 | 2026-06-05 | Nylon/Cotton/Spandex 44/44/12% | Woven | Plain Weave | Dyed | P/D | NA,Anti-Microbial,UPF 50+,Wrinklefree | 55 | 135 | 239 | yds | Ajun He | PURE BLACK_IOW | Discuss | 246.3 | 246.3 | 127.5 | 12.5 | 0 | 127.5 | 0 | 0.8% | 棉粒/結頭/粗節; 染折/折痕; 接疋; 異纖/飛花 | [6 empty] | 單色扣點為B級,結論為Discuss | [16 empty] | 色樣、品質樣廠商提供 | 已簽核 | 請參考驗貨員意見。(Please refer to the QA's comments.) |  |  |  | 2026-06-15 | 2026-07-25 |  |  |  |  | IND-GLR1
197658 | 2026-05-21 | Auto |  | GAP | Josie Do 杜氏翠恆 | V5C | 1187234_FA26 | TMKF-26-03234 | AS |  |  | TEXBANK | CHN | VIN-MK3B | 2026-06-08 | 2026-06-08 | Polyester/Wool 60/40% | Woven | Herringbone | Dyed | Y/D | NA,NA | 55 | 225 | 0 | yds | Leo Li | GWH2536709A | Agree | 2200 | 2200 | 341.3 | 3.2 | 341.3 | 0 | 0 | 0% | 擦傷/刮傷/勾紗; 棉粒/結頭/粗節 | [6 empty] | 大貨品質在接受標準內 | [16 empty] | 色樣、品質樣廠商提供 | 已簽核 | 請參考驗貨員意見。(Please refer to the QA's comments.) |  |  | 2026-06-13 | 2026-06-26 | 2026-07-29 |  |  |  |  | VIN-MK3
197569 | 2026-05-22 | Auto |  | GAP | Josie Do 杜氏翠恆 | V5C | 1183779_FA26 | TMKF-26-03238 | AS |  |  | TEXBANK | CHN | VIN-MK3A | 2026-06-05 | 2026-06-05 | /Polyester/Wool /60/40% | Woven | Herringbone | Dyed | Y/D | NA,NA | 57 | 260 | 1279 | yds | Jun Yan | GWH24349013A | Discuss | 1248 | 1248 | 1248.3 | 21.5 | 0 | 1248.3 | 0 | 3.5% | 斷紗(斷經/斷緯); 破洞; 棉粒/結頭/粗節; 異纖/飛花; 接疋; 擦傷/刮傷/勾紗 |  |  |  |  | 布邊不良 |  | 單色扣點為B級,結論為Discuss | [16 empty] | 色樣、品質樣廠商提供 | 已簽核 | 請參考驗貨員意見。(Please refer to the QA's comments.) |  |  | 2026-06-10 | 2026-06-26 | 2026-07-29 |  |  |  |  | VIN-MK3
197678 | 2026-04-15 | Auto |  | GU | Anita Hsu 徐瑜穗 | V6B | 60236F007A_1 | TMKF-26-03251 | AS |  | A | PT. CENTURY | IND | IND-STL | 2026-06-03 | 2026-06-04 | Polyester/Cotton(BCI) 65/35% | Woven | Twill | Dyed | P/D | NA,NA | 57 | 249 | 958 | yds | Dani | 09 BLACK | Discuss | 1539 | 1539 | 120 | 27.5 | 0 | 120 | 0 | 5.3% | 棉粒/結頭/粗節; 斷紗(斷經/斷緯); 油/髒/色污 | [6 empty] | 單色扣點為B級,結論為Discuss | [16 empty] | 色樣、品質樣廠商提供 | 簽核中 |  |  |  | 2026-06-11 | 2026-06-16 | 2026-07-29 |  |  |  |  | IND-STL
197496 | 2026-04-15 | Auto |  | GU | Lomi Yang 楊茹芳 | V6B | 60176F041A | TMKF-26-03252 | AS |  | A | 江蘇斯巴達 | CHN | CAB-MK2 | 2026-06-04 | 2026-06-04 | Recycled Polyester 100% | Knit | Fleece | Dyed | P/D | NA,NA | 58 | 250 | 12455 | yds | Ken Kong | BEIGE SOLID | Discuss | 12942.7 | 12942.7 | 1436.2 | 11 | 893 | 543.2 | 0 | 0.3% | 接疋; 橫檔/橫條; 破洞; 斷紗(斷經/斷緯); 油/髒/色污; 擦傷/刮傷/勾紗 |  |  |  |  | 布邊不良 |  | 單色扣點為B級,結論為Discuss | [16 empty] | 色樣、品質樣業務提供 | 已簽核 | 請參考驗貨員意見。(Please refer to the QA's comments.) | Email:zxf@js-jf.cn |  |  | 2026-07-10 | 2026-09-11 |  |  |  |  | CAB-MK2
197498 | 2026-04-15 | Auto |  | GU | Lomi Yang 楊茹芳 | V6B | 60176F042A | TMKF-26-03253 | AS |  | A | 江蘇斯巴達 | CHN | CAB-MK2 | 2026-06-04 | 2026-06-04 | Recycled Polyester/Polyester 70/30% | Knit | Fleece | Dyed | P/D | NA,NA | 58 | 280 | 5820 | yds | Ken Kong | DARK GRAY SOILD | Agree | 6183.9 | 6183.9 | 605.6 | 7.4 | 483.6 | 122 | 0 | 0% | 接疋; 破洞; 油/髒/色污 | [6 empty] | 部分匹扣點為B級,但單色結論為Pass | [16 empty] | 色樣、品質樣業務提供 | 已簽核 | 請參考驗貨員意見。(Please refer to the QA's comments.) | Email:zxf@js-jf.cn |  |  | 2026-07-03 | 2026-09-11 |  |  |  |  | CAB-MK2
197570 | 2026-04-15 | Auto |  | DKS | Elain Huang 黃孟芳 | V2B | DAW16307CC_Q127, DAW16307FG_Q127, DAW25300CC_Q127, DAW25311CC_Q127, DAW25311FG_Q127, DAW25313CC_Q127, DAW25313FG_Q127, DAW25314CC_Q127, DAW25314FG_Q127, DAW25316CC_Q127, DAW25316FG_Q127, DAW25317CC_Q127, DAW25317FG_Q127, DAW25319CC_Q127, DAW25319FG_Q127, DAW26311FG_Q127 | TMKF-26-03272,TMKF-26-03312,TMKF-26-03310,TMKF-26-03308,TMKF-26-03306,TMKF-26-03304,TMKF-26-03301,TMKF-26-03299,TMKF-26-03297,TMKF-26-03295,TMKF-26-03291,TMKF-26-03289,TMKF-26-03287,TMKF-26-03284,TMKF-26-03278,TMKF-26-03274 | AS |  |  | PARADISE | CHN | VIN-LR1 LR2 LR3 | 2026-06-05 | 2026-06-05 | Polyester/Spandex 74/26% | Knit | Scuba | Dyed | P/D | Peach (2 side),UPF 50+,Wicking | 58 | 280 | 79941 | yds | Yao Deng | PURE BLACK | Agree | 27780 | 27780 | 3198.2 | 5.7 | 2778.4 | 419.8 | 0 | 0% | 破洞; 接疋; 斷紗(斷經/斷緯); 油/髒/色污; 棉粒/結頭/粗節; 擦傷/刮傷/勾紗; 染折/折痕 |  |  |  |  | 布邊不良 |  | 部分匹扣點為B級,但單色結論為Pass | [16 empty] | 色樣、品質樣業務提供 | 已簽核 | 請參考驗貨員意見。(Please refer to the QA's comments.) |  |  | 2026-06-15 | 2026-09-28 | 2026-10-29 |  |  |  |  | VIN-LR1
197617 | 2026-05-26 | Auto |  | GOT | Coco Hsu 徐珮慈 | V1B | 1186070_HO26 | TMKF-26-03286 | AS |  |  | BRIGHT WISDOM | CHN | CAB-MK5 | 2026-06-10 | 2026-06-07 | Polyester 100% | Knit | Fleece | Dyed | P/D | NA,NA | 60 | 280 | 9089 | yds | Gul Wang | B08 | Discuss | 7355 | 7355 | 773.7 | 12 | 442.8 | 330.9 | 0 | 0.6% | 接疋; 油/髒/色污; 破洞; 斷紗(斷經/斷緯) | [6 empty] | 部分匹扣點為B級,但單色結論為Pass | [16 empty] | 色樣、品質樣廠商提供 | 已簽核 | 請參考驗貨員意見。(Please refer to the QA's comments.) |  |  |  | 2026-08-03 | 2026-09-29 |  |  |  |  | CAB-MK5
197555 | 2026-04-16 | Auto |  | DKS | Demi Hsu 許嘉恬 | V2A | WAX385O_Q426 | TMKF-26-03324 | NAS |  |  | 亞太紡織 | CHN | IND-GLR1 | 2026-06-05 | 2026-06-05 | Nylon/Cotton/Spandex 44/44/12% | Woven | Plain Weave | Dyed | P/D | NA,Anti-Microbial,UPF 50+,Wrinklefree | 55 | 135 | 5236 | yds | Ajun He | CHOCOLATE PLUM TCX | Discuss | 640 | 640 | 209 | 22.5 | 0 | 209 | 0 | 3.8% | 異纖/飛花; 橫檔/橫條; 油/髒/色污; 棉粒/結頭/粗節; 擦傷/刮傷/勾紗; 染折/折痕 |  |  |  |  | 背面瑕疵; 布邊不良 |  | 單色扣點為B級,結論為Discuss | [16 empty] | 色樣、品質樣廠商提供 | 已簽核 | 請參考驗貨員意見。(Please refer to the QA's comments.) |  |  | 2026-06-08 | 2026-07-20 | 2026-08-22 |  |  |  |  | IND-GLR1
197556 | 2026-04-16 | Auto |  | DKS | Lu Lee 李璐 | V2B | WCG3019_Q426 | TMKF-26-03328 | NAS |  |  | 亞太紡織 | CHN | IND-GLR2 | 2026-06-05 | 2026-06-05 | Nylon/Cotton/Spandex 45/43/12% | Woven | Plain Weave | PRT | Digital PRT | NA,UPF 50+,Wrinklefree | 53 | 135 | 842 | yds | Ajun He | LEOPARD GREEN | Agree | 942 | 942 | 231.4 | 5.6 | 231.4 | 0 | 0 | 0% | 接疋; 棉粒/結頭/粗節; 印花瑕疵(印白) |  |  |  |  | 背面瑕疵 |  | 大貨品質在接受標準內 | [16 empty] | 色樣、品質樣廠商提供 | 已簽核 | 請參考驗貨員意見。(Please refer to the QA's comments.) |  |  |  | 2026-06-17 | 2026-07-13 |  |  |  |  | IND-GLR2
197640 | 2026-05-29 | Auto |  | AEOM | Sunny Shih 施禹安 | S1A | DRSE2611003, LSVE2611001, LSVE2611004, LSVE2611006, LSVE2611010, SLVE2611007<br/>SLVE2611008, SSVE2611009 | TMKF-26-03342 | NAS |  |  | UNIFIELD | CHN | VIN-LR3 | 2026-06-08 | 2026-06-08 | Acrylic/Modal/Lycra 58/38/4% | Knit | Interlock | Dyed | P/D | NA,NA | 56 | 300 | 1250 | yds | Jimmy Shi | BLK | Reject | 656 | 656 | 185 | 11.4 | 61 | 62 | 62 | 0.4% | 破洞; 接疋; 斷紗(斷經/斷緯); 棉粒/結頭/粗節 | [5 empty] | 克重過輕 | 單色結論為Fail,請打下並覆驗 |  | 採購-出貨與否簽核 |  |  | 1>WHT：HR761401A布面起橫明顯，C級Reject；HR761401破洞，接疋瑕疵超損，需補足裁損，實際補損率以成衣廠為準。 2>DGR：HR76177布面破洞，油污瑕疵超分，克重偏輕10%，顏色對核可頭缸偏淺，C級Reject。 3>BLK ：HR762107 破洞，斷拉架瑕疵超損，克重偏輕8%，C級Reject。 4>依實際克重幅寬換算碼長，部分缸短碼0.51%~2.13%，布廠需修正碼長。 | [11 empty] | 色樣、品質樣業務提供 | 已簽核 | 請參考驗貨員意見。(Please refer to the QA's comments.) |  |  | 2026-06-12 | 2026-08-02 | 2026-09-04 |  | 簽核中 |  |  | VIN-LR3
197641 | 2026-05-29 | Auto |  | AEOM | Sunny Shih 施禹安 | S1A | DRSE2611003, LSVE2611001, LSVE2611004, LSVE2611006, LSVE2611010, SLVE2611007<br/>SLVE2611008, SSVE2611009 | TMKF-26-03342 | NAS |  |  | UNIFIELD | CHN | VIN-LR3 | 2026-06-08 | 2026-06-08 | Acrylic/Modal/Lycra 58/38/4% | Knit | Interlock | Dyed | P/D | NA,NA | 56 | 300 | 600 | yds | Jimmy Shi | BRW | Agree | 1312 | 1312 | 125 | 9.6 | 60 | 65 | 0 | 0% | 破洞; 斷紗(斷經/斷緯); 接疋 | [6 empty] | 部分匹扣點為B級,但單色結論為Pass | [16 empty] | 色樣、品質樣業務提供 | 已簽核 | 請參考驗貨員意見。(Please refer to the QA's comments.) |  |  | 2026-06-12 | 2026-08-02 | 2026-09-04 |  |  |  |  | VIN-LR3
197639 | 2026-05-29 | Auto |  | AEOM | Sunny Shih 施禹安 | S1A | DRSE2611003, LSVE2611001, LSVE2611004, LSVE2611006, LSVE2611010, SLVE2611007<br/>SLVE2611008, SSVE2611009 | TMKF-26-03342 | NAS |  |  | UNIFIELD | CHN | VIN-LR3 | 2026-06-08 | 2026-06-08 | Acrylic/Modal/Lycra 58/38/4% | Knit | Interlock | Dyed | P/D | NA,NA | 56 | 300 | 520 | yds | Jimmy Shi | DGR | Reject | 615 | 615 | 124 | 34.7 | 0 | 0 | 124 | 7.4% | 破洞; 油/髒/色污; 橫檔/橫條; 接疋; 棉粒/結頭/粗節 |  |  |  | 缸差過大 |  | 克重過輕 | 單色結論為Fail,請打下並覆驗 |  | 採購-出貨與否簽核 |  |  | 1>WHT：HR761401A布面起橫明顯，C級Reject；HR761401破洞，接疋瑕疵超損，需補足裁損，實際補損率以成衣廠為準。 2>DGR：HR76177布面破洞，油污瑕疵超分，克重偏輕10%，顏色對核可頭缸偏淺，C級Reject。 3>BLK ：HR762107 破洞，斷拉架瑕疵超損，克重偏輕8%，C級Reject。 4>依實際克重幅寬換算碼長，部分缸短碼0.51%~2.13%，布廠需修正碼長。 | [11 empty] | 色樣、品質樣業務提供 | 已簽核 | 請參考驗貨員意見。(Please refer to the QA's comments.) |  |  | 2026-06-12 | 2026-08-02 | 2026-09-04 |  | 簽核中 |  |  | VIN-LR3
197638 | 2026-05-29 | Auto |  | AEOM | Sunny Shih 施禹安 | S1A | DRSE2611003, LSVE2611001, LSVE2611004, LSVE2611006, LSVE2611010, SLVE2611007<br/>SLVE2611008, SSVE2611009 | TMKF-26-03342 | NAS |  |  | UNIFIELD | CHN | VIN-LR3 | 2026-06-08 | 2026-06-08 | Acrylic/Modal/Lycra 58/38/4% | Knit | Interlock | Dyed | P/D | NA,NA | 56 | 300 | 630 | yds | Jimmy Shi | WHT | Reject | 666 | 666 | 153 | 30.1 | 0 | 108 | 45 | 6% | 接疋; 破洞; 斷紗(斷經/斷緯); 棉粒/結頭/粗節; 油/髒/色污; 橫檔/橫條 | [6 empty] | 單色結論為Fail,請打下並覆驗 |  | 採購-出貨與否簽核 |  |  | 1>WHT：HR761401A布面起橫明顯，C級Reject；HR761401破洞，接疋瑕疵超損，需補足裁損，實際補損率以成衣廠為準。 2>DGR：HR76177布面破洞，油污瑕疵超分，克重偏輕10%，顏色對核可頭缸偏淺，C級Reject。 3>BLK ：HR762107 破洞，斷拉架瑕疵超損，克重偏輕8%，C級Reject。 4>依實際克重幅寬換算碼長，部分缸短碼0.51%~2.13%，布廠需修正碼長。 | [11 empty] | 色樣、品質樣業務提供 | 已簽核 | 請參考驗貨員意見。(Please refer to the QA's comments.) |  |  | 2026-06-12 | 2026-08-02 | 2026-09-04 |  | 簽核中 |  |  | VIN-LR3
197602 | 2026-04-16 | Auto |  | TGT | Sam Vu 武氏明豔 | V5C | M9232P_C426 | TMKF-26-03365 | AS |  | A | SAMIL(VIN) | VIN | VIN-TPLB | 2026-06-06 | 2026-06-06 | Modal/Spandex 95/5% | Knit | Jersey | Dyed | P/D | NA,NA | 62 | 200 | 143767 | yds | HoaNguyen | SMART BLUE | Discuss | 1665 | 1665 | 271 | 11.4 | 69 | 202 | 0 | 0.4% | 斷紗(斷經/斷緯); 擦傷/刮傷/勾紗; 棉粒/結頭/粗節; 異纖/飛花; 破洞 | [6 empty] | 單色扣點為B級,結論為Discuss | [16 empty] | 色樣、品質樣廠商提供 | 簽核中 |  |  |  |  | 2026-06-16 | 2026-07-13 |  |  |  |  | VIN-TPL
197604 | 2026-04-16 | Auto |  | TGT | Sam Vu 武氏明豔 | V5C | W98Z8Z_C426 | TMKF-26-03366 | AS |  | A | SAMIL(VIN) | VIN | VIN-TPLB | 2026-06-06 | 2026-06-06 | Modal/Spandex 95/5% | Knit | Jersey | Dyed | P/D | NA,NA | 62 | 200 | 191648 | yds | HoaNguyen | SMART BLUE | Reject | 757 | 757 | 119 | 26.9 | 0 | 78 | 41 | 5.1% | 破洞; 斷紗(斷經/斷緯); 擦傷/刮傷/勾紗 | [6 empty] | 單色結論為Fail,請打下並覆驗 | [16 empty] | 色樣、品質樣廠商提供 | 簽核中 |  |  |  |  | 2026-06-08 | 2026-07-29 |  |  |  |  | VIN-TPL
197723 | 2026-04-16 | Auto |  | TGT | Sam Vu 武氏明豔 | V5C | L0R516_C426 | TMKF-26-03372 | AS |  | A | SAMIL(VIN) | VIN | VIN-TPLB TPLC | 2026-06-09 | 2026-06-09 | Modal/Spandex 94/6% | Knit | Jersey | PRT + Dyed | Reactive PRT,P/D | NA,NA | 58 | 220 | 192806 | yds | NgocBich | AOP312_28 | Discuss | 9211 | 9211 | 1085 | 18.8 | 0 | 1085 | 0 | 2.6% | 破洞; 接疋; 油/髒/色污; 印花瑕疵(塞網); 斷紗(斷經/斷緯); 擦傷/刮傷/勾紗; 棉粒/結頭/粗節 | [6 empty] | 單色扣點為B級,結論為Discuss | [16 empty] | 色樣、品質樣廠商提供 | 簽核中 |  |  |  |  | 2026-06-08 | 2026-06-25 |  |  |  |  | VIN-TPL
197600 | 2026-04-17 | Auto |  | TGT | Sam Vu 武氏明豔 | V5C | K86W2L_C426IND | TMKF-26-03382 | AS |  | A | SAMIL(VIN) | VIN | IND-GLD5 | 2026-06-06 | 2026-06-06 | Modal/Spandex 95/5% | Knit | Jersey | Dyed | P/D | NA,NA | 62 | 200 | 180845 | yds | HoaNguyen | GREEN MARKER | Discuss | 1367 | 1367 | 231 | 19 | 80 | 151 | 0 | 2.7% | 棉粒/結頭/粗節; 擦傷/刮傷/勾紗; 接疋; 破洞; 斷紗(斷經/斷緯) | [6 empty] | 單色扣點為B級,結論為Discuss | [16 empty] | 色樣、品質樣廠商提供 | 簽核中 |  |  |  |  | 2026-06-08 | 2026-07-15 |  |  |  |  | IND-GLD
197601 | 2026-04-17 | Auto |  | TGT | Sam Vu 武氏明豔 | V5C | 5GE0KM_C426 | TMKF-26-03383 | AS |  | A | SAMIL(VIN) | VIN | VIN-TPLC | 2026-06-06 | 2026-06-06 | Modal/Spandex 95/5% | Knit | Jersey | Dyed | P/D | NA,NA | 62 | 200 | 8426 | yds | HoaNguyen | SMART BLUE | Agree | 967 | 967 | 130 | 9.2 | 64 | 66 | 0 | 0% | 斷紗(斷經/斷緯); 棉粒/結頭/粗節 | [6 empty] | 部分匹扣點為B級,但單色結論為Pass | [16 empty] | 色樣、品質樣廠商提供 | 簽核中 |  |  |  |  | 2026-06-03 | 2026-07-04 |  |  |  |  | VIN-TPL
197646 | 2026-04-21 | Auto |  | TGT | Ariel Hu 胡銥芸 | V5B | 6Z9G9E_C426, RWRZ6Y_C426 | TMKF-26-03400,TMKF-26-03404 | NAS |  | A | 江蘇金盟 | CHN | CVN-HG | 2026-06-08 | 2026-06-08 | Cotton(BCI) 100% | Knit | Rib | PRT | Pigment PRT,1x1 | NA,NA | 63 | 180 | 237028 | yds | Jiangao Zhang | C426FAMSLPAOP005_CW1 | Discuss | 17365 | 17365 | 1788 | 15.8 | 815 | 973 | 0 | 1.7% | 油/髒/色污; 棉粒/結頭/粗節; 破洞; 異纖/飛花; 接疋; 擦傷/刮傷/勾紗 |  |  | 緯斜/緯弧過大 |  | 布邊不良 |  | 單色扣點為B級,結論為Discuss | [16 empty] | 色樣、品質樣廠商提供 | 已簽核 | 請參考驗貨員意見。(Please refer to the QA's comments.) |  |  | 2026-06-12 | 2026-05-22 | 2026-07-06 |  |  |  |  | CVN-HG
197621 | 2026-05-29 | Auto |  | ONY | Gloria Wang 王芯玟 | V7B | 1184334_HO26 | TMKF-26-03438 | NAS |  |  | 蘇州東奕盛 | CHN | IND-GLS2 | 2026-06-06 | 2026-06-06 | Polyester 100% | Woven | Flannel | Dyed | P/D | NA,NA | 58 | 145 | 11877 | yds | Jun Yan | HO26 90069ASLPD CC005 | Discuss | 5153 | 5153 | 624.7 | 18.2 | 0 | 624.7 | 0 | 2.5% | 接疋; 棉粒/結頭/粗節; 異纖/飛花; 擦傷/刮傷/勾紗 | [6 empty] | 單色扣點為B級,結論為Discuss | [16 empty] | 色樣、品質樣廠商提供 | 已簽核 | 請參考驗貨員意見。(Please refer to the QA's comments.) |  |  | 2026-06-08 | 2026-07-03 | 2026-07-23 |  |  |  |  | IND-GLS
197622 | 2026-05-29 | Auto |  | ONY | Gloria Wang 王芯玟 | V7B | 1184334_HO26 | TMKF-26-03438 | NAS |  |  | 蘇州東奕盛 | CHN | IND-GLS2 | 2026-06-06 | 2026-06-06 | Polyester 100% | Woven | Flannel | Dyed | P/D | NA,NA | 58 | 145 | 9942 | yds | Jun Yan | HO26 90069ASLPD CC011 | Discuss | 4587 | 4587 | 489.6 | 14.9 | 93.3 | 396.3 | 0 | 1.5% | 異纖/飛花; 棉粒/結頭/粗節; 接疋 | [6 empty] | 單色扣點為B級,結論為Discuss | [16 empty] | 色樣、品質樣廠商提供 | 已簽核 | 請參考驗貨員意見。(Please refer to the QA's comments.) |  |  | 2026-06-08 | 2026-07-03 | 2026-07-23 |  |  |  |  | IND-GLS
197497 | 2026-04-23 | Auto |  | GU | Grace Hsu 許貴茵 | V6B | 60176F037A_25 | TMKF-26-03521 | NAS |  | A | 江蘇斯巴達 | CHN | CAB-MK2 | 2026-06-03 | 2026-06-04 | Recycled Polyester/Spandex 94/6% | Knit | Velour | PRT | Pigment PRT | NA,NA | 58 | 220 | 28369 | yds | Ken Kong | 61 BLUE | Reject | 10182 | 10182 | 1042.9 | 23.5 | 0 | 511.4 | 531.5 | 4.1% | 接疋; 油/髒/色污; 針痕/直條; 橫檔/橫條; 破洞; 印花瑕疵 | [6 empty] | 單色結論為Fail,請打下並覆驗 | 52786#/59,52784# | 簽核完成 |  |  | 以客核頭缸樣比對抽驗匹- 布面品質、顏色、手感: 1，部分布面全匹性竖条较明显，单色评C级打下。 2，檢查抽驗匹- 缸差、匹差、匹內差(邊中)在GU接受範圍，請分缸使用。 | 主要瑕疵為豎條,已有寄Mock up+輕微和中等程度的豎條樣布給客人核可.客人評語為輕微的可接受,中等程度的為NG,已與客人溝通,大貨進入生產階段時,會再提供樣衣供客人核可,另外金紡人員於產區會協助工廠處理豎條問題,嚴重者會打下補損. | 主要瑕疵為豎條,已有寄Mock up+輕微和中等程度的豎條樣布給客人核可.客人評語為輕微的可接受,中等程度的為NG,已與客人溝通,大貨進入生產階段時,會再提供樣衣供客人核可,另外金紡人員於產區會協助工廠處理豎條問題,嚴重者會打下補損. | [9 empty] | 色樣、品質樣業務提供 | 已簽核 | 請參考驗貨員意見。(Please refer to the QA's comments.) | Email:zxf@js-jf.cn |  |  | 2026-06-12 | 2026-08-07 | 郭良祿 同意出貨 no further comment | 同意出貨-客戶核可此瑕疵 |  |  | CAB-MK2
197560 | 2026-04-23 | Auto |  | DKS | Lu Lee 李璐 | V2B | DAB14127_Q426 | TMKF-26-03529 | NAS |  |  | 井澤 | CHN | IND-GLD5 | 2026-06-05 | 2026-06-05 | Polyester/Spandex 90/10% | Woven | Plain Weave | Dyed | P/D | NA,Quick Dry,UPF 50+,Wicking | 53 | 125 | 668 | yds | Yong Wang | PURPLE NIGHT | Agree | 668 | 668 | 110 | 7.3 | 110 | 0 | 0 | 0% | 橫檔/橫條; 油/髒/色污 | [6 empty] | 大貨品質在接受標準內 | [16 empty] | 色樣、品質樣廠商提供 | 已簽核 | 請參考驗貨員意見。(Please refer to the QA's comments.) |  |  |  | 2026-06-12 | 2026-07-27 |  |  |  |  | IND-GLD
197491 | 2026-04-23 | Auto |  | A&F | Vivian Lan 藍文琦 | V3B | 213260030_0031 | TMKF-26-03532 | AS |  |  | 江蘇斯巴達 | CHN | VIN-TPLB | 2026-06-04 | 2026-06-04 | Polyester 100% | Knit | Fleece | PRT | Disperse PRT | NA,Flame Resistant | 58 | 190 | 3370 | yds | Yong Wang | ABC26_027_V5_005 | Agree | 3484.8 | 3484.8 | 397.8 | 3 | 397.8 | 0 | 0 | 0% | 接疋 | [6 empty] | 大貨品質在接受標準內 | [16 empty] | 色樣、品質樣廠商提供 | 已簽核 | 請參考驗貨員意見。(Please refer to the QA's comments.) | Email:zxf@js-jf.cn |  | 2026-06-12 | 2026-07-06 | 2026-08-24 |  |  |  |  | VIN-TPL
197490 | 2026-04-23 | Auto |  | A&F | Vivian Lan 藍文琦 | V3B | 213260030_0031 | TMKF-26-03532 | AS |  |  | 江蘇斯巴達 | CHN | VIN-TPLB | 2026-06-04 | 2026-06-04 | Polyester 100% | Knit | Fleece | PRT | Disperse PRT | NA,Flame Resistant | 58 | 190 | 7069 | yds | Yong Wang | ABTC26_008_V3 | Agree | 7491.4 | 7491.4 | 878.9 | 4 | 878.9 | 0 | 0 | 0% | 接疋; 油/髒/色污; 斷紗(斷經/斷緯); 破洞 | [6 empty] | 大貨品質在接受標準內 | [16 empty] | 色樣、品質樣廠商提供 | 已簽核 | 請參考驗貨員意見。(Please refer to the QA's comments.) | Email:zxf@js-jf.cn |  | 2026-06-12 | 2026-07-06 | 2026-08-24 |  |  |  |  | VIN-TPL
197495 | 2026-04-23 | Auto |  | A&F | Vivian Lan 藍文琦 | V3B | 246260025_0029 | TMKF-26-03534 | AS |  |  | 江蘇斯巴達 | CHN | VIN-TPLB | 2026-06-04 | 2026-06-04 | Polyester 100% | Knit | Fleece | PRT | Disperse PRT | NA,Flame Resistant | 58 | 190 | 3140 | yds | Yong Wang | AGC26_003_V2 | Agree | 3384.8 | 3384.8 | 654.1 | 6.9 | 318.2 | 216.8 | 119.1 | 0% | 油/髒/色污; 橫檔/橫條; 接疋; 破洞 | [6 empty] | 部分匹為C級打下,但單色結論為Pass | [16 empty] | 色樣、品質樣廠商提供 | 已簽核 | 請參考驗貨員意見。(Please refer to the QA's comments.) | Email:zxf@js-jf.cn |  | 2026-06-12 | 2026-07-06 | 2026-08-24 |  |  |  |  | VIN-TPL
197494 | 2026-04-23 | Auto |  | A&F | Vivian Lan 藍文琦 | V3B | 246260025_0029 | TMKF-26-03534 | AS |  |  | 江蘇斯巴達 | CHN | VIN-TPLB | 2026-06-04 | 2026-06-04 | Polyester 100% | Knit | Fleece | PRT | Disperse PRT | NA,Flame Resistant | 58 | 190 | 2388 | yds | Yong Wang | AGC26_018_V2 | Agree | 2638.5 | 2638.5 | 322.7 | 1.2 | 322.7 | 0 | 0 | 0% | 接疋 | [6 empty] | 大貨品質在接受標準內 | [16 empty] | 色樣、品質樣廠商提供 | 已簽核 | 請參考驗貨員意見。(Please refer to the QA's comments.) | Email:zxf@js-jf.cn |  | 2026-06-12 | 2026-07-06 | 2026-08-24 |  |  |  |  | VIN-TPL
197702 | 2026-04-28 | Auto |  | DKS | Gina Peng 彭榆茜 | V2A | WAX358_Q426 | TMKF-26-03648 | AS |  | A | WOOJOO | CHN | IND-GLR1 | 2026-06-09 | 2026-06-09 | Polyester 100% | Knit | Leather | Dyed | P/D | Coating,NA | 52 | 255 | 1676 | yds | Gul Wang | CHOCOLATE PLUM TCX | Agree | 3738 | 3738 | 219.6 | 10 | 107.9 | 111.7 | 0 | 0% | 擦傷/刮傷/勾紗; 接疋; 印花瑕疵 | [6 empty] | 部分匹扣點為B級,但單色結論為Pass | [16 empty] | 色樣、品質樣廠商提供 | 簽核中 |  |  |  | 2026-06-11 | 2026-07-17 | 2026-09-05 |  |  |  |  | IND-GLR1
197703 | 2026-04-28 | Auto |  | DKS | Gina Peng 彭榆茜 | V2A | WAX358_Q426 | TMKF-26-03648 | AS |  | A | WOOJOO | CHN | IND-GLR1 | 2026-06-09 | 2026-06-09 | Polyester 100% | Knit | Leather | Dyed | P/D | Coating,NA | 52 | 255 | 192 | yds | Gul Wang | PURE BLACK | Agree | 1536 | 1536 | 215.7 | 6 | 215.7 | 0 | 0 | 0% | 印花瑕疵; 接疋; 油/髒/色污 | [6 empty] | 大貨品質在接受標準內 | [16 empty] | 色樣、品質樣廠商提供 | 簽核中 |  |  |  | 2026-06-11 | 2026-07-17 | 2026-09-05 |  |  |  |  | IND-GLR1
197511 | 2026-04-29 | Auto |  | TGT | Chris Truong 張志堅 | V5A | 441KYE_C326 | TMKF-26-03718 | AS |  |  | HUGE BAMBOO | VIN | VIN-LR2 | 2026-06-04 | 2026-06-04 | Recycled Polyester/Spandex 87/13% | Knit | Mesh | Dyed | P/D | NA,Wicking | 60 | 115 | 332 | yds | HoaNguyen | BLACK ONYX | Agree | 332 | 332 | 118 | 1.7 | 118 | 0 | 0 | 0% | 擦傷/刮傷/勾紗 | [6 empty] | 大貨品質在接受標準內 | [16 empty] | 色樣、品質樣廠商提供 | 已簽核 | 請參考驗貨員意見。(Please refer to the QA's comments.) |  |  | 2026-06-11 | 2026-04-20 | 2026-06-06 |  |  |  |  | VIN-LR2
197620 | 2026-06-01 | Auto |  | ONY | Gloria Wang 王芯玟 | V7B | 910047_HO26DIS | TMKF-26-03768 | NAS |  |  | 蘇州東奕盛 | CHN | IND-GLD6 | 2026-06-06 | 2026-06-06 | Polyester 100% | Woven | Flannel | Dyed | P/D,1x1 | NA,NA | 58 | 145 | 23959 | yds | Jun Yan | FA26 90085OSLPT CC004 | Agree | 15164 | 15164 | 1736.1 | 6.9 | 1736.1 | 0 | 0 | 0% | 棉粒/結頭/粗節; 接疋; 油/髒/色污 | [6 empty] | 大貨品質在接受標準內 | [16 empty] | 色樣、品質樣廠商提供 | 已簽核 | 請參考驗貨員意見。(Please refer to the QA's comments.) |  |  | 2026-06-08 | 2026-07-03 | 2026-07-30 |  |  |  |  | IND-GLD
197596 | 2026-04-29 | Auto |  | TGT | Sam Vu 武氏明豔 | V5A | MRG7R6_C426 | TMKF-26-03774 | AS |  | A | 聚益 | CHN | IND-STL2 | 2026-06-06 | 2026-06-06 | Recycled Polyester/Spandex 89/11% | Knit | Interlock | Dyed | P/D | NA,Wicking | 60 | 260 | 2103 | yds | Leo Li | CHARMING BLUE | Agree | 2092 | 2092 | 447 | 1.6 | 447 | 0 | 0 | 0% | 油/髒/色污; 破洞; 擦傷/刮傷/勾紗 | [6 empty] | 大貨品質在接受標準內 | [16 empty] | 色樣、品質樣廠商提供 | 已簽核 | 請參考驗貨員意見。(Please refer to the QA's comments.) | Email:jovilin@ecolot.com.tw |  |  | 2026-07-01 | 2026-08-01 |  |  |  |  | IND-STL
197598 | 2026-04-29 | Auto |  | TGT | Sam Vu 武氏明豔 | V5A | MRG7R6_C426 | TMKF-26-03774 | AS |  | A | 聚益 | CHN | IND-STL2 | 2026-06-06 | 2026-06-06 | Recycled Polyester/Spandex 89/11% | Knit | Interlock | Dyed | P/D | NA,Wicking | 60 | 260 | 321 | yds | Leo Li | OBSERVANT OLIVE | Agree | 347 | 347 | 112.1 | 7.1 | 112.1 | 0 | 0 | 0% | 破洞 | [6 empty] | 大貨品質在接受標準內 | [16 empty] | 色樣、品質樣廠商提供 | 已簽核 | 請參考驗貨員意見。(Please refer to the QA's comments.) | Email:jovilin@ecolot.com.tw |  |  | 2026-07-01 | 2026-08-01 |  |  |  |  | IND-STL
197597 | 2026-04-29 | Auto |  | TGT | Sam Vu 武氏明豔 | V5A | MRG7R6_C426 | TMKF-26-03774 | AS |  | A | 聚益 | CHN | IND-STL2 | 2026-06-06 | 2026-06-06 | Recycled Polyester/Spandex 89/11% | Knit | Interlock | Dyed | P/D | NA,Wicking | 60 | 260 | 110 | yds | Leo Li | PRESTIGIOUS PINE | Agree | 147 | 147 | 54 | 0 | 54 | 0 | 0 | 0% | [7 empty] | 大貨品質在接受標準內 | [16 empty] | 色樣、品質樣廠商提供 | 已簽核 | 請參考驗貨員意見。(Please refer to the QA's comments.) | Email:jovilin@ecolot.com.tw |  |  | 2026-07-01 | 2026-08-01 |  |  |  |  | IND-STL
197697 | 2026-04-29 | Auto |  | A&F | Vivian Lan 藍文琦 | V3B | 213260024_0028, 213260024_0029 | TMKF-26-03785 | AS |  |  | 賀鋼 | TWN | VIN-TPLB | 2026-06-09 | 2026-06-09 | Polyester 100% | Knit | Jersey | Dyed | Top/D | NA,Fire Retardant | 58 | 190 | 7727 | yds | Bill Wang | BLACK IRIS | Agree | 8300 | 8300 | 861 | 5.6 | 861 | 0 | 0 | 0% | 破洞修補痕; 油/髒/色污; 接疋; 棉粒/結頭/粗節 | [6 empty] | 大貨品質在接受標準內 | [16 empty] | 無色樣，品質樣業務提供 | 簽核中 |  |  |  | 2026-06-12 | 2026-07-06 | 2026-08-24 |  |  |  |  | VIN-TPL
197698 | 2026-04-29 | Auto |  | A&F | Vivian Lan 藍文琦 | V3B | 213260024_0028, 213260024_0029 | TMKF-26-03785 | AS |  |  | 賀鋼 | TWN | VIN-TPLB | 2026-06-09 | 2026-06-09 | Polyester 100% | Knit | Jersey | Dyed | Top/D | NA,Fire Retardant | 58 | 190 | 7611 | yds | Bill Wang | RAIN FOREST | Agree | 8696 | 8696 | 1004 | 4.1 | 1004 | 0 | 0 | 0% | 破洞修補痕; 油/髒/色污; 破洞; 棉粒/結頭/粗節; 接疋 | [6 empty] | 大貨品質在接受標準內 | [16 empty] | 無色樣，品質樣業務提供 | 簽核中 |  |  |  | 2026-06-12 | 2026-07-06 | 2026-08-24 |  |  |  |  | VIN-TPL
197625 | 2026-06-01 | Auto |  | ONY | Gloria Wang 王芯玟 | V7B | 1184119_HO26 | TMKF-26-03792 | NAS |  |  | 蘇州東奕盛 | CHN | CAB-MH1 | 2026-06-06 | 2026-06-07 | Polyester 100% | Knit | Jersey | PRT + Dyed | Paper PRT,P/D,1x1 | NA,NA | 58 | 205 | 8475 | yds | Jun Yan | FA26 90085NSLPT | Agree | 8419 | 8419 | 869.4 | 6.6 | 697.4 | 172 | 0 | 0% | 接疋; 棉粒/結頭/粗節; 油/髒/色污; 破洞 | [6 empty] | 部分匹扣點為B級,但單色結論為Pass | [16 empty] | 色樣、品質樣廠商提供 | 已簽核 | 請參考驗貨員意見。(Please refer to the QA's comments.) |  |  | 2026-06-15 | 2026-06-27 | 2026-07-30 |  |  |  |  | CAB-MH
197624 | 2026-06-01 | Auto |  | ONY | Gloria Wang 王芯玟 | V7B | 1184119_HO26 | TMKF-26-03792 | NAS |  |  | 蘇州東奕盛 | CHN | CAB-MH1 | 2026-06-06 | 2026-06-07 | Polyester 100% | Knit | Jersey | PRT + Dyed | Paper PRT,P/D,1x1 | NA,NA | 58 | 205 | 8470 | yds | Jun Yan | FA26 90246ASLPT | Agree | 8395 | 8395 | 909 | 9.9 | 442.3 | 466.7 | 0 | 0% | 接疋; 油/髒/色污; 棉粒/結頭/粗節; 破洞; 破洞修補痕 | [6 empty] | 部分匹扣點為B級,但單色結論為Pass | [16 empty] | 色樣、品質樣廠商提供 | 已簽核 | 請參考驗貨員意見。(Please refer to the QA's comments.) |  |  | 2026-06-15 | 2026-06-27 | 2026-07-30 |  |  |  |  | CAB-MH
197718 | 2026-05-27 | Jimmy Shi 石振華 |  | ONY | Gloria Wang 王芯玟 | V7B | 908514_HO26 | TMKF-26-03794 | NAS |  |  | 蘇州東奕盛 | CHN | CAB-MH2 | 2026-06-09 | 2026-06-09 | Polyester 100% | Knit | Fleece | Dyed | P/D,1x1 | Brush (2 side),NA | 58 | 140 | 30814 | yds | Jun Yan | FA26 90188CSLPT CC007 | Agree | 12586.4 | 12586.4 | 1504.3 | 2.6 | 1504.3 | 0 | 0 | 0% | 接疋; 破洞; 斷紗(斷經/斷緯); 擦傷/刮傷/勾紗 | [6 empty] | 大貨品質在接受標準內 | [16 empty] | 色樣、品質樣廠商提供 | 簽核中 |  |  |  | 2026-06-22 | 2026-06-27 | 2026-07-28 |  |  |  |  | CAB-MH
197719 | 2026-06-01 | Auto |  | ONY | Gloria Wang 王芯玟 | V7B | 910316_HO26 | TMKF-26-03795 | NAS |  |  | 蘇州東奕盛 | CHN | VIN-MK2A | 2026-06-09 | 2026-06-09 | Polyester 100% | Knit | Fleece | Dyed | P/D,1x1 | Brush (2 side),NA | 58 | 140 | 13439 | yds | Jun Yan | FA26 90085PSLPT CC004 | Agree | 13651.2 | 13651.2 | 1559.2 | 1 | 1559.2 | 0 | 0 | 0% | 接疋 | [6 empty] | 大貨品質在接受標準內 | [16 empty] | 色樣、品質樣廠商提供 | 簽核中 |  |  |  | 2026-07-01 | 2026-07-17 | 2026-08-21 |  |  |  |  | VIN-MK2
197623 | 2026-06-01 | Auto |  | ONY | Gloria Wang 王芯玟 | V7B | 910316_HO26 | TMKF-26-03795 | NAS |  |  | 蘇州東奕盛 | CHN | VIN-MK2A | 2026-06-06 | 2026-06-06 | Polyester 100% | Knit | Fleece | Dyed | P/D,1x1 | Brush (2 side),NA | 58 | 140 | 6048 | yds | Jun Yan | FA26 90117OSLPT CC009 | Agree | 6003.8 | 6003.8 | 719.4 | 1.9 | 719.4 | 0 | 0 | 0% | 接疋; 油/髒/色污 | [6 empty] | 大貨品質在接受標準內 | [16 empty] | 色樣、品質樣廠商提供 | 已簽核 | 請參考驗貨員意見。(Please refer to the QA's comments.) |  |  | 2026-07-01 | 2026-07-17 | 2026-08-21 |  |  |  |  | VIN-MK2
197720 | 2026-06-01 | Auto |  | ONY | Gloria Wang 王芯玟 | V7B | 910316_HO26 | TMKF-26-03795 | NAS |  |  | 蘇州東奕盛 | CHN | VIN-MK2A | 2026-06-09 | 2026-06-09 | Polyester 100% | Knit | Fleece | Dyed | P/D,1x1 | Brush (2 side),NA | 58 | 140 | 6138 | yds | Jun Yan | FA26 90222ASLPT CC002 | Agree | 6242.2 | 6242.2 | 716.8 | 2.5 | 716.8 | 0 | 0 | 0% | 接疋; 斷紗(斷經/斷緯); 油/髒/色污 | [6 empty] | 大貨品質在接受標準內 | [16 empty] | 色樣、品質樣廠商提供 | 簽核中 |  |  |  | 2026-07-01 | 2026-07-17 | 2026-08-21 |  |  |  |  | VIN-MK2
197520 | 2026-04-30 | Auto |  | TGT | Melody Chen 陳可縈 | V5A | 3GR099_C426 | TMKF-26-03838 | AS |  |  | HUGE BAMBOO | VIN | IND-GLS3 | 2026-06-04 | 2026-06-04 | Recycled Polyester 100% | Knit | Mesh | Dyed | Pigment Dye | NA,Quick Dry,Wicking | 59 | 75 | 516 | yds | HoaNguyen | DESERT HAZE | Discuss | 507 | 507 | 143 | 19.6 | 0 | 143 | 0 | 2.9% | 擦傷/刮傷/勾紗; 接疋 |  |  |  |  | 布邊不良; 背面瑕疵 |  | 單色扣點為B級,結論為Discuss | [16 empty] | 色樣、品質樣廠商提供 | 已簽核 | 請參考驗貨員意見。(Please refer to the QA's comments.) |  |  | 2026-06-08 | 2026-07-22 | 2026-08-15 |  |  |  |  | IND-GLS
197519 | 2026-04-30 | Auto |  | TGT | Melody Chen 陳可縈 | V5A | 3GR099_C426 | TMKF-26-03838 | AS |  |  | HUGE BAMBOO | VIN | IND-GLS3 | 2026-06-04 | 2026-06-04 | Recycled Polyester 100% | Knit | Mesh | Dyed | Pigment Dye | NA,Quick Dry,Wicking | 59 | 75 | 439 | yds | HoaNguyen | GRIT GREY | Agree | 524 | 524 | 178 | 2.2 | 178 | 0 | 0 | 0% | [5 empty] | 布邊不良 |  | 大貨品質在接受標準內 | [16 empty] | 色樣、品質樣廠商提供 | 已簽核 | 請參考驗貨員意見。(Please refer to the QA's comments.) |  |  | 2026-06-08 | 2026-07-22 | 2026-08-15 |  |  |  |  | IND-GLS
197521 | 2026-04-30 | Auto |  | TGT | Melody Chen 陳可縈 | V5A | 3GR099_C426 | TMKF-26-03838 | AS |  |  | HUGE BAMBOO | VIN | IND-GLS3 | 2026-06-04 | 2026-06-04 | Recycled Polyester 100% | Knit | Mesh | Dyed | Pigment Dye | NA,Quick Dry,Wicking | 59 | 75 | 1010 | yds | HoaNguyen | NOCTURNAL GRAY | Agree | 1020 | 1020 | 190 | 3.2 | 190 | 0 | 0 | 0% | 油/髒/色污; 擦傷/刮傷/勾紗 | [6 empty] | 大貨品質在接受標準內 | [16 empty] | 色樣、品質樣廠商提供 | 已簽核 | 請參考驗貨員意見。(Please refer to the QA's comments.) |  |  | 2026-06-08 | 2026-07-22 | 2026-08-15 |  |  |  |  | IND-GLS
197681 | 2026-04-30 | Auto |  | TGT | Lucie La 羅氏黎 | V5A | 35LEKE_C426 | TMKF-26-03861 | AS |  |  | 旭寬企業 | TWN | VIN-MK2B | 2026-06-08 | 2026-06-08 | Recycled Polyester/Spandex 96/4% | Knit | Mesh | Dyed | Single dyed | NA,Quick Dry,Wicking | 58 | 165 | 1079 | yds | Bill Wang | FUTURE BLUE | Discuss | 8355 | 8355 | 1662 | 4.5 | 1581 | 81 | 0 | 0% | 接疋; 油/髒/色污; 擦傷/刮傷/勾紗; 棉粒/結頭/粗節 | [6 empty] | 大貨品質在接受標準內 | [16 empty] | 無色樣，品質樣業務提供 | 簽核中 |  |  |  | 2026-06-19 | 2026-07-14 | 2026-08-21 |  |  |  |  | VIN-MK2
197512 | 2026-04-30 | Auto |  | TGT | Freesia Fang 方映涵 | V5A | W9M199_C326 | TMKF-26-03869 | AS |  |  | HUGE BAMBOO | VIN | VIN-MK3B | 2026-06-04 | 2026-06-04 | Recycled Polyester 100% | Knit | Pique | Dyed | P/D | NA,Quick Dry,Wicking | 58 | 95 | 1160 | yds | HoaNguyen | BLACK ONYX | Agree | 671 | 671 | 170 | 5.9 | 170 | 0 | 0 | 0% | 油/髒/色污; 接疋 | [6 empty] | 大貨品質在接受標準內 | [16 empty] | 色樣、品質樣廠商提供 | 已簽核 | 請參考驗貨員意見。(Please refer to the QA's comments.) |  |  |  | 2026-04-18 | 2026-06-08 |  |  |  |  | VIN-MK3
197513 | 2026-04-30 | Auto |  | TGT | Freesia Fang 方映涵 | V5A | W9M199_C326 | TMKF-26-03869 | AS |  |  | HUGE BAMBOO | VIN | VIN-MK3B | 2026-06-04 | 2026-06-04 | Recycled Polyester 100% | Knit | Pique | Dyed | P/D | NA,Quick Dry,Wicking | 58 | 95 | 81 | yds | HoaNguyen | DELICACY PINK | Discuss | 81 | 81 | 41 | 29.3 | 0 | 41 | 0 | 5.8% | 擦傷/刮傷/勾紗 |  |  |  |  | 布邊不良 |  | 單色扣點為B級,結論為Discuss | [16 empty] | 色樣、品質樣廠商提供 | 已簽核 | 請參考驗貨員意見。(Please refer to the QA's comments.) |  |  |  | 2026-04-18 | 2026-06-08 |  |  |  |  | VIN-MK3
197514 | 2026-04-30 | Auto |  | TGT | Freesia Fang 方映涵 | V5A | W9M199_C326 | TMKF-26-03869 | AS |  |  | HUGE BAMBOO | VIN | VIN-MK3B | 2026-06-04 | 2026-06-04 | Recycled Polyester 100% | Knit | Pique | Dyed | P/D | NA,Quick Dry,Wicking | 58 | 95 | 80 | yds | HoaNguyen | WILD BOUSENBERRY | Discuss | 80 | 80 | 49 | 10.2 | 0 | 49 | 0 | 0.1% | 擦傷/刮傷/勾紗; 斷紗(斷經/斷緯) | [6 empty] | 單色扣點為B級,結論為Discuss | [16 empty] | 色樣、品質樣廠商提供 | 已簽核 | 請參考驗貨員意見。(Please refer to the QA's comments.) |  |  |  | 2026-04-18 | 2026-06-08 |  |  |  |  | VIN-MK3
197528 | 2026-04-30 | Auto |  | TGT | Sam Vu 武氏明豔 | V5A | 2K5G22_C426 | TMKF-26-03873 | AS |  |  | 旭寬企業 | TWN | VIN-TPLB | 2026-06-04 | 2026-06-04 | Recycled Polyester/Spandex 96/4% | Knit | Mesh | Dyed | Single dyed | NA,Quick Dry,Wicking | 58 | 165 | 8000 | yds | Bill Wang | BLACK ONYX | Agree | 7659 | 7659 | 1591 | 6.4 | 1332 | 259 | 0 | 0% | 油/髒/色污; 擦傷/刮傷/勾紗; 斷紗(斷經/斷緯); 接疋; 棉粒/結頭/粗節; 破洞 | [6 empty] | 部分匹扣點為B級,但單色結論為Pass | [16 empty] | 無色樣，品質樣業務提供 | 簽核中 |  |  |  | 2026-06-21 | 2026-07-13 | 2026-08-31 |  |  |  |  | VIN-TPL
197668 | 2026-05-20 | Auto |  | ONY | Chezia Ding 丁俐妏 | V7C | 896955_FA26 | TMKF-26-03887 | NAS |  |  | KAHATEX | IND | IND-GLS2 | 2026-06-08 | 2026-06-08 | Cotton 100% | Woven | Twill | Dyed | P/D | NA,NA | 54 | 108 | 8449 | yds | Dani | GOJI BERRY | Discuss | 2328 | 2328 | 200 | 27.5 | 0 | 200 | 0 | 5.3% | 接疋; 棉粒/結頭/粗節; 斷紗(斷經/斷緯); 油/髒/色污 | [6 empty] | 單色扣點為B級,結論為Discuss | [16 empty] | 無標準樣 | 簽核中 |  |  |  | 2026-06-10 | 2026-06-06 | 2026-06-25 |  |  |  |  | IND-GLS
197670 | 2026-05-20 | Auto |  | ONY | Chezia Ding 丁俐妏 | V7C | 896955_FA26 | TMKF-26-03887 | NAS |  |  | KAHATEX | IND | IND-GLS2 | 2026-06-05 | 2026-06-05 | Cotton 100% | Woven | Twill | Dyed | P/D | NA,NA | 54 | 108 | 8449 | yds | Dani | GOJI BERRY | Discuss | 2100 | 2100 | 200 | 20 | 0 | 200 | 0 | 3% | 油/髒/色污; 異纖/飛花; 棉粒/結頭/粗節; 橫檔/橫條; 接疋 | [6 empty] | 單色扣點為B級,結論為Discuss | [16 empty] | 無標準樣 | 簽核中 |  |  |  | 2026-06-10 | 2026-06-06 | 2026-06-25 |  |  |  |  | IND-GLS
197538 | 2026-04-30 | Auto |  | TGT | Lucie La 羅氏黎 | V5A | X0395G_C426 | TMKF-26-03888 | AS |  |  | 兆升針織 | CHN | VIN-MK3A | 2026-06-15 | 2026-06-05 | Polyamide/Elastane 71/29% | Knit | Tricot | Dyed | P/D | NA,Quick Dry,Wicking | 58 | 150 | 17176 | yds | Jimmy Shi | BLACK ONYX | Agree | 3149 | 3149 | 335 | 8.4 | 214 | 121 | 0 | 0% | 接疋; 破洞; 擦傷/刮傷/勾紗; 橫檔/橫條 | [6 empty] | 部分匹扣點為B級,但單色結論為Pass | [16 empty] | 色樣、品質樣廠商提供 | 已簽核 | 請參考驗貨員意見。(Please refer to the QA's comments.) |  |  | 2026-06-10 | 2026-07-03 | 2026-08-11 |  |  |  |  | VIN-MK3
197522 | 2026-04-30 | Auto |  | TGT | Lucie La 羅氏黎 | V5A | X0395G_C426 | TMKF-26-03893 | AS |  |  | HUGE BAMBOO | VIN | VIN-MK3A | 2026-06-04 | 2026-06-04 | Recycled Polyester 100% | Knit | Mesh | Dyed | P/D | NA,NA | 59 | 75 | 1457 | yds | HoaNguyen | FUNCTIONAL GRAY | Agree | 1457 | 1457 | 361 | 5.5 | 361 | 0 | 0 | 0% | 擦傷/刮傷/勾紗 |  |  |  |  | 布邊不良 |  | 大貨品質在接受標準內 | [16 empty] | 色樣、品質樣廠商提供 | 已簽核 | 請參考驗貨員意見。(Please refer to the QA's comments.) |  |  | 2026-06-11 | 2026-07-03 | 2026-08-11 |  |  |  |  | VIN-MK3
197523 | 2026-04-30 | Auto |  | TGT | Lucie La 羅氏黎 | V5A | X0395G_C426 | TMKF-26-03893 | AS |  |  | HUGE BAMBOO | VIN | VIN-MK3A | 2026-06-04 | 2026-06-04 | Recycled Polyester 100% | Knit | Mesh | Dyed | P/D | NA,NA | 59 | 75 | 1654 | yds | HoaNguyen | STARLESS NIGHT BLUE | Discuss | 1514 | 1514 | 328 | 11.3 | 212 | 116 | 0 | 0.4% | 擦傷/刮傷/勾紗; 接疋; 油/髒/色污; 破洞 |  |  |  |  | 布邊不良 |  | 單色扣點為B級,結論為Discuss | [16 empty] | 色樣、品質樣廠商提供 | 已簽核 | 請參考驗貨員意見。(Please refer to the QA's comments.) |  |  | 2026-06-11 | 2026-07-03 | 2026-08-11 |  |  |  |  | VIN-MK3
197539 | 2026-04-30 | Auto |  | TGT | Lucie La 羅氏黎 | V5A | YPXZ48_C426 | TMKF-26-03933 | AS |  |  | 兆升針織 | CHN | IND-GLR2 | 2026-06-15 | 2026-06-05 | Polyamide/Elastane 71/29% | Knit | Tricot | Dyed | P/D | NA,Quick Dry,Wicking | 58 | 150 | 46030 | yds | Jimmy Shi | BLACK ONYX | Agree | 3889 | 3889 | 670 | 0 | 670 | 0 | 0 | 0% | 染折/折痕; 接疋 | [6 empty] | 大貨品質在接受標準內 | [16 empty] | 色樣、品質樣廠商提供 | 已簽核 | 請參考驗貨員意見。(Please refer to the QA's comments.) |  |  | 2026-06-10 | 2026-07-01 | 2026-08-05 |  |  |  |  | IND-GLR2
197541 | 2026-04-30 | Auto |  | TGT | Chris Truong 張志堅 | V5A | 71K6Y1_C426 | TMKF-26-03940 | AS |  |  | 兆升針織 | CHN | IND-GLS3 | 2026-06-15 | 2026-06-05 | Polyamide/Elastane 71/29% | Knit | Tricot | Dyed | P/D | NA,Quick Dry,Wicking | 57 | 150 | 8976 | yds | Jimmy Shi | BLACK ONYX | Agree | 976 | 976 | 111 | 7.2 | 111 | 0 | 0 | 0% | 接疋; 破洞 | [6 empty] | 大貨品質在接受標準內 | [16 empty] | 色樣、品質樣廠商提供 | 已簽核 | 請參考驗貨員意見。(Please refer to the QA's comments.) |  |  |  | 2026-06-30 | 2026-08-01 |  |  |  |  | IND-GLS
197540 | 2026-04-30 | Auto |  | TGT | Chris Truong 張志堅 | V5A | 71K6Y1_C426 | TMKF-26-03940 | AS |  |  | 兆升針織 | CHN | IND-GLS3 | 2026-06-15 | 2026-06-05 | Polyamide/Elastane 71/29% | Knit | Tricot | Dyed | P/D | NA,Quick Dry,Wicking | 57 | 150 | 713 | yds | Jimmy Shi | DAZZLING DARK BLUE | Discuss | 700 | 700 | 99 | 20.2 | 0 | 99 | 0 | 3.1% | 接疋; 擦傷/刮傷/勾紗; 破洞; 斷紗(斷經/斷緯) | [6 empty] | 單色扣點為B級,結論為Discuss | [16 empty] | 色樣、品質樣廠商提供 | 已簽核 | 請參考驗貨員意見。(Please refer to the QA's comments.) |  |  |  | 2026-06-30 | 2026-08-01 |  |  |  |  | IND-GLS
197613 | 2026-05-04 | Auto |  | TGT | Melody Chen 陳可縈 | V5A | 00GG4Z_C326 | TMKF-26-03978 | AS |  | A | SAMIL(VIN) | VIN | VIN-LR2 | 2026-06-06 | 2026-06-06 | Recycled Polyester/Spandex 89/11% | Knit | Mesh | Dyed | P/D | NA,Wicking | 64 | 145 | 85 | yds | HoaNguyen | FITNESS GRAY | Discuss | 82 | 82 | 82 | 20.7 | 0 | 82 | 0 | 3.2% | 接疋; 破洞; 擦傷/刮傷/勾紗 | [6 empty] | 單色扣點為B級,結論為Discuss | [16 empty] | 無標準樣 | 簽核中 |  |  |  |  | 2026-04-10 | 2026-06-22 |  |  |  |  | VIN-LR2
197595 | 2026-05-04 | Auto |  | TGT | Melody Chen 陳可縈 | V5A | KL5R6E_C426 | TMKF-26-03985 | NAS |  | A | 聚益 | CHN | VIN-LR2 | 2026-06-06 | 2026-06-06 | Recycled Polyester/Spandex 92/8% | Knit | Mesh | Dyed | P/D | NA,Anti-Odor,Quick Dry,Wicking | 56 | 130 | 5072 | yds | Leo Li | BLACK ONYX | Agree | 5252 | 5252 | 1074.8 | 3.2 | 1074.8 | 0 | 0 | 0% | 破洞; 斷紗(斷經/斷緯); 擦傷/刮傷/勾紗; 油/髒/色污 | [6 empty] | 大貨品質在接受標準內 | [16 empty] | 色樣、品質樣廠商提供 | 已簽核 | 請參考驗貨員意見。(Please refer to the QA's comments.) | Email:jovilin@ecolot.com.tw |  |  | 2026-07-13 | 2026-08-15 |  |  |  |  | VIN-LR2
197524 | 2026-05-05 | Auto |  | TGT | Chris Truong 張志堅 | V5A | KLEZ2X_C426 | TMKF-26-04008 | AS |  |  | HUGE BAMBOO | VIN | IND-GLR2 | 2026-06-04 | 2026-06-04 | Recycled Polyester/Spandex 83/17% | Knit | Interlock | Dyed | P/D | Peach (2 side),Quick Dry,UPF 50+,Wicking | 61 | 210 | 604 | yds | HoaNguyen | CHARMING BLUE | Reject | 720 | 720 | 184 | 2.2 | 121 | 0 | 63 | 0% | 斷紗(斷經/斷緯) | [5 empty] | 克重過輕 | 單色結論為Fail,請打下並覆驗 |  | 簽核完成 |  |  | 顏色:CHARMING BLUE/缸號:1-14E/克重過輕(9.05%)，整缸判C級。 | local QC found C-grade fabric lot 1-14E, roll 19MV - underweight over tolerance | 1. Mill has fixed fabric and provide internal report. 2. Mill will take responsibility later if there's issue in garment fty | [9 empty] | 色樣、品質樣廠商提供 | 已簽核 | 請參考驗貨員意見。(Please refer to the QA's comments.) |  |  |  | 2026-07-01 | 2026-07-29 | 陳婉華 同意出貨 1.Mill will repare/fix the fabric and provide internal inspection report before shipment. 2.MIll will FOC for replenishment if any issue when arrive fty. | 同意出貨-客戶允收標準內 |  |  | IND-GLR2
197696 | 2026-05-05 | Auto |  | TGT | Freesia Fang 方映涵 | V5A | 540PMP_C426 | TMKF-26-04010 | AS |  | A | 金祥惠 | CHN | IND-STL2 | 2026-06-09 | 2026-06-07 | Recycled Polyester 100% | Knit | Sherpa | PRT + Dyed | Digital PRT,Single dyed | NA,NA | 65 | 240 | 15216 | yds | Gul Wang | AOP303_1 | Discuss | 13956 | 13956 | 578.9 | 11.7 | 194 | 384.9 | 0 | 0.5% | 破洞; 接疋 | [6 empty] | 單色扣點為B級,結論為Discuss | [16 empty] | 色樣、品質樣廠商提供 | 簽核中 |  |  |  |  | 2026-07-24 | 2026-08-05 |  |  |  |  | IND-STL
197593 | 2026-05-05 | Auto |  | TGT | Freesia Fang 方映涵 | V5A | 540PMP_C426 | TMKF-26-04014 | NAS |  | A | 聚益 | CHN | IND-STL2 | 2026-06-06 | 2026-06-06 | Recycled Polyester/Spandex 92/8% | Knit | Jersey | PRT + Dyed | Disperse PRT,Y/D | NA,NA | 60 | 130 | 1602 | yds | Leo Li | BLACK ONYX | Agree | 1566 | 1566 | 217.8 | 0 | 217.8 | 0 | 0 | 0% | [7 empty] | 大貨品質在接受標準內 | [16 empty] | 色樣、品質樣廠商提供 | 已簽核 | 請參考驗貨員意見。(Please refer to the QA's comments.) | Email:jovilin@ecolot.com.tw |  |  | 2026-07-24 | 2026-08-05 |  |  |  |  | IND-STL
197594 | 2026-05-05 | Auto |  | TGT | Freesia Fang 方映涵 | V5A | 540PMP_C426 | TMKF-26-04014 | NAS |  | A | 聚益 | CHN | IND-STL2 | 2026-06-06 | 2026-06-06 | Recycled Polyester/Spandex 92/8% | Knit | Jersey | PRT + Dyed | Disperse PRT,Y/D | NA,NA | 60 | 130 | 1135 | yds | Leo Li | STARLESS NIGHT BLUE | Agree | 1094 | 1094 | 214.7 | 3.3 | 214.7 | 0 | 0 | 0% | 破洞; 油/髒/色污 | [6 empty] | 大貨品質在接受標準內 | [16 empty] | 色樣、品質樣廠商提供 | 已簽核 | 請參考驗貨員意見。(Please refer to the QA's comments.) | Email:jovilin@ecolot.com.tw |  |  | 2026-07-24 | 2026-08-05 |  |  |  |  | IND-STL
197515 | 2026-05-05 | Auto |  | TGT | Freesia Fang 方映涵 | V5A | 8L6ZL5_C326 | TMKF-26-04026 | AS |  |  | HUGE BAMBOO | VIN | IND-STL4 | 2026-06-04 | 2026-06-04 | Recycled Polyester/Spandex 87/13% | Knit | Mesh | Dyed | P/D | NA,Wicking | 60 | 115 | 143 | yds | HoaNguyen | BLACK ONYX | Agree | 143 | 143 | 143 | 7 | 143 | 0 | 0 | 0% | 油/髒/色污; 接疋 | [6 empty] | 大貨品質在接受標準內 | [16 empty] | 色樣、品質樣廠商提供 | 已簽核 | 請參考驗貨員意見。(Please refer to the QA's comments.) |  |  | 2026-06-25 | 2026-05-09 | 2026-06-12 |  |  |  |  | IND-STL
197517 | 2026-05-05 | Auto |  | TGT | Freesia Fang 方映涵 | V5A | 8L6ZL5_C326 | TMKF-26-04026 | AS |  |  | HUGE BAMBOO | VIN | IND-STL4 | 2026-06-04 | 2026-06-04 | Recycled Polyester/Spandex 87/13% | Knit | Mesh | Dyed | P/D | NA,Wicking | 60 | 115 | 85 | yds | HoaNguyen | PRESTIGIOUS PINE | Discuss | 85 | 85 | 85 | 10.6 | 0 | 85 | 0 | 0.2% | 接疋; 油/髒/色污; 斷紗(斷經/斷緯) | [6 empty] | 單色扣點為B級,結論為Discuss | [16 empty] | 色樣、品質樣廠商提供 | 已簽核 | 請參考驗貨員意見。(Please refer to the QA's comments.) |  |  | 2026-06-25 | 2026-05-09 | 2026-06-12 |  |  |  |  | IND-STL
197516 | 2026-05-05 | Auto |  | TGT | Freesia Fang 方映涵 | V5A | 8L6ZL5_C326 | TMKF-26-04026 | AS |  |  | HUGE BAMBOO | VIN | IND-STL4 | 2026-06-04 | 2026-06-04 | Recycled Polyester/Spandex 87/13% | Knit | Mesh | Dyed | P/D | NA,Wicking | 60 | 115 | 85 | yds | HoaNguyen | WILD BOYSENBERRY | Agree | 85 | 85 | 67 | 7.5 | 67 | 0 | 0 | 0% | 擦傷/刮傷/勾紗; 接疋 | [6 empty] | 大貨品質在接受標準內 | [16 empty] | 色樣、品質樣廠商提供 | 已簽核 | 請參考驗貨員意見。(Please refer to the QA's comments.) |  |  | 2026-06-25 | 2026-05-09 | 2026-06-12 |  |  |  |  | IND-STL
197664 | 2026-05-22 | Auto |  | ONY | Vivian Wu 巫心瑜 | V7A | 1188289_HO26 | TMKF-26-04031 | AS |  |  | NAMTEX | VIN | IND-GLD6 | 2026-06-08 | 2026-06-08 | Recycled Polyester/Polyester/Spandex 43/42/15% | Knit | Bonded | Dyed | P/D | NA,NA | 60 | 290 | 24378 | yds | NgocBich | BLACK JACK DARKER | Agree | 2097 | 2097 | 209 | 1 | 209 | 0 | 0 | 0% | 油/髒/色污 | [6 empty] | 大貨品質在接受標準內 | [16 empty] | 色樣、品質樣廠商提供 | 簽核中 |  | Email:MichelleLu@namtex.com.vn |  |  | 2026-08-03 | 2026-09-17 |  |  |  |  | IND-GLD
197665 | 2026-05-22 | Auto |  | ONY | Vivian Wu 巫心瑜 | V7A | 1188289_HO26 | TMKF-26-04031 | AS |  |  | NAMTEX | VIN | IND-GLD6 | 2026-06-08 | 2026-06-08 | Recycled Polyester/Polyester/Spandex 43/42/15% | Knit | Bonded | Dyed | P/D | NA,NA | 60 | 290 | 28333 | yds | NgocBich | DUSK NAVY DARKER | Reject | 683 | 683 | 145 | 4.1 | 41 | 51 | 53 | 0% | 破洞; 異纖/飛花 |  |  |  |  | 全匹性瑕疵 |  | 單色結論為Fail,請打下並覆驗 | [16 empty] | 色樣、品質樣廠商提供 | 簽核中 |  | Email:MichelleLu@namtex.com.vn |  |  | 2026-08-03 | 2026-09-17 |  |  |  |  | IND-GLD
197663 | 2026-05-22 | Auto |  | ONY | Vivian Wu 巫心瑜 | V7A | 1188289_HO26 | TMKF-26-04031 | AS |  |  | NAMTEX | VIN | IND-GLD6 | 2026-06-08 | 2026-06-08 | Recycled Polyester/Polyester/Spandex 43/42/15% | Knit | Bonded | Dyed | P/D | NA,NA | 60 | 290 | 17283 | yds | NgocBich | LAUNDERED BLUE DARKER | Reject | 4180 | 4180 | 363 | 3.3 | 123 | 43 | 197 | 0% | 破洞; 接疋; 擦傷/刮傷/勾紗; 油/髒/色污 |  |  |  |  | 全匹性瑕疵 |  | 單色結論為Fail,請打下並覆驗 | [16 empty] | 色樣、品質樣廠商提供 | 簽核中 |  | Email:MichelleLu@namtex.com.vn |  |  | 2026-08-03 | 2026-09-17 |  |  |  |  | IND-GLD
197518 | 2026-05-05 | Auto |  | TGT | Melody Chen 陳可縈 | V5A | 00E12G_C326 | TMKF-26-04078 | AS |  |  | HUGE BAMBOO | VIN | VIN-LR2 | 2026-06-04 | 2026-06-04 | Recycled Polyester/Spandex 87/13% | Knit | Mesh | Dyed | P/D | NA,Wicking | 60 | 115 | 270 | yds | HoaNguyen | RACING RED | Discuss | 272 | 272 | 110 | 19.1 | 0 | 110 | 0 | 2.7% | 破洞; 擦傷/刮傷/勾紗; 斷紗(斷經/斷緯); 接疋; 油/髒/色污 | [6 empty] | 單色扣點為B級,結論為Discuss | [16 empty] | 色樣、品質樣廠商提供 | 已簽核 | 請參考驗貨員意見。(Please refer to the QA's comments.) |  |  | 2026-06-08 | 2026-05-12 | 2026-06-15 |  |  |  |  | VIN-LR2
197577 | 2026-05-26 | Auto |  | ONY | Dash Wang 王彥智 | V7C | 915811_HO26 | TMKF-26-04085 | AS |  |  | 金祥惠 | CHN | VIN-LR1 | 2026-06-05 | 2026-06-05 | Cotton/Polyester/Spandex 61/36/3% | Knit | Rib | Dyed | P/D,1x1 | NA,NA | 66 | 280 | 266 | yds | Gul Wang | SEA SALT | Reject | 4679 | 4679 | 637.5 | 14.1 | 109.4 | 420.6 | 107.5 | 1.2% | 接疋; 油/髒/色污; 棉粒/結頭/粗節; 破洞 | [6 empty] | 部分匹為C級打下,但單色結論為Discuss | 部分缸含湿率不OK | [15 empty] | 色樣、品質樣廠商提供 | 已簽核 | 請參考驗貨員意見。(Please refer to the QA's comments.) |  |  | 2026-06-08 | 2026-07-14 | 2026-08-21 |  |  |  |  | VIN-LR1
197578 | 2026-05-26 | Auto |  | ONY | Dash Wang 王彥智 | V7C | 915811_HO26 | TMKF-26-04085 | AS |  |  | 金祥惠 | CHN | VIN-LR1 | 2026-06-05 | 2026-06-05 | Cotton/Polyester/Spandex 61/36/3% | Knit | Rib | Dyed | P/D,1x1 | NA,NA | 66 | 280 | 157 | yds | Gul Wang | WASABI | Discuss | 878 | 878 | 102.8 | 18.5 | 0 | 102.8 | 0 | 2.6% | 接疋; 破洞; 油/髒/色污 | [6 empty] | 單色扣點為B級,結論為Discuss | [16 empty] | 色樣、品質樣廠商提供 | 已簽核 | 請參考驗貨員意見。(Please refer to the QA's comments.) |  |  | 2026-06-08 | 2026-07-14 | 2026-08-21 |  |  |  |  | VIN-LR1
197525 | 2026-05-06 | Auto |  | TGT | Melody Chen 陳可縈 | V5A | MR98WW_C426 | TMKF-26-04126 | AS |  |  | HUGE BAMBOO | VIN | IND-GLS3 | 2026-06-04 | 2026-06-04 | /Recycled Polyester /100% | Knit | Mesh | Dyed | P/D | NA,NA | 59 | 75 | 1017 | yds | HoaNguyen | BLACK ONYX | Agree | 1017 | 1017 | 190 | 2.1 | 190 | 0 | 0 | 0% | [5 empty] | 布邊不良 |  | 大貨品質在接受標準內 | [16 empty] | 色樣、品質樣廠商提供 | 已簽核 | 請參考驗貨員意見。(Please refer to the QA's comments.) |  |  | 2026-06-08 | 2026-07-01 | 2026-08-08 |  |  |  |  | IND-GLS
197526 | 2026-05-06 | Auto |  | TGT | Melody Chen 陳可縈 | V5A | MR98WW_C426 | TMKF-26-04126 | AS |  |  | HUGE BAMBOO | VIN | IND-GLS3 | 2026-06-04 | 2026-06-04 | /Recycled Polyester /100% | Knit | Mesh | Dyed | P/D | NA,NA | 59 | 75 | 1256 | yds | HoaNguyen | DESERT HAZE | Agree | 1256 | 1256 | 193 | 8.3 | 193 | 0 | 0 | 0% | 破洞 |  |  |  |  | 背面瑕疵 |  | 大貨品質在接受標準內 | [16 empty] | 色樣、品質樣廠商提供 | 已簽核 | 請參考驗貨員意見。(Please refer to the QA's comments.) |  |  | 2026-06-08 | 2026-07-01 | 2026-08-08 |  |  |  |  | IND-GLS
197527 | 2026-05-06 | Auto |  | TGT | Melody Chen 陳可縈 | V5A | MR98WW_C426 | TMKF-26-04126 | AS |  |  | HUGE BAMBOO | VIN | IND-GLS3 | 2026-06-04 | 2026-06-04 | /Recycled Polyester /100% | Knit | Mesh | Dyed | P/D | NA,NA | 59 | 75 | 827 | yds | HoaNguyen | STARLESS NIGHT BLUE | Agree | 976 | 976 | 140 | 2.1 | 140 | 0 | 0 | 0% | 擦傷/刮傷/勾紗 | [6 empty] | 大貨品質在接受標準內 | [16 empty] | 色樣、品質樣廠商提供 | 已簽核 | 請參考驗貨員意見。(Please refer to the QA's comments.) |  |  | 2026-06-08 | 2026-07-01 | 2026-08-08 |  |  |  |  | IND-GLS
197599 | 2026-05-06 | Auto |  | TGT | Melody Chen 陳可縈 | V5A | WRZ57M_C426 | TMKF-26-04245 | AS |  | A | SAMIL(VIN) | VIN | IND-GLD5 | 2026-06-06 | 2026-06-06 | Recycled Polyester/Spandex 90/10% | Knit | Jersey | Dyed | P/D | NA,Anti-UV | 62 | 160 | 166 | yds | HoaNguyen | PINK HIGHLIGHT | Discuss | 146 | 146 | 86 | 10.5 | 0 | 86 | 0 | 0.2% | 接疋; 破洞; 油/髒/色污 | [6 empty] | 單色扣點為B級,結論為Discuss | [16 empty] | 色樣、品質樣廠商提供 | 簽核中 |  |  |  |  | 2026-07-07 | 2026-08-01 |  |  |  |  | IND-GLD
197609 | 2026-05-07 | Auto |  | TGT | Melody Chen 陳可縈 | V5A | 1K62MR_C426 | TMKF-26-04325 | AS |  | A | SAMIL(VIN) | VIN | IND-GLD5 | 2026-06-06 | 2026-06-06 | Recycled Polyester/Spandex 90/10% | Knit | Jersey | Dyed | P/D | NA,Anti-UV | 62 | 160 | 166 | yds | HoaNguyen | ADVENTURE TEAL | Discuss | 216 | 216 | 80 | 5 | 80 | 0 | 0 | 0% | 油/髒/色污 | [6 empty] | 大貨品質在接受標準內 | [16 empty] | 無標準樣 | 簽核中 |  |  |  |  | 2026-07-07 | 2026-08-01 |  |  |  |  | IND-GLD
197667 | 2026-05-20 | Auto |  | ONY | Chezia Ding 丁俐妏 | V7C | 559368_VMI | TMKF-26-04342 | NAS |  |  | KAHATEX | IND | IND-GLS2 STL2 | 2026-06-08 | 2026-06-08 | Cotton 100% | Woven | Oxford | Dyed | Y/D,1x1 | NA,NA | 56 | 122 | 56179 | yds | Dani | OXFORD BLUE | Discuss | 2145 | 2145 | 200 | 21 | 0 | 200 | 0 | 3.3% | 棉粒/結頭/粗節; 油/髒/色污; 橫檔/橫條; 異纖/飛花 | [6 empty] | 單色扣點為B級,結論為Discuss | [16 empty] | 色樣、品質樣廠商提供 | 簽核中 |  |  |  | 2026-07-01 | 2026-03-09 | 2026-06-11 |  |  |  |  | IND-GLS
197486 | 2026-05-20 | Auto |  | GOT | Vanessa Han 韓宇佳 | V5C | 1184443_HO26 | TMKF-26-04351 | AS |  |  | 杭州新生 | CHN | IND-STL4 | 2026-06-04 | 2026-06-04 | Polyester 100% | Woven | Satin | Dyed | Pigment Dye | NA,Adaptive | 56 | 100 | 2888 | yds | Junde Zhang | FOREST RIVER | Reject | 2878.6 | 2878.6 | 383.7 | 7.3 | 0 | 0 | 383.7 | 0% | 棉粒/結頭/粗節; 擦傷/刮傷/勾紗; 油/髒/色污; 破洞修補痕 |  |  |  | 邊中色差 | 布邊不良 |  | 單色結論為Fail,請打下並覆驗 |  | 採購-待確認 |  |  | 1：RIVER边中色差明显，打下。寄样 2：大货松紧边明显。打下。寄样 | [11 empty] | 色樣、品質樣廠商提供 | 已簽核 | 請參考驗貨員意見。(Please refer to the QA's comments.) |  |  | 2026-06-13 | 2026-07-06 | 2026-07-29 |  | 簽核中 |  |  | IND-STL
197485 | 2026-05-20 | Auto |  | GOT | Vanessa Han 韓宇佳 | V5C | 1184443_HO26 | TMKF-26-04351 | AS |  |  | 杭州新生 | CHN | IND-STL4 | 2026-06-04 | 2026-06-04 | Polyester 100% | Woven | Satin | Dyed | Pigment Dye | NA,Adaptive | 56 | 100 | 3071 | yds | Junde Zhang | NEW OFF WHITE | Reject | 3276.1 | 3276.1 | 480.4 | 5 | 0 | 0 | 480.4 | 0% | 油/髒/色污; 異纖/飛花; 棉粒/結頭/粗節; 斷紗(斷經/斷緯); 擦傷/刮傷/勾紗 |  |  |  |  | 布邊不良 |  | 單色結論為Fail,請打下並覆驗 |  | 採購-待確認 |  |  | 1：RIVER边中色差明显，打下。寄样 2：大货松紧边明显。打下。寄样 | [11 empty] | 色樣、品質樣廠商提供 | 已簽核 | 請參考驗貨員意見。(Please refer to the QA's comments.) |  |  | 2026-06-13 | 2026-07-06 | 2026-07-29 |  | 簽核中 |  |  | IND-STL
197547 | 2026-05-07 | Auto |  | GU | Cynthia Chen 陳律妏 | V6A | 60226N033A_26 | TMKF-26-04363 | AS |  | A | P.T.GISTEX | IND | IND-GLS1 STL | 2026-06-05 | 2026-06-04 | Polyester 100% | Woven | Twill | Dyed | P/D | NA,NA | 54 | 210 | 96348 | yds | Irfan | 07 GRAY | Reject | 8757 | 8757 | 887 | 4.5 | 381 | 304 | 202 | 0% | 斷紗(斷經/斷緯); 擦傷/刮傷/勾紗; 棉粒/結頭/粗節 |  |  |  | 漸進色差 |  |  | 單色結論為Fail,請打下並覆驗 | [16 empty] | 色樣、品質樣廠商提供 | 簽核中 |  |  |  |  | 2026-06-20 | 2026-07-01 |  |  |  |  | IND-GLS
197551 | 2026-05-07 | Auto |  | GU | Cynthia Chen 陳律妏 | V6A | 60226N033A_26 | TMKF-26-04363 | AS |  | A | P.T.GISTEX | IND | IND-GLS1 STL | 2026-06-05 | 2026-06-04 | Polyester 100% | Woven | Twill | Dyed | P/D | NA,NA | 54 | 210 | 129381 | yds | Irfan | 09 BLACK | Agree | 2029 | 2029 | 479 | 6.3 | 410 | 69 | 0 | 0% | 擦傷/刮傷/勾紗; 斷紗(斷經/斷緯); 破洞 | [6 empty] | 部分匹扣點為B級,但單色結論為Pass | [16 empty] | 色樣、品質樣廠商提供 | 簽核中 |  |  |  |  | 2026-06-20 | 2026-07-01 |  |  |  |  | IND-GLS
197612 | 2026-05-08 | Auto |  | TGT | Freesia Fang 方映涵 | V5A | 9K4MX7_C426 | TMKF-26-04456 | AS |  | A | SAMIL(VIN) | VIN | IND-GLD5 | 2026-06-06 | 2026-06-06 | Recycled Polyester/Spandex 90/10% | Knit | Jersey | Dyed | P/D | NA,Anti-UV | 62 | 160 | 240 | yds | HoaNguyen | DELICACY PINK | Discuss | 242 | 242 | 83 | 19.3 | 0 | 83 | 0 | 2.8% | 油/髒/色污; 接疋 | [6 empty] | 單色扣點為B級,結論為Discuss | [16 empty] | 無標準樣 | 簽核中 |  |  |  |  | 2026-06-24 | 2026-07-31 |  |  |  |  | IND-GLD
197611 | 2026-05-08 | Auto |  | TGT | Freesia Fang 方映涵 | V5A | 9K4MX7_C426 | TMKF-26-04456 | AS |  | A | SAMIL(VIN) | VIN | IND-GLD5 | 2026-06-06 | 2026-06-06 | Recycled Polyester/Spandex 90/10% | Knit | Jersey | Dyed | P/D | NA,Anti-UV | 62 | 160 | 288 | yds | HoaNguyen | SILENT LILAC | Discuss | 420 | 420 | 151 | 23.8 | 0 | 151 | 0 | 4.1% | 擦傷/刮傷/勾紗; 油/髒/色污; 接疋; 破洞; 棉粒/結頭/粗節 | [6 empty] | 單色扣點為B級,結論為Discuss | [16 empty] | 無標準樣 | 簽核中 |  |  |  |  | 2026-06-24 | 2026-07-31 |  |  |  |  | IND-GLD
197576 | 2026-05-26 | Auto |  | ONY | Dash Wang 王彥智 | V7C | 908489_HO26 | TMKF-26-04478 | AS |  |  | 金祥惠 | CHN | VIN-LR2 | 2026-06-15 | 2026-06-05 | Cotton/Polyester/Spandex 61/36/3% | Knit | Waffle | Dyed | P/D,1x1 | NA,NA | 62 | 265 | 7948 | yds | Gul Wang | PANTHERS | Discuss | 2327 | 2327 | 242.5 | 11.5 | 120.8 | 121.7 | 0 | 0.5% | 接疋; 破洞; 油/髒/色污; 棉粒/結頭/粗節; 異纖/飛花 | [6 empty] | 單色扣點為B級,結論為Discuss | [16 empty] | 色樣、品質樣廠商提供 | 已簽核 | 請參考驗貨員意見。(Please refer to the QA's comments.) |  |  | 2026-06-08 | 2026-07-12 | 2026-08-14 |  |  |  |  | VIN-LR2
197504 | 2026-05-26 | Auto |  | ONY | Dash Wang 王彥智 | V7C | 908489_HO26 | TMKF-26-04478 | AS |  |  | 金祥惠 | CHN | VIN-LR2 | 2026-06-04 | 2026-06-04 | Cotton/Polyester/Spandex 61/36/3% | Knit | Waffle | Dyed | P/D,1x1 | NA,NA | 62 | 265 | 6473 | yds | Gul Wang | VOLCANIC GLASS | Discuss | 1885 | 1885 | 229.1 | 15.7 | 0 | 229.1 | 0 | 1.7% | 接疋; 破洞; 油/髒/色污; 棉粒/結頭/粗節 | [6 empty] | 單色扣點為B級,結論為Discuss | [16 empty] | 色樣、品質樣廠商提供 | 已簽核 | 請參考驗貨員意見。(Please refer to the QA's comments.) |  |  | 2026-06-08 | 2026-07-12 | 2026-08-14 |  |  |  |  | VIN-LR2
197503 | 2026-05-26 | Auto |  | ONY | Dash Wang 王彥智 | V7C | 908489_HO26 | TMKF-26-04478 | AS |  |  | 金祥惠 | CHN | VIN-LR2 | 2026-06-04 | 2026-06-04 | Cotton/Polyester/Spandex 61/36/3% | Knit | Waffle | Dyed | P/D,1x1 | NA,NA | 62 | 265 | 6473 | yds | Gul Wang | WISH BONE | Reject | 7015 | 7015 | 739.4 | 16.1 | 0 | 431.1 | 308.3 | 1.8% | 破洞; 接疋; 油/髒/色污; 棉粒/結頭/粗節; 擦傷/刮傷/勾紗 | [6 empty] | 單色結論為Fail,請打下並覆驗 | 含湿率不OK | 簽核中 |  |  | 1，抽验WINE TASTING,检测含湿率49-51超标（详见验货明细），依据检验标打下评C级。 2，抽验疋因污渍，破洞，纱结超分超损為B級，若有超損以成衣廠反應為準，纬弧同3/24出办台北业务布办有改善。 3，抽验部分疋左右布边纬弧缩小至1-1.5”已有改善，整体幅宽有超宽，后续因此产生的损耗由杭州靖琿负责补足。 4，成品克重回缩前偏轻6-7%，依据4/8剪办做试回缩结果，回缩24小时后可达到订单要求，记录出货。 5，以碼重估算碼長，部分缸有短碼1.9-3.2 %（详见验货明细），請更改碼長。 | [11 empty] | 色樣、品質樣廠商提供 | 已簽核 | 請參考驗貨員意見。(Please refer to the QA's comments.) |  |  | 2026-06-08 | 2026-07-12 | 2026-08-14 |  | 簽核中 |  |  | VIN-LR2
197575 | 2026-05-26 | Auto |  | ONY | Dash Wang 王彥智 | V7C | 908489_HO26 | TMKF-26-04478 | AS |  |  | 金祥惠 | CHN | VIN-LR2 | 2026-06-15 | 2026-06-05 | Cotton/Polyester/Spandex 61/36/3% | Knit | Waffle | Dyed | P/D,1x1 | NA,NA | 62 | 265 | 6473 | yds | Gul Wang | WISH BONE | Reject | 2312 | 2312 | 239.3 | 25.9 | 0 | 119.6 | 119.7 | 4.8% | 接疋; 破洞; 油/髒/色污 | [6 empty] | 單色結論為Fail,請打下並覆驗 | 含湿率不OK | 簽核中 |  |  | 1，抽验WISH BONELOT50534-1-01#检测含湿率46-48超标（详见验货明细），依据检验标打下回修评C级。 2，抽验疋因污渍，破洞，纱结超分超损為B級，若有超損以成衣廠反應為準，纬弧同3/24出办台北业务布办有改善。 3，成品克重回缩前偏轻6-7%，依据4/8剪办做试回缩结果，回缩24小时后可达到订单要求，记录出货。 **本次杭州靖琿申请验货5万码，实际验货6.1万码，因申请验货时间不足，当日出货部分数量未提供验货** | [11 empty] | 色樣、品質樣廠商提供 | 已簽核 | 請參考驗貨員意見。(Please refer to the QA's comments.) |  |  | 2026-06-08 | 2026-07-12 | 2026-08-14 |  | 簽核中 |  |  | VIN-LR2
197573 | 2026-05-26 | Auto |  | ONY | Dash Wang 王彥智 | V7C | 908491_HO26, 915811_HO26 | TMKF-26-04480,TMKF-26-04083 | AS |  |  | 金祥惠 | CHN | VIN-LR1 | 2026-06-15 | 2026-06-05 | Cotton/Polyester/Spandex 61/36/3% | Knit | Waffle | Dyed | P/D,1x1 | NA,NA | 62 | 265 | 26427 | yds | Gul Wang | DARK GREY | Discuss | 2313 | 2313 | 235.8 | 14.4 | 57.6 | 178.2 | 0 | 1.3% | 接疋; 破洞; 棉粒/結頭/粗節; 油/髒/色污 | [6 empty] | 單色扣點為B級,結論為Discuss | [16 empty] | 色樣、品質樣廠商提供 | 已簽核 | 請參考驗貨員意見。(Please refer to the QA's comments.) |  |  | 2026-06-08 | 2026-07-12 | 2026-08-14 |  |  |  |  | VIN-LR1
197572 | 2026-05-26 | Auto |  | ONY | Dash Wang 王彥智 | V7C | 908491_HO26, 915811_HO26 | TMKF-26-04480,TMKF-26-04083 | AS |  |  | 金祥惠 | CHN | VIN-LR1 | 2026-06-15 | 2026-06-05 | Cotton/Polyester/Spandex 61/36/3% | Knit | Waffle | Dyed | P/D,1x1 | NA,NA | 62 | 265 | 21945 | yds | Gul Wang | GOJI BERRY | Reject | 2346 | 2346 | 236.3 | 22.4 | 0 | 58.9 | 177.4 | 3.7% | 接疋; 油/髒/色污; 破洞 | [6 empty] | 單色結論為Fail,請打下並覆驗 | 部分缸污渍及及含湿率不OK | 覆驗日期簽核中 |  |  | 1，抽验MUSHROOM及GOJI BERRY,检测含湿率49-55超标（详见验货明细），依据检验标打下回修评C级。 2，抽验SEA SALT LOT1086#R0029破洞及GOJI BERRY,LOT50538-2-01#R0037污渍超分太多打下评C级。 3，其余抽验疋因污渍，破洞，纱结超分超损為B級，若有超損以成衣廠反應為準，纬弧同3/24出办台北业务布办有改善。 4，成品克重回缩前偏轻6-7%，依据4/8剪办做试回缩结果，回缩24小时后可达到订单要求，记录出货。 5，以碼重估算碼長，部分缸有短碼 0.5-1.2%（详见验货明细），請更改碼長。DARK GREY（标签颜色名PATHER CSD） | [11 empty] | 色樣、品質樣廠商提供 | 已簽核 | 請參考驗貨員意見。(Please refer to the QA's comments.) |  |  | 2026-06-08 | 2026-07-12 | 2026-08-14 |  | 簽核中 |  |  | VIN-LR1
197502 | 2026-05-26 | Auto |  | ONY | Dash Wang 王彥智 | V7C | 908491_FA26, 908491_HO26, 915811_HO26 | TMKF-26-04480,TMKF-26-01077,TMKF-26-04083 | AS |  |  | 金祥惠 | CHN | VIN-LR1 LR2 | 2026-06-04 | 2026-06-04 | Cotton/Polyester/Spandex 61/36/3% | Knit | Waffle | Dyed | P/D,1x1 | NA,NA | 62 | 265 | 29021 | yds | Gul Wang | MUSHROOM | Discuss | 3110 | 3110 | 355 | 16.3 | 0 | 355 | 0 | 1.9% | 破洞; 棉粒/結頭/粗節; 油/髒/色污; 接疋 | [6 empty] | 單色扣點為B級,結論為Discuss | [16 empty] | 色樣、品質樣廠商提供 | 已簽核 | 請參考驗貨員意見。(Please refer to the QA's comments.) |  |  | 2026-06-08 | 2026-04-26 | 2026-06-19 |  |  |  |  | VIN-LR1
197571 | 2026-05-26 | Auto |  | ONY | Dash Wang 王彥智 | V7C | 908491_HO26, 915811_HO26 | TMKF-26-04480,TMKF-26-04083 | AS |  |  | 金祥惠 | CHN | VIN-LR1 | 2026-06-15 | 2026-06-05 | Cotton/Polyester/Spandex 61/36/3% | Knit | Waffle | Dyed | P/D,1x1 | NA,NA | 62 | 265 | 29021 | yds | Gul Wang | MUSHROOM | Reject | 5679 | 5679 | 592.1 | 17.4 | 58.7 | 473 | 60.4 | 2.2% | 接疋; 破洞; 棉粒/結頭/粗節; 油/髒/色污 | [6 empty] | 單色結論為Fail,請打下並覆驗 | 部分缸含湿率不OK | [15 empty] | 色樣、品質樣廠商提供 | 已簽核 | 請參考驗貨員意見。(Please refer to the QA's comments.) |  |  | 2026-06-08 | 2026-07-12 | 2026-08-14 |  |  |  |  | VIN-LR1
197501 | 2026-05-26 | Auto |  | ONY | Dash Wang 王彥智 | V7C | 908491_FA26, 908491_HO26, 915811_HO26 | TMKF-26-04480,TMKF-26-01077,TMKF-26-04083 | AS |  |  | 金祥惠 | CHN | VIN-LR1 LR2 | 2026-06-04 | 2026-06-04 | Cotton/Polyester/Spandex 61/36/3% | Knit | Waffle | Dyed | P/D,1x1 | NA,NA | 62 | 265 | 126612 | yds | Gul Wang | SEA SALT | Reject | 9351 | 9351 | 1016.7 | 17.5 | 0 | 771.3 | 245.4 | 2.3% | 接疋; 棉粒/結頭/粗節; 油/髒/色污; 異纖/飛花; 破洞; 擦傷/刮傷/勾紗; 斷紗(斷經/斷緯) | [6 empty] | 單色結論為Fail,請打下並覆驗 | 部分缸含湿率不OK | 簽核完成 |  |  | 1，抽验WILD PRAIRIE ROSE及SEA SALT检测含湿率49-55超标（详见验货明细），依据检验标打下回修评C级。 2，抽验疋因污渍，破洞，纱结超分超损為B級，若有超損以成衣廠反應為準，纬弧同3/24出办台北业务布办有改善。 3，抽验部分疋左右布边纬弧缩小至1-1.5”已有改善，整体幅宽有超宽，后续因此产生的损耗由杭州靖琿负责补足。 4，成品克重回缩前偏轻6-7%，依据4/8剪办做试回缩结果，回缩24小时后可达到订单要求，记录出货。 5，以碼重估算碼長，部分缸有短碼 0.8-3.7%（详见验货明细），請更改碼長。 | [11 empty] | 色樣、品質樣廠商提供 | 已簽核 | 請參考驗貨員意見。(Please refer to the QA's comments.) |  |  | 2026-06-08 | 2026-04-26 | 2026-06-19 |  | 覆驗完成 |  |  | VIN-LR1
197574 | 2026-05-26 | Auto |  | ONY | Dash Wang 王彥智 | V7C | 908491_HO26, 915811_HO26 | TMKF-26-04480,TMKF-26-04083 | AS |  |  | 金祥惠 | CHN | VIN-LR1 | 2026-06-15 | 2026-06-05 | Cotton/Polyester/Spandex 61/36/3% | Knit | Waffle | Dyed | P/D,1x1 | NA,NA | 62 | 265 | 35034 | yds | Gul Wang | SEA SALT | Reject | 6769 | 6769 | 724.4 | 14.2 | 245.8 | 418.3 | 60.3 | 1.3% | 接疋; 油/髒/色污; 破洞; 斷紗(斷經/斷緯); 棉粒/結頭/粗節 | [6 empty] | 單色結論為Fail,請打下並覆驗 | 部分破洞超分不OK | [15 empty] | 色樣、品質樣廠商提供 | 已簽核 | 請參考驗貨員意見。(Please refer to the QA's comments.) |  |  | 2026-06-08 | 2026-07-12 | 2026-08-14 |  |  |  |  | VIN-LR1
197500 | 2026-05-26 | Auto |  | ONY | Dash Wang 王彥智 | V7C | 908491_FA26, 908491_HO26, 915811_HO26 | TMKF-26-04480,TMKF-26-01077,TMKF-26-04083 | AS |  |  | 金祥惠 | CHN | VIN-LR1 LR2 | 2026-06-04 | 2026-06-04 | Cotton/Polyester/Spandex 61/36/3% | Knit | Waffle | Dyed | P/D,1x1 | NA,NA | 62 | 265 | 17960 | yds | Gul Wang | WILD PRAIRIE ROSE | Reject | 12597 | 12597 | 1301.2 | 12.5 | 304.7 | 434.4 | 562.1 | 0.8% | 接疋; 油/髒/色污; 棉粒/結頭/粗節; 破洞; 擦傷/刮傷/勾紗; 針痕/直條 | [6 empty] | 單色結論為Fail,請打下並覆驗 | 部分缸含湿率不OK | 覆驗日期簽核中 |  |  | 1，抽验WILD PRAIRIE ROSE及SEA SALT检测含湿率49-55超标（详见验货明细），依据检验标打下回修评C级。 2，抽验疋因污渍，破洞，纱结超分超损為B級，若有超損以成衣廠反應為準，纬弧同3/24出办台北业务布办有改善。 3，抽验部分疋左右布边纬弧缩小至1-1.5”已有改善，整体幅宽有超宽，后续因此产生的损耗由杭州靖琿负责补足。 4，成品克重回缩前偏轻6-7%，依据4/8剪办做试回缩结果，回缩24小时后可达到订单要求，记录出货。 5，以碼重估算碼長，部分缸有短碼 0.8-3.7%（详见验货明细），請更改碼長。 | [11 empty] | 無標準樣 | 已簽核 | 請參考驗貨員意見。(Please refer to the QA's comments.) |  |  | 2026-06-08 | 2026-04-26 | 2026-06-19 |  | 簽核中 |  |  | VIN-LR1
197631 | 2026-06-04 | Auto |  | GOT | Emma Chen 陳璟瑩 | V1B | 1178611_HO26 | TMKF-26-04486 | AS |  |  | 蘇州東奕盛 | CHN | VIN-MK2A | 2026-06-06 | 2026-06-06 | Polyester 100% | Knit | Fleece | Dyed | P/D | NA,Flame Resistant | 56 | 180 | 2555 | yds | Jun Yan | OPF264505_CC10 | Agree | 2551.5 | 2551.5 | 338.4 | 3 | 338.4 | 0 | 0 | 0% | 油/髒/色污; 接疋 | [6 empty] | 大貨品質在接受標準內 | [16 empty] | 色樣、品質樣廠商提供 | 已簽核 | 請參考驗貨員意見。(Please refer to the QA's comments.) |  |  | 2026-06-25 | 2026-06-28 | 2026-07-31 |  |  |  |  | VIN-MK2
197630 | 2026-06-04 | Auto |  | GOT | Emma Chen 陳璟瑩 | V1B | 1178611_HO26 | TMKF-26-04486 | AS |  |  | 蘇州東奕盛 | CHN | VIN-MK2A | 2026-06-06 | 2026-06-06 | Polyester 100% | Knit | Fleece | Dyed | P/D | NA,Flame Resistant | 56 | 180 | 9410 | yds | Jun Yan | OWF262480_CC10 | Agree | 9228.5 | 9228.5 | 1007.2 | 1.6 | 1007.2 | 0 | 0 | 0% | 油/髒/色污; 接疋 | [6 empty] | 大貨品質在接受標準內 | [16 empty] | 色樣、品質樣廠商提供 | 已簽核 | 請參考驗貨員意見。(Please refer to the QA's comments.) |  |  | 2026-06-25 | 2026-06-28 | 2026-07-31 |  |  |  |  | VIN-MK2
197618 | 2026-05-08 | Auto |  | TGT | Angela Chen 陳柔婷 | V5B | G92X13_2PK_C426 | TMKF-26-04519 | AS |  | A | SAMIL(VIN) | VIN | CAB-MH2 | 2026-06-06 | 2026-06-06 | Cotton(BCI)/Spandex 95/5% | Knit | Jersey | PRT + Dyed | Reactive Discharge PRT,Reactive PRT,Grei | NA,NA | 58 | 160 | 9807 | yds | NgocBich | C425GFMNAOP3003_2 | Agree | 4713 | 4713 | 988 | 7 | 671 | 317 | 0 | 0% | 破洞; 接疋; 斷紗(斷經/斷緯); 印花瑕疵(塞網) | [6 empty] | 部分匹扣點為B級,但單色結論為Pass | [16 empty] | 色樣、品質樣廠商提供 | 簽核中 |  |  |  | 2026-06-18 | 2026-06-26 | 2026-08-08 |  |  |  |  | CAB-MH
197489 | 2026-05-25 | Auto |  | ONY | Dash Wang 王彥智 | V7A | 583079_HO26 | TMKF-26-04541 | AS |  |  | 江蘇漢帛 | CHN | CAB-MH1 MH2 | 2026-06-04 | 2026-06-04 | Recycled Polyester/Rayon/Polyester/Spandex 55/29/11/5% | Knit | Scuba | Dyed | Y/D,1x1 | NA,NA | 61 | 300 | 1978 | yds | Junde Zhang | HEATHER GREY | Agree | 1863.6 | 1863.6 | 221.7 | 6.8 | 221.7 | 0 | 0 | 0% | 異纖/飛花; 油/髒/色污; 棉粒/結頭/粗節 | [6 empty] | 大貨品質在接受標準內 | [16 empty] | 色樣、品質樣廠商提供 | 已簽核 | 請參考驗貨員意見。(Please refer to the QA's comments.) |  |  | 2026-06-05 | 2026-07-04 | 2026-08-05 |  |  |  |  | CAB-MH
197488 | 2026-05-25 | Auto |  | ONY | Dash Wang 王彥智 | V7A | 583079_HO26 | TMKF-26-04541 | AS |  |  | 江蘇漢帛 | CHN | CAB-MH1 MH2 | 2026-06-04 | 2026-06-04 | Recycled Polyester/Rayon/Polyester/Spandex 55/29/11/5% | Knit | Scuba | Dyed | Y/D,1x1 | NA,NA | 61 | 300 | 2300 | yds | Junde Zhang | OATMEAL HEATHER | Discuss | 2354.8 | 2354.8 | 267.6 | 12 | 55 | 212.6 | 0 | 0.6% | 油/髒/色污; 異纖/飛花 | [6 empty] | 單色扣點為B級,結論為Discuss | [16 empty] | 色樣、品質樣廠商提供 | 已簽核 | 請參考驗貨員意見。(Please refer to the QA's comments.) |  |  | 2026-06-05 | 2026-07-04 | 2026-08-05 |  |  |  |  | CAB-MH
197492 | 2026-05-25 | Auto |  | ONY | Dash Wang 王彥智 | V7A | 583079_HO26 | TMKF-26-04542 | AS |  |  | 江蘇漢帛 | CHN | CAB-MH1 MH2 | 2026-06-04 | 2026-06-04 | Recycled Polyester/Rayon/Spandex 62/33/5% | Knit | Jersey | Dyed | P/D,1x1 | NA,NA | 57 | 130 | 210 | yds | Junde Zhang | HEATHER GREY | Discuss | 204.1 | 204.1 | 127.5 | 14.9 | 0 | 127.5 | 0 | 1.5% | 異纖/飛花; 油/髒/色污; 棉粒/結頭/粗節 | [6 empty] | 單色扣點為B級,結論為Discuss | [16 empty] | 色樣、品質樣廠商提供 | 已簽核 | 請參考驗貨員意見。(Please refer to the QA's comments.) |  |  | 2026-06-05 | 2026-07-04 | 2026-08-05 |  |  |  |  | CAB-MH
197493 | 2026-05-25 | Auto |  | ONY | Dash Wang 王彥智 | V7A | 583079_HO26 | TMKF-26-04542 | AS |  |  | 江蘇漢帛 | CHN | CAB-MH1 MH2 | 2026-06-04 | 2026-06-04 | Recycled Polyester/Rayon/Spandex 62/33/5% | Knit | Jersey | Dyed | P/D,1x1 | NA,NA | 57 | 130 | 245 | yds | Junde Zhang | OATMEAL HEATHER | Discuss | 254 | 254 | 128.1 | 20.3 | 0 | 128.1 | 0 | 3.1% | 接疋; 異纖/飛花 | [6 empty] | 單色扣點為B級,結論為Discuss | [16 empty] | 色樣、品質樣廠商提供 | 已簽核 | 請參考驗貨員意見。(Please refer to the QA's comments.) |  |  | 2026-06-05 | 2026-07-04 | 2026-08-05 |  |  |  |  | CAB-MH
197580 | 2026-05-11 | Auto |  | UAM | Shine Lin 林韶瑩 | V1A | 1383356_FW26 | TMKF-26-04552 | AS |  |  | 綿春(VIN) | VIN | IND-GLR1 STL2 | 2026-06-05 | 2026-06-05 | Polyester 100% | Knit | Mesh | Dyed | P/D | NA,NA | 60 | 52 | 1222 | yds | HoaNguyen | BLACK 001 | Agree | 1222 | 1222 | 639 | 9.4 | 448 | 191 | 0 | 0% | 橫檔/橫條; 破洞; 接疋 | [6 empty] | 部分匹扣點為B級,但單色結論為Pass | [16 empty] | 色樣、品質樣廠商提供 | 已簽核 | 請參考驗貨員意見。(Please refer to the QA's comments.) |  |  |  | 2026-04-01 | 2026-06-09 |  |  |  |  | IND-GLR1
197610 | 2026-05-11 | Auto |  | TGT | Freesia Fang 方映涵 | V5A | 6ZKL20_C426 | TMKF-26-04554 | AS |  | A | SAMIL(VIN) | VIN | VIN-LR2 | 2026-06-06 | 2026-06-06 | Recycled Polyester/Spandex 90/10% | Knit | Jersey | Dyed | P/D | NA,Anti-UV | 62 | 160 | 109 | yds | HoaNguyen | CHARMING BLUE | Discuss | 155 | 155 | 80 | 22.5 | 0 | 80 | 0 | 3.8% | 油/髒/色污; 接疋 | [6 empty] | 單色扣點為B級,結論為Discuss | [16 empty] | 無標準樣 | 簽核中 |  |  |  | 2026-07-10 | 2026-07-13 | 2026-08-20 |  |  |  |  | VIN-LR2
197505 | 2026-05-26 | Auto |  | A&F | Michelle Lin 林慧錦 | V3B | 319260003, 319260006, 319260007 | TMKF-26-04563 | AS |  |  | E-KING | CHN | IND-GLD5 | 2026-06-04 | 2026-06-04 | Recycled Polyester/Spandex 89/11% | Knit | Interlock | Dyed | P/D | Peach (1 side),Wicking | 60 | 260 | 13847 | yds | Jun Yan | CASUAL BLACK | Agree | 4285 | 4285 | 839.7 | 4.9 | 708.8 | 130.9 | 0 | 0% | 接疋; 油/髒/色污; 擦傷/刮傷/勾紗; 染折/折痕; 破洞 | [6 empty] | 部分匹扣點為B級,但單色結論為Pass | [16 empty] | 色樣、品質樣廠商提供 | 已簽核 | 請參考驗貨員意見。(Please refer to the QA's comments.) |  |  | 2026-06-08 | 2026-07-10 | 2026-08-04 |  |  |  |  | IND-GLD
197506 | 2026-05-26 | Auto |  | A&F | Michelle Lin 林慧錦 | V3B | 319260003, 319260006, 319260007 | TMKF-26-04563 | AS |  |  | E-KING | CHN | IND-GLD5 | 2026-06-04 | 2026-06-04 | Recycled Polyester/Spandex 89/11% | Knit | Interlock | Dyed | P/D | Peach (1 side),Wicking | 60 | 260 | 2962 | yds | Jun Yan | COFFEE BEAN | Reject | 3015 | 3015 | 511.6 | 3.1 | 228.5 | 57.1 | 226 | 0% | 擦傷/刮傷/勾紗; 接疋; 破洞 | [6 empty] | 單色結論為Fail,請打下並覆驗 |  | 簽核完成 |  |  | 1.檢查抽驗匹- 缸差、匹差、邊中在接受範圍，請分缸使用。 2.COFFEE BEAN色26050840缸布面通匹擦痕轻重不一不OK。 | [11 empty] | 色樣、品質樣廠商提供 | 已簽核 | 請參考驗貨員意見。(Please refer to the QA's comments.) |  |  | 2026-06-08 | 2026-07-10 | 2026-08-04 |  | 覆驗完成 |  |  | IND-GLD
197653 | 2026-05-26 | Auto |  | A&F | Michelle Lin 林慧錦 | V3B | 319260003, 319260006, 319260007 | TMKF-26-04563 | AS |  |  | E-KING | CHN | IND-GLD5 | 2026-06-08 | 2026-06-08 | Recycled Polyester/Spandex 89/11% | Knit | Interlock | Dyed | P/D | Peach (1 side),Wicking | 60 | 260 | 2962 | yds | Yong Wang | COFFEE BEAN | Agree | 1328.1 | 1328.1 | 225.8 | 5.3 | 225.8 | 0 | 0 | 0% | 破洞; 接疋 | [6 empty] | 大貨品質在接受標準內 | [16 empty] | 色樣、品質樣廠商提供 | 已簽核 | 請參考驗貨員意見。(Please refer to the QA's comments.) |  |  | 2026-06-08 | 2026-07-10 | 2026-08-04 |  |  |  |  | IND-GLD
197579 | 2026-05-12 | Auto |  | ASC | Felix Dang 鄧進東 | V3B | 2011D242_AW26 | TMKF-26-04573 | AS |  |  | 綿春(VIN) | VIN | VIN-LR3 | 2026-06-05 | 2026-06-05 | Recycled Polyester 100% | Knit | Mesh | Dyed | P/D | NA,Wicking | 60 | 120 | 749 | yds | HoaNguyen | CREAM | Agree | 381 | 381 | 199 | 5 | 199 | 0 | 0 | 0% | 接疋; 油/髒/色污 | [6 empty] | 大貨品質在接受標準內 | [16 empty] | 色樣、品質樣廠商提供 | 已簽核 | 請參考驗貨員意見。(Please refer to the QA's comments.) |  |  | 2026-06-12 | 2026-04-26 | 2026-06-08 |  |  |  |  | VIN-LR3
197582 | 2026-05-12 | Auto |  | ASC | Felix Dang 鄧進東 | V3B | 2011D242_AW26 | TMKF-26-04573 | AS |  |  | 綿春(VIN) | VIN | VIN-LR3 | 2026-06-05 | 2026-06-05 | Recycled Polyester 100% | Knit | Mesh | Dyed | P/D | NA,Wicking | 60 | 120 | 3803 | yds | HoaNguyen | PERFORMANCE BLACK | Discuss | 2630 | 2630 | 424 | 10.4 | 318 | 106 | 0 | 0.1% | 擦傷/刮傷/勾紗; 油/髒/色污 | [6 empty] | 單色扣點為B級,結論為Discuss | [16 empty] | 色樣、品質樣廠商提供 | 已簽核 | 請參考驗貨員意見。(Please refer to the QA's comments.) |  |  | 2026-06-12 | 2026-04-26 | 2026-06-08 |  |  |  |  | VIN-LR3
197627 | 2026-06-04 | Auto |  | GAP | Emma Chen 陳璟瑩 | V1B | 1180454_HO26, 1183564_HO26 | TMKF-26-04601,TMKF-26-04371 | AS |  |  | 蘇州東奕盛 | CHN | VIN-MK2A MK2B | 2026-06-07 | 2026-06-07 | Recycled Polyester 100% | Knit | Jersey | Dyed | P/D | NA,Flame Resistant | 58 | 205 | 438 | yds | Jun Yan | CHINO | Discuss | 420 | 420 | 81.4 | 25.8 | 0 | 81.4 | 0 | 4.7% | 接疋; 破洞; 棉粒/結頭/粗節 | [6 empty] | 單色扣點為B級,結論為Discuss | [16 empty] | 色樣、品質樣廠商提供 | 已簽核 | 請參考驗貨員意見。(Please refer to the QA's comments.) |  |  | 2026-06-18 | 2026-07-04 | 2026-07-31 |  |  |  |  | VIN-MK2
197629 | 2026-06-04 | Auto |  | GAP | Emma Chen 陳璟瑩 | V1B | 1180454_HO26, 1183564_HO26 | TMKF-26-04601,TMKF-26-04371 | AS |  |  | 蘇州東奕盛 | CHN | VIN-MK2A MK2B | 2026-06-07 | 2026-06-07 | Recycled Polyester 100% | Knit | Jersey | Dyed | P/D | NA,Flame Resistant | 58 | 205 | 387 | yds | Jun Yan | MILITARY BLUE | Discuss | 404 | 404 | 86.3 | 31.3 | 0 | 86.3 | 0 | 6.4% | 接疋; 棉粒/結頭/粗節 | [6 empty] | 單色扣點為B級,結論為Discuss | [16 empty] | 色樣、品質樣廠商提供 | 已簽核 | 請參考驗貨員意見。(Please refer to the QA's comments.) |  |  | 2026-06-18 | 2026-07-04 | 2026-07-31 |  |  |  |  | VIN-MK2
197628 | 2026-06-04 | Auto |  | GAP | Emma Chen 陳璟瑩 | V1B | 1180454_HO26, 1183564_HO26 | TMKF-26-04601,TMKF-26-04371 | AS |  |  | 蘇州東奕盛 | CHN | VIN-MK2A MK2B | 2026-06-07 | 2026-06-07 | Recycled Polyester 100% | Knit | Jersey | Dyed | P/D | NA,Flame Resistant | 58 | 205 | 322 | yds | Jun Yan | MODERN RED | Discuss | 337 | 337 | 86.7 | 19.6 | 0 | 86.7 | 0 | 2.9% | 接疋; 破洞; 棉粒/結頭/粗節 | [6 empty] | 單色扣點為B級,結論為Discuss | [16 empty] | 色樣、品質樣廠商提供 | 已簽核 | 請參考驗貨員意見。(Please refer to the QA's comments.) |  |  | 2026-06-18 | 2026-07-04 | 2026-07-31 |  |  |  |  | VIN-MK2
197626 | 2026-06-04 | Auto |  | GAP | Emma Chen 陳璟瑩 | V1B | 1180454_HO26, 1183564_HO26 | TMKF-26-04601,TMKF-26-04371 | AS |  |  | 蘇州東奕盛 | CHN | VIN-MK2A MK2B | 2026-06-07 | 2026-06-07 | Recycled Polyester 100% | Knit | Jersey | Dyed | P/D | NA,Flame Resistant | 58 | 205 | 240 | yds | Jun Yan | NEW OFF WHITE | Discuss | 210 | 210 | 76.2 | 15.7 | 0 | 76.2 | 0 | 1.7% | 棉粒/結頭/粗節; 油/髒/色污; 接疋 | [6 empty] | 單色扣點為B級,結論為Discuss | [16 empty] | 色樣、品質樣廠商提供 | 已簽核 | 請參考驗貨員意見。(Please refer to the QA's comments.) |  |  | 2026-06-18 | 2026-07-04 | 2026-07-31 |  |  |  |  | VIN-MK2
197633 | 2026-05-13 | Auto |  | GU | Erica Chiu 邱映瑜 | V6B | 60326F073A | TMKF-26-04714,TMKF-26-00950,TMKF-26-03323 | AS |  | A | 上海新聯紡 | CHN | IND-GLS1 | 2026-06-07 | 2026-06-07 | Polyester 100% | Woven | Poplin | Dyed | P/D | NA,NA | 59.5 | 100 | 11232 | yds | Qiang Chen | 07 GRAY | Discuss | 7955.8 | 7955.8 | 1011 | 14.9 | 0 | 1011 | 0 | 1.5% | 異纖/飛花; 斷紗(斷經/斷緯); 擦傷/刮傷/勾紗; 油/髒/色污; 破洞; 棉粒/結頭/粗節; 橫檔/橫條 |  |  |  |  | 布邊不良 |  | 單色扣點為B級,結論為Discuss | [16 empty] | 色樣、品質樣業務提供 | 已簽核 | 請參考驗貨員意見。(Please refer to the QA's comments.) |  |  |  | 2026-04-20 | 2026-07-08 |  |  |  |  | IND-GLS
197632 | 2026-05-13 | Auto |  | GU | Erica Chiu 邱映瑜 | V6B | 60326F073A | TMKF-26-04714,TMKF-26-00950,TMKF-26-03323 | AS |  | A | 上海新聯紡 | CHN | IND-GLS1 | 2026-06-07 | 2026-06-07 | Polyester 100% | Woven | Poplin | Dyed | P/D | NA,NA | 59.5 | 100 | 10661 | yds | Qiang Chen | 09 BLACK | Discuss | 4864.1 | 4864.1 | 546.9 | 18.5 | 0 | 546.9 | 0 | 2.6% | 橫檔/橫條; 擦傷/刮傷/勾紗; 油/髒/色污; 斷紗(斷經/斷緯); 棉粒/結頭/粗節; 異纖/飛花 | [6 empty] | 單色扣點為B級,結論為Discuss | [16 empty] | 色樣、品質樣業務提供 | 已簽核 | 請參考驗貨員意見。(Please refer to the QA's comments.) |  |  |  | 2026-04-20 | 2026-07-08 |  |  |  |  | IND-GLS
197634 | 2026-05-13 | Auto |  | GU | Erica Chiu 邱映瑜 | V6B | 60326F073A | TMKF-26-04714,TMKF-26-00950,TMKF-26-03323 | AS |  | A | 上海新聯紡 | CHN | IND-GLS1 | 2026-06-07 | 2026-06-07 | Polyester 100% | Woven | Poplin | Dyed | P/D | NA,NA | 59.5 | 100 | 8959 | yds | Qiang Chen | 38 DARK BROWN | Discuss | 2881.4 | 2881.4 | 399.4 | 19 | 0 | 399.4 | 0 | 2.7% | 棉粒/結頭/粗節; 斷紗(斷經/斷緯); 油/髒/色污; 橫檔/橫條; 擦傷/刮傷/勾紗; 破洞 | [6 empty] | 單色扣點為B級,結論為Discuss | [16 empty] | 色樣、品質樣業務提供 | 已簽核 | 請參考驗貨員意見。(Please refer to the QA's comments.) |  |  |  | 2026-04-20 | 2026-07-08 |  |  |  |  | IND-GLS
197564 | 2026-05-13 | Auto |  | KOH | Amei Wu 吳靜芳 | V3C | WT24A400_HO26 | TMKF-26-04736 | AS |  |  | 百聿工業 | CHN | IND-GLD2 | 2026-06-05 | 2026-06-05 | Polyester/Spandex 77/23% | Knit | Interlock | Dyed | P/D | NA,Wicking | 58 | 250 | 8056 | yds | Changzhi Wang | 105660 GARDEN POPPY | Agree | 8281 | 8281 | 863 | 7.8 | 598.3 | 264.7 | 0 | 0% | 接疋; 油/髒/色污; 橫檔/橫條; 斷紗(斷經/斷緯) | [6 empty] | 部分匹扣點為B級,但單色結論為Pass | [16 empty] | 色樣、品質樣廠商提供 | 已簽核 | 請參考驗貨員意見。(Please refer to the QA's comments.) |  |  | 2026-06-15 | 2026-07-13 | 2026-08-10 |  |  |  |  | IND-GLD
197565 | 2026-05-13 | Auto |  | KOH | Amei Wu 吳靜芳 | V3C | WT24A400_HO26 | TMKF-26-04736 | AS |  |  | 百聿工業 | CHN | IND-GLD2 | 2026-06-05 | 2026-06-05 | Polyester/Spandex 77/23% | Knit | Interlock | Dyed | P/D | NA,Wicking | 58 | 250 | 0 | yds | Changzhi Wang | AP1715269 NAVY ROMANC | Agree | 3748 | 3748 | 383.2 | 5.5 | 383.2 | 0 | 0 | 0% | 油/髒/色污; 斷紗(斷經/斷緯); 擦傷/刮傷/勾紗; 染折/折痕 | [6 empty] | 大貨品質在接受標準內 | [16 empty] | 色樣、品質樣廠商提供 | 已簽核 | 請參考驗貨員意見。(Please refer to the QA's comments.) |  |  | 2026-06-15 | 2026-07-13 | 2026-08-10 |  |  |  |  | IND-GLD
197567 | 2026-05-13 | Auto |  | KOH | Amei Wu 吳靜芳 | V3C | WT23A501_HO26, WT23A502_HO26, WT24A501_HO26, WT41A506_HO26 | TMKF-26-04739,TMKF-26-04740,TMKF-26-04731,TMKF-26-05122,TMKF-26-04729,TMKF-26-05123 | AS |  |  | 百聿工業 | CHN | VIN-LR1 LR2 TPLB | 2026-06-05 | 2026-06-05 | Polyester/Spandex 77/23% | Knit | Interlock | Dyed | P/D | NA,Wicking | 58 | 250 | 826 | yds | Changzhi Wang | 101850 SEDONA ROSE | Agree | 1031 | 1031 | 128.4 | 4.7 | 128.4 | 0 | 0 | 0% | 油/髒/色污; 接疋 | [6 empty] | 大貨品質在接受標準內 | [16 empty] | 色樣、品質樣廠商提供 | 已簽核 | 請參考驗貨員意見。(Please refer to the QA's comments.) |  |  | 2026-06-19 | 2026-07-12 | 2026-08-12 |  |  |  |  | VIN-LR1
197548 | 2026-05-13 | Auto |  | KOH | Amei Wu 吳靜芳 | V3C | WT23A501_HO26, WT23A502_HO26, WT24A501_HO26, WT41A506_HO26 | TMKF-26-04739,TMKF-26-04740,TMKF-26-04731,TMKF-26-05122,TMKF-26-04729,TMKF-26-05123 | AS |  |  | 百聿工業 | CHN | VIN-LR1 LR2 TPLB | 2026-06-05 | 2026-06-05 | Polyester/Spandex 77/23% | Knit | Interlock | Dyed | P/D | NA,Wicking | 58 | 250 | 3518 | yds | Changzhi Wang | 101920 CHILLED WINE | Agree | 3138 | 3138 | 313.8 | 4.1 | 313.8 | 0 | 0 | 0% | 油/髒/色污; 擦傷/刮傷/勾紗; 接疋 | [6 empty] | 大貨品質在接受標準內 | [16 empty] | 色樣、品質樣廠商提供 | 已簽核 | 請參考驗貨員意見。(Please refer to the QA's comments.) |  |  | 2026-06-19 | 2026-07-12 | 2026-08-12 |  |  |  |  | VIN-LR1
197566 | 2026-05-13 | Auto |  | KOH | Amei Wu 吳靜芳 | V3C | WT23A501_HO26, WT23A502_HO26, WT24A501_HO26, WT41A506_HO26 | TMKF-26-04739,TMKF-26-04740,TMKF-26-04731,TMKF-26-05122,TMKF-26-04729,TMKF-26-05123 | AS |  |  | 百聿工業 | CHN | VIN-LR1 LR2 TPLB | 2026-06-05 | 2026-06-05 | Polyester/Spandex 77/23% | Knit | Interlock | Dyed | P/D | NA,Wicking | 58 | 250 | 602 | yds | Changzhi Wang | 329380 ABUNDANT BLUE | Agree | 747 | 747 | 59.9 | 6.7 | 59.9 | 0 | 0 | 0% | 接疋 | [6 empty] | 大貨品質在接受標準內 | [16 empty] | 色樣、品質樣廠商提供 | 已簽核 | 請參考驗貨員意見。(Please refer to the QA's comments.) |  |  | 2026-06-19 | 2026-07-12 | 2026-08-12 |  |  |  |  | VIN-LR1
197549 | 2026-05-13 | Auto |  | KOH | Amei Wu 吳靜芳 | V3C | WT23A501_HO26, WT23A502_HO26, WT24A501_HO26, WT41A506_HO26 | TMKF-26-04739,TMKF-26-04740,TMKF-26-04731,TMKF-26-05122,TMKF-26-04729,TMKF-26-05123 | AS |  |  | 百聿工業 | CHN | VIN-LR1 LR2 TPLB | 2026-06-05 | 2026-06-05 | Polyester/Spandex 77/23% | Knit | Interlock | Dyed | P/D | NA,Wicking | 58 | 250 | 44294 | yds | Changzhi Wang | 659840 CHARCOAL | Agree | 10568 | 10568 | 1067.9 | 6.2 | 870.2 | 197.7 | 0 | 0% | 橫檔/橫條; 接疋; 斷紗(斷經/斷緯); 油/髒/色污 |  |  |  |  | 布邊不良 |  | 部分匹扣點為B級,但單色結論為Pass | [16 empty] | 色樣、品質樣廠商提供 | 已簽核 | 請參考驗貨員意見。(Please refer to the QA's comments.) |  |  | 2026-06-19 | 2026-07-12 | 2026-08-12 |  |  |  |  | VIN-LR1
197499 | 2026-05-13 | Auto |  | KOH | Amei Wu 吳靜芳 | V3C | WT23A501_HO26, WT23A502_HO26, WT24A501_HO26, WT24A511_HO26 | TMKF-26-04739,TMKF-26-04731,TMKF-26-04729,TMKF-26-04727 | AS |  |  | 百聿工業 | CHN | VIN-LR1 TPLB | 2026-06-04 | 2026-06-04 | Polyester/Spandex 77/23% | Knit | Interlock | Dyed | P/D | NA,Wicking | 58 | 250 | 158838 | yds | Changzhi Wang | 660941 MINERAL BLACK | Agree | 30411 | 30411 | 3125.9 | 5.9 | 2310.8 | 745.8 | 69.3 | 0% | 接疋; 斷紗(斷經/斷緯); 油/髒/色污; 擦傷/刮傷/勾紗; 橫檔/橫條; 棉粒/結頭/粗節 | 布面不平整 |  |  |  | 布邊不良 |  | 部分匹為C級打下,但單色結論為Pass | 5205#/22 | [15 empty] | 色樣、品質樣廠商提供 | 已簽核 | 請參考驗貨員意見。(Please refer to the QA's comments.) |  |  | 2026-06-19 | 2026-07-12 | 2026-08-12 |  |  |  |  | VIN-LR1
197550 | 2026-05-13 | Auto |  | KOH | Amei Wu 吳靜芳 | V3C | WT23A501_HO26, WT23A502_HO26, WT24A501_HO26, WT41A506_HO26 | TMKF-26-04739,TMKF-26-04740,TMKF-26-04731,TMKF-26-05122,TMKF-26-04729,TMKF-26-05123 | AS |  |  | 百聿工業 | CHN | VIN-LR1 LR2 TPLB | 2026-06-05 | 2026-06-05 | Polyester/Spandex 77/23% | Knit | Interlock | Dyed | P/D | NA,Wicking | 58 | 250 | 216009 | yds | Changzhi Wang | 660941 MINERAL BLACK | Agree | 1308 | 1308 | 129.8 | 10 | 65.6 | 64.2 | 0 | 0% | 油/髒/色污 | 布面不平整 | [5 empty] | 部分匹扣點為B級,但單色結論為Pass | [16 empty] | 色樣、品質樣廠商提供 | 已簽核 | 請參考驗貨員意見。(Please refer to the QA's comments.) |  |  | 2026-06-19 | 2026-07-12 | 2026-08-12 |  |  |  |  | VIN-LR1
197568 | 2026-05-13 | Auto |  | KOH | Amei Wu 吳靜芳 | V3C | WT23A501_HO26, WT23A502_HO26, WT24A501_HO26, WT41A506_HO26 | TMKF-26-04739,TMKF-26-04740,TMKF-26-04731,TMKF-26-05122,TMKF-26-04729,TMKF-26-05123 | AS |  |  | 百聿工業 | CHN | VIN-LR1 LR2 TPLB | 2026-06-05 | 2026-06-05 | Polyester/Spandex 77/23% | Knit | Interlock | Dyed | P/D | NA,Wicking | 58 | 250 | 0 | yds | Changzhi Wang | AP1715269 NAVY ROMANC | Agree | 2608 | 2608 | 260.2 | 8.8 | 195.4 | 64.8 | 0 | 0% | 油/髒/色污; 接疋; 橫檔/橫條; 斷紗(斷經/斷緯) | [6 empty] | 部分匹扣點為B級,但單色結論為Pass | [16 empty] | 色樣、品質樣廠商提供 | 已簽核 | 請參考驗貨員意見。(Please refer to the QA's comments.) |  |  | 2026-06-19 | 2026-07-12 | 2026-08-12 |  |  |  |  | VIN-LR1
197648 | 2026-05-13 | Auto |  | KOH | Michelle Lin 林慧錦 | V3C | WT6HA204RS | TMKF-26-04741 | AS |  |  | 江蘇新凱盛 | CHN | IND-STL2 | 2026-06-08 | 2026-06-08 | Polyester/Spandex 96/4% | Knit | Jacquard | Dyed | P/D | Brush (1 side),NA | 62 | 210 | 385 | kgs | Jiangao Zhang | 103_150 PINK CUSTARD | Discuss | 404.4 | 1292 | 194.2 | 29.9 | 0 | 194.2 | 0 | 6% | 油/髒/色污; 針痕/直條; 接疋; 斷紗(斷經/斷緯) | [6 empty] | 單色扣點為B級,結論為Discuss | [16 empty] | 色樣、品質樣廠商提供 | 已簽核 | 請參考驗貨員意見。(Please refer to the QA's comments.) |  |  |  | 2026-07-06 | 2026-07-27 |  |  |  |  | IND-STL
197647 | 2026-05-13 | Auto |  | KOH | Michelle Lin 林慧錦 | V3C | WT6HA204RS | TMKF-26-04741 | AS |  |  | 江蘇新凱盛 | CHN | IND-STL2 | 2026-06-08 | 2026-06-08 | Polyester/Spandex 96/4% | Knit | Jacquard | Dyed | P/D | Brush (1 side),NA | 62 | 210 | 385 | kgs | Jiangao Zhang | 652_380 POLAR LAKE | Discuss | 411.91 | 1316 | 201.6 | 18.8 | 0 | 201.6 | 0 | 2.6% | 斷紗(斷經/斷緯); 針痕/直條; 油/髒/色污; 接疋 | [6 empty] | 單色扣點為B級,結論為Discuss | [16 empty] | 色樣、品質樣廠商提供 | 已簽核 | 請參考驗貨員意見。(Please refer to the QA's comments.) |  |  |  | 2026-07-06 | 2026-07-27 |  |  |  |  | IND-STL
197651 | 2026-05-13 | Auto |  | KOH | Michelle Lin 林慧錦 | V3C | WT6HA204RS | TMKF-26-04742 | AS |  |  | 江蘇新凱盛 | CHN | IND-STL2 | 2026-06-09 | 2026-06-08 | Polyester/Spandex 88/12% | Knit | Jersey | Dyed | P/D | NA,NA | 58 | 190 | 53 | kgs | Jiangao Zhang | 103_150 PINK CUSTARD | Discuss | 67.03 | 252 | 86.6 | 10.4 | 0 | 86.6 | 0 | 0.1% | 破洞; 接疋; 油/髒/色污 | [6 empty] | 單色扣點為B級,結論為Discuss | [16 empty] | 色樣、品質樣廠商提供 | 已簽核 | 請參考驗貨員意見。(Please refer to the QA's comments.) |  |  |  | 2026-07-06 | 2026-07-27 |  |  |  |  | IND-STL
197650 | 2026-05-13 | Auto |  | KOH | Michelle Lin 林慧錦 | V3C | WT6HA204RS | TMKF-26-04742 | AS |  |  | 江蘇新凱盛 | CHN | IND-STL2 | 2026-06-09 | 2026-06-08 | Polyester/Spandex 88/12% | Knit | Jersey | Dyed | P/D | NA,NA | 58 | 190 | 53 | kgs | Jiangao Zhang | 652_380 POLAR LAKE | Agree | 70.76 | 266 | 88.1 | 6.8 | 88.1 | 0 | 0 | 0% | 接疋; 油/髒/色污 | [6 empty] | 大貨品質在接受標準內 | [16 empty] | 色樣、品質樣廠商提供 | 已簽核 | 請參考驗貨員意見。(Please refer to the QA's comments.) |  |  |  | 2026-07-06 | 2026-07-27 |  |  |  |  | IND-STL
197649 | 2026-05-13 | Auto |  | KOH | Michelle Lin 林慧錦 | V3C | WT6HA204RS | TMKF-26-04742 | AS |  |  | 江蘇新凱盛 | CHN | IND-STL2 | 2026-06-09 | 2026-06-08 | Polyester/Spandex 88/12% | Knit | Jersey | Dyed | P/D | NA,NA | 58 | 190 | 53 | kgs | Jiangao Zhang | 658_180 MODERN WHITE | Discuss | 65.17 | 245 | 46.5 | 10.8 | 0 | 46.5 | 0 | 0.2% | 破洞; 油/髒/色污 | [6 empty] | 單色扣點為B級,結論為Discuss | [16 empty] | 色樣、品質樣廠商提供 | 已簽核 | 請參考驗貨員意見。(Please refer to the QA's comments.) |  |  |  | 2026-07-06 | 2026-07-27 |  |  |  |  | IND-STL
197591 | 2026-05-14 | Auto |  | GU | Cynthia Chen 陳律妏 | V6A | 60226N030A_2, 60226N030B_1 | TMKF-26-04805,TMKF-26-03643,TMKF-26-04801,TMKF-26-04803 | AS |  | A | 上海新聯紡 | CHN | IND-GLS1 VIN-MK3B MK3C | 2026-06-06 | 2026-06-06 | Recycled Polyester/Cotton(BCI) 65/35% | Woven | Poplin | Dyed | P/D | Peach (1 side),NA | 56 | 165 | 55075 | yds | Qiang Chen | 09 BLACK | Agree | 11956.2 | 11956.2 | 1339.6 | 10 | 725.5 | 614.1 | 0 | 0% | 棉粒/結頭/粗節; 油/髒/色污; 擦傷/刮傷/勾紗; 斷紗(斷經/斷緯); 橫檔/橫條 | [6 empty] | 部分匹扣點為B級,但單色結論為Pass | [16 empty] | 色樣、品質樣業務提供 | 已簽核 | 請參考驗貨員意見。(Please refer to the QA's comments.) |  |  | 2026-06-08 | 2026-05-29 | 2026-06-19 |  |  |  |  | IND-GLS
197592 | 2026-05-14 | Auto |  | GU | Cynthia Chen 陳律妏 | V6A | 60226N030A_2, 60226N030B_1 | TMKF-26-04805,TMKF-26-03643,TMKF-26-04801,TMKF-26-04803 | AS |  | A | 上海新聯紡 | CHN | IND-GLS1 VIN-MK3B MK3C | 2026-06-06 | 2026-06-06 | Recycled Polyester/Cotton(BCI) 65/35% | Woven | Poplin | Dyed | P/D | Peach (1 side),NA | 56 | 165 | 94135 | yds | Qiang Chen | 32 BEIGE | Reject | 4329.6 | 4329.6 | 426.4 | 6.6 | 284.4 | 0 | 142 | 0% | 棉粒/結頭/粗節; 針痕/直條; 擦傷/刮傷/勾紗; 油/髒/色污; 接疋 | [6 empty] | 單色結論為Fail,請打下並覆驗 | 202# | 覆驗日期簽核中 |  |  | 1.#32 BEIGE 202#第1167疋段落性磨毛条（直条印），单缸评C级REJ; 2.檢查抽驗匹- 缸差、匹內差(轻微邊中/頭尾)在接受範圍，請分缸使用。 | [11 empty] | 色樣、品質樣業務提供 | 已簽核 | 請參考驗貨員意見。(Please refer to the QA's comments.) |  |  | 2026-06-08 | 2026-05-29 | 2026-06-19 |  | 簽核中 |  |  | IND-GLS
197705 | 2026-05-14 | Auto |  | GU | Cynthia Chen 陳律妏 | V6A | 60226N030A_2 | TMKF-26-04805 | AS |  | A | 上海新聯紡 | CHN | IND-GLS1 | 2026-06-07 | 2026-06-07 | Recycled Polyester/Cotton(BCI) 65/35% | Woven | Poplin | Dyed | P/D | Peach (1 side),NA | 56 | 165 | 12105 | yds | Qiang Chen | 32 BEIGE | Discuss | 13913.6 | 13913.6 | 1609.3 | 10.4 | 591 | 1018.3 | 0 | 0.1% | 棉粒/結頭/粗節; 油/髒/色污; 擦傷/刮傷/勾紗 | [6 empty] | 單色扣點為B級,結論為Discuss | [16 empty] | 色樣、品質樣業務提供 | 簽核中 |  |  |  | 2026-06-22 | 2026-05-30 | 2026-06-24 |  |  |  |  | IND-GLS
197704 | 2026-05-14 | Auto |  | GU | Cynthia Chen 陳律妏 | V6A | 60226N030A_2 | TMKF-26-04805 | AS |  | A | 上海新聯紡 | CHN | IND-GLS1 | 2026-06-07 | 2026-06-07 | Recycled Polyester/Cotton(BCI) 65/35% | Woven | Poplin | Dyed | P/D | Peach (1 side),NA | 56 | 165 | 5339 | yds | Qiang Chen | 58 DARK GREEN | Discuss | 2517.7 | 2517.7 | 287.2 | 11.1 | 143.7 | 143.5 | 0 | 0.3% | 棉粒/結頭/粗節; 斷紗(斷經/斷緯); 油/髒/色污 | [6 empty] | 單色扣點為B級,結論為Discuss | [16 empty] | 色樣、品質樣業務提供 | 簽核中 |  |  |  | 2026-06-22 | 2026-05-30 | 2026-06-24 |  |  |  |  | IND-GLS
197652 | 2026-05-14 | Auto |  | GU | Cynthia Chen 陳律妏 | V6A | 60227H059A | TMKF-26-04822 | AS |  | A | 杭州福恩 | CHN | IND-GLD1 | 2026-06-08 | 2026-06-08 | Recycled Polyester/Viscose/Spandex 67/29/4% | Woven | Twill | Dyed | Dope/D | NA,NA | 54 | 280 | 45596 | yds | Junde Zhang | 09 BLACK | Discuss | 27774 | 27774 | 2880.8 | 13.8 | 387.8 | 2493 | 0 | 1.1% | 棉粒/結頭/粗節; 異纖/飛花; 擦傷/刮傷/勾紗; 斷紗(斷經/斷緯); 油/髒/色污; 橫檔/橫條 | [6 empty] | 單色扣點為B級,結論為Discuss | [16 empty] | 色樣、品質樣廠商提供 | 已簽核 | 請參考驗貨員意見。(Please refer to the QA's comments.) |  |  | 2026-06-08 | 2026-06-22 | 2026-11-04 |  |  |  |  | IND-GLD
197605 | 2026-05-18 | Auto |  | GU | Lomi Yang 楊茹芳 | V6B | 60276F138B | TMKF-26-04887 | AS |  | A | 江蘇斯巴達 | CHN | CAB-MK2 | 2026-06-06 | 2026-06-06 | Recycled Polyester/Polyester 70/30% | Knit | Fleece | Dyed | P/D | NA,NA | 58 | 280 | 24872 | yds | Ken Kong | 40 CREAM | Reject | 19562.5 | 19562.5 | 2349.7 | 14.6 | 843.8 | 1446.5 | 59.4 | 1.4% | 接疋; 破洞; 油/髒/色污; 斷紗(斷經/斷緯) |  |  |  |  | 布邊不良 |  | 部分匹為C級打下,但單色結論為Discuss | 52699#/7 | [15 empty] | 色樣、品質樣業務提供 | 已簽核 | 請參考驗貨員意見。(Please refer to the QA's comments.) | Email:zxf@js-jf.cn |  | 2026-07-01 | 2026-05-16 | 2026-06-26 |  |  |  |  | CAB-MK2
197722 | 2026-05-18 | Auto |  | GU | Lomi Yang 楊茹芳 | V6B | 60276F138B | TMKF-26-04887 | AS |  | A | 江蘇斯巴達 | CHN | CAB-MK2 | 2026-06-09 | 2026-06-09 | Recycled Polyester/Polyester 70/30% | Knit | Fleece | Dyed | P/D | NA,NA | 58 | 280 | 24872 | yds | Ken Kong | 40 CREAM | Discuss | 4602.2 | 4602.2 | 536.7 | 10.8 | 296.4 | 240.3 | 0 | 0.2% | 油/髒/色污; 接疋; 破洞 | [6 empty] | 單色扣點為B級,結論為Discuss | [16 empty] | 色樣、品質樣業務提供 | 簽核中 |  | Email:zxf@js-jf.cn |  | 2026-07-01 | 2026-05-16 | 2026-06-26 |  |  |  |  | CAB-MK2
197721 | 2026-05-18 | Auto |  | GU | Lomi Yang 楊茹芳 | V6B | 60276F138B | TMKF-26-04889 | AS |  | A | 江蘇斯巴達 | CHN | CAB-MK2 | 2026-06-09 | 2026-06-09 | Recycled Polyester 100% | Knit | Fleece | Dyed | P/D | NA,NA | 58 | 250 | 24132 | yds | Ken Kong | 40 CREAM | Reject | 21463.7 | 21463.7 | 2447.4 | 12.4 | 1093.6 | 1202.6 | 151.2 | 0.7% | 接疋; 橫檔/橫條; 油/髒/色污; 斷紗(斷經/斷緯); 破洞; 擦傷/刮傷/勾紗 |  |  | 緯斜/緯弧過大 |  | 布頭/尾瑕疵 |  | 部分匹為C級打下,但單色結論為Discuss | 50807# | [15 empty] | 色樣、品質樣業務提供 | 簽核中 |  | Email:zxf@js-jf.cn |  | 2026-07-01 | 2026-05-16 | 2026-06-26 |  |  |  |  | CAB-MK2
197645 | 2026-05-21 | Auto |  | GU | Willson Huang 黃暐翔 | V6A | 60226F064A | TMKF-26-04953 | AS |  | A | 華富 | CHN | IND-STL | 2026-06-08 | 2026-06-08 | Cotton(BCI) 100% | Woven | Twill | Dyed | Y/D | NA,NA | 56 | 106 | 34234 | yds | Ajun He | CHECK#32 | Agree | 34217.8 | 34217.8 | 3707.7 | 7.7 | 3169.7 | 538 | 0 | 0% | 棉粒/結頭/粗節; 異纖/飛花; 油/髒/色污; 破洞; 斷紗(斷經/斷緯) | [6 empty] | 部分匹扣點為B級,但單色結論為Pass | [16 empty] | 色樣、品質樣廠商提供 | 已簽核 | 請參考驗貨員意見。(Please refer to the QA's comments.) |  |  | 2026-06-22 | 2026-07-22 | 2026-08-26 |  |  |  |  | IND-STL
197706 | 2026-05-21 | Auto |  | GU | Willson Huang 黃暐翔 | V6A | 60226F064A | TMKF-26-04954 | AS |  | A | 華富 | CHN | IND-STL | 2026-06-09 | 2026-06-09 | /Cotton(BCI) /100% | Woven | Twill | Dyed | Y/D | NA,NA | 56 | 106 | 23239 | yds | Ajun He | CHECK#69 | Agree | 24461.4 | 24461.4 | 2646 | 6.3 | 2646 | 0 | 0 | 0% | 油/髒/色污; 棉粒/結頭/粗節; 異纖/飛花; 橫檔/橫條; 斷紗(斷經/斷緯); 擦傷/刮傷/勾紗; 接疋 |  |  |  |  | 修布痕 |  | 大貨品質在接受標準內 | [16 empty] | 色樣、品質樣廠商提供 | 簽核中 |  |  |  | 2026-06-22 | 2026-07-22 | 2026-08-26 |  |  |  |  | IND-STL
197636 | 2026-05-21 | Auto |  | GU | Grace Hsu 許貴茵 | V6A | 60226F073A, 60226F073D | TMKF-26-04962,TMKF-26-04963 | AS |  | A | 澳洋呢絨 | CHN | IND-STL | 2026-06-07 | 2026-06-07 | Recycled Polyester/Polyester 50/50% | Knit | Double Knit | Dyed | Top/D | Punch,NA | 56 | 300 | 84020 | yds | Yong Wang | 06 GRAY | Agree | 31226.4 | 31226.4 | 3500 | 4.9 | 3035.9 | 464.1 | 0 | 0% | 斷紗(斷經/斷緯); 破洞; 棉粒/結頭/粗節; 油/髒/色污; 異纖/飛花; 針痕/直條 |  |  |  |  | 布邊不良 |  | 部分匹扣點為B級,但單色結論為Pass | [16 empty] | 色樣、品質樣廠商提供 | 已簽核 | 請參考驗貨員意見。(Please refer to the QA's comments.) |  |  | 2026-06-08 | 2026-07-13 | 2026-08-06 |  |  |  |  | IND-STL
197654 | 2026-05-21 | Auto |  | GU | Grace Hsu 許貴茵 | V6A | 60226F073A | TMKF-26-04962 | AS |  | A | 澳洋呢絨 | CHN | IND-STL | 2026-06-08 | 2026-06-08 | Recycled Polyester/Polyester 50/50% | Knit | Double Knit | Dyed | Top/D | Punch,NA | 56 | 300 | 157055 | yds | Yong Wang | 08 DARK GRAY | Agree | 28200 | 28200 | 3031.5 | 3.1 | 2728.8 | 302.7 | 0 | 0% | 油/髒/色污; 棉粒/結頭/粗節; 斷紗(斷經/斷緯); 橫檔/橫條; 破洞; 擦傷/刮傷/勾紗; 異纖/飛花 | [6 empty] | 部分匹扣點為B級,但單色結論為Pass | [16 empty] | 色樣、品質樣廠商提供 | 已簽核 | 請參考驗貨員意見。(Please refer to the QA's comments.) |  |  |  | 2026-06-29 | 2026-08-06 |  |  |  |  | IND-STL
197712 | 2026-05-21 | Auto |  | GU | Grace Hsu 許貴茵 | V6A | 60226F073D | TMKF-26-04963 | AS |  | A | 澳洋呢絨 | CHN | IND-STL | 2026-06-09 | 2026-06-09 | Recycled Polyester/Polyester 50/50% | Knit | Double Knit | Dyed | Top/D | Punch,NA | 56 | 300 | 9791 | yds | Yong Wang | 08 DARK GRAY | Agree | 11136.8 | 11136.8 | 1175.8 | 2.6 | 1020.3 | 155.5 | 0 | 0% | 斷紗(斷經/斷緯); 油/髒/色污; 棉粒/結頭/粗節; 異纖/飛花 | [6 empty] | 部分匹扣點為B級,但單色結論為Pass | [16 empty] | 色樣、品質樣廠商提供 | 簽核中 |  |  |  |  | 2026-07-06 | 2026-08-06 |  |  |  |  | IND-STL
197655 | 2026-05-22 | Auto |  | GU | Grace Hsu 許貴茵 | V6A | 60226F073D | TMKF-26-04996 | NAS |  | A | 國華實業 | CHN | IND-STL | 2026-06-08 | 2026-06-08 | Recycled Polyester 100% | Knit | Tricot | Dyed | P/D | Brush (2 side),NA | 59 | 130 | 0 | yds | Ken Kong | 06 GRAY | Discuss | 5646 | 5646 | 628.6 | 21.5 | 0 | 628.6 | 0 | 3.5% | 接疋; 擦傷/刮傷/勾紗; 橫檔/橫條; 針痕/直條; 油/髒/色污 | [6 empty] | 單色扣點為B級,結論為Discuss | [16 empty] | 色樣、品質樣業務提供 | 簽核中 |  | Email:cimi@gtgh.com.cn |  | 2026-06-30 | 2026-07-06 | 2026-08-06 |  |  |  |  | IND-STL
197657 | 2026-05-22 | Auto |  | GU | Grace Hsu 許貴茵 | V6A | 60226F073D | TMKF-26-04996 | NAS |  | A | 國華實業 | CHN | IND-STL | 2026-06-08 | 2026-06-08 | Recycled Polyester 100% | Knit | Tricot | Dyed | P/D | Brush (2 side),NA | 59 | 130 | 0 | yds | Ken Kong | 08 DARK GRAY | Reject | 7816 | 7816 | 924.9 | 11.5 | 128.5 | 134.5 | 661.9 | 0.5% | 接疋; 橫檔/橫條; 油/髒/色污; 針痕/直條; 破洞; 擦傷/刮傷/勾紗 |  |  |  | 缸差過大 |  |  | 單色結論為Fail,請打下並覆驗 | 17#，18#，19# | [15 empty] | 色樣、品質樣業務提供 | 簽核中 |  | Email:cimi@gtgh.com.cn |  | 2026-06-30 | 2026-07-06 | 2026-08-06 |  |  |  |  | IND-STL
197688 | 2026-05-22 | Auto |  | KOH | Michelle Lin 林慧錦 | V3C | MS6FK235 | TMKF-26-05002 | AS |  |  | 中特 | CHN | VIN-MK2B | 2026-06-09 | 2026-06-08 | Polyester/Rayon/Spandex 87/11/2% | Knit | Jacquard | Dyed | Y/D | NA,NA | 59 | 240 | 4994 | kgs | Gul Wang | BURGUNDY BUFF CHECK | Agree | 4947.23 | 14508 | 1501.7 | 9.2 | 854.1 | 647.6 | 0 | 0% | 棉粒/結頭/粗節; 斷紗(斷經/斷緯); 接疋; 擦傷/刮傷/勾紗; 異纖/飛花; 破洞; 油/髒/色污 |  |  |  |  | 布邊不良 |  | 部分匹扣點為B級,但單色結論為Pass | [16 empty] | 色樣、品質樣廠商提供 | 簽核中 |  |  |  | 2026-06-10 | 2026-07-07 | 2026-08-10 |  |  |  |  | VIN-MK2
197695 | 2026-05-22 | Auto |  | KOH | Michelle Lin 林慧錦 | V3C | MS6FK235 | TMKF-26-05003 | AS |  |  | 中特 | CHN | VIN-MK2B | 2026-06-09 | 2026-06-08 | Polyester/Rayon/Spandex 88/11/1% | Knit | Jacquard | Dyed | Y/D | NA,NA | 59 | 240 | 5020 | kgs | Gul Wang | LIGHT GREY BUFF CHECK | Discuss | 3870.35 | 11350 | 1191.5 | 10.4 | 609.3 | 582.2 | 0 | 0.1% | 異纖/飛花; 接疋; 棉粒/結頭/粗節; 破洞; 油/髒/色污; 斷紗(斷經/斷緯) |  |  |  |  | 布邊不良 |  | 單色扣點為B級,結論為Discuss | [16 empty] | 色樣、品質樣廠商提供 | 簽核中 |  |  |  | 2026-06-10 | 2026-07-07 | 2026-08-10 |  |  |  |  | VIN-MK2
197713 | 2026-05-25 | Auto |  | GU | Grace Hsu 許貴茵 | V6B | 60326F078A | TMKF-26-05019 | AS |  | A | 澳洋呢絨 | CHN | IND-GLS1 | 2026-06-09 | 2026-06-09 | Recycled Polyester/Polyester 50/50% | Knit | Double Knit | Dyed | Top/D | Punch,NA | 56 | 300 | 58066 | yds | Yong Wang | 08 DARK GRAY | Agree | 18893.1 | 18893.1 | 1941.3 | 3.3 | 1640.1 | 224.4 | 76.8 | 0% | 斷紗(斷經/斷緯); 橫檔/橫條; 針痕/直條; 異纖/飛花; 破洞; 油/髒/色污 | [6 empty] | 部分匹為C級打下,但單色結論為Pass | [16 empty] | 色樣、品質樣廠商提供 | 簽核中 |  |  |  |  | 2026-07-13 | 2026-08-26 |  |  |  |  | IND-GLS
197683 | 2026-05-27 | Auto |  | ZRA | Amei Wu 吳靜芳 | V3B | 4853_310_W26 | TMKF-26-05168 | AS |  |  | 張家港萬晟 | CHN | CAB-MK2 | 2026-06-09 | 2026-06-09 | Cotton/Recycled Polyester/Spandex 70/27/3% | Knit | Scuba | Dyed | Cross dyed | NA,NA | 63 | 380 | 47053 | yds | Junde Zhang | GREY/NAVY | Discuss | 2769.2 | 2769.2 | 332.8 | 18 | 42.8 | 290 | 0 | 2.4% | 破洞; 棉粒/結頭/粗節; 異纖/飛花; 斷紗(斷經/斷緯); 接疋 |  |  |  |  | 布邊不良 |  | 單色扣點為B級,結論為Discuss | [16 empty] | 色樣、品質樣廠商提供 | 簽核中 |  |  |  | 2026-06-10 | 2026-06-24 | 2026-07-30 |  |  |  |  | CAB-MK2
197682 | 2026-05-27 | Auto |  | ZRA | Amei Wu 吳靜芳 | V3B | 4853_310_W26 | TMKF-26-05168 | AS |  |  | 張家港萬晟 | CHN | CAB-MK2 | 2026-06-09 | 2026-06-09 | Cotton/Recycled Polyester/Spandex 70/27/3% | Knit | Scuba | Dyed | Cross dyed | NA,NA | 63 | 380 | 50974 | yds | Junde Zhang | NAVY/GREY | Discuss | 5289 | 5289 | 617.5 | 18 | 83.3 | 534.2 | 0 | 2.4% | 破洞; 斷紗(斷經/斷緯); 異纖/飛花; 棉粒/結頭/粗節; 擦傷/刮傷/勾紗; 油/髒/色污; 接疋; 染折/折痕 | [6 empty] | 單色扣點為B級,結論為Discuss | [16 empty] | 色樣、品質樣廠商提供 | 簽核中 |  |  |  | 2026-06-10 | 2026-06-24 | 2026-07-30 |  |  |  |  | CAB-MK2
197635 | 2026-05-28 | Auto |  | GU | Willson Huang 黃暐翔 | V6B | 60326F051A_2 | TMKF-26-05222 | NAS |  | A | 上海新聯紡 | CHN | IND-GLS1 | 2026-06-07 | 2026-06-07 | Polyester 100% | Woven | Poplin | Dyed | P/D | NA,NA | 59 | 100 | 2388 | yds | Qiang Chen | BLACK | Discuss | 2900.1 | 2900.1 | 358.2 | 15.4 | 0 | 358.2 | 0 | 1.6% | 棉粒/結頭/粗節; 斷紗(斷經/斷緯); 油/髒/色污; 異纖/飛花; 擦傷/刮傷/勾紗 | [6 empty] | 單色扣點為B級,結論為Discuss | [16 empty] | 色樣、品質樣業務提供 | 已簽核 | 請參考驗貨員意見。(Please refer to the QA's comments.) |  |  |  | 2026-07-29 | 2026-08-19 |  |  |  |  | IND-GLS
197590 | 2026-06-01 | Auto |  | GU | Grace Hsu 許貴茵 | V6B | 60126N024A_1, 60126N024B_1 | TMKF-26-05283,TMKF-26-05284 | AS |  | A | 紹興普爾 | CHN | IND-GLD1 | 2026-06-06 | 2026-06-06 | Cotton/Polyester 77/23% | Knit | Terry | Dyed | P/D | NA,NA | 68 | 260 | 3303 | yds | Junde Zhang | 01 OFF WHITE | Discuss | 3288.6 | 3288.6 | 504.4 | 14.3 | 56.8 | 447.6 | 0 | 1.3% | 棉粒/結頭/粗節; 異纖/飛花; 破洞; 油/髒/色污; 接疋 | [6 empty] | 單色扣點為B級,結論為Discuss | [16 empty] | 色樣、品質樣業務提供 | 已簽核 | 請參考驗貨員意見。(Please refer to the QA's comments.) | Email:nancy@starwaytex.com |  | 2026-06-15 | 2026-06-22 | 2026-07-15 |  |  |  |  | IND-GLD
197589 | 2026-06-01 | Auto |  | GU | Grace Hsu 許貴茵 | V6B | 60126N024A_1, 60126N024B_1 | TMKF-26-05283,TMKF-26-05284 | AS |  | A | 紹興普爾 | CHN | IND-GLD1 | 2026-06-06 | 2026-06-06 | Cotton/Polyester 77/23% | Knit | Terry | Dyed | P/D | NA,NA | 68 | 260 | 5509 | yds | Junde Zhang | 03 GRAY | Discuss | 3855 | 3855 | 563.7 | 12.4 | 109.7 | 454 | 0 | 0.7% | 異纖/飛花; 斷紗(斷經/斷緯); 擦傷/刮傷/勾紗; 油/髒/色污; 棉粒/結頭/粗節; 接疋; 破洞 |  |  |  |  | 布邊不良 |  | 單色扣點為B級,結論為Discuss | [16 empty] | 色樣、品質樣業務提供 | 已簽核 | 請參考驗貨員意見。(Please refer to the QA's comments.) | Email:nancy@starwaytex.com |  | 2026-06-15 | 2026-06-22 | 2026-07-15 |  |  |  |  | IND-GLD
197588 | 2026-06-01 | Auto |  | GU | Grace Hsu 許貴茵 | V6B | 60126N024A_1, 60126N024B_1 | TMKF-26-05283,TMKF-26-05284 | AS |  | A | 紹興普爾 | CHN | IND-GLD1 | 2026-06-06 | 2026-06-06 | Cotton/Polyester 77/23% | Knit | Terry | Dyed | P/D | NA,NA | 68 | 260 | 749 | yds | Junde Zhang | 09 BLACK | Discuss | 2092.1 | 2092.1 | 320.5 | 21.2 | 0 | 320.5 | 0 | 3.4% | 擦傷/刮傷/勾紗; 油/髒/色污; 斷紗(斷經/斷緯); 破洞; 接疋 |  |  |  |  | 布邊不良 |  | 單色扣點為B級,結論為Discuss | [16 empty] | 色樣、品質樣業務提供 | 已簽核 | 請參考驗貨員意見。(Please refer to the QA's comments.) | Email:nancy@starwaytex.com |  | 2026-06-15 | 2026-06-22 | 2026-07-15 |  |  |  |  | IND-GLD
197710 | 2026-06-08 | Auto |  | GU | Cynthia Chen 陳律妏 | V6A | 60227H059A | TMKF-26-05511 | AS |  | A | 杭州福恩 | CHN | IND-GLD1 | 2026-06-09 | 2026-06-09 | Recycled Polyester/Viscose/Spandex 67/29/4% | Woven | Twill | Dyed | Dope/D | NA,NA | 54 | 280 | 31873 | yds | Junde Zhang | 08 DARK GRAY | Discuss | 22028.4 | 22028.4 | 2442.5 | 15.8 | 129.7 | 2312.8 | 0 | 1.7% | 異纖/飛花; 棉粒/結頭/粗節; 接疋; 斷紗(斷經/斷緯); 油/髒/色污 | [6 empty] | 單色扣點為B級,結論為Discuss | [16 empty] | 色樣、品質樣廠商提供 | 簽核中 |  |  |  | 2026-06-15 | 2026-06-22 | 2026-11-04 |  |  |  |  | IND-GLD
197711 | 2026-06-08 | Auto |  | GU | Cynthia Chen 陳律妏 | V6A | 60227H059A | TMKF-26-05511 | AS |  | A | 杭州福恩 | CHN | IND-GLD1 | 2026-06-09 | 2026-06-09 | Recycled Polyester/Viscose/Spandex 67/29/4% | Woven | Twill | Dyed | Dope/D | NA,NA | 54 | 280 | 45596 | yds | Junde Zhang | 09 BLACK | Discuss | 2557.4 | 2557.4 | 276.6 | 12.7 | 134.4 | 142.2 | 0 | 0.8% | 棉粒/結頭/粗節; 異纖/飛花; 擦傷/刮傷/勾紗 | [6 empty] | 單色扣點為B級,結論為Discuss | [16 empty] | 色樣、品質樣廠商提供 | 簽核中 |  |  |  | 2026-06-15 | 2026-06-22 | 2026-11-04 |  |  |  |  | IND-GLD
197507 | 2026-03-16 | Auto |  | ONY | Amy Chang 張春暖 | V7A | 903731_FA26 | TMKF-25-12123 | AS |  |  | C&T | VIN | CAB-MH1 MH2 | 2026-06-04 | 2026-06-04 | Rayon/Polyester/Spandex 56/39/5% | Knit | Jersey | Dyed | P/D,1x1 | NA,NA | 67 | 230 | 144429 | yds | NgocBich | BLACK JACK | Discuss | 5018.9 | 5018.9 | 714.5 | 17.5 | 156 | 558.5 | 0 | 2.3% | 斷紗(斷經/斷緯); 擦傷/刮傷/勾紗; 異纖/飛花; 棉粒/結頭/粗節; 接疋; 破洞; 油/髒/色污 |  |  |  |  | 布頭/尾瑕疵 |  | 單色扣點為B級,結論為Discuss | [16 empty] | 色樣、品質樣廠商提供 | 已簽核 | 請參考驗貨員意見。(Please refer to the QA's comments.) |  |  |  | 2026-04-06 | 2026-06-04 |  |  |  |  | CAB-MH
197508 | 2026-03-16 | Auto |  | ONY | Amy Chang 張春暖 | V7A | 903731_FA26 | TMKF-25-12123 | AS |  |  | C&T | VIN | CAB-MH1 MH2 | 2026-06-04 | 2026-06-04 | Rayon/Polyester/Spandex 56/39/5% | Knit | Jersey | Dyed | P/D,1x1 | NA,NA | 67 | 230 | 62848 | yds | NgocBich | NEBULA | Discuss | 467.4 | 467.4 | 104.8 | 21.9 | 0 | 104.8 | 0 | 3.6% | 擦傷/刮傷/勾紗; 油/髒/色污; 染折/折痕 |  |  |  |  | 布頭/尾瑕疵 |  | 單色扣點為B級,結論為Discuss | [16 empty] | 色樣、品質樣廠商提供 | 已簽核 | 請參考驗貨員意見。(Please refer to the QA's comments.) |  |  |  | 2026-04-06 | 2026-06-04 |  |  |  |  | CAB-MH
197509 | 2026-03-16 | Auto |  | ONY | Amy Chang 張春暖 | V7A | 903731_FA26 | TMKF-25-12123 | AS |  |  | C&T | VIN | CAB-MH1 MH2 | 2026-06-04 | 2026-06-04 | Rayon/Polyester/Spandex 56/39/5% | Knit | Jersey | Dyed | P/D,1x1 | NA,NA | 67 | 230 | 46457 | yds | NgocBich | ROCK ROSE | Discuss | 162.3 | 162.3 | 42.5 | 28.2 | 0 | 42.5 | 0 | 5.5% | 斷紗(斷經/斷緯); 擦傷/刮傷/勾紗; 油/髒/色污; 棉粒/結頭/粗節 | [6 empty] | 單色扣點為B級,結論為Discuss | [16 empty] | 色樣、品質樣廠商提供 | 已簽核 | 請參考驗貨員意見。(Please refer to the QA's comments.) |  |  |  | 2026-04-06 | 2026-06-04 |  |  |  |  | CAB-MH
197557 | 2026-01-22 | Auto |  | TGT | Freesia Fang 方映涵 | V5A | 1KWPM7_C326 | TMKF-26-00386 | NAS |  | A | 聚益 | CHN | VIN-MK2B | 2026-06-05 | 2026-06-05 | Nylon/Spandex 86/14% | Woven | Twill | Dyed | P/D | NA,NA | 56 | 163 | 50314 | yds | Yong Wang | BLACK ONYX | Discuss | 5358 | 5358 | 885 | 11.4 | 404 | 481 | 0 | 0.4% | 接疋; 棉粒/結頭/粗節; 染折/折痕; 斷紗(斷經/斷緯); 擦傷/刮傷/勾紗; 油/髒/色污; 橫檔/橫條; 異纖/飛花 | [6 empty] | 單色扣點為B級,結論為Discuss | [16 empty] | 色樣、品質樣廠商提供 | 已簽核 | 請參考驗貨員意見。(Please refer to the QA's comments.) | Email:jovilin@ecolot.com.tw |  |  | 2026-05-17 | 2026-06-19 |  |  |  |  | VIN-MK2
197672 | 2026-02-04 | Auto |  | GU | Anita Hsu 徐瑜穗 | V6A | 60226F031A_26 | TMKF-26-01065 | AS |  | A | PT. CENTURY | IND | IND-STL3 | 2026-06-03 | 2026-06-04 | Polyester/Cotton(BCI) 65/35% | Woven | Twill | Dyed | P/D | NA,NA | 56 | 249 | 9692 | yds | Dani | 56 OLIVE | Discuss | 3 | 3 | 360 | 25.8 | 0 | 360 | 0 | 4.7% | 棉粒/結頭/粗節; 油/髒/色污; 斷紗(斷經/斷緯) | [6 empty] | 單色扣點為B級,結論為Discuss | [16 empty] | 色樣、品質樣廠商提供 | 簽核中 |  |  |  |  | 2026-06-03 | 2026-06-24 |  |  |  |  | IND-STL
197669 | 2026-03-12 | Auto |  | ONY | Chezia Ding 丁俐妏 | V7C | 896955_FA26 | TMKF-26-01342 | NAS |  |  | KAHATEX | IND | IND-GLS2 | 2026-06-08 | 2026-06-08 | Cotton 100% | Woven | Twill | Dyed | Y/D | NA,NA | 60 | 106 | 53919 | yds | Dani | GREEN STRIPE CC008 | Discuss | 5122 | 5122 | 500 | 17.8 | 0 | 500 | 0 | 2.3% | 棉粒/結頭/粗節; 油/髒/色污; 橫檔/橫條; 異纖/飛花 | [6 empty] | 單色扣點為B級,結論為Discuss | [16 empty] | 無標準樣 | 簽核中 |  |  |  | 2026-06-10 | 2026-06-06 | 2026-06-25 |  |  |  |  | IND-GLS
197724 | 2026-02-13 | Auto |  | TGT | Sam Vu 武氏明豔 | V5C | L0R516_C326 | TMKF-26-01461 | AS |  | A | SAMIL(VIN) | VIN | VIN-TPLB TPLC | 2026-06-09 | 2026-06-08 | Modal/Spandex 94/6% | Knit | Jersey | PRT + Dyed | Reactive PRT,P/D | NA,NA | 58 | 220 | 145323 | yds | NgocBich | AOP312_28 | Discuss | 5723 | 5723 | 769 | 15.5 | 131 | 638 | 0 | 1.7% | 破洞; 斷紗(斷經/斷緯); 油/髒/色污; 接疋; 擦傷/刮傷/勾紗; 印花瑕疵(塞網); 棉粒/結頭/粗節 | [6 empty] | 單色扣點為B級,結論為Discuss | [16 empty] | 色樣、品質樣廠商提供 | 簽核中 |  |  |  |  | 2026-04-09 | 2026-06-10 |  |  |  |  | VIN-TPL
197671 | 2026-03-09 | Auto |  | ONY | Chezia Ding 丁俐妏 | V7C | 513755_FA26 | TMKF-26-01465 | NAS |  |  | KAHATEX | IND | IND-GLS2 | 2026-06-05 | 2026-06-05 | Cotton 100% | Woven | Oxford | Dyed | Y/D,1x1 | NA,NA | 56 | 122 | 68102 | yds | Dani | WHITE OXFORD | Discuss | 4928 | 4928 | 502 | 24.3 | 0 | 502 | 0 | 4.3% | 油/髒/色污; 棉粒/結頭/粗節; 異纖/飛花; 橫檔/橫條 | [6 empty] | 單色扣點為B級,結論為Discuss | [16 empty] | 無標準樣 | 簽核中 |  |  |  | 2026-06-05 | 2026-05-29 | 2026-06-17 |  |  |  |  | IND-GLS
197673 | 2026-02-19 | Auto |  | GU | Anita Hsu 徐瑜穗 | V6A | 60226F031A_26 | TMKF-26-01502 | AS |  | A | PT. CENTURY | IND | IND-STL3 | 2026-06-03 | 2026-06-04 | Polyester/Cotton(BCI) 65/35% | Woven | Twill | Dyed | P/D | NA,NA | 56 | 249 | 23053 | yds | Dani | 56 OLIVE | Discuss | 727 | 727 | 129 | 21.7 | 0 | 129 | 0 | 3.5% | 棉粒/結頭/粗節; 斷紗(斷經/斷緯); 油/髒/色污 | [6 empty] | 單色扣點為B級,結論為Discuss | [16 empty] | 無標準樣 | 簽核中 |  |  |  |  | 2026-06-03 | 2026-06-24 |  |  |  |  | IND-STL
197677 | 2026-02-19 | Auto |  | GU | Anita Hsu 徐瑜穗 | V6A | 60226F031A_26 | TMKF-26-01504 | AS |  | A | PT. CENTURY | IND | IND-STL3 | 2026-06-03 | 2026-06-04 | Polyester/Cotton(BCI) 65/35% | Woven | Twill | Dyed | P/D | NA,NA | 56 | 249 | 2025 | yds | Dani | 67 BLUE | Discuss | 838 | 838 | 84 | 29.8 | 0 | 84 | 0 | 5.9% | 油/髒/色污; 棉粒/結頭/粗節 | [6 empty] | 單色扣點為B級,結論為Discuss | [16 empty] | 色樣、品質樣廠商提供 | 簽核中 |  |  |  |  | 2026-06-03 | 2026-06-24 |  |  |  |  | IND-STL
197562 | 2026-03-04 | Auto |  | KOH | Susan Chen 陳玉書 | V3C | WX6FA117, WX6FA117_HO26, WX6FA216, WX6FA513, WX6FA516, WX6FA516_HO26, WX6HA108 | TMKF-26-01530,TMKF-26-01531,TMKF-26-01524,TMKF-26-01971,TMKF-26-01970,TMKF-26-04879,TMKF-26-04880,TMKF-26-04885 | AS |  |  | 永新印染 | CHN | VIN-TPLB TPLC | 2026-06-05 | 2026-06-05 | Recycled Polyester/Viscose/Spandex 47/47/6% | Knit | Double Knit | Dyed | P/D | NA,NA | 60 | 300 | 13010 | kgs | Qiang Chen | EVAN PINE | Reject | 647.77 | 1496 | 310.1 | 30 | 0 | 54.3 | 255.8 | 6% | 接疋; 斷紗(斷經/斷緯); 破洞; 油/髒/色污; 擦傷/刮傷/勾紗; 染折/折痕; 針痕/直條 | [5 empty] | 克重過輕 | 單色結論為Fail,請打下並覆驗 |  | 簽核完成 |  |  | 1.EVAN PINE/MINERAL BLACK大货布面因勾纱、胚布中央痕、直条印等瑕疵超分多，评C级。 LACY LAVENDER色C13#布面散乱勾纱评C级； 2.缸差较明显，参考大货核可缸差样，在范围内； 3.以碼重估算碼長，部分缸短碼0.7%-3.4%，請更改碼長。 | 勾紗/中央痕 | 面料已經是尾數，交期已經來不及，請布廠有額外的數量FOC 補布，同時卡車出貨，請布廠擔保，如有任何因布導致成衣短裝，由布廠負責 | [9 empty] | 色樣、品質樣廠商提供 | 已簽核 | 請參考驗貨員意見。(Please refer to the QA's comments.) |  |  | 2026-06-26 | 2026-05-10 | 2026-06-10 | 游蓓玟 同意出貨 考量成衣交期&已FOC補布，持續關注大貨生產狀況，因布導致短裝將索賠布廠. | 同意出貨-瑕疵無法重修，補損出貨 |  |  | VIN-TPL
197561 | 2026-03-04 | Auto |  | KOH | Susan Chen 陳玉書 | V3C | WX6FA117, WX6FA117_HO26, WX6FA216, WX6FA513, WX6FA516, WX6FA516_HO26, WX6HA108 | TMKF-26-01530,TMKF-26-01531,TMKF-26-01524,TMKF-26-01971,TMKF-26-01970,TMKF-26-04879,TMKF-26-04880,TMKF-26-04885 | AS |  |  | 永新印染 | CHN | VIN-TPLB TPLC | 2026-06-05 | 2026-06-05 | Recycled Polyester/Viscose/Spandex 47/47/6% | Knit | Double Knit | Dyed | P/D | NA,NA | 60 | 300 | 8713 | kgs | Qiang Chen | LACY LAVENDER | Reject | 5301.22 | 12243 | 282.7 | 24.8 | 0 | 226.4 | 56.3 | 4.4% | 接疋; 油/髒/色污; 破洞; 棉粒/結頭/粗節; 斷紗(斷經/斷緯); 擦傷/刮傷/勾紗 | [6 empty] | 部分匹為C級打下,但單色結論為Discuss | C13# | [15 empty] | 色樣、品質樣廠商提供 | 已簽核 | 請參考驗貨員意見。(Please refer to the QA's comments.) |  |  | 2026-06-26 | 2026-05-10 | 2026-06-10 |  |  |  |  | VIN-TPL
197563 | 2026-03-04 | Auto |  | KOH | Susan Chen 陳玉書 | V3C | WX6FA117, WX6FA117_HO26, WX6FA216, WX6FA513, WX6FA516, WX6FA516_HO26, WX6HA108 | TMKF-26-01530,TMKF-26-01531,TMKF-26-01524,TMKF-26-01971,TMKF-26-01970,TMKF-26-04879,TMKF-26-04880,TMKF-26-04885 | AS |  |  | 永新印染 | CHN | VIN-TPLB TPLC | 2026-06-05 | 2026-06-05 | Recycled Polyester/Viscose/Spandex 47/47/6% | Knit | Double Knit | Dyed | P/D | NA,NA | 60 | 300 | 14802 | kgs | Qiang Chen | MINERAL BLACK | Reject | 753.85 | 1741 | 271.1 | 21.4 | 0 | 104.6 | 166.5 | 3.4% | 接疋; 油/髒/色污; 擦傷/刮傷/勾紗; 破洞; 棉粒/結頭/粗節; 針痕/直條; 橫檔/橫條 | [6 empty] | 單色結論為Fail,請打下並覆驗 |  | 簽核完成 |  |  | 1.EVAN PINE/MINERAL BLACK大货布面因勾纱、胚布中央痕、直条印等瑕疵超分多，评C级。 LACY LAVENDER色C13#布面散乱勾纱评C级； 2.缸差较明显，参考大货核可缸差样，在范围内； 3.以碼重估算碼長，部分缸短碼0.7%-3.4%，請更改碼長。 | 勾紗/中央痕 | 面料已經是尾數，交期已經來不及，請布廠有額外的數量FOC 補布，同時卡車出貨，請布廠擔保，如有任何因布導致成衣短裝，由布廠負責 | [9 empty] | 色樣、品質樣廠商提供 | 已簽核 | 請參考驗貨員意見。(Please refer to the QA's comments.) |  |  | 2026-06-26 | 2026-05-10 | 2026-06-10 | 游蓓玟 同意出貨 考量成衣交期&已FOC補布，持續關注大貨生產狀況，因布導致短裝將索賠布廠. | 同意出貨-瑕疵無法重修，補損出貨 |  |  | VIN-TPL
197583 | 2026-03-09 | Auto |  | TGT | Melody Chen 陳可縈 | V5C | 450K19_C326 | TMKF-26-01803 | NAS |  | A | 江陰申利 | CHN | VIN-MK2B | 2026-06-05 | 2026-06-05 | Recycled Polyester 100% | Knit | Plush Terry | Dyed | P/D | NA,NA | 68 | 250 | 94820 | yds | Jiangao Zhang | EBONY | Reject | 30339 | 30339 | 3327.9 | 23 | 0 | 3018.2 | 309.7 | 3.9% | 接疋; 染折/折痕; 針痕/直條; 斷紗(斷經/斷緯); 擦傷/刮傷/勾紗; 破洞; 油/髒/色污 |  |  | 緯斜/緯弧過大 |  |  | 克重過輕 | 部分匹為C級打下,但單色結論為Discuss | [16 empty] | 色樣、品質樣廠商提供 | 已簽核 | 請參考驗貨員意見。(Please refer to the QA's comments.) |  |  |  | 2026-05-01 | 2026-07-13 |  |  |  |  | VIN-MK2
197510 | 2026-03-09 | Auto |  | TGT | Melody Chen 陳可縈 | V5C | 450K19_C326 | TMKF-26-01803 | NAS |  | A | 江陰申利 | CHN | VIN-MK2B | 2026-06-05 | 2026-06-04 | Recycled Polyester 100% | Knit | Plush Terry | Dyed | P/D | NA,NA | 68 | 250 | 94870 | yds | Jiangao Zhang | GLADE GREEN | Reject | 31643 | 31643 | 3341.4 | 22.8 | 0 | 3129.3 | 212.1 | 3.8% | 破洞; 針痕/直條; 斷紗(斷經/斷緯); 接疋; 橫檔/橫條; 擦傷/刮傷/勾紗 |  |  | 緯斜/緯弧過大 |  |  |  | 部分匹為C級打下,但單色結論為Discuss | [16 empty] | 色樣、品質樣廠商提供 | 已簽核 | 請參考驗貨員意見。(Please refer to the QA's comments.) |  |  |  | 2026-05-01 | 2026-07-13 |  |  |  |  | VIN-MK2
197637 | 2026-03-18 | Auto |  | KOH | Jenna Chan 詹靖宜 | V3C | MS6FK213R_FA26, MS6FK213X_FA26 | TMKF-26-02048 | AS |  | A | 聚益 | CHN | IND-STL4 | 2026-06-07 | 2026-06-07 | Polyester 100% | Knit | Sherpa | Dyed | P/D | Anti-pilling,NA | 59 | 210 | 216492 | yds | Changzhi Wang | IVORY | Reject | 7116 | 7116 | 1235.9 | 9.6 | 846.3 | 233.5 | 156.1 | 0% | 油/髒/色污; 接疋; 破洞; 斷紗(斷經/斷緯); 橫檔/橫條 |  |  |  |  | 布邊不良; 背面瑕疵 | 克重過輕 | 部分匹為C級打下,但單色結論為Discuss | [16 empty] | 色樣、品質樣廠商提供 | 已簽核 | 請參考驗貨員意見。(Please refer to the QA's comments.) | Email:jovilin@ecolot.com.tw |  |  | 2026-05-19 | 2026-06-15 |  |  |  |  | IND-STL
197715 | 2026-04-10 | Auto |  | ONY | Dash Wang 王彥智 | V7A | 846591_V4 | TMKF-26-02053 | NAS |  |  | 頡鴻紡織 | CHN | IND-GLD2 | 2026-06-09 | 2026-06-09 | Nylon/Spandex 77/23% | Knit | Tricot | Dyed | P/D,1x1 | NA,NA | 58 | 165 | 24683 | yds | Nianhua Li | BLACK JACK | Discuss | 20657 | 20657 | 2506.9 | 10.3 | 1568.6 | 938.3 | 0 | 0.1% | 橫檔/橫條; 油/髒/色污; 接疋; 破洞; 針痕/直條; 擦傷/刮傷/勾紗 |  |  |  |  | 布邊不良 |  | 單色扣點為B級,結論為Discuss | [16 empty] | 色樣、品質樣廠商提供 | 簽核中 |  |  |  |  | 2026-06-05 | 2026-07-28 |  |  |  |  | IND-GLD
197603 | 2026-03-19 | Auto |  | KOH | Michelle Lin 林慧錦 | V3C | ZS6FP002R/P/E/L, ZS6FR004R/P, ZS6FY000R/P | TMKF-26-02056,TMKF-26-02057,TMKF-26-02059 | AS |  |  | 潤泰 | CHN | VIN-MK3A | 2026-06-06 | 2026-06-06 | Cotton(BCI) 100% | Woven | Flannel | Dyed | Y/D | Brush (2 side),NA | 56 | 137 | 76342 | yds | Yao Deng | GREEN PLAID | Agree | 10000 | 10000 | 1010.3 | 8.9 | 899.3 | 111 | 0 | 0% | 棉粒/結頭/粗節; 異纖/飛花; 擦傷/刮傷/勾紗 | [6 empty] | 部分匹扣點為B級,但單色結論為Pass | [16 empty] | 色樣、品質樣廠商提供 | 已簽核 | 請參考驗貨員意見。(Please refer to the QA's comments.) |  |  | 2026-06-12 | 2026-05-22 | 2026-07-20 |  |  |  |  | VIN-MK3
197727 | 2026-03-19 | Auto |  | KOH | Michelle Lin 林慧錦 | V3C | ZS6FR004R/P | TMKF-26-02056 | AS |  |  | 潤泰 | CHN | VIN-MK3A | 2026-06-09 | 2026-06-09 | Cotton(BCI) 100% | Woven | Flannel | Dyed | Y/D | Brush (2 side),NA | 56 | 137 | 0 | yds | Yao Deng | GREEN PLAID | Agree | 13667 | 13667 | 1391.6 | 9.1 | 775 | 616.6 | 0 | 0% | 棉粒/結頭/粗節; 異纖/飛花; 油/髒/色污; 斷紗(斷經/斷緯); 擦傷/刮傷/勾紗 | [6 empty] | 部分匹扣點為B級,但單色結論為Pass | [16 empty] | 色樣、品質樣廠商提供 | 簽核中 |  |  |  |  | 2026-05-22 | 2026-07-20 |  |  |  |  | VIN-MK3
197726 | 2026-03-19 | Auto |  | KOH | Michelle Lin 林慧錦 | V3C | ZS6FR004R/P | TMKF-26-02056 | AS |  |  | 潤泰 | CHN | VIN-MK3A | 2026-06-09 | 2026-06-09 | Cotton(BCI) 100% | Woven | Flannel | Dyed | Y/D | Brush (2 side),NA | 56 | 137 | 0 | yds | Yao Deng | GREY FAIRYTALE PLAID | Agree | 2787 | 2787 | 317.8 | 7.9 | 202.3 | 115.5 | 0 | 0% | 異纖/飛花; 棉粒/結頭/粗節; 斷紗(斷經/斷緯); 油/髒/色污 | [6 empty] | 部分匹扣點為B級,但單色結論為Pass | [16 empty] | 色樣、品質樣廠商提供 | 簽核中 |  |  |  |  | 2026-05-22 | 2026-07-20 |  |  |  |  | VIN-MK3
197725 | 2026-03-19 | Auto |  | KOH | Michelle Lin 林慧錦 | V3C | ZS6FR004R/P | TMKF-26-02056 | AS |  |  | 潤泰 | CHN | VIN-MK3A | 2026-06-08 | 2026-06-08 | Cotton(BCI) 100% | Woven | Flannel | Dyed | Y/D | Brush (2 side),NA | 56 | 137 | 7499 | yds | Yao Deng | HOLIDAY GREEN PLAID | Agree | 29664.9 | 29664.9 | 2986.9 | 8 | 2447.9 | 539 | 0 | 0% | 棉粒/結頭/粗節; 異纖/飛花; 斷紗(斷經/斷緯); 破洞; 擦傷/刮傷/勾紗 | [6 empty] | 部分匹扣點為B級,但單色結論為Pass | [16 empty] | 色樣、品質樣廠商提供 | 簽核中 |  |  |  |  | 2026-05-22 | 2026-07-20 |  |  |  |  | VIN-MK3
197714 | 2026-03-19 | Auto |  | KOH | Michelle Lin 林慧錦 | V3C | ZS6FR004R/P | TMKF-26-02056 | AS |  |  | 潤泰 | CHN | VIN-MK3A | 2026-06-09 | 2026-06-09 | Cotton(BCI) 100% | Woven | Flannel | Dyed | Y/D | Brush (2 side),NA | 56 | 137 | 0 | yds | Changzhi Wang | MULTI DEER PRINT | Agree | 9900 | 9900 | 990.5 | 4.4 | 990.5 | 0 | 0 | 0% | 油/髒/色污; 異纖/飛花; 棉粒/結頭/粗節; 擦傷/刮傷/勾紗 | [6 empty] | 大貨品質在接受標準內 | [16 empty] | 色樣、品質樣廠商提供 | 簽核中 |  |  |  |  | 2026-05-22 | 2026-07-20 |  |  |  |  | VIN-MK3
197685 | 2026-03-19 | Auto |  | KOH | Michelle Lin 林慧錦 | V3C | ZS6FR004R/P | TMKF-26-02056 | AS |  |  | 潤泰 | CHN | VIN-MK3A | 2026-06-09 | 2026-06-09 | Cotton(BCI) 100% | Woven | Flannel | Dyed | Y/D | Brush (2 side),NA | 56 | 137 | 6359 | yds | Changzhi Wang | MULTI FESTIVE DOGS | Reject | 15661 | 15661 | 1686.2 | 12.8 | 525.8 | 1023.1 | 137.3 | 0.8% | 印花瑕疵(印白); 油/髒/色污; 印花瑕疵(塞網); 棉粒/結頭/粗節; 橫檔/橫條; 擦傷/刮傷/勾紗; 接疋; 斷紗(斷經/斷緯) | 布面不平整 |  |  | 匹差過大 | 背面瑕疵 |  | 部分匹為C級打下,但單色結論為Discuss | [16 empty] | 色樣、品質樣廠商提供 | 簽核中 |  |  |  |  | 2026-05-22 | 2026-07-20 |  |  |  |  | VIN-MK3
197684 | 2026-03-19 | Auto |  | KOH | Michelle Lin 林慧錦 | V3C | ZS6FY000R/P | TMKF-26-02057 | AS |  |  | 潤泰 | CHN | VIN-MK3A | 2026-06-08 | 2026-06-08 | Cotton(BCI) 100% | Woven | Flannel | Dyed | Y/D | Brush (2 side),NA | 56 | 137 | 26674 | yds | Changzhi Wang | PINK PURPLE PLAID | Agree | 40450 | 40450 | 4095.7 | 10.1 | 1998.5 | 1724.1 | 373.1 | 0% | 棉粒/結頭/粗節; 異纖/飛花; 油/髒/色污; 擦傷/刮傷/勾紗; 破洞 | 格/條距不符 |  | 緯斜/緯弧過大 |  |  |  | 部分匹為C級打下,但單色結論為Pass | [16 empty] | 色樣、品質樣廠商提供 | 簽核中 |  |  |  |  | 2026-05-22 | 2026-07-20 |  |  |  |  | VIN-MK3
197680 | 2026-03-19 | Auto |  | KOH | Michelle Lin 林慧錦 | V3C | ZS6FX000R/P/L, ZS6FX001R/P | TMKF-26-02058 | AS |  |  | 潤泰 | CHN | IND-GLS3 | 2026-06-08 | 2026-06-08 | Cotton(BCI) 100% | Woven | Flannel | Dyed | Y/D | Brush (2 side),NA | 56 | 137 | 51970 | yds | Yao Deng | FESTIVE HOLIDAY PLAID | Reject | 1970 | 1970 | 261.5 | 7.6 | 126 | 0 | 135.5 | 0% | 棉粒/結頭/粗節; 異纖/飛花; 擦傷/刮傷/勾紗; 破洞 | 格/條距不符 | [5 empty] | 單色結論為Fail,請打下並覆驗 | [16 empty] | 色樣、品質樣廠商提供 | 簽核中 |  |  |  | 2026-06-09 | 2026-06-06 | 2026-06-29 |  |  |  |  | IND-GLS
197728 | 2026-03-19 | Auto |  | KOH | Michelle Lin 林慧錦 | V3C | ZS6FX000R/P/L, ZS6FX001R/P | TMKF-26-02058 | AS |  |  | 潤泰 | CHN | IND-GLS3 | 2026-06-09 | 2026-06-09 | Cotton(BCI) 100% | Woven | Flannel | Dyed | Y/D | Brush (2 side),NA | 56 | 137 | 51970 | yds | Yao Deng | FESTIVE HOLIDAY PLAID | Discuss | 1989.8 | 1989.8 | 278.3 | 11.9 | 84.3 | 194 | 0 | 0.6% | 棉粒/結頭/粗節; 斷紗(斷經/斷緯); 異纖/飛花 | [6 empty] | 單色扣點為B級,結論為Discuss | [16 empty] | 色樣、品質樣廠商提供 | 簽核中 |  |  |  | 2026-06-09 | 2026-06-06 | 2026-06-29 |  |  |  |  | IND-GLS
197606 | 2026-03-19 | Auto |  | KOH | Michelle Lin 林慧錦 | V3C | ZS6FX000R/P/L, ZS6FX001R/P | TMKF-26-02058 | AS |  |  | 潤泰 | CHN | IND-GLS3 | 2026-06-06 | 2026-06-06 | Cotton(BCI) 100% | Woven | Flannel | Dyed | Y/D | Brush (2 side),NA | 56 | 137 | 56471 | yds | Yao Deng | GREEN CHIPPER CHECK | Discuss | 6471 | 6471 | 627 | 12.4 | 240.6 | 386.4 | 0 | 0.7% | 棉粒/結頭/粗節; 異纖/飛花; 擦傷/刮傷/勾紗; 破洞 | [6 empty] | 單色扣點為B級,結論為Discuss | [16 empty] | 色樣、品質樣廠商提供 | 已簽核 | 請參考驗貨員意見。(Please refer to the QA's comments.) |  |  | 2026-06-09 | 2026-06-06 | 2026-06-29 |  |  |  |  | IND-GLS
197607 | 2026-03-19 | Auto |  | KOH | Michelle Lin 林慧錦 | V3C | ZS6FX000R/P/L, ZS6FX001R/P | TMKF-26-02058 | AS |  |  | 潤泰 | CHN | IND-GLS3 | 2026-06-06 | 2026-06-06 | Cotton(BCI) 100% | Woven | Flannel | Dyed | Y/D | Brush (2 side),NA | 56 | 137 | 77836 | yds | Yao Deng | GREEN FAIRYTALE PLAID | Agree | 14836 | 14836 | 1526.7 | 7.5 | 1407.7 | 119 | 0 | 0% | 異纖/飛花; 棉粒/結頭/粗節; 油/髒/色污; 破洞; 擦傷/刮傷/勾紗 | [6 empty] | 部分匹扣點為B級,但單色結論為Pass | [16 empty] | 色樣、品質樣廠商提供 | 已簽核 | 請參考驗貨員意見。(Please refer to the QA's comments.) |  |  | 2026-06-09 | 2026-06-06 | 2026-06-29 |  |  |  |  | IND-GLS
197679 | 2026-03-19 | Auto |  | KOH | Michelle Lin 林慧錦 | V3C | ZS6FX000R/P/L, ZS6FX001R/P | TMKF-26-02058 | AS |  |  | 潤泰 | CHN | IND-GLS3 | 2026-06-08 | 2026-06-08 | Cotton(BCI) 100% | Woven | Flannel | Dyed | Y/D | Brush (2 side),NA | 56 | 137 | 0 | yds | Yao Deng | PURPLE WHIMSICAL PLAI | Discuss | 11470.9 | 11470.9 | 1177.5 | 10.8 | 411 | 766.5 | 0 | 0.2% | 擦傷/刮傷/勾紗; 異纖/飛花; 棉粒/結頭/粗節; 斷紗(斷經/斷緯) | [6 empty] | 單色扣點為B級,結論為Discuss | [16 empty] | 色樣、品質樣廠商提供 | 簽核中 |  |  |  | 2026-06-09 | 2026-06-06 | 2026-06-29 |  |  |  |  | IND-GLS
197543 | 2026-03-24 | Auto |  | DKS | Elain Huang 黃孟芳 | V2B | DAW26324_Q426 | TMKF-26-02212 | NAS |  |  | 頡鴻紡織 | CHN | VIN-MK2B | 2026-06-04 | 2026-06-04 | Polyester/Spandex 92/8% | Knit | Fleece | Dyed | P/D | Brush (2 side),NA | 59 | 230 | 9851 | yds | Nianhua Li | JET NAVY | Reject | 3779 | 3779 | 378.2 | 10.6 | 0 | 0 | 378.2 | 0.2% | 破洞; 接疋; 斷紗(斷經/斷緯); 油/髒/色污 | [6 empty] | 單色結論為Fail,請打下並覆驗 |  | 覆驗日期簽核中 |  |  | 1. 抽驗匹瑕疵扣分為B級，若有超損以成衣廠反應為準。 2. PURE BLACK：LOT 26053767#部分疋折痕扣分C级，REJECT。（寄样） 3. PURE BLACK：LOT 26051562-R2#布底颜色同头缸不符，C级REJECT。（寄样） 4. JET NAVY：LOT 26053995#、26054214#、26054215#布底起绒程度对标准样偏茸，C级REJECT。（寄样） 5. JET NAVY：LOT 26054214#距边5"、7.5"位直条稍明，可勉强接受。（寄样） 6. PURE BLACK：LOT 26053768#折痕稍明，可勉强接受。（寄样） | [11 empty] | 色樣、品質樣業務提供 | 已簽核 | 請參考驗貨員意見。(Please refer to the QA's comments.) |  |  |  | 2026-06-09 | 2026-07-30 |  | 簽核中 |  |  | VIN-MK2
197544 | 2026-03-24 | Auto |  | DKS | Elain Huang 黃孟芳 | V2B | DAW26324_Q426 | TMKF-26-02212 | NAS |  |  | 頡鴻紡織 | CHN | VIN-MK2B | 2026-06-04 | 2026-06-04 | Polyester/Spandex 92/8% | Knit | Fleece | Dyed | P/D | Brush (2 side),NA | 59 | 230 | 10151 | yds | Nianhua Li | PURE BLACK | Reject | 2877 | 2877 | 336.3 | 42.8 | 0 | 166.2 | 170.1 | 9.8% | 接疋; 破洞; 染折/折痕; 斷紗(斷經/斷緯) |  |  |  | 顏色不符 |  |  | 單色結論為Fail,請打下並覆驗 |  | 覆驗日期簽核中 |  |  | 1. 抽驗匹瑕疵扣分為B級，若有超損以成衣廠反應為準。 2. PURE BLACK：LOT 26053767#部分疋折痕扣分C级，REJECT。（寄样） 3. PURE BLACK：LOT 26051562-R2#布底颜色同头缸不符，C级REJECT。（寄样） 4. JET NAVY：LOT 26053995#、26054214#、26054215#布底起绒程度对标准样偏茸，C级REJECT。（寄样） 5. JET NAVY：LOT 26054214#距边5"、7.5"位直条稍明，可勉强接受。（寄样） 6. PURE BLACK：LOT 26053768#折痕稍明，可勉强接受。（寄样） | [11 empty] | 色樣、品質樣廠商提供 | 已簽核 | 請參考驗貨員意見。(Please refer to the QA's comments.) |  |  |  | 2026-06-09 | 2026-07-30 |  | 簽核中 |  |  | VIN-MK2
197608 | 2026-03-24 | Auto |  | TGT | Sam Vu 武氏明豔 | V5C | W98Z8Z_C426IND | TMKF-26-02213 | AS |  | A | SAMIL(VIN) | VIN | IND-GLD5 | 2026-06-06 | 2026-06-06 | Modal/Spandex 95/5% | Knit | Jersey | Dyed | P/D | NA,NA | 62 | 200 | 271726 | yds | HoaNguyen | EBONY | Reject | 246 | 246 | 64 | 21.9 | 0 | 0 | 64 | 3.6% | 斷紗(斷經/斷緯); 接疋; 擦傷/刮傷/勾紗; 破洞 |  |  |  |  | 鬆/緊邊 |  | 單色結論為Fail,請打下並覆驗 | [16 empty] | 色樣、品質樣廠商提供 | 簽核中 |  |  |  |  | 2026-05-10 | 2026-06-20 |  |  |  |  | IND-GLD
197581 | 2026-03-24 | Auto |  | TGT | Sam Vu 武氏明豔 | V5C | L0R516_C426IND | TMKF-26-02232 | AS |  | A | SAMIL(VIN) | VIN | IND-GLD3 GLD5 | 2026-06-05 | 2026-06-05 | Modal/Spandex 94/6% | Knit | Jersey | PRT + Dyed | Reactive PRT,P/D | NA,NA | 58 | 220 | 307164 | yds | NgocBich | AOP431_1 | Agree | 14115 | 14115 | 1888 | 7.8 | 1160 | 728 | 0 | 0% | 接疋; 棉粒/結頭/粗節; 破洞; 油/髒/色污; 印花瑕疵; 斷紗(斷經/斷緯); 擦傷/刮傷/勾紗; 破洞修補痕; 印花瑕疵(塞網) |  |  |  |  | 布邊不良 |  | 部分匹扣點為B級,但單色結論為Pass | [16 empty] | 色樣、品質樣廠商提供 | 已簽核 | 請參考驗貨員意見。(Please refer to the QA's comments.) |  |  |  | 2026-05-10 | 2026-06-20 |  |  |  |  | IND-GLD
197619 | 2026-03-24 | Auto |  | TGT | Sam Vu 武氏明豔 | V5C | L0R516_C426IND | TMKF-26-02232 | AS |  | A | SAMIL(VIN) | VIN | IND-GLD3 GLD5 | 2026-06-06 | 2026-06-06 | Modal/Spandex 94/6% | Knit | Jersey | PRT + Dyed | Reactive PRT,P/D | NA,NA | 58 | 220 | 307164 | yds | NgocBich | AOP431_1 | Agree | 8460 | 8460 | 874 | 10 | 512 | 362 | 0 | 0% | 斷紗(斷經/斷緯); 破洞修補痕; 接疋; 油/髒/色污; 棉粒/結頭/粗節; 破洞 |  |  |  |  | 布邊不良 |  | 部分匹扣點為B級,但單色結論為Pass | [16 empty] | 色樣、品質樣廠商提供 | 簽核中 |  |  |  |  | 2026-05-10 | 2026-06-20 |  |  |  |  | IND-GLD
197542 | 2026-03-25 | Auto |  | DKS | Elain Huang 黃孟芳 | V2B | DAM62_Q426 | TMKF-26-02297 | NAS |  |  | 頡鴻紡織 | CHN | CAB-MH3 | 2026-06-03 | 2026-06-04 | Polyester/Spandex 92/8% | Knit | Fleece | Dyed | P/D | Brush (2 side),NA | 59 | 230 | 5935 | yds | Nianhua Li | PURE BLACK | Reject | 3823 | 3823 | 458.3 | 31 | 59 | 168 | 231.3 | 6.3% | 接疋; 破洞; 斷紗(斷經/斷緯); 油/髒/色污; 染折/折痕 | [6 empty] | 單色結論為Fail,請打下並覆驗 |  | 採購-出貨與否簽核 |  |  | 1. PURE BLACK：LOT 26053756#、26053758-R1#折痕明显，C级REJECT；LOT 26053756#破洞等瑕疵扣分C级，REJECT。 2. LOT 26053757-R1#第6疋裁破洞4.5Y，请布厂更改资料。 | [11 empty] | 色樣、品質樣廠商提供 | 已簽核 | 請參考驗貨員意見。(Please refer to the QA's comments.) |  |  |  | 2026-06-09 | 2026-07-30 |  | 簽核中 |  |  | CAB-MH
197559 | 2026-03-25 | Auto |  | DKS | Lu Lee 李璐 | V2B | DAM15104NV_Q426 | TMKF-26-02330 | NAS |  |  | 井澤 | CHN | VIN-MK3A | 2026-06-05 | 2026-06-05 | Polyester/Spandex 88/12% | Woven | Plain Weave | Dyed | P/D | NA,Wicking | 53 | 182 | 1255 | yds | Yong Wang | DEEP GRAPE | Discuss | 1202 | 1202 | 156 | 11.5 | 0 | 156 | 0 | 0.5% | 斷紗(斷經/斷緯); 接疋; 棉粒/結頭/粗節; 油/髒/色污 | [6 empty] | 單色扣點為B級,結論為Discuss | [16 empty] | 色樣、品質樣廠商提供 | 已簽核 | 請參考驗貨員意見。(Please refer to the QA's comments.) |  |  |  | 2026-07-21 | 2026-08-27 |  |  |  |  | VIN-MK3
197558 | 2026-03-25 | Auto |  | DKS | Lu Lee 李璐 | V2B | DAM15104NV_Q426 | TMKF-26-02330 | NAS |  |  | 井澤 | CHN | VIN-MK3A | 2026-06-05 | 2026-06-05 | Polyester/Spandex 88/12% | Woven | Plain Weave | Dyed | P/D | NA,Wicking | 53 | 182 | 1255 | yds | Yong Wang | LIME BUTTER | Discuss | 1374 | 1374 | 204 | 12.7 | 100 | 104 | 0 | 0.8% | 油/髒/色污; 斷紗(斷經/斷緯); 棉粒/結頭/粗節 | [6 empty] | 單色扣點為B級,結論為Discuss | [16 empty] | 色樣、品質樣廠商提供 | 已簽核 | 請參考驗貨員意見。(Please refer to the QA's comments.) |  |  |  | 2026-07-21 | 2026-08-27 |  |  |  |  | VIN-MK3
197532 | 2026-03-26 | Auto |  | DKS | Gina Peng 彭榆茜 | V2A | MAX117_Q426 | TMKF-26-02393 | NAS |  |  | 達和國際 | TWN | IND-GLD2 | 2026-06-01 | 2026-06-04 | Polyester/Rayon/Spandex 75/23/2% | Knit | Jacquard | Dyed | Top/D,Jacquard | NA,UPF 50+ | 58 | 325 | 21069 | yds | Allen Wu | B4619/CHILI PEPPER | Discuss | 3897 | 3897 | 505 | 10.3 | 341 | 164 | 0 | 0.1% | 接疋; 棉粒/結頭/粗節; 油/髒/色污; 斷紗(斷經/斷緯) | [6 empty] | 單色扣點為B級,結論為Discuss | [16 empty] | 無色樣，品質樣業務提供 | 簽核中 |  | Email:amylin@dar-her.com.tw |  |  | 2026-06-03 | 2026-07-06 |  |  |  |  | IND-GLD
197530 | 2026-03-26 | Auto |  | DKS | Gina Peng 彭榆茜 | V2A | MAX117_Q426 | TMKF-26-02393 | NAS |  |  | 達和國際 | TWN | IND-GLD2 | 2026-06-01 | 2026-06-04 | Polyester/Rayon/Spandex 75/23/2% | Knit | Jacquard | Dyed | Top/D,Jacquard | NA,UPF 50+ | 58 | 325 | 24705 | yds | Allen Wu | B6818/JUNEBUG | Agree | 3102 | 3102 | 205 | 4.9 | 178 | 27 | 0 | 0% | 接疋; 棉粒/結頭/粗節; 油/髒/色污 | [6 empty] | 部分匹扣點為B級,但單色結論為Pass | [16 empty] | 無色樣，品質樣業務提供 | 簽核中 |  | Email:amylin@dar-her.com.tw |  |  | 2026-06-03 | 2026-07-06 |  |  |  |  | IND-GLD
197529 | 2026-03-26 | Auto |  | DKS | Gina Peng 彭榆茜 | V2A | MAX117_Q426 | TMKF-26-02393 | NAS |  |  | 達和國際 | TWN | IND-GLD2 | 2026-06-01 | 2026-06-04 | Polyester/Rayon/Spandex 75/23/2% | Knit | Jacquard | Dyed | Top/D,Jacquard | NA,UPF 50+ | 58 | 325 | 5047 | yds | Allen Wu | B8260/CAPTAINS BLUE | Agree | 929 | 929 | 132 | 8.3 | 90 | 42 | 0 | 0% | 接疋; 油/髒/色污; 棉粒/結頭/粗節 | [6 empty] | 部分匹扣點為B級,但單色結論為Pass | [16 empty] | 色樣、品質樣業務提供 | 簽核中 |  | Email:amylin@dar-her.com.tw |  |  | 2026-06-03 | 2026-07-06 |  |  |  |  | IND-GLD
197531 | 2026-03-26 | Auto |  | DKS | Gina Peng 彭榆茜 | V2A | MAX117_Q426 | TMKF-26-02393 | NAS |  |  | 達和國際 | TWN | IND-GLD2 | 2026-06-01 | 2026-06-04 | Polyester/Rayon/Spandex 75/23/2% | Knit | Jacquard | Dyed | Top/D,Jacquard | NA,UPF 50+ | 58 | 325 | 27751 | yds | Allen Wu | B8459/SKYWAY | Agree | 3177 | 3177 | 170 | 8.2 | 129 | 41 | 0 | 0% | 接疋; 棉粒/結頭/粗節; 油/髒/色污 | [6 empty] | 部分匹扣點為B級,但單色結論為Pass | [16 empty] | 色樣、品質樣業務提供 | 簽核中 |  | Email:amylin@dar-her.com.tw |  |  | 2026-06-03 | 2026-07-06 |  |  |  |  | IND-GLD
197587 | 2026-03-26 | Auto |  | DKS | Gina Peng 彭榆茜 | V2A | WAX251_Q426 | TMKF-26-02442 | NAS |  |  | 達和國際 | TWN | VIN-LR3 | 2026-06-03 | 2026-06-05 | Polyester/Rayon/Spandex 75/23/2% | Knit | Jacquard | Dyed | P/D | NA,NA | 52 | 325 | 10987 | yds | Allen Wu | BURGUNDY VELVET | Discuss | 914 | 914 | 92 | 13 | 47 | 45 | 0 | 0.9% | 接疋; 油/髒/色污 | [6 empty] | 單色扣點為B級,結論為Discuss | [16 empty] | 色樣、品質樣業務提供 | 簽核中 |  | Email:amylin@dar-her.com.tw |  |  | 2026-06-05 | 2026-07-16 |  |  |  |  | VIN-LR3
197586 | 2026-03-26 | Auto |  | DKS | Gina Peng 彭榆茜 | V2A | WAX251_Q426 | TMKF-26-02442 | NAS |  |  | 達和國際 | TWN | VIN-LR3 | 2026-06-03 | 2026-06-05 | Polyester/Rayon/Spandex 75/23/2% | Knit | Jacquard | Dyed | P/D | NA,NA | 52 | 325 | 11228 | yds | Allen Wu | EVERGREEN GLADE | Agree | 3142 | 3142 | 425 | 7.1 | 379 | 46 | 0 | 0% | 接疋; 斷紗(斷經/斷緯); 橫檔/橫條; 油/髒/色污 | [6 empty] | 部分匹扣點為B級,但單色結論為Pass | [16 empty] | 色樣、品質樣業務提供 | 簽核中 |  | Email:amylin@dar-her.com.tw |  |  | 2026-06-05 | 2026-07-16 |  |  |  |  | VIN-LR3
197616 | 2026-03-30 | Auto |  | QNC | Vivian Lan 藍文琦 | V3B | M_LKT_112_SCAL4, M_PNT_118_SCAL4<br/>W_PNT_218_SCAL4, M_PNT_124_SCAL4, W_HKT_41_SCAL4, W_HKT_42_SCAL4, W_HKT_43_SCAL4, W_PNT_219_SCAL4 | TMKF-26-02588 | AS |  |  | FOUNTAIN SET | CHN | VIN-TPLB TPLC | 2026-06-06 | 2026-06-06 | Organic Cotton/Recycled Polyester 70/30% | Knit | Fleece | Dyed | Top/D | Peach (1 side),NA | 69 | 285 | 20308 | yds | Jimmy Shi | LIGHT HEATHER GREY | Agree | 20241 | 20241 | 2223 | 9.7 | 1505.5 | 717.5 | 0 | 0% | 接疋; 破洞; 油/髒/色污; 異纖/飛花; 斷紗(斷經/斷緯); 棉粒/結頭/粗節; 擦傷/刮傷/勾紗 |  |  |  |  | 布邊不良 |  | 部分匹扣點為B級,但單色結論為Pass | [16 empty] | 色樣、品質樣廠商提供 | 已簽核 | 請參考驗貨員意見。(Please refer to the QA's comments.) |  |  | 2026-06-22 | 2026-06-19 | 2026-07-10 |  |  |  |  | VIN-TPL
197615 | 2026-03-30 | Auto |  | QNC | Vivian Lan 藍文琦 | V3B | M_LKT_112_SCAL4, M_PNT_118_SCAL4, M_PNT_124_SCAL4<br/>W_PNT_219_SCAL4, W_HKT_41_SCAL4, W_HKT_42_SCAL4, W_HKT_43_SCAL4, W_PNT_218_SCAL4 | TMKF-26-02590 | AS |  |  | FOUNTAIN SET | CHN | VIN-TPLB TPLC | 2026-06-06 | 2026-06-06 | Organic Cotton/Recycled Polyester 60/40% | Knit | Jersey | Dyed | Top/D | Peach (1 side),NA | 66 | 120 | 1207 | yds | Jimmy Shi | LIGHT HEATHER GREY | Agree | 1313 | 1313 | 134.5 | 9.7 | 134.5 | 0 | 0 | 0% | 接疋; 異纖/飛花; 棉粒/結頭/粗節; 破洞 | [6 empty] | 大貨品質在接受標準內 | [16 empty] | 色樣、品質樣廠商提供 | 已簽核 | 請參考驗貨員意見。(Please refer to the QA's comments.) |  |  | 2026-06-22 | 2026-06-19 | 2026-07-10 |  |  |  |  | VIN-TPL
197614 | 2026-03-30 | Auto |  | QNC | Vivian Lan 藍文琦 | V3B | M_LKT_112_SCAL4, W_HKT_41_SCAL4, W_HKT_42_SCAL4, W_HKT_43_SCAL4 | TMKF-26-02595 | AS |  |  | FOUNTAIN SET | CHN | VIN-TPLB | 2026-06-06 | 2026-06-06 | Organic Cotton 100% | Knit | Rib | Dyed | Top/D,1x1 | NA,NA | 67 | 445 | 1890 | yds | Jimmy Shi | LIGHT HEATHER GREY | Agree | 1755 | 1755 | 236.5 | 7.6 | 171 | 65.5 | 0 | 0% | 油/髒/色污; 棉粒/結頭/粗節; 接疋; 破洞 | [6 empty] | 部分匹扣點為B級,但單色結論為Pass | [16 empty] | 色樣、品質樣廠商提供 | 已簽核 | 請參考驗貨員意見。(Please refer to the QA's comments.) |  |  | 2026-06-22 | 2026-06-09 | 2026-07-10 |  |  |  |  | VIN-TPL
197692 | 2026-06-09 | Auto |  | BYY | Amy Chang 張春暖 | V7B | 00B4A_H26 | TMKF-26-02815 | AS |  |  | 儒鴻ECLAT | TWN | IND-GLD1 | 2026-06-08 | 2026-06-08 | Polyester/Spandex 87/13% | Knit | Jersey | Dyed | Y/D,1x1 | NA,NA | 58 | 266 | 590 | yds | Allen Wu | CELADON HEATHER | Discuss | 592 | 592 | 162.5 | 2.5 | 162.5 | 0 | 0 | 0% | 斷紗(斷經/斷緯) | [6 empty] | 大貨品質在接受標準內 | [16 empty] | 無標準樣 | 簽核中 |  |  |  | 2026-06-12 | 2026-09-04 | 2026-10-10 |  |  |  |  | IND-GLD
197690 | 2026-06-09 | Auto |  | BYY | Amy Chang 張春暖 | V7B | 00B4A_H26 | TMKF-26-02815 | AS |  |  | 儒鴻ECLAT | TWN | IND-GLD1 | 2026-06-08 | 2026-06-08 | Polyester/Spandex 87/13% | Knit | Jersey | Dyed | Y/D,1x1 | NA,NA | 58 | 266 | 590 | yds | Allen Wu | CLOUD WHITE | Reject | 1784 | 1784 | 140.5 | 5.7 | 0 | 0 | 140.5 | 0% | 油/髒/色污; 橫檔/橫條; 斷紗(斷經/斷緯) | [6 empty] | 單色結論為Fail,請打下並覆驗 | [16 empty] | 無標準樣 | 簽核中 |  |  |  | 2026-06-12 | 2026-09-04 | 2026-10-10 |  |  |  |  | IND-GLD
197693 | 2026-06-09 | Auto |  | BYY | Amy Chang 張春暖 | V7B | 00B4A_H26 | TMKF-26-02815 | AS |  |  | 儒鴻ECLAT | TWN | IND-GLD1 | 2026-06-08 | 2026-06-08 | Polyester/Spandex 87/13% | Knit | Jersey | Dyed | Y/D,1x1 | NA,NA | 58 | 266 | 866 | yds | Allen Wu | NOCTURNAL NAVY | Discuss | 1411 | 1411 | 155 | 0 | 155 | 0 | 0 | 0% | [7 empty] | 大貨品質在接受標準內 | [16 empty] | 無標準樣 | 簽核中 |  |  |  | 2026-06-12 | 2026-09-04 | 2026-10-10 |  |  |  |  | IND-GLD
197694 | 2026-06-09 | Auto |  | BYY | Amy Chang 張春暖 | V7B | 00B4A_H26 | TMKF-26-02815 | AS |  |  | 儒鴻ECLAT | TWN | IND-GLD1 | 2026-06-08 | 2026-06-08 | Polyester/Spandex 87/13% | Knit | Jersey | Dyed | Y/D,1x1 | NA,NA | 58 | 266 | 819 | yds | Allen Wu | SILVER MIST | Discuss | 5486 | 5486 | 695.4 | 0.6 | 695.4 | 0 | 0 | 0% | 斷紗(斷經/斷緯) | [6 empty] | 大貨品質在接受標準內 | [16 empty] | 無標準樣 | 簽核中 |  |  |  | 2026-06-12 | 2026-09-04 | 2026-10-10 |  |  |  |  | IND-GLD
197689 | 2026-06-09 | Auto |  | BYY | Amy Chang 張春暖 | V7B | 00B45_H26 | TMKF-26-02816 | AS |  |  | 儒鴻ECLAT | TWN | IND-GLD1 | 2026-06-09 | 2026-06-08 | Polyester/Spandex 87/13% | Knit | Jersey | Dyed | Y/D,1x1 | NA,NA | 58 | 266 | 867 | yds | Allen Wu | DARKEST NIGHT | Discuss | 1777 | 1777 | 220 | 0 | 220 | 0 | 0 | 0% | [7 empty] | 大貨品質在接受標準內 | [16 empty] | 無標準樣 | 簽核中 |  |  |  | 2026-06-12 | 2026-08-07 | 2026-09-11 |  |  |  |  | IND-GLD
197674 | 2026-04-03 | Auto |  | GU | Lomi Yang 楊茹芳 | V6B | 60126F056A | TMKF-26-03007,TMKF-26-03474,TMKF-26-02982 | NAS |  | A | 紹興昕紳 | CHN | IND-GLD1 | 2026-06-08 | 2026-06-08 | Polyester/Recycled Polyester/Spandex 65/30/5% | Knit | Velour | Dyed | P/D | NA,NA | 57 | 350 | 47231 | yds | Jun Yan | 09 BLACK | Reject | 20078 | 20078 | 1847.9 | 11.7 | 738.7 | 917.8 | 191.4 | 0.5% | 接疋; 染折/折痕; 破洞; 擦傷/刮傷/勾紗; 橫檔/橫條; 斷紗(斷經/斷緯) | [5 empty] | 幅寬不足 | 部分匹為C級打下,但單色結論為Discuss | 3#，59#，60# | [15 empty] | 色樣、品質樣廠商提供 | 已簽核 | 請參考驗貨員意見。(Please refer to the QA's comments.) |  |  | 2026-06-08 | 2026-07-01 | 2026-08-05 |  |  |  |  | IND-GLD
197676 | 2026-04-03 | Auto |  | GU | Lomi Yang 楊茹芳 | V6B | 60126F056A | TMKF-26-03007,TMKF-26-03474,TMKF-26-02982 | NAS |  | A | 紹興昕紳 | CHN | IND-GLD1 | 2026-06-08 | 2026-06-08 | Polyester/Recycled Polyester/Spandex 65/30/5% | Knit | Velour | Dyed | P/D | NA,NA | 57 | 350 | 21620 | yds | Jun Yan | 30 NATURAL | Reject | 12117 | 12117 | 993 | 14.1 | 117.9 | 770.3 | 104.8 | 1.2% | 染折/折痕; 接疋; 油/髒/色污; 斷紗(斷經/斷緯); 破洞 |  |  |  |  | 布邊不良 | 幅寬不足 | 部分匹為C級打下,但單色結論為Discuss | 22# | [15 empty] | 色樣、品質樣廠商提供 | 已簽核 | 請參考驗貨員意見。(Please refer to the QA's comments.) |  |  | 2026-06-08 | 2026-07-01 | 2026-08-05 |  |  |  |  | IND-GLD
197675 | 2026-04-03 | Auto |  | GU | Lomi Yang 楊茹芳 | V6B | 60126F056A | TMKF-26-03007,TMKF-26-03474,TMKF-26-02982 | NAS |  | A | 紹興昕紳 | CHN | IND-GLD1 | 2026-06-08 | 2026-06-08 | Polyester/Recycled Polyester/Spandex 65/30/5% | Knit | Velour | Dyed | P/D | NA,NA | 57 | 350 | 19183 | yds | Jun Yan | 50 LIGHT GREEN | Agree | 856 | 856 | 97.4 | 9.2 | 57.8 | 39.6 | 0 | 0% | 接疋; 油/髒/色污 | [6 empty] | 部分匹扣點為B級,但單色結論為Pass | [16 empty] | 色樣、品質樣廠商提供 | 已簽核 | 請參考驗貨員意見。(Please refer to the QA's comments.) |  |  | 2026-06-08 | 2026-07-01 | 2026-08-05 |  |  |  |  | IND-GLD
197662 | 2026-05-22 | Auto |  | GAP | Josie Do 杜氏翠恆 | V5C | 1184283_HO26 | TMKF-26-03117 | AS |  |  | TEXBANK | CHN | VIN-MK3A | 2026-06-08 | 2026-06-08 | Viscose 100% | Woven | Crepe | Dyed | P/D | NA,NA | 55 | 124 | 2127 | yds | Leo Li | BLACK | Agree | 4194 | 4194 | 436.2 | 4.6 | 436.2 | 0 | 0 | 0% | 斷紗(斷經/斷緯); 油/髒/色污; 棉粒/結頭/粗節; 異纖/飛花 | [6 empty] | 大貨品質在接受標準內 | [16 empty] | 色樣、品質樣廠商提供 | 已簽核 | 請參考驗貨員意見。(Please refer to the QA's comments.) |  |  | 2026-06-18 | 2026-07-11 | 2026-08-14 |  |  |  |  | VIN-MK3
197661 | 2026-05-22 | Auto |  | GAP | Josie Do 杜氏翠恆 | V5C | 1184283_HO26 | TMKF-26-03117 | AS |  |  | TEXBANK | CHN | VIN-MK3A | 2026-06-08 | 2026-06-08 | Viscose 100% | Woven | Crepe | Dyed | P/D | NA,NA | 55 | 124 | 1667 | yds | Leo Li | GPS26440117A | Agree | 2699 | 2699 | 559.4 | 3 | 559.4 | 0 | 0 | 0% | 破洞; 斷紗(斷經/斷緯); 印花瑕疵(印白); 油/髒/色污; 棉粒/結頭/粗節 | [6 empty] | 大貨品質在接受標準內 | [16 empty] | 色樣、品質樣廠商提供 | 已簽核 | 請參考驗貨員意見。(Please refer to the QA's comments.) |  |  | 2026-06-18 | 2026-07-11 | 2026-08-14 |  |  |  |  | VIN-MK3
197660 | 2026-05-22 | Auto |  | GAP | Josie Do 杜氏翠恆 | V5C | 1184283_HO26 | TMKF-26-03117 | AS |  |  | TEXBANK | CHN | VIN-MK3A | 2026-06-08 | 2026-06-08 | Viscose 100% | Woven | Crepe | Dyed | P/D | NA,NA | 55 | 124 | 2001 | yds | Leo Li | TERRA BROWN | Reject | 3478 | 3478 | 510.9 | 12.3 | 216.1 | 219.3 | 75.5 | 0.7% | 橫檔/橫條; 油/髒/色污; 棉粒/結頭/粗節; 破洞; 斷紗(斷經/斷緯) | [6 empty] | 部分匹為C級打下,但單色結論為Discuss | [16 empty] | 色樣、品質樣廠商提供 | 已簽核 | 請參考驗貨員意見。(Please refer to the QA's comments.) |  |  | 2026-06-18 | 2026-07-11 | 2026-08-14 |  |  |  |  | VIN-MK3
197717 | 2026-04-09 | Auto |  | KOH | Jenna Chan 詹靖宜 | V3C | MS6FK209R_HO26, MS6FK209X_HO26 | TMKF-26-03119 | AS |  |  | 達和國際 | TWN | CVN-HG | 2026-06-09 | 2026-06-09 | Cotton(BCI)/Polyester 60/40% | Knit | Double Knit | Dyed | P/D | NA,NA | 58 | 260 | 15848 | kgs | Allen Wu | 214_110 IVORY SILK | Agree | 1043.26 | 2874 | 314 | 5.7 | 314 | 0 | 0 | 0% | 接疋; 棉粒/結頭/粗節; 油/髒/色污 | [6 empty] | 大貨品質在接受標準內 | [16 empty] | 無色樣，品質樣業務提供 | 簽核中 |  | Email:amylin@dar-her.com.tw |  | 2026-06-10 | 2026-06-23 | 2026-08-04 |  |  |  |  | CVN-HG
197716 | 2026-04-09 | Auto |  | KOH | Jenna Chan 詹靖宜 | V3C | MS6FK209R_HO26, MS6FK209X_HO26 | TMKF-26-03119 | AS |  |  | 達和國際 | TWN | CVN-HG | 2026-06-09 | 2026-06-09 | Cotton(BCI)/Polyester 60/40% | Knit | Double Knit | Dyed | P/D | NA,NA | 58 | 260 | 23040 | kgs | Allen Wu | 550_610 ERIKA OLIVE | Discuss | 2833.58 | 7806 | 919 | 4.9 | 818 | 101 | 0 | 0% | 接疋; 棉粒/結頭/粗節; 油/髒/色污; 破洞修補痕 | [6 empty] | 大貨品質在接受標準內 | [16 empty] | 無色樣，品質樣業務提供 | 簽核中 |  | Email:amylin@dar-her.com.tw |  | 2026-06-10 | 2026-06-23 | 2026-08-04 |  |  |  |  | CVN-HG
197659 | 2026-05-06 | Auto |  | GAP | Josie Do 杜氏翠恆 | V5C | 909062_HO26 | TMKF-26-03124 | AS |  |  | TEXBANK | CHN | VIN-MK3A | 2026-06-08 | 2026-06-08 | Viscose 100% | Woven | Satin | Dyed | P/D | NA,NA | 55 | 124 | 1477 | yds | Leo Li | SLED 385 | Agree | 1477 | 1477 | 209.1 | 4.8 | 209.1 | 0 | 0 | 0% | 橫檔/橫條; 油/髒/色污; 異纖/飛花; 棉粒/結頭/粗節 | [6 empty] | 大貨品質在接受標準內 | [16 empty] | 色樣、品質樣廠商提供 | 已簽核 | 請參考驗貨員意見。(Please refer to the QA's comments.) |  |  | 2026-06-11 | 2026-07-04 | 2026-07-31 |  |  |  |  | VIN-MK3
197553 | 2026-04-14 | Auto |  | DKS | Demi Hsu 許嘉恬 | V2A | WAX66_Q426 | TMKF-26-03221 | NAS |  |  | 亞太紡織 | CHN | IND-GLR1 | 2026-06-05 | 2026-06-05 | Nylon/Cotton/Spandex 44/44/12% | Woven | Plain Weave | Dyed | P/D | NA,Anti-Microbial,UPF 50+,Wicking,Wrinkl | 55 | 145 | 677 | yds | Ajun He | CLOUD COVER_OSU | Reject | 677 | 677 | 137.7 | 12.3 | 0 | 0 | 137.7 | 0.7% | 油/髒/色污; 棉粒/結頭/粗節; 染折/折痕 |  |  |  |  | 背面瑕疵 |  | 單色結論為Fail,請打下並覆驗 |  | 採購-出貨與否簽核 |  |  | 1.抽驗匹瑕疵扣分為B級，若有超損以成衣廠反應為準。 2.抽验匹布面折痕超分判C级。 3.以实际码重核算，短码4.5%，请补足。 | [11 empty] | 色樣、品質樣廠商提供 | 已簽核 | 請參考驗貨員意見。(Please refer to the QA's comments.) |  |  |  | 2026-06-15 | 2026-07-25 |  | 簽核中 |  |  | IND-GLR1
197552 | 2026-04-14 | Auto |  | DKS | Demi Hsu 許嘉恬 | V2A | WAX66_Q426 | TMKF-26-03222 | NAS |  |  | 亞太紡織 | CHN | IND-GLR1 | 2026-06-05 | 2026-06-05 | Nylon/Cotton/Spandex 44/44/12% | Woven | Plain Weave | Dyed | P/D | NA,Anti-Microbial,UPF 50+,Wrinklefree | 55 | 135 | 239 | yds | Ajun He | PURE BLACK_IOW | Discuss | 246.3 | 246.3 | 127.5 | 12.5 | 0 | 127.5 | 0 | 0.8% | 棉粒/結頭/粗節; 染折/折痕; 接疋; 異纖/飛花 | [6 empty] | 單色扣點為B級,結論為Discuss | [16 empty] | 色樣、品質樣廠商提供 | 已簽核 | 請參考驗貨員意見。(Please refer to the QA's comments.) |  |  |  | 2026-06-15 | 2026-07-25 |  |  |  |  | IND-GLR1
197658 | 2026-05-21 | Auto |  | GAP | Josie Do 杜氏翠恆 | V5C | 1187234_FA26 | TMKF-26-03234 | AS |  |  | TEXBANK | CHN | VIN-MK3B | 2026-06-08 | 2026-06-08 | Polyester/Wool 60/40% | Woven | Herringbone | Dyed | Y/D | NA,NA | 55 | 225 | 0 | yds | Leo Li | GWH2536709A | Agree | 2200 | 2200 | 341.3 | 3.2 | 341.3 | 0 | 0 | 0% | 擦傷/刮傷/勾紗; 棉粒/結頭/粗節 | [6 empty] | 大貨品質在接受標準內 | [16 empty] | 色樣、品質樣廠商提供 | 已簽核 | 請參考驗貨員意見。(Please refer to the QA's comments.) |  |  | 2026-06-13 | 2026-06-26 | 2026-07-29 |  |  |  |  | VIN-MK3
197569 | 2026-05-22 | Auto |  | GAP | Josie Do 杜氏翠恆 | V5C | 1183779_FA26 | TMKF-26-03238 | AS |  |  | TEXBANK | CHN | VIN-MK3A | 2026-06-05 | 2026-06-05 | /Polyester/Wool /60/40% | Woven | Herringbone | Dyed | Y/D | NA,NA | 57 | 260 | 1279 | yds | Jun Yan | GWH24349013A | Discuss | 1248 | 1248 | 1248.3 | 21.5 | 0 | 1248.3 | 0 | 3.5% | 斷紗(斷經/斷緯); 破洞; 棉粒/結頭/粗節; 異纖/飛花; 接疋; 擦傷/刮傷/勾紗 |  |  |  |  | 布邊不良 |  | 單色扣點為B級,結論為Discuss | [16 empty] | 色樣、品質樣廠商提供 | 已簽核 | 請參考驗貨員意見。(Please refer to the QA's comments.) |  |  | 2026-06-10 | 2026-06-26 | 2026-07-29 |  |  |  |  | VIN-MK3
197678 | 2026-04-15 | Auto |  | GU | Anita Hsu 徐瑜穗 | V6B | 60236F007A_1 | TMKF-26-03251 | AS |  | A | PT. CENTURY | IND | IND-STL | 2026-06-03 | 2026-06-04 | Polyester/Cotton(BCI) 65/35% | Woven | Twill | Dyed | P/D | NA,NA | 57 | 249 | 958 | yds | Dani | 09 BLACK | Discuss | 1539 | 1539 | 120 | 27.5 | 0 | 120 | 0 | 5.3% | 棉粒/結頭/粗節; 斷紗(斷經/斷緯); 油/髒/色污 | [6 empty] | 單色扣點為B級,結論為Discuss | [16 empty] | 色樣、品質樣廠商提供 | 簽核中 |  |  |  | 2026-06-11 | 2026-06-16 | 2026-07-29 |  |  |  |  | IND-STL
197496 | 2026-04-15 | Auto |  | GU | Lomi Yang 楊茹芳 | V6B | 60176F041A | TMKF-26-03252 | AS |  | A | 江蘇斯巴達 | CHN | CAB-MK2 | 2026-06-04 | 2026-06-04 | Recycled Polyester 100% | Knit | Fleece | Dyed | P/D | NA,NA | 58 | 250 | 12455 | yds | Ken Kong | BEIGE SOLID | Discuss | 12942.7 | 12942.7 | 1436.2 | 11 | 893 | 543.2 | 0 | 0.3% | 接疋; 橫檔/橫條; 破洞; 斷紗(斷經/斷緯); 油/髒/色污; 擦傷/刮傷/勾紗 |  |  |  |  | 布邊不良 |  | 單色扣點為B級,結論為Discuss | [16 empty] | 色樣、品質樣業務提供 | 已簽核 | 請參考驗貨員意見。(Please refer to the QA's comments.) | Email:zxf@js-jf.cn |  |  | 2026-07-10 | 2026-09-11 |  |  |  |  | CAB-MK2
197498 | 2026-04-15 | Auto |  | GU | Lomi Yang 楊茹芳 | V6B | 60176F042A | TMKF-26-03253 | AS |  | A | 江蘇斯巴達 | CHN | CAB-MK2 | 2026-06-04 | 2026-06-04 | Recycled Polyester/Polyester 70/30% | Knit | Fleece | Dyed | P/D | NA,NA | 58 | 280 | 5820 | yds | Ken Kong | DARK GRAY SOILD | Agree | 6183.9 | 6183.9 | 605.6 | 7.4 | 483.6 | 122 | 0 | 0% | 接疋; 破洞; 油/髒/色污 | [6 empty] | 部分匹扣點為B級,但單色結論為Pass | [16 empty] | 色樣、品質樣業務提供 | 已簽核 | 請參考驗貨員意見。(Please refer to the QA's comments.) | Email:zxf@js-jf.cn |  |  | 2026-07-03 | 2026-09-11 |  |  |  |  | CAB-MK2
197570 | 2026-04-15 | Auto |  | DKS | Elain Huang 黃孟芳 | V2B | DAW16307CC_Q127, DAW16307FG_Q127, DAW25300CC_Q127, DAW25311CC_Q127, DAW25311FG_Q127, DAW25313CC_Q127, DAW25313FG_Q127, DAW25314CC_Q127, DAW25314FG_Q127, DAW25316CC_Q127, DAW25316FG_Q127, DAW25317CC_Q127, DAW25317FG_Q127, DAW25319CC_Q127, DAW25319FG_Q127, DAW26311FG_Q127 | TMKF-26-03272,TMKF-26-03312,TMKF-26-03310,TMKF-26-03308,TMKF-26-03306,TMKF-26-03304,TMKF-26-03301,TMKF-26-03299,TMKF-26-03297,TMKF-26-03295,TMKF-26-03291,TMKF-26-03289,TMKF-26-03287,TMKF-26-03284,TMKF-26-03278,TMKF-26-03274 | AS |  |  | PARADISE | CHN | VIN-LR1 LR2 LR3 | 2026-06-05 | 2026-06-05 | Polyester/Spandex 74/26% | Knit | Scuba | Dyed | P/D | Peach (2 side),UPF 50+,Wicking | 58 | 280 | 79941 | yds | Yao Deng | PURE BLACK | Agree | 27780 | 27780 | 3198.2 | 5.7 | 2778.4 | 419.8 | 0 | 0% | 破洞; 接疋; 斷紗(斷經/斷緯); 油/髒/色污; 棉粒/結頭/粗節; 擦傷/刮傷/勾紗; 染折/折痕 |  |  |  |  | 布邊不良 |  | 部分匹扣點為B級,但單色結論為Pass | [16 empty] | 色樣、品質樣業務提供 | 已簽核 | 請參考驗貨員意見。(Please refer to the QA's comments.) |  |  | 2026-06-15 | 2026-09-28 | 2026-10-29 |  |  |  |  | VIN-LR1
197617 | 2026-05-26 | Auto |  | GOT | Coco Hsu 徐珮慈 | V1B | 1186070_HO26 | TMKF-26-03286 | AS |  |  | BRIGHT WISDOM | CHN | CAB-MK5 | 2026-06-10 | 2026-06-07 | Polyester 100% | Knit | Fleece | Dyed | P/D | NA,NA | 60 | 280 | 9089 | yds | Gul Wang | B08 | Discuss | 7355 | 7355 | 773.7 | 12 | 442.8 | 330.9 | 0 | 0.6% | 接疋; 油/髒/色污; 破洞; 斷紗(斷經/斷緯) | [6 empty] | 部分匹扣點為B級,但單色結論為Pass | [16 empty] | 色樣、品質樣廠商提供 | 已簽核 | 請參考驗貨員意見。(Please refer to the QA's comments.) |  |  |  | 2026-08-03 | 2026-09-29 |  |  |  |  | CAB-MK5
197555 | 2026-04-16 | Auto |  | DKS | Demi Hsu 許嘉恬 | V2A | WAX385O_Q426 | TMKF-26-03324 | NAS |  |  | 亞太紡織 | CHN | IND-GLR1 | 2026-06-05 | 2026-06-05 | Nylon/Cotton/Spandex 44/44/12% | Woven | Plain Weave | Dyed | P/D | NA,Anti-Microbial,UPF 50+,Wrinklefree | 55 | 135 | 5236 | yds | Ajun He | CHOCOLATE PLUM TCX | Discuss | 640 | 640 | 209 | 22.5 | 0 | 209 | 0 | 3.8% | 異纖/飛花; 橫檔/橫條; 油/髒/色污; 棉粒/結頭/粗節; 擦傷/刮傷/勾紗; 染折/折痕 |  |  |  |  | 背面瑕疵; 布邊不良 |  | 單色扣點為B級,結論為Discuss | [16 empty] | 色樣、品質樣廠商提供 | 已簽核 | 請參考驗貨員意見。(Please refer to the QA's comments.) |  |  | 2026-06-08 | 2026-07-20 | 2026-08-22 |  |  |  |  | IND-GLR1
197556 | 2026-04-16 | Auto |  | DKS | Lu Lee 李璐 | V2B | WCG3019_Q426 | TMKF-26-03328 | NAS |  |  | 亞太紡織 | CHN | IND-GLR2 | 2026-06-05 | 2026-06-05 | Nylon/Cotton/Spandex 45/43/12% | Woven | Plain Weave | PRT | Digital PRT | NA,UPF 50+,Wrinklefree | 53 | 135 | 842 | yds | Ajun He | LEOPARD GREEN | Agree | 942 | 942 | 231.4 | 5.6 | 231.4 | 0 | 0 | 0% | 接疋; 棉粒/結頭/粗節; 印花瑕疵(印白) |  |  |  |  | 背面瑕疵 |  | 大貨品質在接受標準內 | [16 empty] | 色樣、品質樣廠商提供 | 已簽核 | 請參考驗貨員意見。(Please refer to the QA's comments.) |  |  |  | 2026-06-17 | 2026-07-13 |  |  |  |  | IND-GLR2
197640 | 2026-05-29 | Auto |  | AEOM | Sunny Shih 施禹安 | S1A | DRSE2611003, LSVE2611001, LSVE2611004, LSVE2611006, LSVE2611010, SLVE2611007<br/>SLVE2611008, SSVE2611009 | TMKF-26-03342 | NAS |  |  | UNIFIELD | CHN | VIN-LR3 | 2026-06-08 | 2026-06-08 | Acrylic/Modal/Lycra 58/38/4% | Knit | Interlock | Dyed | P/D | NA,NA | 56 | 300 | 1250 | yds | Jimmy Shi | BLK | Reject | 656 | 656 | 185 | 11.4 | 61 | 62 | 62 | 0.4% | 破洞; 接疋; 斷紗(斷經/斷緯); 棉粒/結頭/粗節 | [5 empty] | 克重過輕 | 單色結論為Fail,請打下並覆驗 |  | 採購-出貨與否簽核 |  |  | 1>WHT：HR761401A布面起橫明顯，C級Reject；HR761401破洞，接疋瑕疵超損，需補足裁損，實際補損率以成衣廠為準。 2>DGR：HR76177布面破洞，油污瑕疵超分，克重偏輕10%，顏色對核可頭缸偏淺，C級Reject。 3>BLK ：HR762107 破洞，斷拉架瑕疵超損，克重偏輕8%，C級Reject。 4>依實際克重幅寬換算碼長，部分缸短碼0.51%~2.13%，布廠需修正碼長。 | [11 empty] | 色樣、品質樣業務提供 | 已簽核 | 請參考驗貨員意見。(Please refer to the QA's comments.) |  |  | 2026-06-12 | 2026-08-02 | 2026-09-04 |  | 簽核中 |  |  | VIN-LR3
197641 | 2026-05-29 | Auto |  | AEOM | Sunny Shih 施禹安 | S1A | DRSE2611003, LSVE2611001, LSVE2611004, LSVE2611006, LSVE2611010, SLVE2611007<br/>SLVE2611008, SSVE2611009 | TMKF-26-03342 | NAS |  |  | UNIFIELD | CHN | VIN-LR3 | 2026-06-08 | 2026-06-08 | Acrylic/Modal/Lycra 58/38/4% | Knit | Interlock | Dyed | P/D | NA,NA | 56 | 300 | 600 | yds | Jimmy Shi | BRW | Agree | 1312 | 1312 | 125 | 9.6 | 60 | 65 | 0 | 0% | 破洞; 斷紗(斷經/斷緯); 接疋 | [6 empty] | 部分匹扣點為B級,但單色結論為Pass | [16 empty] | 色樣、品質樣業務提供 | 已簽核 | 請參考驗貨員意見。(Please refer to the QA's comments.) |  |  | 2026-06-12 | 2026-08-02 | 2026-09-04 |  |  |  |  | VIN-LR3
197639 | 2026-05-29 | Auto |  | AEOM | Sunny Shih 施禹安 | S1A | DRSE2611003, LSVE2611001, LSVE2611004, LSVE2611006, LSVE2611010, SLVE2611007<br/>SLVE2611008, SSVE2611009 | TMKF-26-03342 | NAS |  |  | UNIFIELD | CHN | VIN-LR3 | 2026-06-08 | 2026-06-08 | Acrylic/Modal/Lycra 58/38/4% | Knit | Interlock | Dyed | P/D | NA,NA | 56 | 300 | 520 | yds | Jimmy Shi | DGR | Reject | 615 | 615 | 124 | 34.7 | 0 | 0 | 124 | 7.4% | 破洞; 油/髒/色污; 橫檔/橫條; 接疋; 棉粒/結頭/粗節 |  |  |  | 缸差過大 |  | 克重過輕 | 單色結論為Fail,請打下並覆驗 |  | 採購-出貨與否簽核 |  |  | 1>WHT：HR761401A布面起橫明顯，C級Reject；HR761401破洞，接疋瑕疵超損，需補足裁損，實際補損率以成衣廠為準。 2>DGR：HR76177布面破洞，油污瑕疵超分，克重偏輕10%，顏色對核可頭缸偏淺，C級Reject。 3>BLK ：HR762107 破洞，斷拉架瑕疵超損，克重偏輕8%，C級Reject。 4>依實際克重幅寬換算碼長，部分缸短碼0.51%~2.13%，布廠需修正碼長。 | [11 empty] | 色樣、品質樣業務提供 | 已簽核 | 請參考驗貨員意見。(Please refer to the QA's comments.) |  |  | 2026-06-12 | 2026-08-02 | 2026-09-04 |  | 簽核中 |  |  | VIN-LR3
197638 | 2026-05-29 | Auto |  | AEOM | Sunny Shih 施禹安 | S1A | DRSE2611003, LSVE2611001, LSVE2611004, LSVE2611006, LSVE2611010, SLVE2611007<br/>SLVE2611008, SSVE2611009 | TMKF-26-03342 | NAS |  |  | UNIFIELD | CHN | VIN-LR3 | 2026-06-08 | 2026-06-08 | Acrylic/Modal/Lycra 58/38/4% | Knit | Interlock | Dyed | P/D | NA,NA | 56 | 300 | 630 | yds | Jimmy Shi | WHT | Reject | 666 | 666 | 153 | 30.1 | 0 | 108 | 45 | 6% | 接疋; 破洞; 斷紗(斷經/斷緯); 棉粒/結頭/粗節; 油/髒/色污; 橫檔/橫條 | [6 empty] | 單色結論為Fail,請打下並覆驗 |  | 採購-出貨與否簽核 |  |  | 1>WHT：HR761401A布面起橫明顯，C級Reject；HR761401破洞，接疋瑕疵超損，需補足裁損，實際補損率以成衣廠為準。 2>DGR：HR76177布面破洞，油污瑕疵超分，克重偏輕10%，顏色對核可頭缸偏淺，C級Reject。 3>BLK ：HR762107 破洞，斷拉架瑕疵超損，克重偏輕8%，C級Reject。 4>依實際克重幅寬換算碼長，部分缸短碼0.51%~2.13%，布廠需修正碼長。 | [11 empty] | 色樣、品質樣業務提供 | 已簽核 | 請參考驗貨員意見。(Please refer to the QA's comments.) |  |  | 2026-06-12 | 2026-08-02 | 2026-09-04 |  | 簽核中 |  |  | VIN-LR3
197602 | 2026-04-16 | Auto |  | TGT | Sam Vu 武氏明豔 | V5C | M9232P_C426 | TMKF-26-03365 | AS |  | A | SAMIL(VIN) | VIN | VIN-TPLB | 2026-06-06 | 2026-06-06 | Modal/Spandex 95/5% | Knit | Jersey | Dyed | P/D | NA,NA | 62 | 200 | 143767 | yds | HoaNguyen | SMART BLUE | Discuss | 1665 | 1665 | 271 | 11.4 | 69 | 202 | 0 | 0.4% | 斷紗(斷經/斷緯); 擦傷/刮傷/勾紗; 棉粒/結頭/粗節; 異纖/飛花; 破洞 | [6 empty] | 單色扣點為B級,結論為Discuss | [16 empty] | 色樣、品質樣廠商提供 | 簽核中 |  |  |  |  | 2026-06-16 | 2026-07-13 |  |  |  |  | VIN-TPL
197604 | 2026-04-16 | Auto |  | TGT | Sam Vu 武氏明豔 | V5C | W98Z8Z_C426 | TMKF-26-03366 | AS |  | A | SAMIL(VIN) | VIN | VIN-TPLB | 2026-06-06 | 2026-06-06 | Modal/Spandex 95/5% | Knit | Jersey | Dyed | P/D | NA,NA | 62 | 200 | 191648 | yds | HoaNguyen | SMART BLUE | Reject | 757 | 757 | 119 | 26.9 | 0 | 78 | 41 | 5.1% | 破洞; 斷紗(斷經/斷緯); 擦傷/刮傷/勾紗 | [6 empty] | 單色結論為Fail,請打下並覆驗 | [16 empty] | 色樣、品質樣廠商提供 | 簽核中 |  |  |  |  | 2026-06-08 | 2026-07-29 |  |  |  |  | VIN-TPL
197723 | 2026-04-16 | Auto |  | TGT | Sam Vu 武氏明豔 | V5C | L0R516_C426 | TMKF-26-03372 | AS |  | A | SAMIL(VIN) | VIN | VIN-TPLB TPLC | 2026-06-09 | 2026-06-09 | Modal/Spandex 94/6% | Knit | Jersey | PRT + Dyed | Reactive PRT,P/D | NA,NA | 58 | 220 | 192806 | yds | NgocBich | AOP312_28 | Discuss | 9211 | 9211 | 1085 | 18.8 | 0 | 1085 | 0 | 2.6% | 破洞; 接疋; 油/髒/色污; 印花瑕疵(塞網); 斷紗(斷經/斷緯); 擦傷/刮傷/勾紗; 棉粒/結頭/粗節 | [6 empty] | 單色扣點為B級,結論為Discuss | [16 empty] | 色樣、品質樣廠商提供 | 簽核中 |  |  |  |  | 2026-06-08 | 2026-06-25 |  |  |  |  | VIN-TPL
197600 | 2026-04-17 | Auto |  | TGT | Sam Vu 武氏明豔 | V5C | K86W2L_C426IND | TMKF-26-03382 | AS |  | A | SAMIL(VIN) | VIN | IND-GLD5 | 2026-06-06 | 2026-06-06 | Modal/Spandex 95/5% | Knit | Jersey | Dyed | P/D | NA,NA | 62 | 200 | 180845 | yds | HoaNguyen | GREEN MARKER | Discuss | 1367 | 1367 | 231 | 19 | 80 | 151 | 0 | 2.7% | 棉粒/結頭/粗節; 擦傷/刮傷/勾紗; 接疋; 破洞; 斷紗(斷經/斷緯) | [6 empty] | 單色扣點為B級,結論為Discuss | [16 empty] | 色樣、品質樣廠商提供 | 簽核中 |  |  |  |  | 2026-06-08 | 2026-07-15 |  |  |  |  | IND-GLD
197601 | 2026-04-17 | Auto |  | TGT | Sam Vu 武氏明豔 | V5C | 5GE0KM_C426 | TMKF-26-03383 | AS |  | A | SAMIL(VIN) | VIN | VIN-TPLC | 2026-06-06 | 2026-06-06 | Modal/Spandex 95/5% | Knit | Jersey | Dyed | P/D | NA,NA | 62 | 200 | 8426 | yds | HoaNguyen | SMART BLUE | Agree | 967 | 967 | 130 | 9.2 | 64 | 66 | 0 | 0% | 斷紗(斷經/斷緯); 棉粒/結頭/粗節 | [6 empty] | 部分匹扣點為B級,但單色結論為Pass | [16 empty] | 色樣、品質樣廠商提供 | 簽核中 |  |  |  |  | 2026-06-03 | 2026-07-04 |  |  |  |  | VIN-TPL
197646 | 2026-04-21 | Auto |  | TGT | Ariel Hu 胡銥芸 | V5B | 6Z9G9E_C426, RWRZ6Y_C426 | TMKF-26-03400,TMKF-26-03404 | NAS |  | A | 江蘇金盟 | CHN | CVN-HG | 2026-06-08 | 2026-06-08 | Cotton(BCI) 100% | Knit | Rib | PRT | Pigment PRT,1x1 | NA,NA | 63 | 180 | 237028 | yds | Jiangao Zhang | C426FAMSLPAOP005_CW1 | Discuss | 17365 | 17365 | 1788 | 15.8 | 815 | 973 | 0 | 1.7% | 油/髒/色污; 棉粒/結頭/粗節; 破洞; 異纖/飛花; 接疋; 擦傷/刮傷/勾紗 |  |  | 緯斜/緯弧過大 |  | 布邊不良 |  | 單色扣點為B級,結論為Discuss | [16 empty] | 色樣、品質樣廠商提供 | 已簽核 | 請參考驗貨員意見。(Please refer to the QA's comments.) |  |  | 2026-06-12 | 2026-05-22 | 2026-07-06 |  |  |  |  | CVN-HG
197621 | 2026-05-29 | Auto |  | ONY | Gloria Wang 王芯玟 | V7B | 1184334_HO26 | TMKF-26-03438 | NAS |  |  | 蘇州東奕盛 | CHN | IND-GLS2 | 2026-06-06 | 2026-06-06 | Polyester 100% | Woven | Flannel | Dyed | P/D | NA,NA | 58 | 145 | 11877 | yds | Jun Yan | HO26 90069ASLPD CC005 | Discuss | 5153 | 5153 | 624.7 | 18.2 | 0 | 624.7 | 0 | 2.5% | 接疋; 棉粒/結頭/粗節; 異纖/飛花; 擦傷/刮傷/勾紗 | [6 empty] | 單色扣點為B級,結論為Discuss | [16 empty] | 色樣、品質樣廠商提供 | 已簽核 | 請參考驗貨員意見。(Please refer to the QA's comments.) |  |  | 2026-06-08 | 2026-07-03 | 2026-07-23 |  |  |  |  | IND-GLS
197622 | 2026-05-29 | Auto |  | ONY | Gloria Wang 王芯玟 | V7B | 1184334_HO26 | TMKF-26-03438 | NAS |  |  | 蘇州東奕盛 | CHN | IND-GLS2 | 2026-06-06 | 2026-06-06 | Polyester 100% | Woven | Flannel | Dyed | P/D | NA,NA | 58 | 145 | 9942 | yds | Jun Yan | HO26 90069ASLPD CC011 | Discuss | 4587 | 4587 | 489.6 | 14.9 | 93.3 | 396.3 | 0 | 1.5% | 異纖/飛花; 棉粒/結頭/粗節; 接疋 | [6 empty] | 單色扣點為B級,結論為Discuss | [16 empty] | 色樣、品質樣廠商提供 | 已簽核 | 請參考驗貨員意見。(Please refer to the QA's comments.) |  |  | 2026-06-08 | 2026-07-03 | 2026-07-23 |  |  |  |  | IND-GLS
197497 | 2026-04-23 | Auto |  | GU | Grace Hsu 許貴茵 | V6B | 60176F037A_25 | TMKF-26-03521 | NAS |  | A | 江蘇斯巴達 | CHN | CAB-MK2 | 2026-06-03 | 2026-06-04 | Recycled Polyester/Spandex 94/6% | Knit | Velour | PRT | Pigment PRT | NA,NA | 58 | 220 | 28369 | yds | Ken Kong | 61 BLUE | Reject | 10182 | 10182 | 1042.9 | 23.5 | 0 | 511.4 | 531.5 | 4.1% | 接疋; 油/髒/色污; 針痕/直條; 橫檔/橫條; 破洞; 印花瑕疵 | [6 empty] | 單色結論為Fail,請打下並覆驗 | 52786#/59,52784# | 簽核完成 |  |  | 以客核頭缸樣比對抽驗匹- 布面品質、顏色、手感: 1，部分布面全匹性竖条较明显，单色评C级打下。 2，檢查抽驗匹- 缸差、匹差、匹內差(邊中)在GU接受範圍，請分缸使用。 | 主要瑕疵為豎條,已有寄Mock up+輕微和中等程度的豎條樣布給客人核可.客人評語為輕微的可接受,中等程度的為NG,已與客人溝通,大貨進入生產階段時,會再提供樣衣供客人核可,另外金紡人員於產區會協助工廠處理豎條問題,嚴重者會打下補損. | 主要瑕疵為豎條,已有寄Mock up+輕微和中等程度的豎條樣布給客人核可.客人評語為輕微的可接受,中等程度的為NG,已與客人溝通,大貨進入生產階段時,會再提供樣衣供客人核可,另外金紡人員於產區會協助工廠處理豎條問題,嚴重者會打下補損. | [9 empty] | 色樣、品質樣業務提供 | 已簽核 | 請參考驗貨員意見。(Please refer to the QA's comments.) | Email:zxf@js-jf.cn |  |  | 2026-06-12 | 2026-08-07 | 郭良祿 同意出貨 no further comment | 同意出貨-客戶核可此瑕疵 |  |  | CAB-MK2
197560 | 2026-04-23 | Auto |  | DKS | Lu Lee 李璐 | V2B | DAB14127_Q426 | TMKF-26-03529 | NAS |  |  | 井澤 | CHN | IND-GLD5 | 2026-06-05 | 2026-06-05 | Polyester/Spandex 90/10% | Woven | Plain Weave | Dyed | P/D | NA,Quick Dry,UPF 50+,Wicking | 53 | 125 | 668 | yds | Yong Wang | PURPLE NIGHT | Agree | 668 | 668 | 110 | 7.3 | 110 | 0 | 0 | 0% | 橫檔/橫條; 油/髒/色污 | [6 empty] | 大貨品質在接受標準內 | [16 empty] | 色樣、品質樣廠商提供 | 已簽核 | 請參考驗貨員意見。(Please refer to the QA's comments.) |  |  |  | 2026-06-12 | 2026-07-27 |  |  |  |  | IND-GLD
197491 | 2026-04-23 | Auto |  | A&F | Vivian Lan 藍文琦 | V3B | 213260030_0031 | TMKF-26-03532 | AS |  |  | 江蘇斯巴達 | CHN | VIN-TPLB | 2026-06-04 | 2026-06-04 | Polyester 100% | Knit | Fleece | PRT | Disperse PRT | NA,Flame Resistant | 58 | 190 | 3370 | yds | Yong Wang | ABC26_027_V5_005 | Agree | 3484.8 | 3484.8 | 397.8 | 3 | 397.8 | 0 | 0 | 0% | 接疋 | [6 empty] | 大貨品質在接受標準內 | [16 empty] | 色樣、品質樣廠商提供 | 已簽核 | 請參考驗貨員意見。(Please refer to the QA's comments.) | Email:zxf@js-jf.cn |  | 2026-06-12 | 2026-07-06 | 2026-08-24 |  |  |  |  | VIN-TPL
197490 | 2026-04-23 | Auto |  | A&F | Vivian Lan 藍文琦 | V3B | 213260030_0031 | TMKF-26-03532 | AS |  |  | 江蘇斯巴達 | CHN | VIN-TPLB | 2026-06-04 | 2026-06-04 | Polyester 100% | Knit | Fleece | PRT | Disperse PRT | NA,Flame Resistant | 58 | 190 | 7069 | yds | Yong Wang | ABTC26_008_V3 | Agree | 7491.4 | 7491.4 | 878.9 | 4 | 878.9 | 0 | 0 | 0% | 接疋; 油/髒/色污; 斷紗(斷經/斷緯); 破洞 | [6 empty] | 大貨品質在接受標準內 | [16 empty] | 色樣、品質樣廠商提供 | 已簽核 | 請參考驗貨員意見。(Please refer to the QA's comments.) | Email:zxf@js-jf.cn |  | 2026-06-12 | 2026-07-06 | 2026-08-24 |  |  |  |  | VIN-TPL
197495 | 2026-04-23 | Auto |  | A&F | Vivian Lan 藍文琦 | V3B | 246260025_0029 | TMKF-26-03534 | AS |  |  | 江蘇斯巴達 | CHN | VIN-TPLB | 2026-06-04 | 2026-06-04 | Polyester 100% | Knit | Fleece | PRT | Disperse PRT | NA,Flame Resistant | 58 | 190 | 3140 | yds | Yong Wang | AGC26_003_V2 | Agree | 3384.8 | 3384.8 | 654.1 | 6.9 | 318.2 | 216.8 | 119.1 | 0% | 油/髒/色污; 橫檔/橫條; 接疋; 破洞 | [6 empty] | 部分匹為C級打下,但單色結論為Pass | [16 empty] | 色樣、品質樣廠商提供 | 已簽核 | 請參考驗貨員意見。(Please refer to the QA's comments.) | Email:zxf@js-jf.cn |  | 2026-06-12 | 2026-07-06 | 2026-08-24 |  |  |  |  | VIN-TPL
197494 | 2026-04-23 | Auto |  | A&F | Vivian Lan 藍文琦 | V3B | 246260025_0029 | TMKF-26-03534 | AS |  |  | 江蘇斯巴達 | CHN | VIN-TPLB | 2026-06-04 | 2026-06-04 | Polyester 100% | Knit | Fleece | PRT | Disperse PRT | NA,Flame Resistant | 58 | 190 | 2388 | yds | Yong Wang | AGC26_018_V2 | Agree | 2638.5 | 2638.5 | 322.7 | 1.2 | 322.7 | 0 | 0 | 0% | 接疋 | [6 empty] | 大貨品質在接受標準內 | [16 empty] | 色樣、品質樣廠商提供 | 已簽核 | 請參考驗貨員意見。(Please refer to the QA's comments.) | Email:zxf@js-jf.cn |  | 2026-06-12 | 2026-07-06 | 2026-08-24 |  |  |  |  | VIN-TPL
197702 | 2026-04-28 | Auto |  | DKS | Gina Peng 彭榆茜 | V2A | WAX358_Q426 | TMKF-26-03648 | AS |  | A | WOOJOO | CHN | IND-GLR1 | 2026-06-09 | 2026-06-09 | Polyester 100% | Knit | Leather | Dyed | P/D | Coating,NA | 52 | 255 | 1676 | yds | Gul Wang | CHOCOLATE PLUM TCX | Agree | 3738 | 3738 | 219.6 | 10 | 107.9 | 111.7 | 0 | 0% | 擦傷/刮傷/勾紗; 接疋; 印花瑕疵 | [6 empty] | 部分匹扣點為B級,但單色結論為Pass | [16 empty] | 色樣、品質樣廠商提供 | 簽核中 |  |  |  | 2026-06-11 | 2026-07-17 | 2026-09-05 |  |  |  |  | IND-GLR1
197703 | 2026-04-28 | Auto |  | DKS | Gina Peng 彭榆茜 | V2A | WAX358_Q426 | TMKF-26-03648 | AS |  | A | WOOJOO | CHN | IND-GLR1 | 2026-06-09 | 2026-06-09 | Polyester 100% | Knit | Leather | Dyed | P/D | Coating,NA | 52 | 255 | 192 | yds | Gul Wang | PURE BLACK | Agree | 1536 | 1536 | 215.7 | 6 | 215.7 | 0 | 0 | 0% | 印花瑕疵; 接疋; 油/髒/色污 | [6 empty] | 大貨品質在接受標準內 | [16 empty] | 色樣、品質樣廠商提供 | 簽核中 |  |  |  | 2026-06-11 | 2026-07-17 | 2026-09-05 |  |  |  |  | IND-GLR1
197511 | 2026-04-29 | Auto |  | TGT | Chris Truong 張志堅 | V5A | 441KYE_C326 | TMKF-26-03718 | AS |  |  | HUGE BAMBOO | VIN | VIN-LR2 | 2026-06-04 | 2026-06-04 | Recycled Polyester/Spandex 87/13% | Knit | Mesh | Dyed | P/D | NA,Wicking | 60 | 115 | 332 | yds | HoaNguyen | BLACK ONYX | Agree | 332 | 332 | 118 | 1.7 | 118 | 0 | 0 | 0% | 擦傷/刮傷/勾紗 | [6 empty] | 大貨品質在接受標準內 | [16 empty] | 色樣、品質樣廠商提供 | 已簽核 | 請參考驗貨員意見。(Please refer to the QA's comments.) |  |  | 2026-06-11 | 2026-04-20 | 2026-06-06 |  |  |  |  | VIN-LR2
197620 | 2026-06-01 | Auto |  | ONY | Gloria Wang 王芯玟 | V7B | 910047_HO26DIS | TMKF-26-03768 | NAS |  |  | 蘇州東奕盛 | CHN | IND-GLD6 | 2026-06-06 | 2026-06-06 | Polyester 100% | Woven | Flannel | Dyed | P/D,1x1 | NA,NA | 58 | 145 | 23959 | yds | Jun Yan | FA26 90085OSLPT CC004 | Agree | 15164 | 15164 | 1736.1 | 6.9 | 1736.1 | 0 | 0 | 0% | 棉粒/結頭/粗節; 接疋; 油/髒/色污 | [6 empty] | 大貨品質在接受標準內 | [16 empty] | 色樣、品質樣廠商提供 | 已簽核 | 請參考驗貨員意見。(Please refer to the QA's comments.) |  |  | 2026-06-08 | 2026-07-03 | 2026-07-30 |  |  |  |  | IND-GLD
197596 | 2026-04-29 | Auto |  | TGT | Sam Vu 武氏明豔 | V5A | MRG7R6_C426 | TMKF-26-03774 | AS |  | A | 聚益 | CHN | IND-STL2 | 2026-06-06 | 2026-06-06 | Recycled Polyester/Spandex 89/11% | Knit | Interlock | Dyed | P/D | NA,Wicking | 60 | 260 | 2103 | yds | Leo Li | CHARMING BLUE | Agree | 2092 | 2092 | 447 | 1.6 | 447 | 0 | 0 | 0% | 油/髒/色污; 破洞; 擦傷/刮傷/勾紗 | [6 empty] | 大貨品質在接受標準內 | [16 empty] | 色樣、品質樣廠商提供 | 已簽核 | 請參考驗貨員意見。(Please refer to the QA's comments.) | Email:jovilin@ecolot.com.tw |  |  | 2026-07-01 | 2026-08-01 |  |  |  |  | IND-STL
197598 | 2026-04-29 | Auto |  | TGT | Sam Vu 武氏明豔 | V5A | MRG7R6_C426 | TMKF-26-03774 | AS |  | A | 聚益 | CHN | IND-STL2 | 2026-06-06 | 2026-06-06 | Recycled Polyester/Spandex 89/11% | Knit | Interlock | Dyed | P/D | NA,Wicking | 60 | 260 | 321 | yds | Leo Li | OBSERVANT OLIVE | Agree | 347 | 347 | 112.1 | 7.1 | 112.1 | 0 | 0 | 0% | 破洞 | [6 empty] | 大貨品質在接受標準內 | [16 empty] | 色樣、品質樣廠商提供 | 已簽核 | 請參考驗貨員意見。(Please refer to the QA's comments.) | Email:jovilin@ecolot.com.tw |  |  | 2026-07-01 | 2026-08-01 |  |  |  |  | IND-STL
197597 | 2026-04-29 | Auto |  | TGT | Sam Vu 武氏明豔 | V5A | MRG7R6_C426 | TMKF-26-03774 | AS |  | A | 聚益 | CHN | IND-STL2 | 2026-06-06 | 2026-06-06 | Recycled Polyester/Spandex 89/11% | Knit | Interlock | Dyed | P/D | NA,Wicking | 60 | 260 | 110 | yds | Leo Li | PRESTIGIOUS PINE | Agree | 147 | 147 | 54 | 0 | 54 | 0 | 0 | 0% | [7 empty] | 大貨品質在接受標準內 | [16 empty] | 色樣、品質樣廠商提供 | 已簽核 | 請參考驗貨員意見。(Please refer to the QA's comments.) | Email:jovilin@ecolot.com.tw |  |  | 2026-07-01 | 2026-08-01 |  |  |  |  | IND-STL
197697 | 2026-04-29 | Auto |  | A&F | Vivian Lan 藍文琦 | V3B | 213260024_0028, 213260024_0029 | TMKF-26-03785 | AS |  |  | 賀鋼 | TWN | VIN-TPLB | 2026-06-09 | 2026-06-09 | Polyester 100% | Knit | Jersey | Dyed | Top/D | NA,Fire Retardant | 58 | 190 | 7727 | yds | Bill Wang | BLACK IRIS | Agree | 8300 | 8300 | 861 | 5.6 | 861 | 0 | 0 | 0% | 破洞修補痕; 油/髒/色污; 接疋; 棉粒/結頭/粗節 | [6 empty] | 大貨品質在接受標準內 | [16 empty] | 無色樣，品質樣業務提供 | 簽核中 |  |  |  | 2026-06-12 | 2026-07-06 | 2026-08-24 |  |  |  |  | VIN-TPL
197698 | 2026-04-29 | Auto |  | A&F | Vivian Lan 藍文琦 | V3B | 213260024_0028, 213260024_0029 | TMKF-26-03785 | AS |  |  | 賀鋼 | TWN | VIN-TPLB | 2026-06-09 | 2026-06-09 | Polyester 100% | Knit | Jersey | Dyed | Top/D | NA,Fire Retardant | 58 | 190 | 7611 | yds | Bill Wang | RAIN FOREST | Agree | 8696 | 8696 | 1004 | 4.1 | 1004 | 0 | 0 | 0% | 破洞修補痕; 油/髒/色污; 破洞; 棉粒/結頭/粗節; 接疋 | [6 empty] | 大貨品質在接受標準內 | [16 empty] | 無色樣，品質樣業務提供 | 簽核中 |  |  |  | 2026-06-12 | 2026-07-06 | 2026-08-24 |  |  |  |  | VIN-TPL
197625 | 2026-06-01 | Auto |  | ONY | Gloria Wang 王芯玟 | V7B | 1184119_HO26 | TMKF-26-03792 | NAS |  |  | 蘇州東奕盛 | CHN | CAB-MH1 | 2026-06-06 | 2026-06-07 | Polyester 100% | Knit | Jersey | PRT + Dyed | Paper PRT,P/D,1x1 | NA,NA | 58 | 205 | 8475 | yds | Jun Yan | FA26 90085NSLPT | Agree | 8419 | 8419 | 869.4 | 6.6 | 697.4 | 172 | 0 | 0% | 接疋; 棉粒/結頭/粗節; 油/髒/色污; 破洞 | [6 empty] | 部分匹扣點為B級,但單色結論為Pass | [16 empty] | 色樣、品質樣廠商提供 | 已簽核 | 請參考驗貨員意見。(Please refer to the QA's comments.) |  |  | 2026-06-15 | 2026-06-27 | 2026-07-30 |  |  |  |  | CAB-MH
197624 | 2026-06-01 | Auto |  | ONY | Gloria Wang 王芯玟 | V7B | 1184119_HO26 | TMKF-26-03792 | NAS |  |  | 蘇州東奕盛 | CHN | CAB-MH1 | 2026-06-06 | 2026-06-07 | Polyester 100% | Knit | Jersey | PRT + Dyed | Paper PRT,P/D,1x1 | NA,NA | 58 | 205 | 8470 | yds | Jun Yan | FA26 90246ASLPT | Agree | 8395 | 8395 | 909 | 9.9 | 442.3 | 466.7 | 0 | 0% | 接疋; 油/髒/色污; 棉粒/結頭/粗節; 破洞; 破洞修補痕 | [6 empty] | 部分匹扣點為B級,但單色結論為Pass | [16 empty] | 色樣、品質樣廠商提供 | 已簽核 | 請參考驗貨員意見。(Please refer to the QA's comments.) |  |  | 2026-06-15 | 2026-06-27 | 2026-07-30 |  |  |  |  | CAB-MH
197718 | 2026-05-27 | Jimmy Shi 石振華 |  | ONY | Gloria Wang 王芯玟 | V7B | 908514_HO26 | TMKF-26-03794 | NAS |  |  | 蘇州東奕盛 | CHN | CAB-MH2 | 2026-06-09 | 2026-06-09 | Polyester 100% | Knit | Fleece | Dyed | P/D,1x1 | Brush (2 side),NA | 58 | 140 | 30814 | yds | Jun Yan | FA26 90188CSLPT CC007 | Agree | 12586.4 | 12586.4 | 1504.3 | 2.6 | 1504.3 | 0 | 0 | 0% | 接疋; 破洞; 斷紗(斷經/斷緯); 擦傷/刮傷/勾紗 | [6 empty] | 大貨品質在接受標準內 | [16 empty] | 色樣、品質樣廠商提供 | 簽核中 |  |  |  | 2026-06-22 | 2026-06-27 | 2026-07-28 |  |  |  |  | CAB-MH
197719 | 2026-06-01 | Auto |  | ONY | Gloria Wang 王芯玟 | V7B | 910316_HO26 | TMKF-26-03795 | NAS |  |  | 蘇州東奕盛 | CHN | VIN-MK2A | 2026-06-09 | 2026-06-09 | Polyester 100% | Knit | Fleece | Dyed | P/D,1x1 | Brush (2 side),NA | 58 | 140 | 13439 | yds | Jun Yan | FA26 90085PSLPT CC004 | Agree | 13651.2 | 13651.2 | 1559.2 | 1 | 1559.2 | 0 | 0 | 0% | 接疋 | [6 empty] | 大貨品質在接受標準內 | [16 empty] | 色樣、品質樣廠商提供 | 簽核中 |  |  |  | 2026-07-01 | 2026-07-17 | 2026-08-21 |  |  |  |  | VIN-MK2
197623 | 2026-06-01 | Auto |  | ONY | Gloria Wang 王芯玟 | V7B | 910316_HO26 | TMKF-26-03795 | NAS |  |  | 蘇州東奕盛 | CHN | VIN-MK2A | 2026-06-06 | 2026-06-06 | Polyester 100% | Knit | Fleece | Dyed | P/D,1x1 | Brush (2 side),NA | 58 | 140 | 6048 | yds | Jun Yan | FA26 90117OSLPT CC009 | Agree | 6003.8 | 6003.8 | 719.4 | 1.9 | 719.4 | 0 | 0 | 0% | 接疋; 油/髒/色污 | [6 empty] | 大貨品質在接受標準內 | [16 empty] | 色樣、品質樣廠商提供 | 已簽核 | 請參考驗貨員意見。(Please refer to the QA's comments.) |  |  | 2026-07-01 | 2026-07-17 | 2026-08-21 |  |  |  |  | VIN-MK2
197720 | 2026-06-01 | Auto |  | ONY | Gloria Wang 王芯玟 | V7B | 910316_HO26 | TMKF-26-03795 | NAS |  |  | 蘇州東奕盛 | CHN | VIN-MK2A | 2026-06-09 | 2026-06-09 | Polyester 100% | Knit | Fleece | Dyed | P/D,1x1 | Brush (2 side),NA | 58 | 140 | 6138 | yds | Jun Yan | FA26 90222ASLPT CC002 | Agree | 6242.2 | 6242.2 | 716.8 | 2.5 | 716.8 | 0 | 0 | 0% | 接疋; 斷紗(斷經/斷緯); 油/髒/色污 | [6 empty] | 大貨品質在接受標準內 | [16 empty] | 色樣、品質樣廠商提供 | 簽核中 |  |  |  | 2026-07-01 | 2026-07-17 | 2026-08-21 |  |  |  |  | VIN-MK2
197520 | 2026-04-30 | Auto |  | TGT | Melody Chen 陳可縈 | V5A | 3GR099_C426 | TMKF-26-03838 | AS |  |  | HUGE BAMBOO | VIN | IND-GLS3 | 2026-06-04 | 2026-06-04 | Recycled Polyester 100% | Knit | Mesh | Dyed | Pigment Dye | NA,Quick Dry,Wicking | 59 | 75 | 516 | yds | HoaNguyen | DESERT HAZE | Discuss | 507 | 507 | 143 | 19.6 | 0 | 143 | 0 | 2.9% | 擦傷/刮傷/勾紗; 接疋 |  |  |  |  | 布邊不良; 背面瑕疵 |  | 單色扣點為B級,結論為Discuss | [16 empty] | 色樣、品質樣廠商提供 | 已簽核 | 請參考驗貨員意見。(Please refer to the QA's comments.) |  |  | 2026-06-08 | 2026-07-22 | 2026-08-15 |  |  |  |  | IND-GLS
197519 | 2026-04-30 | Auto |  | TGT | Melody Chen 陳可縈 | V5A | 3GR099_C426 | TMKF-26-03838 | AS |  |  | HUGE BAMBOO | VIN | IND-GLS3 | 2026-06-04 | 2026-06-04 | Recycled Polyester 100% | Knit | Mesh | Dyed | Pigment Dye | NA,Quick Dry,Wicking | 59 | 75 | 439 | yds | HoaNguyen | GRIT GREY | Agree | 524 | 524 | 178 | 2.2 | 178 | 0 | 0 | 0% | [5 empty] | 布邊不良 |  | 大貨品質在接受標準內 | [16 empty] | 色樣、品質樣廠商提供 | 已簽核 | 請參考驗貨員意見。(Please refer to the QA's comments.) |  |  | 2026-06-08 | 2026-07-22 | 2026-08-15 |  |  |  |  | IND-GLS
197521 | 2026-04-30 | Auto |  | TGT | Melody Chen 陳可縈 | V5A | 3GR099_C426 | TMKF-26-03838 | AS |  |  | HUGE BAMBOO | VIN | IND-GLS3 | 2026-06-04 | 2026-06-04 | Recycled Polyester 100% | Knit | Mesh | Dyed | Pigment Dye | NA,Quick Dry,Wicking | 59 | 75 | 1010 | yds | HoaNguyen | NOCTURNAL GRAY | Agree | 1020 | 1020 | 190 | 3.2 | 190 | 0 | 0 | 0% | 油/髒/色污; 擦傷/刮傷/勾紗 | [6 empty] | 大貨品質在接受標準內 | [16 empty] | 色樣、品質樣廠商提供 | 已簽核 | 請參考驗貨員意見。(Please refer to the QA's comments.) |  |  | 2026-06-08 | 2026-07-22 | 2026-08-15 |  |  |  |  | IND-GLS
197681 | 2026-04-30 | Auto |  | TGT | Lucie La 羅氏黎 | V5A | 35LEKE_C426 | TMKF-26-03861 | AS |  |  | 旭寬企業 | TWN | VIN-MK2B | 2026-06-08 | 2026-06-08 | Recycled Polyester/Spandex 96/4% | Knit | Mesh | Dyed | Single dyed | NA,Quick Dry,Wicking | 58 | 165 | 1079 | yds | Bill Wang | FUTURE BLUE | Discuss | 8355 | 8355 | 1662 | 4.5 | 1581 | 81 | 0 | 0% | 接疋; 油/髒/色污; 擦傷/刮傷/勾紗; 棉粒/結頭/粗節 | [6 empty] | 大貨品質在接受標準內 | [16 empty] | 無色樣，品質樣業務提供 | 簽核中 |  |  |  | 2026-06-19 | 2026-07-14 | 2026-08-21 |  |  |  |  | VIN-MK2
197512 | 2026-04-30 | Auto |  | TGT | Freesia Fang 方映涵 | V5A | W9M199_C326 | TMKF-26-03869 | AS |  |  | HUGE BAMBOO | VIN | VIN-MK3B | 2026-06-04 | 2026-06-04 | Recycled Polyester 100% | Knit | Pique | Dyed | P/D | NA,Quick Dry,Wicking | 58 | 95 | 1160 | yds | HoaNguyen | BLACK ONYX | Agree | 671 | 671 | 170 | 5.9 | 170 | 0 | 0 | 0% | 油/髒/色污; 接疋 | [6 empty] | 大貨品質在接受標準內 | [16 empty] | 色樣、品質樣廠商提供 | 已簽核 | 請參考驗貨員意見。(Please refer to the QA's comments.) |  |  |  | 2026-04-18 | 2026-06-08 |  |  |  |  | VIN-MK3
197513 | 2026-04-30 | Auto |  | TGT | Freesia Fang 方映涵 | V5A | W9M199_C326 | TMKF-26-03869 | AS |  |  | HUGE BAMBOO | VIN | VIN-MK3B | 2026-06-04 | 2026-06-04 | Recycled Polyester 100% | Knit | Pique | Dyed | P/D | NA,Quick Dry,Wicking | 58 | 95 | 81 | yds | HoaNguyen | DELICACY PINK | Discuss | 81 | 81 | 41 | 29.3 | 0 | 41 | 0 | 5.8% | 擦傷/刮傷/勾紗 |  |  |  |  | 布邊不良 |  | 單色扣點為B級,結論為Discuss | [16 empty] | 色樣、品質樣廠商提供 | 已簽核 | 請參考驗貨員意見。(Please refer to the QA's comments.) |  |  |  | 2026-04-18 | 2026-06-08 |  |  |  |  | VIN-MK3
197514 | 2026-04-30 | Auto |  | TGT | Freesia Fang 方映涵 | V5A | W9M199_C326 | TMKF-26-03869 | AS |  |  | HUGE BAMBOO | VIN | VIN-MK3B | 2026-06-04 | 2026-06-04 | Recycled Polyester 100% | Knit | Pique | Dyed | P/D | NA,Quick Dry,Wicking | 58 | 95 | 80 | yds | HoaNguyen | WILD BOUSENBERRY | Discuss | 80 | 80 | 49 | 10.2 | 0 | 49 | 0 | 0.1% | 擦傷/刮傷/勾紗; 斷紗(斷經/斷緯) | [6 empty] | 單色扣點為B級,結論為Discuss | [16 empty] | 色樣、品質樣廠商提供 | 已簽核 | 請參考驗貨員意見。(Please refer to the QA's comments.) |  |  |  | 2026-04-18 | 2026-06-08 |  |  |  |  | VIN-MK3
197528 | 2026-04-30 | Auto |  | TGT | Sam Vu 武氏明豔 | V5A | 2K5G22_C426 | TMKF-26-03873 | AS |  |  | 旭寬企業 | TWN | VIN-TPLB | 2026-06-04 | 2026-06-04 | Recycled Polyester/Spandex 96/4% | Knit | Mesh | Dyed | Single dyed | NA,Quick Dry,Wicking | 58 | 165 | 8000 | yds | Bill Wang | BLACK ONYX | Agree | 7659 | 7659 | 1591 | 6.4 | 1332 | 259 | 0 | 0% | 油/髒/色污; 擦傷/刮傷/勾紗; 斷紗(斷經/斷緯); 接疋; 棉粒/結頭/粗節; 破洞 | [6 empty] | 部分匹扣點為B級,但單色結論為Pass | [16 empty] | 無色樣，品質樣業務提供 | 簽核中 |  |  |  | 2026-06-21 | 2026-07-13 | 2026-08-31 |  |  |  |  | VIN-TPL
197668 | 2026-05-20 | Auto |  | ONY | Chezia Ding 丁俐妏 | V7C | 896955_FA26 | TMKF-26-03887 | NAS |  |  | KAHATEX | IND | IND-GLS2 | 2026-06-08 | 2026-06-08 | Cotton 100% | Woven | Twill | Dyed | P/D | NA,NA | 54 | 108 | 8449 | yds | Dani | GOJI BERRY | Discuss | 2328 | 2328 | 200 | 27.5 | 0 | 200 | 0 | 5.3% | 接疋; 棉粒/結頭/粗節; 斷紗(斷經/斷緯); 油/髒/色污 | [6 empty] | 單色扣點為B級,結論為Discuss | [16 empty] | 無標準樣 | 簽核中 |  |  |  | 2026-06-10 | 2026-06-06 | 2026-06-25 |  |  |  |  | IND-GLS
197670 | 2026-05-20 | Auto |  | ONY | Chezia Ding 丁俐妏 | V7C | 896955_FA26 | TMKF-26-03887 | NAS |  |  | KAHATEX | IND | IND-GLS2 | 2026-06-05 | 2026-06-05 | Cotton 100% | Woven | Twill | Dyed | P/D | NA,NA | 54 | 108 | 8449 | yds | Dani | GOJI BERRY | Discuss | 2100 | 2100 | 200 | 20 | 0 | 200 | 0 | 3% | 油/髒/色污; 異纖/飛花; 棉粒/結頭/粗節; 橫檔/橫條; 接疋 | [6 empty] | 單色扣點為B級,結論為Discuss | [16 empty] | 無標準樣 | 簽核中 |  |  |  | 2026-06-10 | 2026-06-06 | 2026-06-25 |  |  |  |  | IND-GLS
197538 | 2026-04-30 | Auto |  | TGT | Lucie La 羅氏黎 | V5A | X0395G_C426 | TMKF-26-03888 | AS |  |  | 兆升針織 | CHN | VIN-MK3A | 2026-06-15 | 2026-06-05 | Polyamide/Elastane 71/29% | Knit | Tricot | Dyed | P/D | NA,Quick Dry,Wicking | 58 | 150 | 17176 | yds | Jimmy Shi | BLACK ONYX | Agree | 3149 | 3149 | 335 | 8.4 | 214 | 121 | 0 | 0% | 接疋; 破洞; 擦傷/刮傷/勾紗; 橫檔/橫條 | [6 empty] | 部分匹扣點為B級,但單色結論為Pass | [16 empty] | 色樣、品質樣廠商提供 | 已簽核 | 請參考驗貨員意見。(Please refer to the QA's comments.) |  |  | 2026-06-10 | 2026-07-03 | 2026-08-11 |  |  |  |  | VIN-MK3
197522 | 2026-04-30 | Auto |  | TGT | Lucie La 羅氏黎 | V5A | X0395G_C426 | TMKF-26-03893 | AS |  |  | HUGE BAMBOO | VIN | VIN-MK3A | 2026-06-04 | 2026-06-04 | Recycled Polyester 100% | Knit | Mesh | Dyed | P/D | NA,NA | 59 | 75 | 1457 | yds | HoaNguyen | FUNCTIONAL GRAY | Agree | 1457 | 1457 | 361 | 5.5 | 361 | 0 | 0 | 0% | 擦傷/刮傷/勾紗 |  |  |  |  | 布邊不良 |  | 大貨品質在接受標準內 | [16 empty] | 色樣、品質樣廠商提供 | 已簽核 | 請參考驗貨員意見。(Please refer to the QA's comments.) |  |  | 2026-06-11 | 2026-07-03 | 2026-08-11 |  |  |  |  | VIN-MK3
197523 | 2026-04-30 | Auto |  | TGT | Lucie La 羅氏黎 | V5A | X0395G_C426 | TMKF-26-03893 | AS |  |  | HUGE BAMBOO | VIN | VIN-MK3A | 2026-06-04 | 2026-06-04 | Recycled Polyester 100% | Knit | Mesh | Dyed | P/D | NA,NA | 59 | 75 | 1654 | yds | HoaNguyen | STARLESS NIGHT BLUE | Discuss | 1514 | 1514 | 328 | 11.3 | 212 | 116 | 0 | 0.4% | 擦傷/刮傷/勾紗; 接疋; 油/髒/色污; 破洞 |  |  |  |  | 布邊不良 |  | 單色扣點為B級,結論為Discuss | [16 empty] | 色樣、品質樣廠商提供 | 已簽核 | 請參考驗貨員意見。(Please refer to the QA's comments.) |  |  | 2026-06-11 | 2026-07-03 | 2026-08-11 |  |  |  |  | VIN-MK3
197539 | 2026-04-30 | Auto |  | TGT | Lucie La 羅氏黎 | V5A | YPXZ48_C426 | TMKF-26-03933 | AS |  |  | 兆升針織 | CHN | IND-GLR2 | 2026-06-15 | 2026-06-05 | Polyamide/Elastane 71/29% | Knit | Tricot | Dyed | P/D | NA,Quick Dry,Wicking | 58 | 150 | 46030 | yds | Jimmy Shi | BLACK ONYX | Agree | 3889 | 3889 | 670 | 0 | 670 | 0 | 0 | 0% | 染折/折痕; 接疋 | [6 empty] | 大貨品質在接受標準內 | [16 empty] | 色樣、品質樣廠商提供 | 已簽核 | 請參考驗貨員意見。(Please refer to the QA's comments.) |  |  | 2026-06-10 | 2026-07-01 | 2026-08-05 |  |  |  |  | IND-GLR2
197541 | 2026-04-30 | Auto |  | TGT | Chris Truong 張志堅 | V5A | 71K6Y1_C426 | TMKF-26-03940 | AS |  |  | 兆升針織 | CHN | IND-GLS3 | 2026-06-15 | 2026-06-05 | Polyamide/Elastane 71/29% | Knit | Tricot | Dyed | P/D | NA,Quick Dry,Wicking | 57 | 150 | 8976 | yds | Jimmy Shi | BLACK ONYX | Agree | 976 | 976 | 111 | 7.2 | 111 | 0 | 0 | 0% | 接疋; 破洞 | [6 empty] | 大貨品質在接受標準內 | [16 empty] | 色樣、品質樣廠商提供 | 已簽核 | 請參考驗貨員意見。(Please refer to the QA's comments.) |  |  |  | 2026-06-30 | 2026-08-01 |  |  |  |  | IND-GLS
197540 | 2026-04-30 | Auto |  | TGT | Chris Truong 張志堅 | V5A | 71K6Y1_C426 | TMKF-26-03940 | AS |  |  | 兆升針織 | CHN | IND-GLS3 | 2026-06-15 | 2026-06-05 | Polyamide/Elastane 71/29% | Knit | Tricot | Dyed | P/D | NA,Quick Dry,Wicking | 57 | 150 | 713 | yds | Jimmy Shi | DAZZLING DARK BLUE | Discuss | 700 | 700 | 99 | 20.2 | 0 | 99 | 0 | 3.1% | 接疋; 擦傷/刮傷/勾紗; 破洞; 斷紗(斷經/斷緯) | [6 empty] | 單色扣點為B級,結論為Discuss | [16 empty] | 色樣、品質樣廠商提供 | 已簽核 | 請參考驗貨員意見。(Please refer to the QA's comments.) |  |  |  | 2026-06-30 | 2026-08-01 |  |  |  |  | IND-GLS
197613 | 2026-05-04 | Auto |  | TGT | Melody Chen 陳可縈 | V5A | 00GG4Z_C326 | TMKF-26-03978 | AS |  | A | SAMIL(VIN) | VIN | VIN-LR2 | 2026-06-06 | 2026-06-06 | Recycled Polyester/Spandex 89/11% | Knit | Mesh | Dyed | P/D | NA,Wicking | 64 | 145 | 85 | yds | HoaNguyen | FITNESS GRAY | Discuss | 82 | 82 | 82 | 20.7 | 0 | 82 | 0 | 3.2% | 接疋; 破洞; 擦傷/刮傷/勾紗 | [6 empty] | 單色扣點為B級,結論為Discuss | [16 empty] | 無標準樣 | 簽核中 |  |  |  |  | 2026-04-10 | 2026-06-22 |  |  |  |  | VIN-LR2
197595 | 2026-05-04 | Auto |  | TGT | Melody Chen 陳可縈 | V5A | KL5R6E_C426 | TMKF-26-03985 | NAS |  | A | 聚益 | CHN | VIN-LR2 | 2026-06-06 | 2026-06-06 | Recycled Polyester/Spandex 92/8% | Knit | Mesh | Dyed | P/D | NA,Anti-Odor,Quick Dry,Wicking | 56 | 130 | 5072 | yds | Leo Li | BLACK ONYX | Agree | 5252 | 5252 | 1074.8 | 3.2 | 1074.8 | 0 | 0 | 0% | 破洞; 斷紗(斷經/斷緯); 擦傷/刮傷/勾紗; 油/髒/色污 | [6 empty] | 大貨品質在接受標準內 | [16 empty] | 色樣、品質樣廠商提供 | 已簽核 | 請參考驗貨員意見。(Please refer to the QA's comments.) | Email:jovilin@ecolot.com.tw |  |  | 2026-07-13 | 2026-08-15 |  |  |  |  | VIN-LR2
197524 | 2026-05-05 | Auto |  | TGT | Chris Truong 張志堅 | V5A | KLEZ2X_C426 | TMKF-26-04008 | AS |  |  | HUGE BAMBOO | VIN | IND-GLR2 | 2026-06-04 | 2026-06-04 | Recycled Polyester/Spandex 83/17% | Knit | Interlock | Dyed | P/D | Peach (2 side),Quick Dry,UPF 50+,Wicking | 61 | 210 | 604 | yds | HoaNguyen | CHARMING BLUE | Reject | 720 | 720 | 184 | 2.2 | 121 | 0 | 63 | 0% | 斷紗(斷經/斷緯) | [5 empty] | 克重過輕 | 單色結論為Fail,請打下並覆驗 |  | 簽核完成 |  |  | 顏色:CHARMING BLUE/缸號:1-14E/克重過輕(9.05%)，整缸判C級。 | local QC found C-grade fabric lot 1-14E, roll 19MV - underweight over tolerance | 1. Mill has fixed fabric and provide internal report. 2. Mill will take responsibility later if there's issue in garment fty | [9 empty] | 色樣、品質樣廠商提供 | 已簽核 | 請參考驗貨員意見。(Please refer to the QA's comments.) |  |  |  | 2026-07-01 | 2026-07-29 | 陳婉華 同意出貨 1.Mill will repare/fix the fabric and provide internal inspection report before shipment. 2.MIll will FOC for replenishment if any issue when arrive fty. | 同意出貨-客戶允收標準內 |  |  | IND-GLR2
197696 | 2026-05-05 | Auto |  | TGT | Freesia Fang 方映涵 | V5A | 540PMP_C426 | TMKF-26-04010 | AS |  | A | 金祥惠 | CHN | IND-STL2 | 2026-06-09 | 2026-06-07 | Recycled Polyester 100% | Knit | Sherpa | PRT + Dyed | Digital PRT,Single dyed | NA,NA | 65 | 240 | 15216 | yds | Gul Wang | AOP303_1 | Discuss | 13956 | 13956 | 578.9 | 11.7 | 194 | 384.9 | 0 | 0.5% | 破洞; 接疋 | [6 empty] | 單色扣點為B級,結論為Discuss | [16 empty] | 色樣、品質樣廠商提供 | 簽核中 |  |  |  |  | 2026-07-24 | 2026-08-05 |  |  |  |  | IND-STL
197593 | 2026-05-05 | Auto |  | TGT | Freesia Fang 方映涵 | V5A | 540PMP_C426 | TMKF-26-04014 | NAS |  | A | 聚益 | CHN | IND-STL2 | 2026-06-06 | 2026-06-06 | Recycled Polyester/Spandex 92/8% | Knit | Jersey | PRT + Dyed | Disperse PRT,Y/D | NA,NA | 60 | 130 | 1602 | yds | Leo Li | BLACK ONYX | Agree | 1566 | 1566 | 217.8 | 0 | 217.8 | 0 | 0 | 0% | [7 empty] | 大貨品質在接受標準內 | [16 empty] | 色樣、品質樣廠商提供 | 已簽核 | 請參考驗貨員意見。(Please refer to the QA's comments.) | Email:jovilin@ecolot.com.tw |  |  | 2026-07-24 | 2026-08-05 |  |  |  |  | IND-STL
197594 | 2026-05-05 | Auto |  | TGT | Freesia Fang 方映涵 | V5A | 540PMP_C426 | TMKF-26-04014 | NAS |  | A | 聚益 | CHN | IND-STL2 | 2026-06-06 | 2026-06-06 | Recycled Polyester/Spandex 92/8% | Knit | Jersey | PRT + Dyed | Disperse PRT,Y/D | NA,NA | 60 | 130 | 1135 | yds | Leo Li | STARLESS NIGHT BLUE | Agree | 1094 | 1094 | 214.7 | 3.3 | 214.7 | 0 | 0 | 0% | 破洞; 油/髒/色污 | [6 empty] | 大貨品質在接受標準內 | [16 empty] | 色樣、品質樣廠商提供 | 已簽核 | 請參考驗貨員意見。(Please refer to the QA's comments.) | Email:jovilin@ecolot.com.tw |  |  | 2026-07-24 | 2026-08-05 |  |  |  |  | IND-STL
197515 | 2026-05-05 | Auto |  | TGT | Freesia Fang 方映涵 | V5A | 8L6ZL5_C326 | TMKF-26-04026 | AS |  |  | HUGE BAMBOO | VIN | IND-STL4 | 2026-06-04 | 2026-06-04 | Recycled Polyester/Spandex 87/13% | Knit | Mesh | Dyed | P/D | NA,Wicking | 60 | 115 | 143 | yds | HoaNguyen | BLACK ONYX | Agree | 143 | 143 | 143 | 7 | 143 | 0 | 0 | 0% | 油/髒/色污; 接疋 | [6 empty] | 大貨品質在接受標準內 | [16 empty] | 色樣、品質樣廠商提供 | 已簽核 | 請參考驗貨員意見。(Please refer to the QA's comments.) |  |  | 2026-06-25 | 2026-05-09 | 2026-06-12 |  |  |  |  | IND-STL
197517 | 2026-05-05 | Auto |  | TGT | Freesia Fang 方映涵 | V5A | 8L6ZL5_C326 | TMKF-26-04026 | AS |  |  | HUGE BAMBOO | VIN | IND-STL4 | 2026-06-04 | 2026-06-04 | Recycled Polyester/Spandex 87/13% | Knit | Mesh | Dyed | P/D | NA,Wicking | 60 | 115 | 85 | yds | HoaNguyen | PRESTIGIOUS PINE | Discuss | 85 | 85 | 85 | 10.6 | 0 | 85 | 0 | 0.2% | 接疋; 油/髒/色污; 斷紗(斷經/斷緯) | [6 empty] | 單色扣點為B級,結論為Discuss | [16 empty] | 色樣、品質樣廠商提供 | 已簽核 | 請參考驗貨員意見。(Please refer to the QA's comments.) |  |  | 2026-06-25 | 2026-05-09 | 2026-06-12 |  |  |  |  | IND-STL
197516 | 2026-05-05 | Auto |  | TGT | Freesia Fang 方映涵 | V5A | 8L6ZL5_C326 | TMKF-26-04026 | AS |  |  | HUGE BAMBOO | VIN | IND-STL4 | 2026-06-04 | 2026-06-04 | Recycled Polyester/Spandex 87/13% | Knit | Mesh | Dyed | P/D | NA,Wicking | 60 | 115 | 85 | yds | HoaNguyen | WILD BOYSENBERRY | Agree | 85 | 85 | 67 | 7.5 | 67 | 0 | 0 | 0% | 擦傷/刮傷/勾紗; 接疋 | [6 empty] | 大貨品質在接受標準內 | [16 empty] | 色樣、品質樣廠商提供 | 已簽核 | 請參考驗貨員意見。(Please refer to the QA's comments.) |  |  | 2026-06-25 | 2026-05-09 | 2026-06-12 |  |  |  |  | IND-STL
197664 | 2026-05-22 | Auto |  | ONY | Vivian Wu 巫心瑜 | V7A | 1188289_HO26 | TMKF-26-04031 | AS |  |  | NAMTEX | VIN | IND-GLD6 | 2026-06-08 | 2026-06-08 | Recycled Polyester/Polyester/Spandex 43/42/15% | Knit | Bonded | Dyed | P/D | NA,NA | 60 | 290 | 24378 | yds | NgocBich | BLACK JACK DARKER | Agree | 2097 | 2097 | 209 | 1 | 209 | 0 | 0 | 0% | 油/髒/色污 | [6 empty] | 大貨品質在接受標準內 | [16 empty] | 色樣、品質樣廠商提供 | 簽核中 |  | Email:MichelleLu@namtex.com.vn |  |  | 2026-08-03 | 2026-09-17 |  |  |  |  | IND-GLD
197665 | 2026-05-22 | Auto |  | ONY | Vivian Wu 巫心瑜 | V7A | 1188289_HO26 | TMKF-26-04031 | AS |  |  | NAMTEX | VIN | IND-GLD6 | 2026-06-08 | 2026-06-08 | Recycled Polyester/Polyester/Spandex 43/42/15% | Knit | Bonded | Dyed | P/D | NA,NA | 60 | 290 | 28333 | yds | NgocBich | DUSK NAVY DARKER | Reject | 683 | 683 | 145 | 4.1 | 41 | 51 | 53 | 0% | 破洞; 異纖/飛花 |  |  |  |  | 全匹性瑕疵 |  | 單色結論為Fail,請打下並覆驗 | [16 empty] | 色樣、品質樣廠商提供 | 簽核中 |  | Email:MichelleLu@namtex.com.vn |  |  | 2026-08-03 | 2026-09-17 |  |  |  |  | IND-GLD
197663 | 2026-05-22 | Auto |  | ONY | Vivian Wu 巫心瑜 | V7A | 1188289_HO26 | TMKF-26-04031 | AS |  |  | NAMTEX | VIN | IND-GLD6 | 2026-06-08 | 2026-06-08 | Recycled Polyester/Polyester/Spandex 43/42/15% | Knit | Bonded | Dyed | P/D | NA,NA | 60 | 290 | 17283 | yds | NgocBich | LAUNDERED BLUE DARKER | Reject | 4180 | 4180 | 363 | 3.3 | 123 | 43 | 197 | 0% | 破洞; 接疋; 擦傷/刮傷/勾紗; 油/髒/色污 |  |  |  |  | 全匹性瑕疵 |  | 單色結論為Fail,請打下並覆驗 | [16 empty] | 色樣、品質樣廠商提供 | 簽核中 |  | Email:MichelleLu@namtex.com.vn |  |  | 2026-08-03 | 2026-09-17 |  |  |  |  | IND-GLD
197518 | 2026-05-05 | Auto |  | TGT | Melody Chen 陳可縈 | V5A | 00E12G_C326 | TMKF-26-04078 | AS |  |  | HUGE BAMBOO | VIN | VIN-LR2 | 2026-06-04 | 2026-06-04 | Recycled Polyester/Spandex 87/13% | Knit | Mesh | Dyed | P/D | NA,Wicking | 60 | 115 | 270 | yds | HoaNguyen | RACING RED | Discuss | 272 | 272 | 110 | 19.1 | 0 | 110 | 0 | 2.7% | 破洞; 擦傷/刮傷/勾紗; 斷紗(斷經/斷緯); 接疋; 油/髒/色污 | [6 empty] | 單色扣點為B級,結論為Discuss | [16 empty] | 色樣、品質樣廠商提供 | 已簽核 | 請參考驗貨員意見。(Please refer to the QA's comments.) |  |  | 2026-06-08 | 2026-05-12 | 2026-06-15 |  |  |  |  | VIN-LR2
197577 | 2026-05-26 | Auto |  | ONY | Dash Wang 王彥智 | V7C | 915811_HO26 | TMKF-26-04085 | AS |  |  | 金祥惠 | CHN | VIN-LR1 | 2026-06-05 | 2026-06-05 | Cotton/Polyester/Spandex 61/36/3% | Knit | Rib | Dyed | P/D,1x1 | NA,NA | 66 | 280 | 266 | yds | Gul Wang | SEA SALT | Reject | 4679 | 4679 | 637.5 | 14.1 | 109.4 | 420.6 | 107.5 | 1.2% | 接疋; 油/髒/色污; 棉粒/結頭/粗節; 破洞 | [6 empty] | 部分匹為C級打下,但單色結論為Discuss | 部分缸含湿率不OK | [15 empty] | 色樣、品質樣廠商提供 | 已簽核 | 請參考驗貨員意見。(Please refer to the QA's comments.) |  |  | 2026-06-08 | 2026-07-14 | 2026-08-21 |  |  |  |  | VIN-LR1
197578 | 2026-05-26 | Auto |  | ONY | Dash Wang 王彥智 | V7C | 915811_HO26 | TMKF-26-04085 | AS |  |  | 金祥惠 | CHN | VIN-LR1 | 2026-06-05 | 2026-06-05 | Cotton/Polyester/Spandex 61/36/3% | Knit | Rib | Dyed | P/D,1x1 | NA,NA | 66 | 280 | 157 | yds | Gul Wang | WASABI | Discuss | 878 | 878 | 102.8 | 18.5 | 0 | 102.8 | 0 | 2.6% | 接疋; 破洞; 油/髒/色污 | [6 empty] | 單色扣點為B級,結論為Discuss | [16 empty] | 色樣、品質樣廠商提供 | 已簽核 | 請參考驗貨員意見。(Please refer to the QA's comments.) |  |  | 2026-06-08 | 2026-07-14 | 2026-08-21 |  |  |  |  | VIN-LR1
197525 | 2026-05-06 | Auto |  | TGT | Melody Chen 陳可縈 | V5A | MR98WW_C426 | TMKF-26-04126 | AS |  |  | HUGE BAMBOO | VIN | IND-GLS3 | 2026-06-04 | 2026-06-04 | /Recycled Polyester /100% | Knit | Mesh | Dyed | P/D | NA,NA | 59 | 75 | 1017 | yds | HoaNguyen | BLACK ONYX | Agree | 1017 | 1017 | 190 | 2.1 | 190 | 0 | 0 | 0% | [5 empty] | 布邊不良 |  | 大貨品質在接受標準內 | [16 empty] | 色樣、品質樣廠商提供 | 已簽核 | 請參考驗貨員意見。(Please refer to the QA's comments.) |  |  | 2026-06-08 | 2026-07-01 | 2026-08-08 |  |  |  |  | IND-GLS
197526 | 2026-05-06 | Auto |  | TGT | Melody Chen 陳可縈 | V5A | MR98WW_C426 | TMKF-26-04126 | AS |  |  | HUGE BAMBOO | VIN | IND-GLS3 | 2026-06-04 | 2026-06-04 | /Recycled Polyester /100% | Knit | Mesh | Dyed | P/D | NA,NA | 59 | 75 | 1256 | yds | HoaNguyen | DESERT HAZE | Agree | 1256 | 1256 | 193 | 8.3 | 193 | 0 | 0 | 0% | 破洞 |  |  |  |  | 背面瑕疵 |  | 大貨品質在接受標準內 | [16 empty] | 色樣、品質樣廠商提供 | 已簽核 | 請參考驗貨員意見。(Please refer to the QA's comments.) |  |  | 2026-06-08 | 2026-07-01 | 2026-08-08 |  |  |  |  | IND-GLS
197527 | 2026-05-06 | Auto |  | TGT | Melody Chen 陳可縈 | V5A | MR98WW_C426 | TMKF-26-04126 | AS |  |  | HUGE BAMBOO | VIN | IND-GLS3 | 2026-06-04 | 2026-06-04 | /Recycled Polyester /100% | Knit | Mesh | Dyed | P/D | NA,NA | 59 | 75 | 827 | yds | HoaNguyen | STARLESS NIGHT BLUE | Agree | 976 | 976 | 140 | 2.1 | 140 | 0 | 0 | 0% | 擦傷/刮傷/勾紗 | [6 empty] | 大貨品質在接受標準內 | [16 empty] | 色樣、品質樣廠商提供 | 已簽核 | 請參考驗貨員意見。(Please refer to the QA's comments.) |  |  | 2026-06-08 | 2026-07-01 | 2026-08-08 |  |  |  |  | IND-GLS
197599 | 2026-05-06 | Auto |  | TGT | Melody Chen 陳可縈 | V5A | WRZ57M_C426 | TMKF-26-04245 | AS |  | A | SAMIL(VIN) | VIN | IND-GLD5 | 2026-06-06 | 2026-06-06 | Recycled Polyester/Spandex 90/10% | Knit | Jersey | Dyed | P/D | NA,Anti-UV | 62 | 160 | 166 | yds | HoaNguyen | PINK HIGHLIGHT | Discuss | 146 | 146 | 86 | 10.5 | 0 | 86 | 0 | 0.2% | 接疋; 破洞; 油/髒/色污 | [6 empty] | 單色扣點為B級,結論為Discuss | [16 empty] | 色樣、品質樣廠商提供 | 簽核中 |  |  |  |  | 2026-07-07 | 2026-08-01 |  |  |  |  | IND-GLD
197609 | 2026-05-07 | Auto |  | TGT | Melody Chen 陳可縈 | V5A | 1K62MR_C426 | TMKF-26-04325 | AS |  | A | SAMIL(VIN) | VIN | IND-GLD5 | 2026-06-06 | 2026-06-06 | Recycled Polyester/Spandex 90/10% | Knit | Jersey | Dyed | P/D | NA,Anti-UV | 62 | 160 | 166 | yds | HoaNguyen | ADVENTURE TEAL | Discuss | 216 | 216 | 80 | 5 | 80 | 0 | 0 | 0% | 油/髒/色污 | [6 empty] | 大貨品質在接受標準內 | [16 empty] | 無標準樣 | 簽核中 |  |  |  |  | 2026-07-07 | 2026-08-01 |  |  |  |  | IND-GLD
197667 | 2026-05-20 | Auto |  | ONY | Chezia Ding 丁俐妏 | V7C | 559368_VMI | TMKF-26-04342 | NAS |  |  | KAHATEX | IND | IND-GLS2 STL2 | 2026-06-08 | 2026-06-08 | Cotton 100% | Woven | Oxford | Dyed | Y/D,1x1 | NA,NA | 56 | 122 | 56179 | yds | Dani | OXFORD BLUE | Discuss | 2145 | 2145 | 200 | 21 | 0 | 200 | 0 | 3.3% | 棉粒/結頭/粗節; 油/髒/色污; 橫檔/橫條; 異纖/飛花 | [6 empty] | 單色扣點為B級,結論為Discuss | [16 empty] | 色樣、品質樣廠商提供 | 簽核中 |  |  |  | 2026-07-01 | 2026-03-09 | 2026-06-11 |  |  |  |  | IND-GLS
197486 | 2026-05-20 | Auto |  | GOT | Vanessa Han 韓宇佳 | V5C | 1184443_HO26 | TMKF-26-04351 | AS |  |  | 杭州新生 | CHN | IND-STL4 | 2026-06-04 | 2026-06-04 | Polyester 100% | Woven | Satin | Dyed | Pigment Dye | NA,Adaptive | 56 | 100 | 2888 | yds | Junde Zhang | FOREST RIVER | Reject | 2878.6 | 2878.6 | 383.7 | 7.3 | 0 | 0 | 383.7 | 0% | 棉粒/結頭/粗節; 擦傷/刮傷/勾紗; 油/髒/色污; 破洞修補痕 |  |  |  | 邊中色差 | 布邊不良 |  | 單色結論為Fail,請打下並覆驗 |  | 採購-待確認 |  |  | 1：RIVER边中色差明显，打下。寄样 2：大货松紧边明显。打下。寄样 | [11 empty] | 色樣、品質樣廠商提供 | 已簽核 | 請參考驗貨員意見。(Please refer to the QA's comments.) |  |  | 2026-06-13 | 2026-07-06 | 2026-07-29 |  | 簽核中 |  |  | IND-STL
197485 | 2026-05-20 | Auto |  | GOT | Vanessa Han 韓宇佳 | V5C | 1184443_HO26 | TMKF-26-04351 | AS |  |  | 杭州新生 | CHN | IND-STL4 | 2026-06-04 | 2026-06-04 | Polyester 100% | Woven | Satin | Dyed | Pigment Dye | NA,Adaptive | 56 | 100 | 3071 | yds | Junde Zhang | NEW OFF WHITE | Reject | 3276.1 | 3276.1 | 480.4 | 5 | 0 | 0 | 480.4 | 0% | 油/髒/色污; 異纖/飛花; 棉粒/結頭/粗節; 斷紗(斷經/斷緯); 擦傷/刮傷/勾紗 |  |  |  |  | 布邊不良 |  | 單色結論為Fail,請打下並覆驗 |  | 採購-待確認 |  |  | 1：RIVER边中色差明显，打下。寄样 2：大货松紧边明显。打下。寄样 | [11 empty] | 色樣、品質樣廠商提供 | 已簽核 | 請參考驗貨員意見。(Please refer to the QA's comments.) |  |  | 2026-06-13 | 2026-07-06 | 2026-07-29 |  | 簽核中 |  |  | IND-STL
197547 | 2026-05-07 | Auto |  | GU | Cynthia Chen 陳律妏 | V6A | 60226N033A_26 | TMKF-26-04363 | AS |  | A | P.T.GISTEX | IND | IND-GLS1 STL | 2026-06-05 | 2026-06-04 | Polyester 100% | Woven | Twill | Dyed | P/D | NA,NA | 54 | 210 | 96348 | yds | Irfan | 07 GRAY | Reject | 8757 | 8757 | 887 | 4.5 | 381 | 304 | 202 | 0% | 斷紗(斷經/斷緯); 擦傷/刮傷/勾紗; 棉粒/結頭/粗節 |  |  |  | 漸進色差 |  |  | 單色結論為Fail,請打下並覆驗 | [16 empty] | 色樣、品質樣廠商提供 | 簽核中 |  |  |  |  | 2026-06-20 | 2026-07-01 |  |  |  |  | IND-GLS
197551 | 2026-05-07 | Auto |  | GU | Cynthia Chen 陳律妏 | V6A | 60226N033A_26 | TMKF-26-04363 | AS |  | A | P.T.GISTEX | IND | IND-GLS1 STL | 2026-06-05 | 2026-06-04 | Polyester 100% | Woven | Twill | Dyed | P/D | NA,NA | 54 | 210 | 129381 | yds | Irfan | 09 BLACK | Agree | 2029 | 2029 | 479 | 6.3 | 410 | 69 | 0 | 0% | 擦傷/刮傷/勾紗; 斷紗(斷經/斷緯); 破洞 | [6 empty] | 部分匹扣點為B級,但單色結論為Pass | [16 empty] | 色樣、品質樣廠商提供 | 簽核中 |  |  |  |  | 2026-06-20 | 2026-07-01 |  |  |  |  | IND-GLS
197612 | 2026-05-08 | Auto |  | TGT | Freesia Fang 方映涵 | V5A | 9K4MX7_C426 | TMKF-26-04456 | AS |  | A | SAMIL(VIN) | VIN | IND-GLD5 | 2026-06-06 | 2026-06-06 | Recycled Polyester/Spandex 90/10% | Knit | Jersey | Dyed | P/D | NA,Anti-UV | 62 | 160 | 240 | yds | HoaNguyen | DELICACY PINK | Discuss | 242 | 242 | 83 | 19.3 | 0 | 83 | 0 | 2.8% | 油/髒/色污; 接疋 | [6 empty] | 單色扣點為B級,結論為Discuss | [16 empty] | 無標準樣 | 簽核中 |  |  |  |  | 2026-06-24 | 2026-07-31 |  |  |  |  | IND-GLD
197611 | 2026-05-08 | Auto |  | TGT | Freesia Fang 方映涵 | V5A | 9K4MX7_C426 | TMKF-26-04456 | AS |  | A | SAMIL(VIN) | VIN | IND-GLD5 | 2026-06-06 | 2026-06-06 | Recycled Polyester/Spandex 90/10% | Knit | Jersey | Dyed | P/D | NA,Anti-UV | 62 | 160 | 288 | yds | HoaNguyen | SILENT LILAC | Discuss | 420 | 420 | 151 | 23.8 | 0 | 151 | 0 | 4.1% | 擦傷/刮傷/勾紗; 油/髒/色污; 接疋; 破洞; 棉粒/結頭/粗節 | [6 empty] | 單色扣點為B級,結論為Discuss | [16 empty] | 無標準樣 | 簽核中 |  |  |  |  | 2026-06-24 | 2026-07-31 |  |  |  |  | IND-GLD
197576 | 2026-05-26 | Auto |  | ONY | Dash Wang 王彥智 | V7C | 908489_HO26 | TMKF-26-04478 | AS |  |  | 金祥惠 | CHN | VIN-LR2 | 2026-06-15 | 2026-06-05 | Cotton/Polyester/Spandex 61/36/3% | Knit | Waffle | Dyed | P/D,1x1 | NA,NA | 62 | 265 | 7948 | yds | Gul Wang | PANTHERS | Discuss | 2327 | 2327 | 242.5 | 11.5 | 120.8 | 121.7 | 0 | 0.5% | 接疋; 破洞; 油/髒/色污; 棉粒/結頭/粗節; 異纖/飛花 | [6 empty] | 單色扣點為B級,結論為Discuss | [16 empty] | 色樣、品質樣廠商提供 | 已簽核 | 請參考驗貨員意見。(Please refer to the QA's comments.) |  |  | 2026-06-08 | 2026-07-12 | 2026-08-14 |  |  |  |  | VIN-LR2
197504 | 2026-05-26 | Auto |  | ONY | Dash Wang 王彥智 | V7C | 908489_HO26 | TMKF-26-04478 | AS |  |  | 金祥惠 | CHN | VIN-LR2 | 2026-06-04 | 2026-06-04 | Cotton/Polyester/Spandex 61/36/3% | Knit | Waffle | Dyed | P/D,1x1 | NA,NA | 62 | 265 | 6473 | yds | Gul Wang | VOLCANIC GLASS | Discuss | 1885 | 1885 | 229.1 | 15.7 | 0 | 229.1 | 0 | 1.7% | 接疋; 破洞; 油/髒/色污; 棉粒/結頭/粗節 | [6 empty] | 單色扣點為B級,結論為Discuss | [16 empty] | 色樣、品質樣廠商提供 | 已簽核 | 請參考驗貨員意見。(Please refer to the QA's comments.) |  |  | 2026-06-08 | 2026-07-12 | 2026-08-14 |  |  |  |  | VIN-LR2
197503 | 2026-05-26 | Auto |  | ONY | Dash Wang 王彥智 | V7C | 908489_HO26 | TMKF-26-04478 | AS |  |  | 金祥惠 | CHN | VIN-LR2 | 2026-06-04 | 2026-06-04 | Cotton/Polyester/Spandex 61/36/3% | Knit | Waffle | Dyed | P/D,1x1 | NA,NA | 62 | 265 | 6473 | yds | Gul Wang | WISH BONE | Reject | 7015 | 7015 | 739.4 | 16.1 | 0 | 431.1 | 308.3 | 1.8% | 破洞; 接疋; 油/髒/色污; 棉粒/結頭/粗節; 擦傷/刮傷/勾紗 | [6 empty] | 單色結論為Fail,請打下並覆驗 | 含湿率不OK | 簽核中 |  |  | 1，抽验WINE TASTING,检测含湿率49-51超标（详见验货明细），依据检验标打下评C级。 2，抽验疋因污渍，破洞，纱结超分超损為B級，若有超損以成衣廠反應為準，纬弧同3/24出办台北业务布办有改善。 3，抽验部分疋左右布边纬弧缩小至1-1.5”已有改善，整体幅宽有超宽，后续因此产生的损耗由杭州靖琿负责补足。 4，成品克重回缩前偏轻6-7%，依据4/8剪办做试回缩结果，回缩24小时后可达到订单要求，记录出货。 5，以碼重估算碼長，部分缸有短碼1.9-3.2 %（详见验货明细），請更改碼長。 | [11 empty] | 色樣、品質樣廠商提供 | 已簽核 | 請參考驗貨員意見。(Please refer to the QA's comments.) |  |  | 2026-06-08 | 2026-07-12 | 2026-08-14 |  | 簽核中 |  |  | VIN-LR2
197575 | 2026-05-26 | Auto |  | ONY | Dash Wang 王彥智 | V7C | 908489_HO26 | TMKF-26-04478 | AS |  |  | 金祥惠 | CHN | VIN-LR2 | 2026-06-15 | 2026-06-05 | Cotton/Polyester/Spandex 61/36/3% | Knit | Waffle | Dyed | P/D,1x1 | NA,NA | 62 | 265 | 6473 | yds | Gul Wang | WISH BONE | Reject | 2312 | 2312 | 239.3 | 25.9 | 0 | 119.6 | 119.7 | 4.8% | 接疋; 破洞; 油/髒/色污 | [6 empty] | 單色結論為Fail,請打下並覆驗 | 含湿率不OK | 簽核中 |  |  | 1，抽验WISH BONELOT50534-1-01#检测含湿率46-48超标（详见验货明细），依据检验标打下回修评C级。 2，抽验疋因污渍，破洞，纱结超分超损為B級，若有超損以成衣廠反應為準，纬弧同3/24出办台北业务布办有改善。 3，成品克重回缩前偏轻6-7%，依据4/8剪办做试回缩结果，回缩24小时后可达到订单要求，记录出货。 **本次杭州靖琿申请验货5万码，实际验货6.1万码，因申请验货时间不足，当日出货部分数量未提供验货** | [11 empty] | 色樣、品質樣廠商提供 | 已簽核 | 請參考驗貨員意見。(Please refer to the QA's comments.) |  |  | 2026-06-08 | 2026-07-12 | 2026-08-14 |  | 簽核中 |  |  | VIN-LR2
197573 | 2026-05-26 | Auto |  | ONY | Dash Wang 王彥智 | V7C | 908491_HO26, 915811_HO26 | TMKF-26-04480,TMKF-26-04083 | AS |  |  | 金祥惠 | CHN | VIN-LR1 | 2026-06-15 | 2026-06-05 | Cotton/Polyester/Spandex 61/36/3% | Knit | Waffle | Dyed | P/D,1x1 | NA,NA | 62 | 265 | 26427 | yds | Gul Wang | DARK GREY | Discuss | 2313 | 2313 | 235.8 | 14.4 | 57.6 | 178.2 | 0 | 1.3% | 接疋; 破洞; 棉粒/結頭/粗節; 油/髒/色污 | [6 empty] | 單色扣點為B級,結論為Discuss | [16 empty] | 色樣、品質樣廠商提供 | 已簽核 | 請參考驗貨員意見。(Please refer to the QA's comments.) |  |  | 2026-06-08 | 2026-07-12 | 2026-08-14 |  |  |  |  | VIN-LR1
197572 | 2026-05-26 | Auto |  | ONY | Dash Wang 王彥智 | V7C | 908491_HO26, 915811_HO26 | TMKF-26-04480,TMKF-26-04083 | AS |  |  | 金祥惠 | CHN | VIN-LR1 | 2026-06-15 | 2026-06-05 | Cotton/Polyester/Spandex 61/36/3% | Knit | Waffle | Dyed | P/D,1x1 | NA,NA | 62 | 265 | 21945 | yds | Gul Wang | GOJI BERRY | Reject | 2346 | 2346 | 236.3 | 22.4 | 0 | 58.9 | 177.4 | 3.7% | 接疋; 油/髒/色污; 破洞 | [6 empty] | 單色結論為Fail,請打下並覆驗 | 部分缸污渍及及含湿率不OK | 覆驗日期簽核中 |  |  | 1，抽验MUSHROOM及GOJI BERRY,检测含湿率49-55超标（详见验货明细），依据检验标打下回修评C级。 2，抽验SEA SALT LOT1086#R0029破洞及GOJI BERRY,LOT50538-2-01#R0037污渍超分太多打下评C级。 3，其余抽验疋因污渍，破洞，纱结超分超损為B級，若有超損以成衣廠反應為準，纬弧同3/24出办台北业务布办有改善。 4，成品克重回缩前偏轻6-7%，依据4/8剪办做试回缩结果，回缩24小时后可达到订单要求，记录出货。 5，以碼重估算碼長，部分缸有短碼 0.5-1.2%（详见验货明细），請更改碼長。DARK GREY（标签颜色名PATHER CSD） | [11 empty] | 色樣、品質樣廠商提供 | 已簽核 | 請參考驗貨員意見。(Please refer to the QA's comments.) |  |  | 2026-06-08 | 2026-07-12 | 2026-08-14 |  | 簽核中 |  |  | VIN-LR1
197502 | 2026-05-26 | Auto |  | ONY | Dash Wang 王彥智 | V7C | 908491_FA26, 908491_HO26, 915811_HO26 | TMKF-26-04480,TMKF-26-01077,TMKF-26-04083 | AS |  |  | 金祥惠 | CHN | VIN-LR1 LR2 | 2026-06-04 | 2026-06-04 | Cotton/Polyester/Spandex 61/36/3% | Knit | Waffle | Dyed | P/D,1x1 | NA,NA | 62 | 265 | 29021 | yds | Gul Wang | MUSHROOM | Discuss | 3110 | 3110 | 355 | 16.3 | 0 | 355 | 0 | 1.9% | 破洞; 棉粒/結頭/粗節; 油/髒/色污; 接疋 | [6 empty] | 單色扣點為B級,結論為Discuss | [16 empty] | 色樣、品質樣廠商提供 | 已簽核 | 請參考驗貨員意見。(Please refer to the QA's comments.) |  |  | 2026-06-08 | 2026-04-26 | 2026-06-19 |  |  |  |  | VIN-LR1
197571 | 2026-05-26 | Auto |  | ONY | Dash Wang 王彥智 | V7C | 908491_HO26, 915811_HO26 | TMKF-26-04480,TMKF-26-04083 | AS |  |  | 金祥惠 | CHN | VIN-LR1 | 2026-06-15 | 2026-06-05 | Cotton/Polyester/Spandex 61/36/3% | Knit | Waffle | Dyed | P/D,1x1 | NA,NA | 62 | 265 | 29021 | yds | Gul Wang | MUSHROOM | Reject | 5679 | 5679 | 592.1 | 17.4 | 58.7 | 473 | 60.4 | 2.2% | 接疋; 破洞; 棉粒/結頭/粗節; 油/髒/色污 | [6 empty] | 單色結論為Fail,請打下並覆驗 | 部分缸含湿率不OK | [15 empty] | 色樣、品質樣廠商提供 | 已簽核 | 請參考驗貨員意見。(Please refer to the QA's comments.) |  |  | 2026-06-08 | 2026-07-12 | 2026-08-14 |  |  |  |  | VIN-LR1
197501 | 2026-05-26 | Auto |  | ONY | Dash Wang 王彥智 | V7C | 908491_FA26, 908491_HO26, 915811_HO26 | TMKF-26-04480,TMKF-26-01077,TMKF-26-04083 | AS |  |  | 金祥惠 | CHN | VIN-LR1 LR2 | 2026-06-04 | 2026-06-04 | Cotton/Polyester/Spandex 61/36/3% | Knit | Waffle | Dyed | P/D,1x1 | NA,NA | 62 | 265 | 126612 | yds | Gul Wang | SEA SALT | Reject | 9351 | 9351 | 1016.7 | 17.5 | 0 | 771.3 | 245.4 | 2.3% | 接疋; 棉粒/結頭/粗節; 油/髒/色污; 異纖/飛花; 破洞; 擦傷/刮傷/勾紗; 斷紗(斷經/斷緯) | [6 empty] | 單色結論為Fail,請打下並覆驗 | 部分缸含湿率不OK | 簽核完成 |  |  | 1，抽验WILD PRAIRIE ROSE及SEA SALT检测含湿率49-55超标（详见验货明细），依据检验标打下回修评C级。 2，抽验疋因污渍，破洞，纱结超分超损為B級，若有超損以成衣廠反應為準，纬弧同3/24出办台北业务布办有改善。 3，抽验部分疋左右布边纬弧缩小至1-1.5”已有改善，整体幅宽有超宽，后续因此产生的损耗由杭州靖琿负责补足。 4，成品克重回缩前偏轻6-7%，依据4/8剪办做试回缩结果，回缩24小时后可达到订单要求，记录出货。 5，以碼重估算碼長，部分缸有短碼 0.8-3.7%（详见验货明细），請更改碼長。 | [11 empty] | 色樣、品質樣廠商提供 | 已簽核 | 請參考驗貨員意見。(Please refer to the QA's comments.) |  |  | 2026-06-08 | 2026-04-26 | 2026-06-19 |  | 覆驗完成 |  |  | VIN-LR1
197574 | 2026-05-26 | Auto |  | ONY | Dash Wang 王彥智 | V7C | 908491_HO26, 915811_HO26 | TMKF-26-04480,TMKF-26-04083 | AS |  |  | 金祥惠 | CHN | VIN-LR1 | 2026-06-15 | 2026-06-05 | Cotton/Polyester/Spandex 61/36/3% | Knit | Waffle | Dyed | P/D,1x1 | NA,NA | 62 | 265 | 35034 | yds | Gul Wang | SEA SALT | Reject | 6769 | 6769 | 724.4 | 14.2 | 245.8 | 418.3 | 60.3 | 1.3% | 接疋; 油/髒/色污; 破洞; 斷紗(斷經/斷緯); 棉粒/結頭/粗節 | [6 empty] | 單色結論為Fail,請打下並覆驗 | 部分破洞超分不OK | [15 empty] | 色樣、品質樣廠商提供 | 已簽核 | 請參考驗貨員意見。(Please refer to the QA's comments.) |  |  | 2026-06-08 | 2026-07-12 | 2026-08-14 |  |  |  |  | VIN-LR1
197500 | 2026-05-26 | Auto |  | ONY | Dash Wang 王彥智 | V7C | 908491_FA26, 908491_HO26, 915811_HO26 | TMKF-26-04480,TMKF-26-01077,TMKF-26-04083 | AS |  |  | 金祥惠 | CHN | VIN-LR1 LR2 | 2026-06-04 | 2026-06-04 | Cotton/Polyester/Spandex 61/36/3% | Knit | Waffle | Dyed | P/D,1x1 | NA,NA | 62 | 265 | 17960 | yds | Gul Wang | WILD PRAIRIE ROSE | Reject | 12597 | 12597 | 1301.2 | 12.5 | 304.7 | 434.4 | 562.1 | 0.8% | 接疋; 油/髒/色污; 棉粒/結頭/粗節; 破洞; 擦傷/刮傷/勾紗; 針痕/直條 | [6 empty] | 單色結論為Fail,請打下並覆驗 | 部分缸含湿率不OK | 覆驗日期簽核中 |  |  | 1，抽验WILD PRAIRIE ROSE及SEA SALT检测含湿率49-55超标（详见验货明细），依据检验标打下回修评C级。 2，抽验疋因污渍，破洞，纱结超分超损為B級，若有超損以成衣廠反應為準，纬弧同3/24出办台北业务布办有改善。 3，抽验部分疋左右布边纬弧缩小至1-1.5”已有改善，整体幅宽有超宽，后续因此产生的损耗由杭州靖琿负责补足。 4，成品克重回缩前偏轻6-7%，依据4/8剪办做试回缩结果，回缩24小时后可达到订单要求，记录出货。 5，以碼重估算碼長，部分缸有短碼 0.8-3.7%（详见验货明细），請更改碼長。 | [11 empty] | 無標準樣 | 已簽核 | 請參考驗貨員意見。(Please refer to the QA's comments.) |  |  | 2026-06-08 | 2026-04-26 | 2026-06-19 |  | 簽核中 |  |  | VIN-LR1
197631 | 2026-06-04 | Auto |  | GOT | Emma Chen 陳璟瑩 | V1B | 1178611_HO26 | TMKF-26-04486 | AS |  |  | 蘇州東奕盛 | CHN | VIN-MK2A | 2026-06-06 | 2026-06-06 | Polyester 100% | Knit | Fleece | Dyed | P/D | NA,Flame Resistant | 56 | 180 | 2555 | yds | Jun Yan | OPF264505_CC10 | Agree | 2551.5 | 2551.5 | 338.4 | 3 | 338.4 | 0 | 0 | 0% | 油/髒/色污; 接疋 | [6 empty] | 大貨品質在接受標準內 | [16 empty] | 色樣、品質樣廠商提供 | 已簽核 | 請參考驗貨員意見。(Please refer to the QA's comments.) |  |  | 2026-06-25 | 2026-06-28 | 2026-07-31 |  |  |  |  | VIN-MK2
197630 | 2026-06-04 | Auto |  | GOT | Emma Chen 陳璟瑩 | V1B | 1178611_HO26 | TMKF-26-04486 | AS |  |  | 蘇州東奕盛 | CHN | VIN-MK2A | 2026-06-06 | 2026-06-06 | Polyester 100% | Knit | Fleece | Dyed | P/D | NA,Flame Resistant | 56 | 180 | 9410 | yds | Jun Yan | OWF262480_CC10 | Agree | 9228.5 | 9228.5 | 1007.2 | 1.6 | 1007.2 | 0 | 0 | 0% | 油/髒/色污; 接疋 | [6 empty] | 大貨品質在接受標準內 | [16 empty] | 色樣、品質樣廠商提供 | 已簽核 | 請參考驗貨員意見。(Please refer to the QA's comments.) |  |  | 2026-06-25 | 2026-06-28 | 2026-07-31 |  |  |  |  | VIN-MK2
197618 | 2026-05-08 | Auto |  | TGT | Angela Chen 陳柔婷 | V5B | G92X13_2PK_C426 | TMKF-26-04519 | AS |  | A | SAMIL(VIN) | VIN | CAB-MH2 | 2026-06-06 | 2026-06-06 | Cotton(BCI)/Spandex 95/5% | Knit | Jersey | PRT + Dyed | Reactive Discharge PRT,Reactive PRT,Grei | NA,NA | 58 | 160 | 9807 | yds | NgocBich | C425GFMNAOP3003_2 | Agree | 4713 | 4713 | 988 | 7 | 671 | 317 | 0 | 0% | 破洞; 接疋; 斷紗(斷經/斷緯); 印花瑕疵(塞網) | [6 empty] | 部分匹扣點為B級,但單色結論為Pass | [16 empty] | 色樣、品質樣廠商提供 | 簽核中 |  |  |  | 2026-06-18 | 2026-06-26 | 2026-08-08 |  |  |  |  | CAB-MH
197489 | 2026-05-25 | Auto |  | ONY | Dash Wang 王彥智 | V7A | 583079_HO26 | TMKF-26-04541 | AS |  |  | 江蘇漢帛 | CHN | CAB-MH1 MH2 | 2026-06-04 | 2026-06-04 | Recycled Polyester/Rayon/Polyester/Spandex 55/29/11/5% | Knit | Scuba | Dyed | Y/D,1x1 | NA,NA | 61 | 300 | 1978 | yds | Junde Zhang | HEATHER GREY | Agree | 1863.6 | 1863.6 | 221.7 | 6.8 | 221.7 | 0 | 0 | 0% | 異纖/飛花; 油/髒/色污; 棉粒/結頭/粗節 | [6 empty] | 大貨品質在接受標準內 | [16 empty] | 色樣、品質樣廠商提供 | 已簽核 | 請參考驗貨員意見。(Please refer to the QA's comments.) |  |  | 2026-06-05 | 2026-07-04 | 2026-08-05 |  |  |  |  | CAB-MH
197488 | 2026-05-25 | Auto |  | ONY | Dash Wang 王彥智 | V7A | 583079_HO26 | TMKF-26-04541 | AS |  |  | 江蘇漢帛 | CHN | CAB-MH1 MH2 | 2026-06-04 | 2026-06-04 | Recycled Polyester/Rayon/Polyester/Spandex 55/29/11/5% | Knit | Scuba | Dyed | Y/D,1x1 | NA,NA | 61 | 300 | 2300 | yds | Junde Zhang | OATMEAL HEATHER | Discuss | 2354.8 | 2354.8 | 267.6 | 12 | 55 | 212.6 | 0 | 0.6% | 油/髒/色污; 異纖/飛花 | [6 empty] | 單色扣點為B級,結論為Discuss | [16 empty] | 色樣、品質樣廠商提供 | 已簽核 | 請參考驗貨員意見。(Please refer to the QA's comments.) |  |  | 2026-06-05 | 2026-07-04 | 2026-08-05 |  |  |  |  | CAB-MH
197492 | 2026-05-25 | Auto |  | ONY | Dash Wang 王彥智 | V7A | 583079_HO26 | TMKF-26-04542 | AS |  |  | 江蘇漢帛 | CHN | CAB-MH1 MH2 | 2026-06-04 | 2026-06-04 | Recycled Polyester/Rayon/Spandex 62/33/5% | Knit | Jersey | Dyed | P/D,1x1 | NA,NA | 57 | 130 | 210 | yds | Junde Zhang | HEATHER GREY | Discuss | 204.1 | 204.1 | 127.5 | 14.9 | 0 | 127.5 | 0 | 1.5% | 異纖/飛花; 油/髒/色污; 棉粒/結頭/粗節 | [6 empty] | 單色扣點為B級,結論為Discuss | [16 empty] | 色樣、品質樣廠商提供 | 已簽核 | 請參考驗貨員意見。(Please refer to the QA's comments.) |  |  | 2026-06-05 | 2026-07-04 | 2026-08-05 |  |  |  |  | CAB-MH
197493 | 2026-05-25 | Auto |  | ONY | Dash Wang 王彥智 | V7A | 583079_HO26 | TMKF-26-04542 | AS |  |  | 江蘇漢帛 | CHN | CAB-MH1 MH2 | 2026-06-04 | 2026-06-04 | Recycled Polyester/Rayon/Spandex 62/33/5% | Knit | Jersey | Dyed | P/D,1x1 | NA,NA | 57 | 130 | 245 | yds | Junde Zhang | OATMEAL HEATHER | Discuss | 254 | 254 | 128.1 | 20.3 | 0 | 128.1 | 0 | 3.1% | 接疋; 異纖/飛花 | [6 empty] | 單色扣點為B級,結論為Discuss | [16 empty] | 色樣、品質樣廠商提供 | 已簽核 | 請參考驗貨員意見。(Please refer to the QA's comments.) |  |  | 2026-06-05 | 2026-07-04 | 2026-08-05 |  |  |  |  | CAB-MH
197580 | 2026-05-11 | Auto |  | UAM | Shine Lin 林韶瑩 | V1A | 1383356_FW26 | TMKF-26-04552 | AS |  |  | 綿春(VIN) | VIN | IND-GLR1 STL2 | 2026-06-05 | 2026-06-05 | Polyester 100% | Knit | Mesh | Dyed | P/D | NA,NA | 60 | 52 | 1222 | yds | HoaNguyen | BLACK 001 | Agree | 1222 | 1222 | 639 | 9.4 | 448 | 191 | 0 | 0% | 橫檔/橫條; 破洞; 接疋 | [6 empty] | 部分匹扣點為B級,但單色結論為Pass | [16 empty] | 色樣、品質樣廠商提供 | 已簽核 | 請參考驗貨員意見。(Please refer to the QA's comments.) |  |  |  | 2026-04-01 | 2026-06-09 |  |  |  |  | IND-GLR1
197610 | 2026-05-11 | Auto |  | TGT | Freesia Fang 方映涵 | V5A | 6ZKL20_C426 | TMKF-26-04554 | AS |  | A | SAMIL(VIN) | VIN | VIN-LR2 | 2026-06-06 | 2026-06-06 | Recycled Polyester/Spandex 90/10% | Knit | Jersey | Dyed | P/D | NA,Anti-UV | 62 | 160 | 109 | yds | HoaNguyen | CHARMING BLUE | Discuss | 155 | 155 | 80 | 22.5 | 0 | 80 | 0 | 3.8% | 油/髒/色污; 接疋 | [6 empty] | 單色扣點為B級,結論為Discuss | [16 empty] | 無標準樣 | 簽核中 |  |  |  | 2026-07-10 | 2026-07-13 | 2026-08-20 |  |  |  |  | VIN-LR2
197505 | 2026-05-26 | Auto |  | A&F | Michelle Lin 林慧錦 | V3B | 319260003, 319260006, 319260007 | TMKF-26-04563 | AS |  |  | E-KING | CHN | IND-GLD5 | 2026-06-04 | 2026-06-04 | Recycled Polyester/Spandex 89/11% | Knit | Interlock | Dyed | P/D | Peach (1 side),Wicking | 60 | 260 | 13847 | yds | Jun Yan | CASUAL BLACK | Agree | 4285 | 4285 | 839.7 | 4.9 | 708.8 | 130.9 | 0 | 0% | 接疋; 油/髒/色污; 擦傷/刮傷/勾紗; 染折/折痕; 破洞 | [6 empty] | 部分匹扣點為B級,但單色結論為Pass | [16 empty] | 色樣、品質樣廠商提供 | 已簽核 | 請參考驗貨員意見。(Please refer to the QA's comments.) |  |  | 2026-06-08 | 2026-07-10 | 2026-08-04 |  |  |  |  | IND-GLD
197506 | 2026-05-26 | Auto |  | A&F | Michelle Lin 林慧錦 | V3B | 319260003, 319260006, 319260007 | TMKF-26-04563 | AS |  |  | E-KING | CHN | IND-GLD5 | 2026-06-04 | 2026-06-04 | Recycled Polyester/Spandex 89/11% | Knit | Interlock | Dyed | P/D | Peach (1 side),Wicking | 60 | 260 | 2962 | yds | Jun Yan | COFFEE BEAN | Reject | 3015 | 3015 | 511.6 | 3.1 | 228.5 | 57.1 | 226 | 0% | 擦傷/刮傷/勾紗; 接疋; 破洞 | [6 empty] | 單色結論為Fail,請打下並覆驗 |  | 簽核完成 |  |  | 1.檢查抽驗匹- 缸差、匹差、邊中在接受範圍，請分缸使用。 2.COFFEE BEAN色26050840缸布面通匹擦痕轻重不一不OK。 | [11 empty] | 色樣、品質樣廠商提供 | 已簽核 | 請參考驗貨員意見。(Please refer to the QA's comments.) |  |  | 2026-06-08 | 2026-07-10 | 2026-08-04 |  | 覆驗完成 |  |  | IND-GLD
197653 | 2026-05-26 | Auto |  | A&F | Michelle Lin 林慧錦 | V3B | 319260003, 319260006, 319260007 | TMKF-26-04563 | AS |  |  | E-KING | CHN | IND-GLD5 | 2026-06-08 | 2026-06-08 | Recycled Polyester/Spandex 89/11% | Knit | Interlock | Dyed | P/D | Peach (1 side),Wicking | 60 | 260 | 2962 | yds | Yong Wang | COFFEE BEAN | Agree | 1328.1 | 1328.1 | 225.8 | 5.3 | 225.8 | 0 | 0 | 0% | 破洞; 接疋 | [6 empty] | 大貨品質在接受標準內 | [16 empty] | 色樣、品質樣廠商提供 | 已簽核 | 請參考驗貨員意見。(Please refer to the QA's comments.) |  |  | 2026-06-08 | 2026-07-10 | 2026-08-04 |  |  |  |  | IND-GLD
197579 | 2026-05-12 | Auto |  | ASC | Felix Dang 鄧進東 | V3B | 2011D242_AW26 | TMKF-26-04573 | AS |  |  | 綿春(VIN) | VIN | VIN-LR3 | 2026-06-05 | 2026-06-05 | Recycled Polyester 100% | Knit | Mesh | Dyed | P/D | NA,Wicking | 60 | 120 | 749 | yds | HoaNguyen | CREAM | Agree | 381 | 381 | 199 | 5 | 199 | 0 | 0 | 0% | 接疋; 油/髒/色污 | [6 empty] | 大貨品質在接受標準內 | [16 empty] | 色樣、品質樣廠商提供 | 已簽核 | 請參考驗貨員意見。(Please refer to the QA's comments.) |  |  | 2026-06-12 | 2026-04-26 | 2026-06-08 |  |  |  |  | VIN-LR3
197582 | 2026-05-12 | Auto |  | ASC | Felix Dang 鄧進東 | V3B | 2011D242_AW26 | TMKF-26-04573 | AS |  |  | 綿春(VIN) | VIN | VIN-LR3 | 2026-06-05 | 2026-06-05 | Recycled Polyester 100% | Knit | Mesh | Dyed | P/D | NA,Wicking | 60 | 120 | 3803 | yds | HoaNguyen | PERFORMANCE BLACK | Discuss | 2630 | 2630 | 424 | 10.4 | 318 | 106 | 0 | 0.1% | 擦傷/刮傷/勾紗; 油/髒/色污 | [6 empty] | 單色扣點為B級,結論為Discuss | [16 empty] | 色樣、品質樣廠商提供 | 已簽核 | 請參考驗貨員意見。(Please refer to the QA's comments.) |  |  | 2026-06-12 | 2026-04-26 | 2026-06-08 |  |  |  |  | VIN-LR3
197627 | 2026-06-04 | Auto |  | GAP | Emma Chen 陳璟瑩 | V1B | 1180454_HO26, 1183564_HO26 | TMKF-26-04601,TMKF-26-04371 | AS |  |  | 蘇州東奕盛 | CHN | VIN-MK2A MK2B | 2026-06-07 | 2026-06-07 | Recycled Polyester 100% | Knit | Jersey | Dyed | P/D | NA,Flame Resistant | 58 | 205 | 438 | yds | Jun Yan | CHINO | Discuss | 420 | 420 | 81.4 | 25.8 | 0 | 81.4 | 0 | 4.7% | 接疋; 破洞; 棉粒/結頭/粗節 | [6 empty] | 單色扣點為B級,結論為Discuss | [16 empty] | 色樣、品質樣廠商提供 | 已簽核 | 請參考驗貨員意見。(Please refer to the QA's comments.) |  |  | 2026-06-18 | 2026-07-04 | 2026-07-31 |  |  |  |  | VIN-MK2
197629 | 2026-06-04 | Auto |  | GAP | Emma Chen 陳璟瑩 | V1B | 1180454_HO26, 1183564_HO26 | TMKF-26-04601,TMKF-26-04371 | AS |  |  | 蘇州東奕盛 | CHN | VIN-MK2A MK2B | 2026-06-07 | 2026-06-07 | Recycled Polyester 100% | Knit | Jersey | Dyed | P/D | NA,Flame Resistant | 58 | 205 | 387 | yds | Jun Yan | MILITARY BLUE | Discuss | 404 | 404 | 86.3 | 31.3 | 0 | 86.3 | 0 | 6.4% | 接疋; 棉粒/結頭/粗節 | [6 empty] | 單色扣點為B級,結論為Discuss | [16 empty] | 色樣、品質樣廠商提供 | 已簽核 | 請參考驗貨員意見。(Please refer to the QA's comments.) |  |  | 2026-06-18 | 2026-07-04 | 2026-07-31 |  |  |  |  | VIN-MK2
197628 | 2026-06-04 | Auto |  | GAP | Emma Chen 陳璟瑩 | V1B | 1180454_HO26, 1183564_HO26 | TMKF-26-04601,TMKF-26-04371 | AS |  |  | 蘇州東奕盛 | CHN | VIN-MK2A MK2B | 2026-06-07 | 2026-06-07 | Recycled Polyester 100% | Knit | Jersey | Dyed | P/D | NA,Flame Resistant | 58 | 205 | 322 | yds | Jun Yan | MODERN RED | Discuss | 337 | 337 | 86.7 | 19.6 | 0 | 86.7 | 0 | 2.9% | 接疋; 破洞; 棉粒/結頭/粗節 | [6 empty] | 單色扣點為B級,結論為Discuss | [16 empty] | 色樣、品質樣廠商提供 | 已簽核 | 請參考驗貨員意見。(Please refer to the QA's comments.) |  |  | 2026-06-18 | 2026-07-04 | 2026-07-31 |  |  |  |  | VIN-MK2
197626 | 2026-06-04 | Auto |  | GAP | Emma Chen 陳璟瑩 | V1B | 1180454_HO26, 1183564_HO26 | TMKF-26-04601,TMKF-26-04371 | AS |  |  | 蘇州東奕盛 | CHN | VIN-MK2A MK2B | 2026-06-07 | 2026-06-07 | Recycled Polyester 100% | Knit | Jersey | Dyed | P/D | NA,Flame Resistant | 58 | 205 | 240 | yds | Jun Yan | NEW OFF WHITE | Discuss | 210 | 210 | 76.2 | 15.7 | 0 | 76.2 | 0 | 1.7% | 棉粒/結頭/粗節; 油/髒/色污; 接疋 | [6 empty] | 單色扣點為B級,結論為Discuss | [16 empty] | 色樣、品質樣廠商提供 | 已簽核 | 請參考驗貨員意見。(Please refer to the QA's comments.) |  |  | 2026-06-18 | 2026-07-04 | 2026-07-31 |  |  |  |  | VIN-MK2
197633 | 2026-05-13 | Auto |  | GU | Erica Chiu 邱映瑜 | V6B | 60326F073A | TMKF-26-04714,TMKF-26-00950,TMKF-26-03323 | AS |  | A | 上海新聯紡 | CHN | IND-GLS1 | 2026-06-07 | 2026-06-07 | Polyester 100% | Woven | Poplin | Dyed | P/D | NA,NA | 59.5 | 100 | 11232 | yds | Qiang Chen | 07 GRAY | Discuss | 7955.8 | 7955.8 | 1011 | 14.9 | 0 | 1011 | 0 | 1.5% | 異纖/飛花; 斷紗(斷經/斷緯); 擦傷/刮傷/勾紗; 油/髒/色污; 破洞; 棉粒/結頭/粗節; 橫檔/橫條 |  |  |  |  | 布邊不良 |  | 單色扣點為B級,結論為Discuss | [16 empty] | 色樣、品質樣業務提供 | 已簽核 | 請參考驗貨員意見。(Please refer to the QA's comments.) |  |  |  | 2026-04-20 | 2026-07-08 |  |  |  |  | IND-GLS
197632 | 2026-05-13 | Auto |  | GU | Erica Chiu 邱映瑜 | V6B | 60326F073A | TMKF-26-04714,TMKF-26-00950,TMKF-26-03323 | AS |  | A | 上海新聯紡 | CHN | IND-GLS1 | 2026-06-07 | 2026-06-07 | Polyester 100% | Woven | Poplin | Dyed | P/D | NA,NA | 59.5 | 100 | 10661 | yds | Qiang Chen | 09 BLACK | Discuss | 4864.1 | 4864.1 | 546.9 | 18.5 | 0 | 546.9 | 0 | 2.6% | 橫檔/橫條; 擦傷/刮傷/勾紗; 油/髒/色污; 斷紗(斷經/斷緯); 棉粒/結頭/粗節; 異纖/飛花 | [6 empty] | 單色扣點為B級,結論為Discuss | [16 empty] | 色樣、品質樣業務提供 | 已簽核 | 請參考驗貨員意見。(Please refer to the QA's comments.) |  |  |  | 2026-04-20 | 2026-07-08 |  |  |  |  | IND-GLS
197634 | 2026-05-13 | Auto |  | GU | Erica Chiu 邱映瑜 | V6B | 60326F073A | TMKF-26-04714,TMKF-26-00950,TMKF-26-03323 | AS |  | A | 上海新聯紡 | CHN | IND-GLS1 | 2026-06-07 | 2026-06-07 | Polyester 100% | Woven | Poplin | Dyed | P/D | NA,NA | 59.5 | 100 | 8959 | yds | Qiang Chen | 38 DARK BROWN | Discuss | 2881.4 | 2881.4 | 399.4 | 19 | 0 | 399.4 | 0 | 2.7% | 棉粒/結頭/粗節; 斷紗(斷經/斷緯); 油/髒/色污; 橫檔/橫條; 擦傷/刮傷/勾紗; 破洞 | [6 empty] | 單色扣點為B級,結論為Discuss | [16 empty] | 色樣、品質樣業務提供 | 已簽核 | 請參考驗貨員意見。(Please refer to the QA's comments.) |  |  |  | 2026-04-20 | 2026-07-08 |  |  |  |  | IND-GLS
197564 | 2026-05-13 | Auto |  | KOH | Amei Wu 吳靜芳 | V3C | WT24A400_HO26 | TMKF-26-04736 | AS |  |  | 百聿工業 | CHN | IND-GLD2 | 2026-06-05 | 2026-06-05 | Polyester/Spandex 77/23% | Knit | Interlock | Dyed | P/D | NA,Wicking | 58 | 250 | 8056 | yds | Changzhi Wang | 105660 GARDEN POPPY | Agree | 8281 | 8281 | 863 | 7.8 | 598.3 | 264.7 | 0 | 0% | 接疋; 油/髒/色污; 橫檔/橫條; 斷紗(斷經/斷緯) | [6 empty] | 部分匹扣點為B級,但單色結論為Pass | [16 empty] | 色樣、品質樣廠商提供 | 已簽核 | 請參考驗貨員意見。(Please refer to the QA's comments.) |  |  | 2026-06-15 | 2026-07-13 | 2026-08-10 |  |  |  |  | IND-GLD
197565 | 2026-05-13 | Auto |  | KOH | Amei Wu 吳靜芳 | V3C | WT24A400_HO26 | TMKF-26-04736 | AS |  |  | 百聿工業 | CHN | IND-GLD2 | 2026-06-05 | 2026-06-05 | Polyester/Spandex 77/23% | Knit | Interlock | Dyed | P/D | NA,Wicking | 58 | 250 | 0 | yds | Changzhi Wang | AP1715269 NAVY ROMANC | Agree | 3748 | 3748 | 383.2 | 5.5 | 383.2 | 0 | 0 | 0% | 油/髒/色污; 斷紗(斷經/斷緯); 擦傷/刮傷/勾紗; 染折/折痕 | [6 empty] | 大貨品質在接受標準內 | [16 empty] | 色樣、品質樣廠商提供 | 已簽核 | 請參考驗貨員意見。(Please refer to the QA's comments.) |  |  | 2026-06-15 | 2026-07-13 | 2026-08-10 |  |  |  |  | IND-GLD
197567 | 2026-05-13 | Auto |  | KOH | Amei Wu 吳靜芳 | V3C | WT23A501_HO26, WT23A502_HO26, WT24A501_HO26, WT41A506_HO26 | TMKF-26-04739,TMKF-26-04740,TMKF-26-04731,TMKF-26-05122,TMKF-26-04729,TMKF-26-05123 | AS |  |  | 百聿工業 | CHN | VIN-LR1 LR2 TPLB | 2026-06-05 | 2026-06-05 | Polyester/Spandex 77/23% | Knit | Interlock | Dyed | P/D | NA,Wicking | 58 | 250 | 826 | yds | Changzhi Wang | 101850 SEDONA ROSE | Agree | 1031 | 1031 | 128.4 | 4.7 | 128.4 | 0 | 0 | 0% | 油/髒/色污; 接疋 | [6 empty] | 大貨品質在接受標準內 | [16 empty] | 色樣、品質樣廠商提供 | 已簽核 | 請參考驗貨員意見。(Please refer to the QA's comments.) |  |  | 2026-06-19 | 2026-07-12 | 2026-08-12 |  |  |  |  | VIN-LR1
197548 | 2026-05-13 | Auto |  | KOH | Amei Wu 吳靜芳 | V3C | WT23A501_HO26, WT23A502_HO26, WT24A501_HO26, WT41A506_HO26 | TMKF-26-04739,TMKF-26-04740,TMKF-26-04731,TMKF-26-05122,TMKF-26-04729,TMKF-26-05123 | AS |  |  | 百聿工業 | CHN | VIN-LR1 LR2 TPLB | 2026-06-05 | 2026-06-05 | Polyester/Spandex 77/23% | Knit | Interlock | Dyed | P/D | NA,Wicking | 58 | 250 | 3518 | yds | Changzhi Wang | 101920 CHILLED WINE | Agree | 3138 | 3138 | 313.8 | 4.1 | 313.8 | 0 | 0 | 0% | 油/髒/色污; 擦傷/刮傷/勾紗; 接疋 | [6 empty] | 大貨品質在接受標準內 | [16 empty] | 色樣、品質樣廠商提供 | 已簽核 | 請參考驗貨員意見。(Please refer to the QA's comments.) |  |  | 2026-06-19 | 2026-07-12 | 2026-08-12 |  |  |  |  | VIN-LR1
197566 | 2026-05-13 | Auto |  | KOH | Amei Wu 吳靜芳 | V3C | WT23A501_HO26, WT23A502_HO26, WT24A501_HO26, WT41A506_HO26 | TMKF-26-04739,TMKF-26-04740,TMKF-26-04731,TMKF-26-05122,TMKF-26-04729,TMKF-26-05123 | AS |  |  | 百聿工業 | CHN | VIN-LR1 LR2 TPLB | 2026-06-05 | 2026-06-05 | Polyester/Spandex 77/23% | Knit | Interlock | Dyed | P/D | NA,Wicking | 58 | 250 | 602 | yds | Changzhi Wang | 329380 ABUNDANT BLUE | Agree | 747 | 747 | 59.9 | 6.7 | 59.9 | 0 | 0 | 0% | 接疋 | [6 empty] | 大貨品質在接受標準內 | [16 empty] | 色樣、品質樣廠商提供 | 已簽核 | 請參考驗貨員意見。(Please refer to the QA's comments.) |  |  | 2026-06-19 | 2026-07-12 | 2026-08-12 |  |  |  |  | VIN-LR1
197549 | 2026-05-13 | Auto |  | KOH | Amei Wu 吳靜芳 | V3C | WT23A501_HO26, WT23A502_HO26, WT24A501_HO26, WT41A506_HO26 | TMKF-26-04739,TMKF-26-04740,TMKF-26-04731,TMKF-26-05122,TMKF-26-04729,TMKF-26-05123 | AS |  |  | 百聿工業 | CHN | VIN-LR1 LR2 TPLB | 2026-06-05 | 2026-06-05 | Polyester/Spandex 77/23% | Knit | Interlock | Dyed | P/D | NA,Wicking | 58 | 250 | 44294 | yds | Changzhi Wang | 659840 CHARCOAL | Agree | 10568 | 10568 | 1067.9 | 6.2 | 870.2 | 197.7 | 0 | 0% | 橫檔/橫條; 接疋; 斷紗(斷經/斷緯); 油/髒/色污 |  |  |  |  | 布邊不良 |  | 部分匹扣點為B級,但單色結論為Pass | [16 empty] | 色樣、品質樣廠商提供 | 已簽核 | 請參考驗貨員意見。(Please refer to the QA's comments.) |  |  | 2026-06-19 | 2026-07-12 | 2026-08-12 |  |  |  |  | VIN-LR1
197499 | 2026-05-13 | Auto |  | KOH | Amei Wu 吳靜芳 | V3C | WT23A501_HO26, WT23A502_HO26, WT24A501_HO26, WT24A511_HO26 | TMKF-26-04739,TMKF-26-04731,TMKF-26-04729,TMKF-26-04727 | AS |  |  | 百聿工業 | CHN | VIN-LR1 TPLB | 2026-06-04 | 2026-06-04 | Polyester/Spandex 77/23% | Knit | Interlock | Dyed | P/D | NA,Wicking | 58 | 250 | 158838 | yds | Changzhi Wang | 660941 MINERAL BLACK | Agree | 30411 | 30411 | 3125.9 | 5.9 | 2310.8 | 745.8 | 69.3 | 0% | 接疋; 斷紗(斷經/斷緯); 油/髒/色污; 擦傷/刮傷/勾紗; 橫檔/橫條; 棉粒/結頭/粗節 | 布面不平整 |  |  |  | 布邊不良 |  | 部分匹為C級打下,但單色結論為Pass | 5205#/22 | [15 empty] | 色樣、品質樣廠商提供 | 已簽核 | 請參考驗貨員意見。(Please refer to the QA's comments.) |  |  | 2026-06-19 | 2026-07-12 | 2026-08-12 |  |  |  |  | VIN-LR1
197550 | 2026-05-13 | Auto |  | KOH | Amei Wu 吳靜芳 | V3C | WT23A501_HO26, WT23A502_HO26, WT24A501_HO26, WT41A506_HO26 | TMKF-26-04739,TMKF-26-04740,TMKF-26-04731,TMKF-26-05122,TMKF-26-04729,TMKF-26-05123 | AS |  |  | 百聿工業 | CHN | VIN-LR1 LR2 TPLB | 2026-06-05 | 2026-06-05 | Polyester/Spandex 77/23% | Knit | Interlock | Dyed | P/D | NA,Wicking | 58 | 250 | 216009 | yds | Changzhi Wang | 660941 MINERAL BLACK | Agree | 1308 | 1308 | 129.8 | 10 | 65.6 | 64.2 | 0 | 0% | 油/髒/色污 | 布面不平整 | [5 empty] | 部分匹扣點為B級,但單色結論為Pass | [16 empty] | 色樣、品質樣廠商提供 | 已簽核 | 請參考驗貨員意見。(Please refer to the QA's comments.) |  |  | 2026-06-19 | 2026-07-12 | 2026-08-12 |  |  |  |  | VIN-LR1
197568 | 2026-05-13 | Auto |  | KOH | Amei Wu 吳靜芳 | V3C | WT23A501_HO26, WT23A502_HO26, WT24A501_HO26, WT41A506_HO26 | TMKF-26-04739,TMKF-26-04740,TMKF-26-04731,TMKF-26-05122,TMKF-26-04729,TMKF-26-05123 | AS |  |  | 百聿工業 | CHN | VIN-LR1 LR2 TPLB | 2026-06-05 | 2026-06-05 | Polyester/Spandex 77/23% | Knit | Interlock | Dyed | P/D | NA,Wicking | 58 | 250 | 0 | yds | Changzhi Wang | AP1715269 NAVY ROMANC | Agree | 2608 | 2608 | 260.2 | 8.8 | 195.4 | 64.8 | 0 | 0% | 油/髒/色污; 接疋; 橫檔/橫條; 斷紗(斷經/斷緯) | [6 empty] | 部分匹扣點為B級,但單色結論為Pass | [16 empty] | 色樣、品質樣廠商提供 | 已簽核 | 請參考驗貨員意見。(Please refer to the QA's comments.) |  |  | 2026-06-19 | 2026-07-12 | 2026-08-12 |  |  |  |  | VIN-LR1
197648 | 2026-05-13 | Auto |  | KOH | Michelle Lin 林慧錦 | V3C | WT6HA204RS | TMKF-26-04741 | AS |  |  | 江蘇新凱盛 | CHN | IND-STL2 | 2026-06-08 | 2026-06-08 | Polyester/Spandex 96/4% | Knit | Jacquard | Dyed | P/D | Brush (1 side),NA | 62 | 210 | 385 | kgs | Jiangao Zhang | 103_150 PINK CUSTARD | Discuss | 404.4 | 1292 | 194.2 | 29.9 | 0 | 194.2 | 0 | 6% | 油/髒/色污; 針痕/直條; 接疋; 斷紗(斷經/斷緯) | [6 empty] | 單色扣點為B級,結論為Discuss | [16 empty] | 色樣、品質樣廠商提供 | 已簽核 | 請參考驗貨員意見。(Please refer to the QA's comments.) |  |  |  | 2026-07-06 | 2026-07-27 |  |  |  |  | IND-STL
197647 | 2026-05-13 | Auto |  | KOH | Michelle Lin 林慧錦 | V3C | WT6HA204RS | TMKF-26-04741 | AS |  |  | 江蘇新凱盛 | CHN | IND-STL2 | 2026-06-08 | 2026-06-08 | Polyester/Spandex 96/4% | Knit | Jacquard | Dyed | P/D | Brush (1 side),NA | 62 | 210 | 385 | kgs | Jiangao Zhang | 652_380 POLAR LAKE | Discuss | 411.91 | 1316 | 201.6 | 18.8 | 0 | 201.6 | 0 | 2.6% | 斷紗(斷經/斷緯); 針痕/直條; 油/髒/色污; 接疋 | [6 empty] | 單色扣點為B級,結論為Discuss | [16 empty] | 色樣、品質樣廠商提供 | 已簽核 | 請參考驗貨員意見。(Please refer to the QA's comments.) |  |  |  | 2026-07-06 | 2026-07-27 |  |  |  |  | IND-STL
197651 | 2026-05-13 | Auto |  | KOH | Michelle Lin 林慧錦 | V3C | WT6HA204RS | TMKF-26-04742 | AS |  |  | 江蘇新凱盛 | CHN | IND-STL2 | 2026-06-09 | 2026-06-08 | Polyester/Spandex 88/12% | Knit | Jersey | Dyed | P/D | NA,NA | 58 | 190 | 53 | kgs | Jiangao Zhang | 103_150 PINK CUSTARD | Discuss | 67.03 | 252 | 86.6 | 10.4 | 0 | 86.6 | 0 | 0.1% | 破洞; 接疋; 油/髒/色污 | [6 empty] | 單色扣點為B級,結論為Discuss | [16 empty] | 色樣、品質樣廠商提供 | 已簽核 | 請參考驗貨員意見。(Please refer to the QA's comments.) |  |  |  | 2026-07-06 | 2026-07-27 |  |  |  |  | IND-STL
197650 | 2026-05-13 | Auto |  | KOH | Michelle Lin 林慧錦 | V3C | WT6HA204RS | TMKF-26-04742 | AS |  |  | 江蘇新凱盛 | CHN | IND-STL2 | 2026-06-09 | 2026-06-08 | Polyester/Spandex 88/12% | Knit | Jersey | Dyed | P/D | NA,NA | 58 | 190 | 53 | kgs | Jiangao Zhang | 652_380 POLAR LAKE | Agree | 70.76 | 266 | 88.1 | 6.8 | 88.1 | 0 | 0 | 0% | 接疋; 油/髒/色污 | [6 empty] | 大貨品質在接受標準內 | [16 empty] | 色樣、品質樣廠商提供 | 已簽核 | 請參考驗貨員意見。(Please refer to the QA's comments.) |  |  |  | 2026-07-06 | 2026-07-27 |  |  |  |  | IND-STL
197649 | 2026-05-13 | Auto |  | KOH | Michelle Lin 林慧錦 | V3C | WT6HA204RS | TMKF-26-04742 | AS |  |  | 江蘇新凱盛 | CHN | IND-STL2 | 2026-06-09 | 2026-06-08 | Polyester/Spandex 88/12% | Knit | Jersey | Dyed | P/D | NA,NA | 58 | 190 | 53 | kgs | Jiangao Zhang | 658_180 MODERN WHITE | Discuss | 65.17 | 245 | 46.5 | 10.8 | 0 | 46.5 | 0 | 0.2% | 破洞; 油/髒/色污 | [6 empty] | 單色扣點為B級,結論為Discuss | [16 empty] | 色樣、品質樣廠商提供 | 已簽核 | 請參考驗貨員意見。(Please refer to the QA's comments.) |  |  |  | 2026-07-06 | 2026-07-27 |  |  |  |  | IND-STL
197591 | 2026-05-14 | Auto |  | GU | Cynthia Chen 陳律妏 | V6A | 60226N030A_2, 60226N030B_1 | TMKF-26-04805,TMKF-26-03643,TMKF-26-04801,TMKF-26-04803 | AS |  | A | 上海新聯紡 | CHN | IND-GLS1 VIN-MK3B MK3C | 2026-06-06 | 2026-06-06 | Recycled Polyester/Cotton(BCI) 65/35% | Woven | Poplin | Dyed | P/D | Peach (1 side),NA | 56 | 165 | 55075 | yds | Qiang Chen | 09 BLACK | Agree | 11956.2 | 11956.2 | 1339.6 | 10 | 725.5 | 614.1 | 0 | 0% | 棉粒/結頭/粗節; 油/髒/色污; 擦傷/刮傷/勾紗; 斷紗(斷經/斷緯); 橫檔/橫條 | [6 empty] | 部分匹扣點為B級,但單色結論為Pass | [16 empty] | 色樣、品質樣業務提供 | 已簽核 | 請參考驗貨員意見。(Please refer to the QA's comments.) |  |  | 2026-06-08 | 2026-05-29 | 2026-06-19 |  |  |  |  | IND-GLS
197592 | 2026-05-14 | Auto |  | GU | Cynthia Chen 陳律妏 | V6A | 60226N030A_2, 60226N030B_1 | TMKF-26-04805,TMKF-26-03643,TMKF-26-04801,TMKF-26-04803 | AS |  | A | 上海新聯紡 | CHN | IND-GLS1 VIN-MK3B MK3C | 2026-06-06 | 2026-06-06 | Recycled Polyester/Cotton(BCI) 65/35% | Woven | Poplin | Dyed | P/D | Peach (1 side),NA | 56 | 165 | 94135 | yds | Qiang Chen | 32 BEIGE | Reject | 4329.6 | 4329.6 | 426.4 | 6.6 | 284.4 | 0 | 142 | 0% | 棉粒/結頭/粗節; 針痕/直條; 擦傷/刮傷/勾紗; 油/髒/色污; 接疋 | [6 empty] | 單色結論為Fail,請打下並覆驗 | 202# | 覆驗日期簽核中 |  |  | 1.#32 BEIGE 202#第1167疋段落性磨毛条（直条印），单缸评C级REJ; 2.檢查抽驗匹- 缸差、匹內差(轻微邊中/頭尾)在接受範圍，請分缸使用。 | [11 empty] | 色樣、品質樣業務提供 | 已簽核 | 請參考驗貨員意見。(Please refer to the QA's comments.) |  |  | 2026-06-08 | 2026-05-29 | 2026-06-19 |  | 簽核中 |  |  | IND-GLS
197705 | 2026-05-14 | Auto |  | GU | Cynthia Chen 陳律妏 | V6A | 60226N030A_2 | TMKF-26-04805 | AS |  | A | 上海新聯紡 | CHN | IND-GLS1 | 2026-06-07 | 2026-06-07 | Recycled Polyester/Cotton(BCI) 65/35% | Woven | Poplin | Dyed | P/D | Peach (1 side),NA | 56 | 165 | 12105 | yds | Qiang Chen | 32 BEIGE | Discuss | 13913.6 | 13913.6 | 1609.3 | 10.4 | 591 | 1018.3 | 0 | 0.1% | 棉粒/結頭/粗節; 油/髒/色污; 擦傷/刮傷/勾紗 | [6 empty] | 單色扣點為B級,結論為Discuss | [16 empty] | 色樣、品質樣業務提供 | 簽核中 |  |  |  | 2026-06-22 | 2026-05-30 | 2026-06-24 |  |  |  |  | IND-GLS
197704 | 2026-05-14 | Auto |  | GU | Cynthia Chen 陳律妏 | V6A | 60226N030A_2 | TMKF-26-04805 | AS |  | A | 上海新聯紡 | CHN | IND-GLS1 | 2026-06-07 | 2026-06-07 | Recycled Polyester/Cotton(BCI) 65/35% | Woven | Poplin | Dyed | P/D | Peach (1 side),NA | 56 | 165 | 5339 | yds | Qiang Chen | 58 DARK GREEN | Discuss | 2517.7 | 2517.7 | 287.2 | 11.1 | 143.7 | 143.5 | 0 | 0.3% | 棉粒/結頭/粗節; 斷紗(斷經/斷緯); 油/髒/色污 | [6 empty] | 單色扣點為B級,結論為Discuss | [16 empty] | 色樣、品質樣業務提供 | 簽核中 |  |  |  | 2026-06-22 | 2026-05-30 | 2026-06-24 |  |  |  |  | IND-GLS
197652 | 2026-05-14 | Auto |  | GU | Cynthia Chen 陳律妏 | V6A | 60227H059A | TMKF-26-04822 | AS |  | A | 杭州福恩 | CHN | IND-GLD1 | 2026-06-08 | 2026-06-08 | Recycled Polyester/Viscose/Spandex 67/29/4% | Woven | Twill | Dyed | Dope/D | NA,NA | 54 | 280 | 45596 | yds | Junde Zhang | 09 BLACK | Discuss | 27774 | 27774 | 2880.8 | 13.8 | 387.8 | 2493 | 0 | 1.1% | 棉粒/結頭/粗節; 異纖/飛花; 擦傷/刮傷/勾紗; 斷紗(斷經/斷緯); 油/髒/色污; 橫檔/橫條 | [6 empty] | 單色扣點為B級,結論為Discuss | [16 empty] | 色樣、品質樣廠商提供 | 已簽核 | 請參考驗貨員意見。(Please refer to the QA's comments.) |  |  | 2026-06-08 | 2026-06-22 | 2026-11-04 |  |  |  |  | IND-GLD
197605 | 2026-05-18 | Auto |  | GU | Lomi Yang 楊茹芳 | V6B | 60276F138B | TMKF-26-04887 | AS |  | A | 江蘇斯巴達 | CHN | CAB-MK2 | 2026-06-06 | 2026-06-06 | Recycled Polyester/Polyester 70/30% | Knit | Fleece | Dyed | P/D | NA,NA | 58 | 280 | 24872 | yds | Ken Kong | 40 CREAM | Reject | 19562.5 | 19562.5 | 2349.7 | 14.6 | 843.8 | 1446.5 | 59.4 | 1.4% | 接疋; 破洞; 油/髒/色污; 斷紗(斷經/斷緯) |  |  |  |  | 布邊不良 |  | 部分匹為C級打下,但單色結論為Discuss | 52699#/7 | [15 empty] | 色樣、品質樣業務提供 | 已簽核 | 請參考驗貨員意見。(Please refer to the QA's comments.) | Email:zxf@js-jf.cn |  | 2026-07-01 | 2026-05-16 | 2026-06-26 |  |  |  |  | CAB-MK2
197722 | 2026-05-18 | Auto |  | GU | Lomi Yang 楊茹芳 | V6B | 60276F138B | TMKF-26-04887 | AS |  | A | 江蘇斯巴達 | CHN | CAB-MK2 | 2026-06-09 | 2026-06-09 | Recycled Polyester/Polyester 70/30% | Knit | Fleece | Dyed | P/D | NA,NA | 58 | 280 | 24872 | yds | Ken Kong | 40 CREAM | Discuss | 4602.2 | 4602.2 | 536.7 | 10.8 | 296.4 | 240.3 | 0 | 0.2% | 油/髒/色污; 接疋; 破洞 | [6 empty] | 單色扣點為B級,結論為Discuss | [16 empty] | 色樣、品質樣業務提供 | 簽核中 |  | Email:zxf@js-jf.cn |  | 2026-07-01 | 2026-05-16 | 2026-06-26 |  |  |  |  | CAB-MK2
197721 | 2026-05-18 | Auto |  | GU | Lomi Yang 楊茹芳 | V6B | 60276F138B | TMKF-26-04889 | AS |  | A | 江蘇斯巴達 | CHN | CAB-MK2 | 2026-06-09 | 2026-06-09 | Recycled Polyester 100% | Knit | Fleece | Dyed | P/D | NA,NA | 58 | 250 | 24132 | yds | Ken Kong | 40 CREAM | Reject | 21463.7 | 21463.7 | 2447.4 | 12.4 | 1093.6 | 1202.6 | 151.2 | 0.7% | 接疋; 橫檔/橫條; 油/髒/色污; 斷紗(斷經/斷緯); 破洞; 擦傷/刮傷/勾紗 |  |  | 緯斜/緯弧過大 |  | 布頭/尾瑕疵 |  | 部分匹為C級打下,但單色結論為Discuss | 50807# | [15 empty] | 色樣、品質樣業務提供 | 簽核中 |  | Email:zxf@js-jf.cn |  | 2026-07-01 | 2026-05-16 | 2026-06-26 |  |  |  |  | CAB-MK2
197645 | 2026-05-21 | Auto |  | GU | Willson Huang 黃暐翔 | V6A | 60226F064A | TMKF-26-04953 | AS |  | A | 華富 | CHN | IND-STL | 2026-06-08 | 2026-06-08 | Cotton(BCI) 100% | Woven | Twill | Dyed | Y/D | NA,NA | 56 | 106 | 34234 | yds | Ajun He | CHECK#32 | Agree | 34217.8 | 34217.8 | 3707.7 | 7.7 | 3169.7 | 538 | 0 | 0% | 棉粒/結頭/粗節; 異纖/飛花; 油/髒/色污; 破洞; 斷紗(斷經/斷緯) | [6 empty] | 部分匹扣點為B級,但單色結論為Pass | [16 empty] | 色樣、品質樣廠商提供 | 已簽核 | 請參考驗貨員意見。(Please refer to the QA's comments.) |  |  | 2026-06-22 | 2026-07-22 | 2026-08-26 |  |  |  |  | IND-STL
197706 | 2026-05-21 | Auto |  | GU | Willson Huang 黃暐翔 | V6A | 60226F064A | TMKF-26-04954 | AS |  | A | 華富 | CHN | IND-STL | 2026-06-09 | 2026-06-09 | /Cotton(BCI) /100% | Woven | Twill | Dyed | Y/D | NA,NA | 56 | 106 | 23239 | yds | Ajun He | CHECK#69 | Agree | 24461.4 | 24461.4 | 2646 | 6.3 | 2646 | 0 | 0 | 0% | 油/髒/色污; 棉粒/結頭/粗節; 異纖/飛花; 橫檔/橫條; 斷紗(斷經/斷緯); 擦傷/刮傷/勾紗; 接疋 |  |  |  |  | 修布痕 |  | 大貨品質在接受標準內 | [16 empty] | 色樣、品質樣廠商提供 | 簽核中 |  |  |  | 2026-06-22 | 2026-07-22 | 2026-08-26 |  |  |  |  | IND-STL
197636 | 2026-05-21 | Auto |  | GU | Grace Hsu 許貴茵 | V6A | 60226F073A, 60226F073D | TMKF-26-04962,TMKF-26-04963 | AS |  | A | 澳洋呢絨 | CHN | IND-STL | 2026-06-07 | 2026-06-07 | Recycled Polyester/Polyester 50/50% | Knit | Double Knit | Dyed | Top/D | Punch,NA | 56 | 300 | 84020 | yds | Yong Wang | 06 GRAY | Agree | 31226.4 | 31226.4 | 3500 | 4.9 | 3035.9 | 464.1 | 0 | 0% | 斷紗(斷經/斷緯); 破洞; 棉粒/結頭/粗節; 油/髒/色污; 異纖/飛花; 針痕/直條 |  |  |  |  | 布邊不良 |  | 部分匹扣點為B級,但單色結論為Pass | [16 empty] | 色樣、品質樣廠商提供 | 已簽核 | 請參考驗貨員意見。(Please refer to the QA's comments.) |  |  | 2026-06-08 | 2026-07-13 | 2026-08-06 |  |  |  |  | IND-STL
197654 | 2026-05-21 | Auto |  | GU | Grace Hsu 許貴茵 | V6A | 60226F073A | TMKF-26-04962 | AS |  | A | 澳洋呢絨 | CHN | IND-STL | 2026-06-08 | 2026-06-08 | Recycled Polyester/Polyester 50/50% | Knit | Double Knit | Dyed | Top/D | Punch,NA | 56 | 300 | 157055 | yds | Yong Wang | 08 DARK GRAY | Agree | 28200 | 28200 | 3031.5 | 3.1 | 2728.8 | 302.7 | 0 | 0% | 油/髒/色污; 棉粒/結頭/粗節; 斷紗(斷經/斷緯); 橫檔/橫條; 破洞; 擦傷/刮傷/勾紗; 異纖/飛花 | [6 empty] | 部分匹扣點為B級,但單色結論為Pass | [16 empty] | 色樣、品質樣廠商提供 | 已簽核 | 請參考驗貨員意見。(Please refer to the QA's comments.) |  |  |  | 2026-06-29 | 2026-08-06 |  |  |  |  | IND-STL
197712 | 2026-05-21 | Auto |  | GU | Grace Hsu 許貴茵 | V6A | 60226F073D | TMKF-26-04963 | AS |  | A | 澳洋呢絨 | CHN | IND-STL | 2026-06-09 | 2026-06-09 | Recycled Polyester/Polyester 50/50% | Knit | Double Knit | Dyed | Top/D | Punch,NA | 56 | 300 | 9791 | yds | Yong Wang | 08 DARK GRAY | Agree | 11136.8 | 11136.8 | 1175.8 | 2.6 | 1020.3 | 155.5 | 0 | 0% | 斷紗(斷經/斷緯); 油/髒/色污; 棉粒/結頭/粗節; 異纖/飛花 | [6 empty] | 部分匹扣點為B級,但單色結論為Pass | [16 empty] | 色樣、品質樣廠商提供 | 簽核中 |  |  |  |  | 2026-07-06 | 2026-08-06 |  |  |  |  | IND-STL
197655 | 2026-05-22 | Auto |  | GU | Grace Hsu 許貴茵 | V6A | 60226F073D | TMKF-26-04996 | NAS |  | A | 國華實業 | CHN | IND-STL | 2026-06-08 | 2026-06-08 | Recycled Polyester 100% | Knit | Tricot | Dyed | P/D | Brush (2 side),NA | 59 | 130 | 0 | yds | Ken Kong | 06 GRAY | Discuss | 5646 | 5646 | 628.6 | 21.5 | 0 | 628.6 | 0 | 3.5% | 接疋; 擦傷/刮傷/勾紗; 橫檔/橫條; 針痕/直條; 油/髒/色污 | [6 empty] | 單色扣點為B級,結論為Discuss | [16 empty] | 色樣、品質樣業務提供 | 簽核中 |  | Email:cimi@gtgh.com.cn |  | 2026-06-30 | 2026-07-06 | 2026-08-06 |  |  |  |  | IND-STL
197657 | 2026-05-22 | Auto |  | GU | Grace Hsu 許貴茵 | V6A | 60226F073D | TMKF-26-04996 | NAS |  | A | 國華實業 | CHN | IND-STL | 2026-06-08 | 2026-06-08 | Recycled Polyester 100% | Knit | Tricot | Dyed | P/D | Brush (2 side),NA | 59 | 130 | 0 | yds | Ken Kong | 08 DARK GRAY | Reject | 7816 | 7816 | 924.9 | 11.5 | 128.5 | 134.5 | 661.9 | 0.5% | 接疋; 橫檔/橫條; 油/髒/色污; 針痕/直條; 破洞; 擦傷/刮傷/勾紗 |  |  |  | 缸差過大 |  |  | 單色結論為Fail,請打下並覆驗 | 17#，18#，19# | [15 empty] | 色樣、品質樣業務提供 | 簽核中 |  | Email:cimi@gtgh.com.cn |  | 2026-06-30 | 2026-07-06 | 2026-08-06 |  |  |  |  | IND-STL
197688 | 2026-05-22 | Auto |  | KOH | Michelle Lin 林慧錦 | V3C | MS6FK235 | TMKF-26-05002 | AS |  |  | 中特 | CHN | VIN-MK2B | 2026-06-09 | 2026-06-08 | Polyester/Rayon/Spandex 87/11/2% | Knit | Jacquard | Dyed | Y/D | NA,NA | 59 | 240 | 4994 | kgs | Gul Wang | BURGUNDY BUFF CHECK | Agree | 4947.23 | 14508 | 1501.7 | 9.2 | 854.1 | 647.6 | 0 | 0% | 棉粒/結頭/粗節; 斷紗(斷經/斷緯); 接疋; 擦傷/刮傷/勾紗; 異纖/飛花; 破洞; 油/髒/色污 |  |  |  |  | 布邊不良 |  | 部分匹扣點為B級,但單色結論為Pass | [16 empty] | 色樣、品質樣廠商提供 | 簽核中 |  |  |  | 2026-06-10 | 2026-07-07 | 2026-08-10 |  |  |  |  | VIN-MK2
197695 | 2026-05-22 | Auto |  | KOH | Michelle Lin 林慧錦 | V3C | MS6FK235 | TMKF-26-05003 | AS |  |  | 中特 | CHN | VIN-MK2B | 2026-06-09 | 2026-06-08 | Polyester/Rayon/Spandex 88/11/1% | Knit | Jacquard | Dyed | Y/D | NA,NA | 59 | 240 | 5020 | kgs | Gul Wang | LIGHT GREY BUFF CHECK | Discuss | 3870.35 | 11350 | 1191.5 | 10.4 | 609.3 | 582.2 | 0 | 0.1% | 異纖/飛花; 接疋; 棉粒/結頭/粗節; 破洞; 油/髒/色污; 斷紗(斷經/斷緯) |  |  |  |  | 布邊不良 |  | 單色扣點為B級,結論為Discuss | [16 empty] | 色樣、品質樣廠商提供 | 簽核中 |  |  |  | 2026-06-10 | 2026-07-07 | 2026-08-10 |  |  |  |  | VIN-MK2
197713 | 2026-05-25 | Auto |  | GU | Grace Hsu 許貴茵 | V6B | 60326F078A | TMKF-26-05019 | AS |  | A | 澳洋呢絨 | CHN | IND-GLS1 | 2026-06-09 | 2026-06-09 | Recycled Polyester/Polyester 50/50% | Knit | Double Knit | Dyed | Top/D | Punch,NA | 56 | 300 | 58066 | yds | Yong Wang | 08 DARK GRAY | Agree | 18893.1 | 18893.1 | 1941.3 | 3.3 | 1640.1 | 224.4 | 76.8 | 0% | 斷紗(斷經/斷緯); 橫檔/橫條; 針痕/直條; 異纖/飛花; 破洞; 油/髒/色污 | [6 empty] | 部分匹為C級打下,但單色結論為Pass | [16 empty] | 色樣、品質樣廠商提供 | 簽核中 |  |  |  |  | 2026-07-13 | 2026-08-26 |  |  |  |  | IND-GLS
197683 | 2026-05-27 | Auto |  | ZRA | Amei Wu 吳靜芳 | V3B | 4853_310_W26 | TMKF-26-05168 | AS |  |  | 張家港萬晟 | CHN | CAB-MK2 | 2026-06-09 | 2026-06-09 | Cotton/Recycled Polyester/Spandex 70/27/3% | Knit | Scuba | Dyed | Cross dyed | NA,NA | 63 | 380 | 47053 | yds | Junde Zhang | GREY/NAVY | Discuss | 2769.2 | 2769.2 | 332.8 | 18 | 42.8 | 290 | 0 | 2.4% | 破洞; 棉粒/結頭/粗節; 異纖/飛花; 斷紗(斷經/斷緯); 接疋 |  |  |  |  | 布邊不良 |  | 單色扣點為B級,結論為Discuss | [16 empty] | 色樣、品質樣廠商提供 | 簽核中 |  |  |  | 2026-06-10 | 2026-06-24 | 2026-07-30 |  |  |  |  | CAB-MK2
197682 | 2026-05-27 | Auto |  | ZRA | Amei Wu 吳靜芳 | V3B | 4853_310_W26 | TMKF-26-05168 | AS |  |  | 張家港萬晟 | CHN | CAB-MK2 | 2026-06-09 | 2026-06-09 | Cotton/Recycled Polyester/Spandex 70/27/3% | Knit | Scuba | Dyed | Cross dyed | NA,NA | 63 | 380 | 50974 | yds | Junde Zhang | NAVY/GREY | Discuss | 5289 | 5289 | 617.5 | 18 | 83.3 | 534.2 | 0 | 2.4% | 破洞; 斷紗(斷經/斷緯); 異纖/飛花; 棉粒/結頭/粗節; 擦傷/刮傷/勾紗; 油/髒/色污; 接疋; 染折/折痕 | [6 empty] | 單色扣點為B級,結論為Discuss | [16 empty] | 色樣、品質樣廠商提供 | 簽核中 |  |  |  | 2026-06-10 | 2026-06-24 | 2026-07-30 |  |  |  |  | CAB-MK2
197635 | 2026-05-28 | Auto |  | GU | Willson Huang 黃暐翔 | V6B | 60326F051A_2 | TMKF-26-05222 | NAS |  | A | 上海新聯紡 | CHN | IND-GLS1 | 2026-06-07 | 2026-06-07 | Polyester 100% | Woven | Poplin | Dyed | P/D | NA,NA | 59 | 100 | 2388 | yds | Qiang Chen | BLACK | Discuss | 2900.1 | 2900.1 | 358.2 | 15.4 | 0 | 358.2 | 0 | 1.6% | 棉粒/結頭/粗節; 斷紗(斷經/斷緯); 油/髒/色污; 異纖/飛花; 擦傷/刮傷/勾紗 | [6 empty] | 單色扣點為B級,結論為Discuss | [16 empty] | 色樣、品質樣業務提供 | 已簽核 | 請參考驗貨員意見。(Please refer to the QA's comments.) |  |  |  | 2026-07-29 | 2026-08-19 |  |  |  |  | IND-GLS
197590 | 2026-06-01 | Auto |  | GU | Grace Hsu 許貴茵 | V6B | 60126N024A_1, 60126N024B_1 | TMKF-26-05283,TMKF-26-05284 | AS |  | A | 紹興普爾 | CHN | IND-GLD1 | 2026-06-06 | 2026-06-06 | Cotton/Polyester 77/23% | Knit | Terry | Dyed | P/D | NA,NA | 68 | 260 | 3303 | yds | Junde Zhang | 01 OFF WHITE | Discuss | 3288.6 | 3288.6 | 504.4 | 14.3 | 56.8 | 447.6 | 0 | 1.3% | 棉粒/結頭/粗節; 異纖/飛花; 破洞; 油/髒/色污; 接疋 | [6 empty] | 單色扣點為B級,結論為Discuss | [16 empty] | 色樣、品質樣業務提供 | 已簽核 | 請參考驗貨員意見。(Please refer to the QA's comments.) | Email:nancy@starwaytex.com |  | 2026-06-15 | 2026-06-22 | 2026-07-15 |  |  |  |  | IND-GLD
197589 | 2026-06-01 | Auto |  | GU | Grace Hsu 許貴茵 | V6B | 60126N024A_1, 60126N024B_1 | TMKF-26-05283,TMKF-26-05284 | AS |  | A | 紹興普爾 | CHN | IND-GLD1 | 2026-06-06 | 2026-06-06 | Cotton/Polyester 77/23% | Knit | Terry | Dyed | P/D | NA,NA | 68 | 260 | 5509 | yds | Junde Zhang | 03 GRAY | Discuss | 3855 | 3855 | 563.7 | 12.4 | 109.7 | 454 | 0 | 0.7% | 異纖/飛花; 斷紗(斷經/斷緯); 擦傷/刮傷/勾紗; 油/髒/色污; 棉粒/結頭/粗節; 接疋; 破洞 |  |  |  |  | 布邊不良 |  | 單色扣點為B級,結論為Discuss | [16 empty] | 色樣、品質樣業務提供 | 已簽核 | 請參考驗貨員意見。(Please refer to the QA's comments.) | Email:nancy@starwaytex.com |  | 2026-06-15 | 2026-06-22 | 2026-07-15 |  |  |  |  | IND-GLD
197588 | 2026-06-01 | Auto |  | GU | Grace Hsu 許貴茵 | V6B | 60126N024A_1, 60126N024B_1 | TMKF-26-05283,TMKF-26-05284 | AS |  | A | 紹興普爾 | CHN | IND-GLD1 | 2026-06-06 | 2026-06-06 | Cotton/Polyester 77/23% | Knit | Terry | Dyed | P/D | NA,NA | 68 | 260 | 749 | yds | Junde Zhang | 09 BLACK | Discuss | 2092.1 | 2092.1 | 320.5 | 21.2 | 0 | 320.5 | 0 | 3.4% | 擦傷/刮傷/勾紗; 油/髒/色污; 斷紗(斷經/斷緯); 破洞; 接疋 |  |  |  |  | 布邊不良 |  | 單色扣點為B級,結論為Discuss | [16 empty] | 色樣、品質樣業務提供 | 已簽核 | 請參考驗貨員意見。(Please refer to the QA's comments.) | Email:nancy@starwaytex.com |  | 2026-06-15 | 2026-06-22 | 2026-07-15 |  |  |  |  | IND-GLD
197710 | 2026-06-08 | Auto |  | GU | Cynthia Chen 陳律妏 | V6A | 60227H059A | TMKF-26-05511 | AS |  | A | 杭州福恩 | CHN | IND-GLD1 | 2026-06-09 | 2026-06-09 | Recycled Polyester/Viscose/Spandex 67/29/4% | Woven | Twill | Dyed | Dope/D | NA,NA | 54 | 280 | 31873 | yds | Junde Zhang | 08 DARK GRAY | Discuss | 22028.4 | 22028.4 | 2442.5 | 15.8 | 129.7 | 2312.8 | 0 | 1.7% | 異纖/飛花; 棉粒/結頭/粗節; 接疋; 斷紗(斷經/斷緯); 油/髒/色污 | [6 empty] | 單色扣點為B級,結論為Discuss | [16 empty] | 色樣、品質樣廠商提供 | 簽核中 |  |  |  | 2026-06-15 | 2026-06-22 | 2026-11-04 |  |  |  |  | IND-GLD
197711 | 2026-06-08 | Auto |  | GU | Cynthia Chen 陳律妏 | V6A | 60227H059A | TMKF-26-05511 | AS |  | A | 杭州福恩 | CHN | IND-GLD1 | 2026-06-09 | 2026-06-09 | Recycled Polyester/Viscose/Spandex 67/29/4% | Woven | Twill | Dyed | Dope/D | NA,NA | 54 | 280 | 45596 | yds | Junde Zhang | 09 BLACK | Discuss | 2557.4 | 2557.4 | 276.6 | 12.7 | 134.4 | 142.2 | 0 | 0.8% | 棉粒/結頭/粗節; 異纖/飛花; 擦傷/刮傷/勾紗 | [6 empty] | 單色扣點為B級,結論為Discuss | [16 empty] | 色樣、品質樣廠商提供 | 簽核中 |  |  |  | 2026-06-15 | 2026-06-22 | 2026-11-04 |  |  |  |  | IND-GLD